## 維修情況匯出(2020年)
資料查詢結果
已維修構件數：1181 未維修構件數：10919

[U=1] 橋數：401 已維修：1 、 未維修：400 ¦ 構件數：6706 已維修：606 、 未維修：6100
[U=2] 橋數：391 已維修：2 、 未維修：389 ¦ 構件數：5330 已維修：511 、 未維修：4819
[U=3] 橋數：41 已維修：41 、 未維修：0 ¦ 構件數：64 已維修：64 、 未維修：0
NO | 橋梁 系統ID | 橋梁名稱 | 路線 | 道路等級 | 起迄里程 | 工程分局 | 工務段 | 主梁型式 | 主梁材質 | 竣工年 | 構件情形 | 檢測維修資料
1 | 35018 | 大湳高架橋第二標(西向) | 國道2號 | 國道 | 14K+886M ~16K~409.2M | 高公局北區養護工程分局 | 中壢工務段 | T型梁 | 預力混凝土 | 84 | 已維修：0 | NO | 檢測日期 | 檢測類別 | 檢測單位 | D | E | R | U | 劣化類型 | 狀態 | 建議維修工法 | 數量 | 單位 | 損壞位置 | 維修紀錄ID | 維修構件 | 維修工法 | 金額 | 開工日期 | 完成日期 | 維修原始紀錄日期 | 維修原始紀錄者 | 維修最後修改日期 | 維修最後修改者
[11 empty] | 未維修：57 | 1 | 2020-06-10 | 定期檢測 | 拓緯工程顧問有限公司 | 2 | 1 | 2 | 2 | 混凝土剝落、破碎、鋼筋外露、銹蝕 | 未維修 | 混凝土剝落鋼筋鏽蝕修復 | 30 | 處 | 15k+330_ii |  | 橋護欄
[11 empty] | 全部：57 | 2 | 2020-06-10 | 定期檢測 | 拓緯工程顧問有限公司 | 2 | 1 | 2 | 2 | 滲水、白華 | 未維修 | 白華處理（平方公尺） | 0.1 | 平方公尺 | PW106-1_B |  | 橋墩／帽梁
[12 empty] | 3 | 2020-06-10 | 定期檢測 | 拓緯工程顧問有限公司 | 2 | 1 | 2 | 2 | 滲水、白華 | 未維修 | 白華處理（平方公尺） | 0.05 | 平方公尺 | PW106-2_F |  | 橋墩／帽梁
[12 empty] | 4 | 2020-06-10 | 定期檢測 | 拓緯工程顧問有限公司 | 2 | 1 | 1 | 1 | 混凝土剝落、破碎、鋼筋、鋼腱或錨碇外露、銹蝕 | 未維修 | 混凝土修復（0.4*0.4*0.05m) | 0.03 | 平方公尺 | S106G3 |  | 主梁
[12 empty] | 5 | 2020-06-10 | 定期檢測 | 拓緯工程顧問有限公司 | 2 | 1 | 1 | 1 | 混凝土剝落、破碎、鋼筋、鋼腱或錨碇外露、銹蝕 | 未維修 | 混凝土修復（<0.4*0.4*0.05m) | 0.08 | 平方公尺 | S108G3 |  | 主梁
[12 empty] | 6 | 2020-06-10 | 定期檢測 | 拓緯工程顧問有限公司 | 2 | 1 | 1 | 1 | 混凝土剝落、破碎、鋼筋、鋼腱或錨碇外露、銹蝕 | 未維修 | 混凝土修復（<0.4*0.4*0.05m) | 0.02 | 平方公尺 | S115G3 |  | 主梁
[12 empty] | 7 | 2020-06-10 | 定期檢測 | 拓緯工程顧問有限公司 | 2 | 1 | 1 | 1 | 混凝土剝落、破碎、鋼筋外露、銹蝕 | 未維修 | 鋼筋除鏽及混凝土修復<0.4*0.4*0.05m) | 0.02 | 平方公尺 | S106D2-2_F |  | 橫隔梁
[12 empty] | 8 | 2020-06-10 | 定期檢測 | 拓緯工程顧問有限公司 | 2 | 1 | 1 | 1 | 滲水、白華 | 未維修 | 白華處理（平方公尺） | 0.03 | 平方公尺 | S99 |  | 橋面板
[12 empty] | 9 | 2020-06-10 | 定期檢測 | 拓緯工程顧問有限公司 | 2 | 1 | 1 | 1 | 滲水、白華 | 未維修 | 白華處理（平方公尺） | 0.1 | 平方公尺 | S102 |  | 橋面板
[12 empty] | 10 | 2020-06-10 | 定期檢測 | 拓緯工程顧問有限公司 | 2 | 1 | 1 | 1 | 混凝土剝落、破碎、鋼筋外露、銹蝕 | 未維修 | 鋼筋除鏽及混凝土修復（<0.4*0.4*0.05m) | 0.03 | 平方公尺 | S109 |  | 橋面板
[12 empty] | 11 | 2020-06-10 | 定期檢測 | 拓緯工程顧問有限公司 | 2 | 1 | 2 | 2 | 混凝土剝落、破碎、鋼筋外露、銹蝕 | 未維修 | 白華處理（平方公尺） | 0.21 | 平方公尺 | S113 |  | 橋面板
[12 empty] | 12 | 2020-06-10 | 定期檢測 | 拓緯工程顧問有限公司 | 2 | 1 | 1 | 1 | 排水設施損傷 | 未維修 | 修復受損的排水管 | 1 | 處 | S120 |  | 橋梁排水設施
[12 empty] | 13 | 2020-06-10 | 定期檢測 | 拓緯工程顧問有限公司 | 2 | 1 | 1 | 1 | 混凝土剝落、破碎、鋼筋外露、銹蝕 | 未維修 | 混凝土護欄修復 | 0.04 | 平方公尺 | 14k+960_ii |  | 橋護欄
[12 empty] | 14 | 2020-06-10 | 定期檢測 | 拓緯工程顧問有限公司 | 2 | 1 | 1 | 1 | 混凝土剝落、破碎、鋼筋外露、銹蝕 | 未維修 | 修補混凝土 | 0.04 | 平方公尺 | PW112_F |  | 橋墩／帽梁
[12 empty] | 15 | 2020-06-10 | 定期檢測 | 拓緯工程顧問有限公司 | 2 | 1 | 1 | 1 | 伸縮縫間雜物堆積 | 未維修 | 雜物清除 | 1 | 處 | P135 |  | 伸縮縫
[12 empty] | 16 | 2020-06-10 | 定期檢測 | 拓緯工程顧問有限公司 | 2 | 1 | 2 | 2 | 混凝土剝落、破碎、鋼筋、鋼腱或錨碇外露、銹蝕 | 未維修 | 鋼筋除鏽及混凝土修復（ <0.4*0.4*0.05m) | 0.02 | 平方公尺 | S99G3 |  | 主梁
[12 empty] | 17 | 2020-06-10 | 定期檢測 | 拓緯工程顧問有限公司 | 2 | 1 | 2 | 2 | 滲水、白華 | 未維修 | 白華處理（平方公尺） | 0.06 | 平方公尺 | S101G1 |  | 主梁
[12 empty] | 18 | 2020-06-10 | 定期檢測 | 拓緯工程顧問有限公司 | 2 | 1 | 1 | 1 | 混凝土剝落、破碎、鋼筋、鋼腱或錨碇外露、銹蝕 | 未維修 | 混凝土修復（<0.4*0.4*0.05m) | 0.22 | 平方公尺 | S111G2 |  | 主梁
[12 empty] | 19 | 2020-06-10 | 定期檢測 | 拓緯工程顧問有限公司 | 2 | 1 | 1 | 1 | 混凝土剝落、破碎、鋼筋、鋼腱或錨碇外露、銹蝕 | 未維修 | 混凝土修復（<0.4*0.4*0.05m) | 0.06 | 平方公尺 | S111G3 |  | 主梁
[12 empty] | 20 | 2020-06-10 | 定期檢測 | 拓緯工程顧問有限公司 | 2 | 1 | 1 | 1 | 混凝土剝落、破碎、鋼筋、鋼腱或錨碇外露、銹蝕 | 未維修 | 混凝土修復（>0.4*0.4*0.05m) | 0.22 | 平方公尺 | S112G3 |  | 主梁
[12 empty] | 21 | 2020-06-10 | 定期檢測 | 拓緯工程顧問有限公司 | 2 | 1 | 1 | 1 | 混凝土剝落、破碎、鋼筋、鋼腱或錨碇外露、銹蝕 | 未維修 | 混凝土修復（<0.4*0.4*0.05m) | 0.05 | 平方公尺 | S113G3 |  | 主梁
[12 empty] | 22 | 2020-06-10 | 定期檢測 | 拓緯工程顧問有限公司 | 2 | 1 | 1 | 1 | 伸縮縫間雜物堆積 | 未維修 | 雜物清除 | 1 | 處 | P138 |  | 伸縮縫
[12 empty] | 23 | 2020-06-10 | 定期檢測 | 拓緯工程顧問有限公司 | 2 | 1 | 2 | 2 | 滲水、白華 | 未維修 | 白華處理（平方公尺） | 0.04 | 平方公尺 | S92G3 |  | 主梁
[12 empty] | 24 | 2020-06-10 | 定期檢測 | 拓緯工程顧問有限公司 | 2 | 1 | 2 | 2 | 滲水、白華 | 未維修 | 白華處理（平方公尺） | 0.01 | 平方公尺 | S93G3 |  | 主梁
[12 empty] | 25 | 2020-06-10 | 定期檢測 | 拓緯工程顧問有限公司 | 2 | 1 | 1 | 1 | 混凝土剝落、破碎、鋼筋、鋼腱或錨碇外露、銹蝕 | 未維修 | 混凝土修復（<0.4*0.4*0.05m) | 0.05 | 平方公尺 | S96G2 |  | 主梁
[12 empty] | 26 | 2020-06-10 | 定期檢測 | 拓緯工程顧問有限公司 | 2 | 1 | 1 | 1 | 混凝土剝落、破碎、鋼筋、鋼腱或錨碇外露、銹蝕 | 未維修 | 混凝土修復（0.4*0.4*0.05m) | 0.08 | 平方公尺 | S97G2 |  | 主梁
[12 empty] | 27 | 2020-06-10 | 定期檢測 | 拓緯工程顧問有限公司 | 2 | 1 | 1 | 1 | 混凝土剝落、破碎、鋼筋、鋼腱或錨碇外露、銹蝕 | 未維修 | 混凝土修復（<0.4*0.4*0.05m) | 0.08 | 平方公尺 | S101G3 |  | 主梁
[12 empty] | 28 | 2020-06-10 | 定期檢測 | 拓緯工程顧問有限公司 | 2 | 1 | 1 | 1 | 混凝土剝落、破碎、鋼筋、鋼腱或錨碇外露、銹蝕 | 未維修 | 混凝土修復（<0.4*0.4*0.05m) | 0.08 | 平方公尺 | S103G3 |  | 主梁
[12 empty] | 29 | 2020-06-10 | 定期檢測 | 拓緯工程顧問有限公司 | 2 | 1 | 1 | 1 | 混凝土剝落、破碎、鋼筋、鋼腱或錨碇外露、銹蝕 | 未維修 | 混凝土修復（<0.4*0.4*0.05m) | 0.12 | 平方公尺 | S105G2 |  | 主梁
[12 empty] | 30 | 2020-06-10 | 定期檢測 | 拓緯工程顧問有限公司 | 2 | 1 | 1 | 1 | 混凝土剝落、破碎、鋼筋、鋼腱或錨碇外露、銹蝕 | 未維修 | 混凝土修復（<0.4*0.4*0.05m) | 0.03 | 平方公尺 | S107G3 |  | 主梁
[12 empty] | 31 | 2020-06-10 | 定期檢測 | 拓緯工程顧問有限公司 | 2 | 1 | 1 | 1 | 混凝土剝落、破碎、鋼筋、鋼腱或錨碇外露、銹蝕 | 未維修 | 混凝土修復（<0.4*0.4*0.05m) | 0.09 | 平方公尺 | S110G3 |  | 主梁
[12 empty] | 32 | 2020-06-10 | 定期檢測 | 拓緯工程顧問有限公司 | 2 | 1 | 1 | 1 | 混凝土剝落、破碎、鋼筋、鋼腱或錨碇外露、銹蝕 | 未維修 | 混凝土修復（<0.4*0.4*0.05m) | 0.09 | 平方公尺 | S114G3 |  | 主梁
[12 empty] | 33 | 2020-06-10 | 定期檢測 | 拓緯工程顧問有限公司 | 2 | 1 | 1 | 1 | 混凝土剝落、破碎、鋼筋、鋼腱或錨碇外露、銹蝕 | 未維修 | 混凝土修復（<0.4*0.4*0.05m) | 0.03 | 平方公尺 | S116G3 |  | 主梁
[12 empty] | 34 | 2020-06-10 | 定期檢測 | 拓緯工程顧問有限公司 | 2 | 1 | 1 | 1 | 混凝土剝落、破碎、鋼筋外露、銹蝕 | 未維修 | 混凝土剝落鋼筋鏽蝕修復 | 0.03 | 平方公尺 | S100 |  | 橋面板
[12 empty] | 35 | 2020-06-10 | 定期檢測 | 拓緯工程顧問有限公司 | 2 | 1 | 1 | 1 | 滲水、白華 | 未維修 | 白華處理（平方公尺） | 0.05 | 平方公尺 | S103 |  | 橋面板
[12 empty] | 36 | 2020-06-10 | 定期檢測 | 拓緯工程顧問有限公司 | 2 | 1 | 1 | 1 | 滲水、白華 | 未維修 | 白華處理（平方公尺） | 0.05 | 平方公尺 | S109 |  | 橋面板
[12 empty] | 37 | 2020-06-10 | 定期檢測 | 拓緯工程顧問有限公司 | 2 | 1 | 1 | 1 | 滲水、白華 | 未維修 | 白華處理（平方公尺） | 0.06 | 平方公尺 | S138D2-1_F |  | 橫隔梁
[12 empty] | 38 | 2020-06-10 | 定期檢測 | 拓緯工程顧問有限公司 | 2 | 1 | 1 | 1 | 混凝土剝落、破碎、鋼筋外露、銹蝕 | 未維修 | 鋼筋除鏽及混凝土修復（<0.4*0.4*0.05m) | 0.04 | 平方公尺 | S114 |  | 橋面板
[12 empty] | 39 | 2020-06-10 | 定期檢測 | 拓緯工程顧問有限公司 | 2 | 1 | 2 | 2 | 滲水、白華 | 未維修 | 白華處理（平方公尺） | 0.15 | 平方公尺 | S115 |  | 橋面板
[12 empty] | 40 | 2020-06-10 | 定期檢測 | 拓緯工程顧問有限公司 | 2 | 1 | 2 | 2 | 混凝土剝落、破碎、鋼筋外露、銹蝕 | 未維修 | 鋼筋除鏽及混凝土修復（<0.4*0.4*0.05m) | 0.04 | 平方公尺 | S115 |  | 橋面板
[12 empty] | 41 | 2020-06-10 | 定期檢測 | 拓緯工程顧問有限公司 | 2 | 1 | 1 | 1 | 混凝土剝落、破碎、鋼筋外露、銹蝕 | 未維修 | 鋼筋除鏽及混凝土修復（<0.4*0.4*0.05M) | 0.01 | 平方公尺 | S134 |  | 橋面板
[12 empty] | 42 | 2020-06-10 | 定期檢測 | 拓緯工程顧問有限公司 | 2 | 2 | 2 | 2 | 混凝土剝落、破碎、鋼筋外露、銹蝕 | 未維修 | 混凝土剝落鋼筋鏽蝕修復 | 30 | 處 | 15k+980_ii |  | 橋護欄
[12 empty] | 43 | 2020-06-10 | 定期檢測 | 拓緯工程顧問有限公司 | 2 | 1 | 2 | 2 | 混凝土剝落、破碎、鋼筋外露、銹蝕 | 未維修 | 混凝土剝落鋼筋鏽蝕修復 | 7 | 處 | 16k+400_ii |  | 橋護欄
[12 empty] | 44 | 2020-06-10 | 定期檢測 | 拓緯工程顧問有限公司 | 2 | 1 | 1 | 1 | 混凝土剝落、破碎、鋼筋、鋼腱或錨碇外露、銹蝕 | 未維修 | 混凝土修復（<0.4*0.4*0.05m) | 0.04 | 平方公尺 | S95G2 |  | 主梁
[12 empty] | 45 | 2020-06-10 | 定期檢測 | 拓緯工程顧問有限公司 | 2 | 1 | 1 | 2 | 混凝土剝落、破碎、鋼筋、鋼腱或錨碇外露、銹蝕 | 未維修 | 鋼筋除鏽及混凝土修復（<0.4*0.4*0.05m) | 0.01 | 平方公尺 | S103G3 |  | 主梁
[12 empty] | 46 | 2020-06-10 | 定期檢測 | 拓緯工程顧問有限公司 | 2 | 1 | 1 | 1 | 滲水、白華 | 未維修 | 白華處理（平方公尺） | 0.02 | 平方公尺 | S104G1 |  | 主梁
[12 empty] | 47 | 2020-06-10 | 定期檢測 | 拓緯工程顧問有限公司 | 2 | 1 | 1 | 1 | 滲水、白華 | 未維修 | 白華處理（平方公尺） | 0.01 | 平方公尺 | S107D1-1_B |  | 橫隔梁
[12 empty] | 48 | 2020-06-10 | 定期檢測 | 拓緯工程顧問有限公司 | 2 | 2 | 2 | 2 | 滲水、白華 | 未維修 | 白華處理（平方公尺） | 0.05 | 平方公尺 | S107D1-2_B |  | 橫隔梁
[12 empty] | 49 | 2020-06-10 | 定期檢測 | 拓緯工程顧問有限公司 | 2 | 1 | 1 | 1 | 滲水、白華 | 未維修 | 白華處理（平方公尺） | 0.01 | 平方公尺 | S121D1-2_B |  | 橫隔梁
[12 empty] | 50 | 2020-06-10 | 定期檢測 | 拓緯工程顧問有限公司 | 2 | 1 | 1 | 1 | 混凝土剝落、破碎、鋼筋外露、銹蝕 | 未維修 | 鋼筋除鏽及混凝土修復（<0.4*0.4*0.05m) | 0.03 | 平方公尺 | S111 |  | 橋面板
[12 empty] | 51 | 2020-06-10 | 定期檢測 | 拓緯工程顧問有限公司 | 2 | 1 | 1 | 1 | 滲水、白華 | 未維修 | 白華處理（平方公尺） | 0.18 | 平方公尺 | S114 |  | 橋面板
[12 empty] | 52 | 2020-06-10 | 定期檢測 | 拓緯工程顧問有限公司 | 2 | 1 | 1 | 1 | 混凝土剝落、破碎、鋼筋、鋼腱或錨碇外露、銹蝕 | 未維修 | 混凝土修復，鋼筋銹蝕處理，水刀鑿除 | 0.02 | 平方公尺 | S136G3 |  | 主梁
[12 empty] | 53 | 2020-06-10 | 定期檢測 | 拓緯工程顧問有限公司 | 2 | 1 | 1 | 1 | 混凝土剝落、破碎、鋼筋外露、銹蝕 | 未維修 | 鋼筋除鏽及混凝土修復（0.4*0.4*0.05m) | 0.05 | 平方公尺 | S103 |  | 橋面板
[12 empty] | 54 | 2020-06-10 | 定期檢測 | 拓緯工程顧問有限公司 | 2 | 1 | 1 | 1 | 滲水、白華 | 未維修 | 白華處理（平方公尺） | 0.04 | 平方公尺 | S104 |  | 橋面板
[12 empty] | 55 | 2020-06-10 | 定期檢測 | 拓緯工程顧問有限公司 | 2 | 1 | 1 | 1 | 混凝土剝落、破碎、鋼筋外露、銹蝕 | 未維修 | 鋼筋除鏽及混凝土修復（<0.4*0.4*0.05M) | 0.06 | 平方公尺 | S104 |  | 橋面板
[12 empty] | 56 | 2020-06-10 | 定期檢測 | 拓緯工程顧問有限公司 | 2 | 1 | 1 | 1 | 混凝土剝落、破碎、鋼筋外露、銹蝕 | 未維修 | 鋼筋除鏽及混凝土修復（<0.4*0.4*0.05m) | 0.05 | 平方公尺 | S106 |  | 橋面板
[12 empty] | 57 | 2020-06-10 | 定期檢測 | 拓緯工程顧問有限公司 | 2 | 1 | 1 | 1 | 滲水、白華 | 未維修 | 混凝土修復，白華修補，水刀鑿除 | 0.02 | 平方公尺 | S134G1 |  | 主梁
2 | 35120 | 老街溪橋(南北向) | 國道1號 | 國道 | 59K+928.875M ~60K~57.125M | 高公局北區養護工程分局 | 中壢工務段 | I型梁 | 預力混凝土 | 64 | 已維修：0 | NO | 檢測日期 | 檢測類別 | 檢測單位 | D | E | R | U | 劣化類型 | 狀態 | 建議維修工法 | 數量 | 單位 | 損壞位置 | 維修紀錄ID | 維修構件 | 維修工法 | 金額 | 開工日期 | 完成日期 | 維修原始紀錄日期 | 維修原始紀錄者 | 維修最後修改日期 | 維修最後修改者
[11 empty] | 未維修：48 | 1 | 2020-06-23 | 定期檢測 | 拓緯工程顧問有限公司 | 2 | 1 | 1 | 1 | 混凝土剝落、破碎、鋼筋外露、銹蝕 | 未維修 | 修補混凝土 | 0.12 | 平方公尺 | A1 |  | 引道路堤護欄
[11 empty] | 全部：48 | 2 | 2020-06-23 | 定期檢測 | 拓緯工程顧問有限公司 | 2 | 1 | 1 | 1 | 混凝土剝落、破碎、鋼筋外露、銹蝕 | 未維修 | 鋼筋除鏽及混凝土修復(<=0.4*0.4*0.05m) | 0.06 | 平方公尺 | A1-B |  | 橋台
[12 empty] | 3 | 2020-06-23 | 定期檢測 | 拓緯工程顧問有限公司 | 2 | 1 | 1 | 1 | 其他損傷 | 未維修 | 表面蜂窩修補 | 0.05 | 平方公尺 | P2-7-B |  | 橋墩／帽梁
[12 empty] | 4 | 2020-06-23 | 定期檢測 | 拓緯工程顧問有限公司 | 2 | 1 | 1 | 1 | 其他損傷 | 未維修 | 表面蜂窩修補 | 0.06 | 平方公尺 | P2-7-F |  | 橋墩／帽梁
[12 empty] | 5 | 2020-06-23 | 定期檢測 | 拓緯工程顧問有限公司 | 2 | 1 | 1 | 1 | 其他損傷 | 未維修 | 鋼筋除鏽及混凝土修復(<=0.4*0.4*0.05m) | 0.01 | 平方公尺 | P3-6-B |  | 橋墩／帽梁
[12 empty] | 6 | 2020-06-23 | 定期檢測 | 拓緯工程顧問有限公司 | 2 | 1 | 1 | 1 | 混凝土剝落、破碎、鋼筋外露、銹蝕 | 未維修 | 修補混凝土 | 0.06 | 立方公尺 | P3-7-B |  | 橋墩／帽梁
[12 empty] | 7 | 2020-06-23 | 定期檢測 | 拓緯工程顧問有限公司 | 2 | 1 | 1 | 1 | 混凝土剝落、破碎、鋼筋外露、銹蝕 | 未維修 | 鋼筋除鏽及混凝土修復(<=0.4*0.4*0.05m) | 0.01 | 平方公尺 | P3-8-B |  | 橋墩／帽梁
[12 empty] | 8 | 2020-06-23 | 定期檢測 | 拓緯工程顧問有限公司 | 2 | 1 | 1 | 1 | 混凝土剝落、破碎、鋼筋、鋼腱或錨碇外露、銹蝕 | 未維修 | 混凝土修復(<=0.4*0.4*0.05m) | 0.01 | 平方公尺 | S4G1 |  | 主梁
[12 empty] | 9 | 2020-06-23 | 定期檢測 | 拓緯工程顧問有限公司 | 2 | 1 | 1 | 1 | 混凝土剝落、破碎、鋼筋、鋼腱或錨碇外露、銹蝕 | 未維修 | 混凝土修復(<=0.4*0.4*0.05m) | 0.01 | 平方公尺 | S4G20 |  | 主梁
[12 empty] | 10 | 2020-06-23 | 定期檢測 | 拓緯工程顧問有限公司 | 2 | 1 | 1 | 1 | 混凝土剝落、破碎、鋼筋外露、銹蝕 | 未維修 | 鋼筋除鏽及混凝土修復(<=0.4*0.4*0.05m) | 0.02 | 處 | S1D1-4-B |  | 橫隔梁
[12 empty] | 11 | 2020-06-23 | 定期檢測 | 拓緯工程顧問有限公司 | 2 | 1 | 1 | 1 | 混凝土結構裂縫 | 未維修 | >0.3mm混凝土裂縫修補 | 9.5 | 公尺 | A2 |  | 橋台
[12 empty] | 12 | 2020-06-23 | 定期檢測 | 拓緯工程顧問有限公司 | 2 | 1 | 1 | 1 | 混凝土剝落、破碎、鋼筋外露、銹蝕 | 未維修 | 鋼筋除鏽、環氧樹脂及無聲縮砂漿修補 | 0.09 | 平方公尺 | A1 |  | 翼牆／擋土牆
[12 empty] | 13 | 2020-06-23 | 定期檢測 | 拓緯工程顧問有限公司 | 2 | 1 | 1 | 1 | 混凝土剝落、破碎、鋼筋外露、銹蝕 | 未維修 | 鋼筋除鏽及混凝土修復(<=0.4*0.4*0.05m) | 0.01 | 平方公尺 | P1-4-B |  | 橋墩／帽梁
[12 empty] | 14 | 2020-06-23 | 定期檢測 | 拓緯工程顧問有限公司 | 2 | 1 | 1 | 1 | 混凝土剝落、破碎、鋼筋外露、銹蝕 | 未維修 | 鋼筋除鏽及混凝土修復(<=0.4*0.4*0.05m) | 0.03 | 平方公尺 | P2-1-F |  | 橋墩／帽梁
[12 empty] | 15 | 2020-06-23 | 定期檢測 | 拓緯工程顧問有限公司 | 2 | 1 | 1 | 1 | 混凝土剝落、破碎、鋼筋、鋼腱或錨碇外露、銹蝕 | 未維修 | 混凝土修復(<=0.4*0.4*0.05m) | 0.2 | 平方公尺 | S1G1 |  | 主梁
[12 empty] | 16 | 2020-06-23 | 定期檢測 | 拓緯工程顧問有限公司 | 2 | 2 | 2 | 2 | 混凝土剝落、破碎、鋼筋、鋼腱或錨碇外露、銹蝕 | 未維修 | 鋼筋除鏽及混凝土修復(>0.4*0.4*0.05m) | 0.33 | 平方公尺 | S1G9 |  | 主梁
[12 empty] | 17 | 2020-06-23 | 定期檢測 | 拓緯工程顧問有限公司 | 2 | 2 | 2 | 2 | 混凝土剝落、破碎、鋼筋、鋼腱或錨碇外露、銹蝕 | 未維修 | 混凝土修復(>0.4*0.4*0.05m) | 0.22 | 平方公尺 | S2G19 |  | 主梁
[12 empty] | 18 | 2020-06-23 | 定期檢測 | 拓緯工程顧問有限公司 | 2 | 1 | 1 | 1 | 混凝土剝落、破碎、鋼筋、鋼腱或錨碇外露、銹蝕 | 未維修 | 鋼筋除鏽及混凝土修復(<=0.4*0.4*0.05m) | 0.02 | 平方公尺 | S2G22 |  | 主梁
[12 empty] | 19 | 2020-06-23 | 定期檢測 | 拓緯工程顧問有限公司 | 2 | 1 | 1 | 1 | 混凝土剝落、破碎、鋼筋外露、銹蝕 | 未維修 | 剝落混凝土修補 | 0.08 | 平方公尺 | 60k+050_S_oo |  | 橋護欄
[12 empty] | 20 | 2020-06-23 | 定期檢測 | 拓緯工程顧問有限公司 | 2 | 1 | 1 | 1 | 混凝土剝落、破碎、鋼筋外露、銹蝕 | 未維修 | 剝落混凝土修補 | 0.14 | 平方公尺 | 60k+080_N_oo |  | 橋護欄
[12 empty] | 21 | 2020-06-23 | 定期檢測 | 拓緯工程顧問有限公司 | 2 | 1 | 1 | 1 | 其他損傷 | 未維修 | 表面蜂窩修補 | 0.15 | 平方公尺 | P1-1-F |  | 橋墩／帽梁
[12 empty] | 22 | 2020-06-23 | 定期檢測 | 拓緯工程顧問有限公司 | 2 | 1 | 1 | 1 | 混凝土剝落、破碎、鋼筋外露、銹蝕 | 未維修 | 鋼筋除鏽、環氧樹脂及無收縮砂漿修補 | 0.01 | 平方公尺 | P1-1-F |  | 橋墩／帽梁
[12 empty] | 23 | 2020-06-23 | 定期檢測 | 拓緯工程顧問有限公司 | 2 | 1 | 1 | 1 | 其他損傷 | 未維修 | 表面蜂窩修補 | 0.2 | 平方公尺 | P1-2-B |  | 橋墩／帽梁
[12 empty] | 24 | 2020-06-23 | 定期檢測 | 拓緯工程顧問有限公司 | 2 | 1 | 1 | 1 | 混凝土剝落、破碎、鋼筋外露、銹蝕 | 未維修 | 鋼筋除鏽及混凝土修復(<=0.4*0.4*0.05m) | 0.02 | 平方公尺 | P1-8-F |  | 橋墩／帽梁
[12 empty] | 25 | 2020-06-23 | 定期檢測 | 拓緯工程顧問有限公司 | 2 | 1 | 1 | 1 | 其他損傷 | 未維修 | 止震塊修復 | 0.06 | 平方公尺 | A1G1G2 |  | 防落設施
[12 empty] | 26 | 2020-06-23 | 定期檢測 | 拓緯工程顧問有限公司 | 2 | 1 | 1 | 1 | 混凝土剝落、破碎、鋼筋、鋼腱或錨碇外露、銹蝕 | 未維修 | 鋼筋除鏽及混凝土修復(<=0.4*0.4*0.05m) | 0.06 | 平方公尺 | S1G3 |  | 主梁
[12 empty] | 27 | 2020-06-23 | 定期檢測 | 拓緯工程顧問有限公司 | 2 | 1 | 1 | 1 | 混凝土剝落、破碎、鋼筋、鋼腱或錨碇外露、銹蝕 | 未維修 | 混凝土修復(>0.4*0.4*0.05m) | 0.47 | 平方公尺 | S2G20 |  | 主梁
[12 empty] | 28 | 2020-06-23 | 定期檢測 | 拓緯工程顧問有限公司 | 2 | 1 | 1 | 1 | 混凝土剝落、破碎、鋼筋、鋼腱或錨碇外露、銹蝕 | 未維修 | 混凝土修復(<=0.4*0.4*0.05m) | 0.06 | 平方公尺 | S3G22 |  | 主梁
[12 empty] | 29 | 2020-06-23 | 定期檢測 | 拓緯工程顧問有限公司 | 2 | 1 | 1 | 1 | 混凝土剝落、破碎、鋼筋外露、銹蝕 | 未維修 | 鋼筋除鏽及混凝土修復(<=0.4*0.4*0.05m) | 0.05 | 平方公尺 | S1D1-16-B |  | 橫隔梁
[12 empty] | 30 | 2020-06-23 | 定期檢測 | 拓緯工程顧問有限公司 | 2 | 1 | 1 | 1 | 混凝土剝落、破碎、鋼筋外露、銹蝕 | 未維修 | 鋼筋除鏽及混凝土修復(<=0.4*0.4*0.05m) | 0.01 | 平方公尺 | S1D2-2-F |  | 橫隔梁
[12 empty] | 31 | 2020-06-23 | 定期檢測 | 拓緯工程顧問有限公司 | 2 | 1 | 1 | 1 | 混凝土剝落、破碎、鋼筋外露、銹蝕 | 未維修 | 鋼筋除鏽及混凝土修復(<=0.4*0.4*0.05m) | 0.3 | 平方公尺 | S1 |  | 橋面板
[12 empty] | 32 | 2020-06-23 | 定期檢測 | 拓緯工程顧問有限公司 | 2 | 1 | 1 | 1 | 混凝土剝落、破碎、鋼筋外露、銹蝕 | 未維修 | 鋼筋除鏽及混凝土修復(<=0.4*0.4*0.05m) | 0.03 | 平方公尺 | S4 |  | 橋面板
[12 empty] | 33 | 2020-06-23 | 定期檢測 | 拓緯工程顧問有限公司 | 2 | 1 | 1 | 1 | 混凝土剝落、破碎、鋼筋、鋼腱或錨碇外露、銹蝕 | 未維修 | 鋼筋除鏽及混凝土修復(<=0.4*0.4*0.05m) | 0.04 | 平方公尺 | S2G1 |  | 主梁
[12 empty] | 34 | 2020-06-23 | 定期檢測 | 拓緯工程顧問有限公司 | 2 | 1 | 1 | 1 | 混凝土剝落、破碎、鋼筋、鋼腱或錨碇外露、銹蝕 | 未維修 | 鋼筋除鏽及混凝土修復(<=0.4*0.4*0.05m) | 0.03 | 平方公尺 | S2G4 |  | 主梁
[12 empty] | 35 | 2020-06-23 | 定期檢測 | 拓緯工程顧問有限公司 | 2 | 1 | 1 | 1 | 混凝土剝落、破碎、鋼筋、鋼腱或錨碇外露、銹蝕 | 未維修 | 鋼筋除鏽及混凝土修復(<=0.4*0.4*0.05m) | 0.01 | 平方公尺 | S2G5 |  | 主梁
[12 empty] | 36 | 2020-06-23 | 定期檢測 | 拓緯工程顧問有限公司 | 2 | 1 | 1 | 1 | 混凝土剝落、破碎、鋼筋、鋼腱或錨碇外露、銹蝕 | 未維修 | 鋼筋除鏽及混凝土修復(<=0.4*0.4*0.05m) | 0.03 | 平方公尺 | S2G6 |  | 主梁
[12 empty] | 37 | 2020-06-23 | 定期檢測 | 拓緯工程顧問有限公司 | 2 | 1 | 1 | 1 | 混凝土剝落、破碎、鋼筋外露、銹蝕 | 未維修 | 鋼筋除鏽及混凝土修復(<=0.4*0.4*0.05m) | 0.02 | 平方公尺 | S1D2-19-F |  | 橫隔梁
[12 empty] | 38 | 2020-06-23 | 定期檢測 | 拓緯工程顧問有限公司 | 2 | 1 | 1 | 1 | 混凝土剝落、破碎、鋼筋外露、銹蝕 | 未維修 | 鋼筋除鏽及混凝土修復(<=0.4*0.4*0.05m) | 0.02 | 平方公尺 | S4 |  | 橫隔梁
[12 empty] | 39 | 2020-06-23 | 定期檢測 | 拓緯工程顧問有限公司 | 2 | 1 | 1 | 1 | 混凝土剝落、破碎、鋼筋外露、銹蝕 | 未維修 | 混凝土修復(<=0.4*0.4*0.05m) | 0.16 | 平方公尺 | S4D4-3-F |  | 橫隔梁
[12 empty] | 40 | 2020-06-23 | 定期檢測 | 拓緯工程顧問有限公司 | 2 | 1 | 1 | 1 | 混凝土剝落、破碎、鋼筋外露、銹蝕 | 未維修 | 鋼筋除鏽及混凝土修復(<=0.4*0.4*0.05m) | 0.02 | 平方公尺 | S4D4-5-F |  | 橫隔梁
[12 empty] | 41 | 2020-06-23 | 定期檢測 | 拓緯工程顧問有限公司 | 2 | 1 | 1 | 1 | 混凝土剝落、破碎、鋼筋外露、銹蝕 | 未維修 | 混凝土修復(<=0.4*0.4*0.05m) | 0.1 | 平方公尺 | S4D4-20-F |  | 橫隔梁
[12 empty] | 42 | 2020-06-23 | 定期檢測 | 拓緯工程顧問有限公司 | 2 | 1 | 1 | 1 | 混凝土剝落、破碎、鋼筋外露、銹蝕 | 未維修 | 鋼筋除鏽及混凝土修復(<=0.4*0.4*0.05m) | 0.03 | 平方公尺 | A2 |  | 橋台
[12 empty] | 43 | 2020-06-23 | 定期檢測 | 拓緯工程顧問有限公司 | 2 | 1 | 2 | 2 | 混凝土剝落、破碎、鋼筋外露、銹蝕 | 未維修 | 修補混凝土 | 0.6 | 平方公尺 | A2 |  | 翼牆／擋土牆
[12 empty] | 44 | 2020-06-23 | 定期檢測 | 拓緯工程顧問有限公司 | 2 | 1 | 1 | 1 | 混凝土剝落、破碎、鋼筋外露、銹蝕 | 未維修 | 混凝土修復(<=0.4*0.4*0.05m) | 0.02 | 平方公尺 | S1D1-8-B |  | 橫隔梁
[12 empty] | 45 | 2020-06-23 | 定期檢測 | 拓緯工程顧問有限公司 | 2 | 1 | 1 | 1 | 混凝土剝落、破碎、鋼筋外露、銹蝕 | 未維修 | 混凝土修復(<=0.4*0.4*0.05m) | 0.3 | 平方公尺 | S1D1-18-B |  | 橫隔梁
[12 empty] | 46 | 2020-06-23 | 定期檢測 | 拓緯工程顧問有限公司 | 2 | 1 | 1 | 1 | 混凝土剝落、破碎、鋼筋外露、銹蝕 | 未維修 | 鋼筋除鏽及混凝土修復(<=0.4*0.4*0.05m) | 0.03 | 平方公尺 | S1D2-3-F |  | 橫隔梁
[12 empty] | 47 | 2020-06-23 | 定期檢測 | 拓緯工程顧問有限公司 | 2 | 1 | 1 | 1 | 其他損傷 | 未維修 | 表面蜂窩修補 | 0.24 | 平方公尺 | S2 |  | 橋面板
[12 empty] | 48 | 2020-06-23 | 定期檢測 | 拓緯工程顧問有限公司 | 2 | 1 | 1 | 1 | 其他損傷 | 未維修 | 雜物清除 | 1 | 處 | A2 |  | 橋台
3 | 35123 | 北窩溪橋(北向) | 國道1號 | 國道 | 77K+588.678M ~77K~610.218M | 高公局北區養護工程分局 | 中壢工務段 | I型梁 | 預力混凝土 | 65 | 已維修：1 | NO | 檢測日期 | 檢測類別 | 檢測單位 | D | E | R | U | 劣化類型 | 狀態 | 建議維修工法 | 數量 | 單位 | 損壞位置 | 維修紀錄ID | 維修構件 | 維修工法 | 金額 | 開工日期 | 完成日期 | 維修原始紀錄日期 | 維修原始紀錄者 | 維修最後修改日期 | 維修最後修改者
[11 empty] | 未維修：11 | 1 | 2020-07-24 | 定期檢測 | 拓緯工程顧問有限公司 | 2 | 1 | 1 | 1 | 混凝土剝落、破碎、鋼筋外露、銹蝕 | 未維修 | 混凝土修復，鋼筋銹蝕處理，水刀鑿除 | 7 | 處 | A2 |  | 引道路堤護欄
[11 empty] | 全部：12 | 2 | 2020-07-24 | 定期檢測 | 拓緯工程顧問有限公司 | 2 | 1 | 1 | 1 | 混凝土剝落、破碎、鋼筋、鋼腱或錨碇外露、銹蝕 | 未維修 | 鋼筋除鏽及混凝土修復(<=0.4*0.4*0.05m) | 0.02 | 平方公尺 | S1G7 |  | 主梁
[12 empty] | 3 | 2020-07-24 | 定期檢測 | 拓緯工程顧問有限公司 | 2 | 1 | 1 | 1 | 混凝土剝落、破碎、鋼筋外露、銹蝕 | 未維修 | 鋼筋除鏽及混凝土修復(<=0.4*0.4*0.05m) | 0.01 | 平方公尺 | S1 |  | 橋面板
[12 empty] | 4 | 2020-07-24 | 定期檢測 | 拓緯工程顧問有限公司 | 2 | 1 | 1 | 1 | 混凝土剝落、破碎、鋼筋外露、銹蝕 | 未維修 | 修補混凝土 | 0.09 | 平方公尺 | A2 |  | 橋台
[12 empty] | 5 | 2020-07-24 | 定期檢測 | 拓緯工程顧問有限公司 | 2 | 1 | 1 | 1 | 混凝土剝落、破碎、鋼筋外露、銹蝕 | 未維修 | 鋼筋除鏽及混凝土修復(<=0.4*0.4*0.05m) | 0.01 | 平方公尺 | A2 |  | 橋台
[12 empty] | 6 | 2020-07-24 | 定期檢測 | 拓緯工程顧問有限公司 | 2 | 1 | 1 | 1 | 其他損傷 | 未維修 | 植物清除 | 1 | 處 | 77k+610 |  | 橋護欄
[12 empty] | 7 | 2020-07-24 | 定期檢測 | 拓緯工程顧問有限公司 | 2 | 1 | 1 | 1 | 混凝土剝落、破碎、鋼筋外露、銹蝕 | 未維修 | 修補混凝土 | 0.01 | 平方公尺 | oo_A2 |  | 橋護欄
[12 empty] | 8 | 2020-07-24 | 定期檢測 | 拓緯工程顧問有限公司 | 2 | 1 | 1 | 1 | 混凝土剝落、破碎、鋼筋、鋼腱或錨碇外露、銹蝕 | 未維修 | 鋼筋除鏽及混凝土修復(<=0.4*0.4*0.05m) | 0.06 | 平方公尺 | S1G3 |  | 主梁
[12 empty] | 9 | 2020-07-24 | 定期檢測 | 拓緯工程顧問有限公司 | 2 | 1 | 2 | 2 | 混凝土剝落、破碎、鋼筋外露、銹蝕 | 未維修 | 混凝土剝落鋼筋鏽蝕修復 | 4 | 處 | A2 |  | 引道路堤護欄
[12 empty] | 10 | 2020-07-24 | 定期檢測 | 拓緯工程顧問有限公司 | 3 | 1 | 2 | 2 | 滲水、白華 | 未維修 | 白華處理(處) | 2 | 處 | A2 |  | 橋台
[12 empty] | 11 | 2020-07-24 | 定期檢測 | 拓緯工程顧問有限公司 | 2 | 1 | 1 | 1 | 混凝土剝落、破碎、鋼筋外露、銹蝕 | 未維修 | 混凝土修復(<=0.4*0.4*0.05m) | 0.02 | 平方公尺 | S1D4-3(A2) |  | 橫隔梁
[12 empty] | 12 | 2020-07-24 | 定期檢測 | 拓緯工程顧問有限公司 | 2 | 1 | 1 | 1 | 混凝土剝落、破碎、鋼筋外露、銹蝕 | 已維修 | 鋼筋除鏽及混凝土修復(<=0.4*0.4*0.05m) | 0.11 | 平方公尺 | A1 | 46014 | 橋台 | 鋼筋除鏽及混凝土修復 |  | 2023-01-02 | 2023-01-02 | 2023-04-07 09:49 | 蕭澄清 | 2023-04-07 09:49 | 蕭澄清
4 | 35124 | 北窩溪橋(南向) | 國道1號 | 國道 | 77K+588.678M ~77K~610.218M | 高公局北區養護工程分局 | 中壢工務段 | I型梁 | 預力混凝土 | 65 | 已維修：0 | NO | 檢測日期 | 檢測類別 | 檢測單位 | D | E | R | U | 劣化類型 | 狀態 | 建議維修工法 | 數量 | 單位 | 損壞位置 | 維修紀錄ID | 維修構件 | 維修工法 | 金額 | 開工日期 | 完成日期 | 維修原始紀錄日期 | 維修原始紀錄者 | 維修最後修改日期 | 維修最後修改者
[11 empty] | 未維修：6 | 1 | 2020-07-24 | 定期檢測 | 拓緯工程顧問有限公司 | 2 | 1 | 1 | 1 | 混凝土剝落、破碎、鋼筋外露、銹蝕 | 未維修 | 鋼筋除鏽及混凝土修復(<=0.4*0.4*0.05m) | 0.04 | 平方公尺 | A1 |  | 橋台
[11 empty] | 全部：6 | 2 | 2020-07-24 | 定期檢測 | 拓緯工程顧問有限公司 | 2 | 1 | 1 | 1 | 混凝土剝落、破碎、鋼筋外露、銹蝕 | 未維修 | 鋼筋除鏽及混凝土修復(<=0.4*0.4*0.05m) | 0.01 | 平方公尺 | A2 |  | 橋台
[12 empty] | 3 | 2020-07-24 | 定期檢測 | 拓緯工程顧問有限公司 | 2 | 1 | 1 | 1 | 混凝土剝落、破碎、鋼筋外露、銹蝕 | 未維修 | 剝落混凝土修補 | 0.06 | 平方公尺 | 77k+590_oi |  | 橋護欄
[12 empty] | 4 | 2020-07-24 | 定期檢測 | 拓緯工程顧問有限公司 | 2 | 1 | 1 | 1 | 混凝土剝落、破碎、鋼筋外露、銹蝕 | 未維修 | 混凝土剝落鋼筋鏽蝕修復 | 2 | 處 | 77k+595_oi |  | 橋護欄
[12 empty] | 5 | 2020-07-24 | 定期檢測 | 拓緯工程顧問有限公司 | 2 | 1 | 1 | 1 | 滲水、白華 | 未維修 | 白華處理(處) | 2 | 處 | A1 |  | 橋台
[12 empty] | 6 | 2020-07-24 | 定期檢測 | 拓緯工程顧問有限公司 | 2 | 1 | 1 | 1 | 混凝土剝落、破碎、鋼筋外露、銹蝕 | 未維修 | 混凝土剝落鋼筋鏽蝕修復 | 0.01 | 處 | 77k+600_oo |  | 橋護欄
5 | 35127 | 長安崩坡下橋(北向) | 國道1號 | 國道 | 81K+901.658M ~81K~963.238M | 高公局北區養護工程分局 | 中壢工務段 | I型梁 | 預力混凝土 | 65 | 已維修：0 | NO | 檢測日期 | 檢測類別 | 檢測單位 | D | E | R | U | 劣化類型 | 狀態 | 建議維修工法 | 數量 | 單位 | 損壞位置 | 維修紀錄ID | 維修構件 | 維修工法 | 金額 | 開工日期 | 完成日期 | 維修原始紀錄日期 | 維修原始紀錄者 | 維修最後修改日期 | 維修最後修改者
[11 empty] | 未維修：26 | 1 | 2020-07-24 | 定期檢測 | 拓緯工程顧問有限公司 | 2 | 1 | 1 | 1 | 混凝土剝落、破碎、鋼筋、鋼腱或錨碇外露、銹蝕 | 未維修 | 混凝土修復(<=0.4*0.4*0.05m) | 0.01 | 平方公尺 | S2G6 |  | 主梁
[11 empty] | 全部：26 | 2 | 2020-07-24 | 定期檢測 | 拓緯工程顧問有限公司 | 2 | 1 | 1 | 1 | 混凝土剝落、破碎、鋼筋外露、銹蝕 | 未維修 | 3000PSI混凝土修補 | 0.08 | 平方公尺 | A2 |  | 引道路堤護欄
[12 empty] | 3 | 2020-07-24 | 定期檢測 | 拓緯工程顧問有限公司 | 2 | 1 | 1 | 1 | 混凝土剝落、破碎、鋼筋外露、銹蝕 | 未維修 | 剝落混凝土修補 | 0.1 | 平方公尺 | 81k+925_oi |  | 橋護欄
[12 empty] | 4 | 2020-07-24 | 定期檢測 | 拓緯工程顧問有限公司 | 2 | 1 | 1 | 1 | 混凝土剝落、破碎、鋼筋外露、銹蝕 | 未維修 | 混凝土剝落鋼筋鏽蝕修復 | 2 | 處 | A1 |  | 引道路堤護欄
[12 empty] | 5 | 2020-07-24 | 定期檢測 | 拓緯工程顧問有限公司 | 2 | 1 | 1 | 1 | 混凝土剝落、破碎、鋼筋外露、銹蝕 | 未維修 | 混凝土剝落鋼筋鏽蝕修復 | 7 | 處 | A2 |  | 引道路堤護欄
[12 empty] | 6 | 2020-07-24 | 定期檢測 | 拓緯工程顧問有限公司 | 2 | 1 | 1 | 1 | 混凝土剝落、破碎、鋼筋外露、銹蝕 | 未維修 | 混凝土剝落鋼筋鏽蝕修復 | 5 | 處 | 81k+942_oi |  | 橋護欄
[12 empty] | 7 | 2020-07-24 | 定期檢測 | 拓緯工程顧問有限公司 | 2 | 1 | 1 | 1 | 混凝土剝落、破碎、鋼筋外露、銹蝕 | 未維修 | 鋼筋除鏽及混凝土修復(<=0.4*0.4*0.05m) | 0.05 | 平方公尺 | S2 |  | 橋台
[12 empty] | 8 | 2020-07-24 | 定期檢測 | 拓緯工程顧問有限公司 | 2 | 1 | 2 | 2 | 滲水、白華 | 未維修 | 白華處理(處) | 2 | 處 | S1G3 |  | 主梁
[12 empty] | 9 | 2020-07-24 | 定期檢測 | 拓緯工程顧問有限公司 | 2 | 1 | 1 | 1 | 混凝土剝落、破碎、鋼筋、鋼腱或錨碇外露、銹蝕 | 未維修 | 鋼筋除鏽及混凝土修復(<=0.4*0.4*0.05m) | 0.08 | 平方公尺 | S1G4 |  | 主梁
[12 empty] | 10 | 2020-07-24 | 定期檢測 | 拓緯工程顧問有限公司 | 2 | 1 | 1 | 1 | 混凝土剝落、破碎、鋼筋、鋼腱或錨碇外露、銹蝕 | 未維修 | 混凝土修復(<=0.4*0.4*0.05m) | 0.01 | 平方公尺 | S1G6 |  | 主梁
[12 empty] | 11 | 2020-07-24 | 定期檢測 | 拓緯工程顧問有限公司 | 2 | 1 | 1 | 1 | 混凝土剝落、破碎、鋼筋、鋼腱或錨碇外露、銹蝕 | 未維修 | 鋼筋除鏽及混凝土修復(<=0.4*0.4*0.05m) | 0.04 | 平方公尺 | S1G6 |  | 主梁
[12 empty] | 12 | 2020-07-24 | 定期檢測 | 拓緯工程顧問有限公司 | 2 | 1 | 1 | 2 | 混凝土剝落、破碎、鋼筋外露、銹蝕 | 未維修 | 鋼筋除鏽及混凝土修復(<=0.4*0.4*0.05m) | 0.06 | 平方公尺 | S1 |  | 橋面板
[12 empty] | 13 | 2020-07-24 | 定期檢測 | 拓緯工程顧問有限公司 | 2 | 1 | 1 | 1 | 混凝土剝落、破碎、鋼筋外露、銹蝕 | 未維修 | 鋼筋除鏽及混凝土修復(<=0.4*0.4*0.05m) | 0.07 | 平方公尺 | S2 |  | 橋面板
[12 empty] | 14 | 2020-07-24 | 定期檢測 | 拓緯工程顧問有限公司 | 2 | 1 | 1 | 1 | 混凝土剝落、破碎、鋼筋、鋼腱或錨碇外露、銹蝕 | 未維修 | 混凝土修復(<=0.4*0.4*0.05m) | 0.02 | 平方公尺 | S1G5 |  | 主梁
[12 empty] | 15 | 2020-07-24 | 定期檢測 | 拓緯工程顧問有限公司 | 2 | 1 | 1 | 1 | 混凝土剝落、破碎、鋼筋、鋼腱或錨碇外露、銹蝕 | 未維修 | 鋼筋除鏽及混凝土修復(<=0.4*0.4*0.05m) | 0.07 | 平方公尺 | S1G5 |  | 主梁
[12 empty] | 16 | 2020-07-24 | 定期檢測 | 拓緯工程顧問有限公司 | 2 | 1 | 1 | 1 | 混凝土剝落、破碎、鋼筋、鋼腱或錨碇外露、銹蝕 | 未維修 | 混凝土修復(<=0.4*0.4*0.05m) | 0.04 | 平方公尺 | S1G7 |  | 主梁
[12 empty] | 17 | 2020-07-24 | 定期檢測 | 拓緯工程顧問有限公司 | 2 | 1 | 1 | 1 | 混凝土剝落、破碎、鋼筋、鋼腱或錨碇外露、銹蝕 | 未維修 | 鋼筋除鏽及混凝土修復(<=0.4*0.4*0.05m) | 0.04 | 平方公尺 | S2G2 |  | 主梁
[12 empty] | 18 | 2020-07-24 | 定期檢測 | 拓緯工程顧問有限公司 | 2 | 1 | 1 | 1 | 混凝土剝落、破碎、鋼筋、鋼腱或錨碇外露、銹蝕 | 未維修 | 鋼筋除鏽及混凝土修復(<=0.4*0.4*0.05m) | 0.18 | 平方公尺 | S2G6 |  | 主梁
[12 empty] | 19 | 2020-07-24 | 定期檢測 | 拓緯工程顧問有限公司 | 2 | 1 | 1 | 2 | 混凝土剝落、破碎、鋼筋外露、銹蝕 | 未維修 | 混凝土修復(<=0.4*0.4*0.05m) | 0.12 | 平方公尺 | S1 |  | 橋面板
[12 empty] | 20 | 2020-07-24 | 定期檢測 | 拓緯工程顧問有限公司 | 2 | 1 | 1 | 1 | 混凝土剝落、破碎、鋼筋外露、銹蝕 | 未維修 | 混凝土修復(<=0.4*0.4*0.05m) | 0.04 | 平方公尺 | P1-1 |  | 橋墩／帽梁
[12 empty] | 21 | 2020-07-24 | 定期檢測 | 拓緯工程顧問有限公司 | 2 | 1 | 1 | 1 | 混凝土剝落、破碎、鋼筋外露、銹蝕 | 未維修 | 鋼筋除鏽及混凝土修復(<=0.4*0.4*0.05m) | 0.02 | 平方公尺 | P1-3 |  | 橋墩／帽梁
[12 empty] | 22 | 2020-07-24 | 定期檢測 | 拓緯工程顧問有限公司 | 2 | 1 | 1 | 1 | 混凝土剝落、破碎、鋼筋、鋼腱或錨碇外露、銹蝕 | 未維修 | 鋼筋除鏽及混凝土修復(<=0.4*0.4*0.05m) | 0.02 | 平方公尺 | S1G3 |  | 主梁
[12 empty] | 23 | 2020-07-24 | 定期檢測 | 拓緯工程顧問有限公司 | 2 | 1 | 1 | 1 | 混凝土剝落、破碎、鋼筋外露、銹蝕 | 未維修 | 混凝土修復(<=0.4*0.4*0.05m) | 0.12 | 平方公尺 | A1 |  | 橋台
[12 empty] | 24 | 2020-07-24 | 定期檢測 | 拓緯工程顧問有限公司 | 2 | 1 | 1 | 1 | 混凝土剝落、破碎、鋼筋外露、銹蝕 | 未維修 | 鋼筋除鏽及混凝土修復(<=0.4*0.4*0.05m) | 0.13 | 平方公尺 | A1 |  | 橋台
[12 empty] | 25 | 2020-07-24 | 定期檢測 | 拓緯工程顧問有限公司 | 2 | 1 | 1 | 1 | 混凝土剝落、破碎、鋼筋、鋼腱或錨碇外露、銹蝕 | 未維修 | 混凝土修復(<=0.4*0.4*0.05m) | 0.08 | 平方公尺 | S1G4 |  | 主梁
[12 empty] | 26 | 2020-07-24 | 定期檢測 | 拓緯工程顧問有限公司 | 2 | 1 | 1 | 1 | 混凝土剝落、破碎、鋼筋、鋼腱或錨碇外露、銹蝕 | 未維修 | 鋼筋除鏽及混凝土修復(<=0.4*0.4*0.05m) | 0.06 | 平方公尺 | S2G4 |  | 主梁
6 | 35128 | 長安崩坡下橋(南向) | 國道1號 | 國道 | 81K+901.658M ~81K~963.238M | 高公局北區養護工程分局 | 中壢工務段 | I型梁 | 預力混凝土 | 65 | 已維修：0 | NO | 檢測日期 | 檢測類別 | 檢測單位 | D | E | R | U | 劣化類型 | 狀態 | 建議維修工法 | 數量 | 單位 | 損壞位置 | 維修紀錄ID | 維修構件 | 維修工法 | 金額 | 開工日期 | 完成日期 | 維修原始紀錄日期 | 維修原始紀錄者 | 維修最後修改日期 | 維修最後修改者
[11 empty] | 未維修：20 | 1 | 2020-07-24 | 定期檢測 | 拓緯工程顧問有限公司 | 2 | 1 | 1 | 1 | 混凝土剝落、破碎、鋼筋外露、銹蝕 | 未維修 | 鋼筋除鏽及混凝土修復(<=0.4*0.4*0.05m) | 0.03 | 平方公尺 | A2 |  | 橋台
[11 empty] | 全部：20 | 2 | 2020-07-24 | 定期檢測 | 拓緯工程顧問有限公司 | 2 | 1 | 1 | 1 | 混凝土剝落、破碎、鋼筋、鋼腱或錨碇外露、銹蝕 | 未維修 | 鋼筋除鏽及混凝土修復(<=0.4*0.4*0.05m) | 0.01 | 平方公尺 | S2G3 |  | 主梁
[12 empty] | 3 | 2020-07-24 | 定期檢測 | 拓緯工程顧問有限公司 | 2 | 1 | 1 | 1 | 混凝土剝落、破碎、鋼筋、鋼腱或錨碇外露、銹蝕 | 未維修 | 混凝土修復(<=0.4*0.4*0.05m) | 0.08 | 平方公尺 | S2G7 |  | 主梁
[12 empty] | 4 | 2020-07-24 | 定期檢測 | 拓緯工程顧問有限公司 | 2 | 1 | 1 | 1 | 混凝土剝落、破碎、鋼筋外露、銹蝕 | 未維修 | 混凝土修復(<=0.4*0.4*0.05m) | 0.02 | 平方公尺 | S2D1-3 |  | 橫隔梁
[12 empty] | 5 | 2020-07-24 | 定期檢測 | 拓緯工程顧問有限公司 | 2 | 2 | 1 | 1 | 排水設施阻塞或功能性降低 | 未維修 | 清理淤塞的排水孔 | 4 | 處 | 81.87SO |  | 橋梁排水設施
[12 empty] | 6 | 2020-07-24 | 定期檢測 | 拓緯工程顧問有限公司 | 2 | 2 | 2 | 2 | 混凝土剝落、破碎、鋼筋外露、銹蝕 | 未維修 | 混凝土剝落鋼筋鏽蝕修復 | 20 | 處 | 81+960_oi |  | 橋護欄
[12 empty] | 7 | 2020-07-24 | 定期檢測 | 拓緯工程顧問有限公司 | 2 | 1 | 1 | 1 | 混凝土剝落、破碎、鋼筋外露、銹蝕 | 未維修 | 混凝土剝落鋼筋鏽蝕修復 | 1 | 處 | A2 |  | 引道路堤護欄
[12 empty] | 8 | 2020-07-24 | 定期檢測 | 拓緯工程顧問有限公司 | 2 | 1 | 1 | 1 | 混凝土剝落、破碎、鋼筋外露、銹蝕 | 未維修 | 混凝土修復(<=0.4*0.4*0.05m) | 0.03 | 平方公尺 | P1-1 |  | 橋墩／帽梁
[12 empty] | 9 | 2020-07-24 | 定期檢測 | 拓緯工程顧問有限公司 | 2 | 1 | 1 | 1 | 混凝土剝落、破碎、鋼筋、鋼腱或錨碇外露、銹蝕 | 未維修 | 鋼筋除鏽及混凝土修復(<=0.4*0.4*0.05m) | 0.02 | 平方公尺 | S1G1 |  | 主梁
[12 empty] | 10 | 2020-07-24 | 定期檢測 | 拓緯工程顧問有限公司 | 2 | 1 | 1 | 1 | 混凝土剝落、破碎、鋼筋、鋼腱或錨碇外露、銹蝕 | 未維修 | 混凝土修復(<=0.4*0.4*0.05m) | 0.04 | 平方公尺 | S1G2 |  | 主梁
[12 empty] | 11 | 2020-07-24 | 定期檢測 | 拓緯工程顧問有限公司 | 2 | 1 | 1 | 1 | 混凝土剝落、破碎、鋼筋、鋼腱或錨碇外露、銹蝕 | 未維修 | 鋼筋除鏽及混凝土修復(<=0.4*0.4*0.05m) | 0.02 | 平方公尺 | S1G3 |  | 主梁
[12 empty] | 12 | 2020-07-24 | 定期檢測 | 拓緯工程顧問有限公司 | 2 | 1 | 1 | 1 | 混凝土剝落、破碎、鋼筋、鋼腱或錨碇外露、銹蝕 | 未維修 | 鋼筋除鏽及混凝土修復(<=0.4*0.4*0.05m) | 0.01 | 平方公尺 | S1G5 |  | 主梁
[12 empty] | 13 | 2020-07-24 | 定期檢測 | 拓緯工程顧問有限公司 | 2 | 1 | 1 | 1 | 混凝土剝落、破碎、鋼筋外露、銹蝕 | 未維修 | 混凝土修復(<=0.4*0.4*0.05m) | 0.5 | 平方公尺 | A1 |  | 橋台
[12 empty] | 14 | 2020-07-24 | 定期檢測 | 拓緯工程顧問有限公司 | 2 | 1 | 1 | 1 | 滲水、白華 | 未維修 | 白華處理(處) | 1 | 處 | A2 |  | 橋台
[12 empty] | 15 | 2020-07-24 | 定期檢測 | 拓緯工程顧問有限公司 | 2 | 1 | 1 | 1 | 混凝土剝落、破碎、鋼筋、鋼腱或錨碇外露、銹蝕 | 未維修 | 鋼筋除鏽及混凝土修復(>0.4*0.4*0.05m) | 0.15 | 平方公尺 | S2G5 |  | 主梁
[12 empty] | 16 | 2020-07-24 | 定期檢測 | 拓緯工程顧問有限公司 | 2 | 1 | 1 | 1 | 混凝土剝落、破碎、鋼筋外露、銹蝕 | 未維修 | 鋼筋除鏽及混凝土修復(<=0.4*0.4*0.05m) | 0.01 | 平方公尺 | S1D2-2 |  | 橫隔梁
[12 empty] | 17 | 2020-07-24 | 定期檢測 | 拓緯工程顧問有限公司 | 2 | 1 | 1 | 1 | 其他損傷 | 未維修 | 表面蜂窩修補 | 0.14 | 平方公尺 | S2D4-5 |  | 橫隔梁
[12 empty] | 18 | 2020-07-24 | 定期檢測 | 拓緯工程顧問有限公司 | 2 | 1 | 1 | 1 | 其他損傷 | 未維修 | 表面蜂窩修補 | 0.01 | 平方公尺 | S1D3-4 |  | 橫隔梁
[12 empty] | 19 | 2020-07-24 | 定期檢測 | 拓緯工程顧問有限公司 | 2 | 1 | 1 | 1 | 混凝土剝落、破碎、鋼筋外露、銹蝕 | 未維修 | 鋼筋除鏽及混凝土修復(<=0.4*0.4*0.05m) | 0.02 | 平方公尺 | S2 |  | 橫隔梁
[12 empty] | 20 | 2020-07-24 | 定期檢測 | 拓緯工程顧問有限公司 | 2 | 1 | 1 | 1 | 混凝土剝落、破碎、鋼筋外露、銹蝕 | 未維修 | 鋼筋除鏽及混凝土修復(<=0.4*0.4*0.05m) | 0.02 | 平方公尺 | S2D1-1 |  | 橫隔梁
7 | 35131 | 竹北中山路穿越橋(北向) | 國道1號 | 國道 | 89K+685.437M ~89K~706.837M | 高公局北區養護工程分局 | 中壢工務段 | I型梁 | 預力混凝土 | 66 | 已維修：0 | NO | 檢測日期 | 檢測類別 | 檢測單位 | D | E | R | U | 劣化類型 | 狀態 | 建議維修工法 | 數量 | 單位 | 損壞位置 | 維修紀錄ID | 維修構件 | 維修工法 | 金額 | 開工日期 | 完成日期 | 維修原始紀錄日期 | 維修原始紀錄者 | 維修最後修改日期 | 維修最後修改者
[11 empty] | 未維修：19 | 1 | 2020-07-26 | 定期檢測 | 拓緯工程顧問有限公司 | 2 | 1 | 1 | 1 | 混凝土剝落、破碎、鋼筋外露、銹蝕 | 未維修 | 混凝土修復，蜂窩及剝落修補，水刀鑿除 | 0.3 | 平方公尺 | A1 |  | 翼牆／擋土牆
[11 empty] | 全部：19 | 2 | 2020-07-26 | 定期檢測 | 拓緯工程顧問有限公司 | 2 | 1 | 1 | 1 | 混凝土剝落、破碎、鋼筋外露、銹蝕 | 未維修 | 混凝土修復，鋼筋銹蝕處理，水刀鑿除 | 0.06 | 平方公尺 | A2 |  | 翼牆／擋土牆
[12 empty] | 3 | 2020-07-26 | 定期檢測 | 拓緯工程顧問有限公司 | 2 | 1 | 2 | 2 | 混凝土剝落、破碎、鋼筋外露、銹蝕 | 未維修 | 混凝土修復，鋼筋銹蝕處理，水刀鑿除 | 0.48 | 平方公尺 | A2 |  | 橋台
[12 empty] | 4 | 2020-07-26 | 定期檢測 | 拓緯工程顧問有限公司 | 2 | 1 | 2 | 2 | 混凝土結構裂縫 | 未維修 | 混凝土修復，裂縫W＞0.3mm修補，水刀鑿除 | 5 | 公尺 | A1 |  | 翼牆／擋土牆
[12 empty] | 5 | 2020-07-26 | 定期檢測 | 拓緯工程顧問有限公司 | 2 | 1 | 2 | 2 | 混凝土結構裂縫 | 未維修 | 混凝土修復，裂縫W＞0.3mm修補，水刀鑿除 | 8 | 公尺 | A2 |  | 翼牆／擋土牆
[12 empty] | 6 | 2020-07-26 | 定期檢測 | 拓緯工程顧問有限公司 | 2 | 1 | 1 | 1 | 混凝土剝落、破碎、鋼筋外露、銹蝕 | 未維修 | 混凝土剝落鋼筋鏽蝕修復 | 3 | 處 | A1 |  | 引道路堤護欄
[12 empty] | 7 | 2020-07-26 | 定期檢測 | 拓緯工程顧問有限公司 | 2 | 1 | 1 | 1 | 混凝土剝落、破碎、鋼筋外露、銹蝕 | 未維修 | 混凝土剝落鋼筋鏽蝕修復 | 1 | 處 | A2 |  | 引道路堤護欄
[12 empty] | 8 | 2020-07-26 | 定期檢測 | 拓緯工程顧問有限公司 | 2 | 1 | 2 | 2 | 混凝土結構裂縫 | 未維修 | 修補寬度大於0.3mm的裂縫 | 2 | 公尺 | A2 |  | 翼牆／擋土牆
[12 empty] | 9 | 2020-07-26 | 定期檢測 | 拓緯工程顧問有限公司 | 2 | 1 | 1 | 1 | 混凝土剝落、破碎、鋼筋、鋼腱或錨碇外露、銹蝕 | 未維修 | 混凝土修復(<=0.4*0.4*0.05m) | 0.04 | 平方公尺 | S1G3 |  | 主梁
[12 empty] | 10 | 2020-07-26 | 定期檢測 | 拓緯工程顧問有限公司 | 2 | 1 | 2 | 2 | 混凝土結構裂縫 | 未維修 | 修補寬度大於0.3mm的裂縫 | 2.5 | 公尺 | A1 |  | 橋台
[12 empty] | 11 | 2020-07-26 | 定期檢測 | 拓緯工程顧問有限公司 | 2 | 1 | 2 | 2 | 混凝土剝落、破碎、鋼筋外露、銹蝕 | 未維修 | 鋼筋除鏽及混凝土修復(<=0.4*0.4*0.05m) | 0.05 | 平方公尺 | A1 |  | 橋台
[12 empty] | 12 | 2020-07-26 | 定期檢測 | 拓緯工程顧問有限公司 | 2 | 1 | 2 | 2 | 混凝土剝落、破碎、鋼筋外露、銹蝕 | 未維修 | 鋼筋除鏽及混凝土修復(<=0.4*0.4*0.05m) | 0.14 | 平方公尺 | A2 |  | 橋台
[12 empty] | 13 | 2020-07-26 | 定期檢測 | 拓緯工程顧問有限公司 | 2 | 1 | 2 | 2 | 混凝土結構裂縫 | 未維修 | 修補寬度大於0.2mm的裂縫 | 2 | 公尺 | A1 |  | 翼牆／擋土牆
[12 empty] | 14 | 2020-07-26 | 定期檢測 | 拓緯工程顧問有限公司 | 3 | 1 | 2 | 2 | 混凝土結構裂縫 | 未維修 | >0.3mm混凝土裂縫修補 | 1.5 | 公尺 | A2 |  | 引道路堤護欄
[12 empty] | 15 | 2020-07-26 | 定期檢測 | 拓緯工程顧問有限公司 | 2 | 1 | 1 | 1 | 混凝土剝落、破碎、鋼筋外露、銹蝕 | 未維修 | 鋼筋除鏽、環氧樹脂及無聲縮砂漿修補 | 0.03 | 平方公尺 | A2 |  | 翼牆／擋土牆
[12 empty] | 16 | 2020-07-26 | 定期檢測 | 拓緯工程顧問有限公司 | 2 | 1 | 1 | 1 | 混凝土剝落、破碎、鋼筋、鋼腱或錨碇外露、銹蝕 | 未維修 | 混凝土修復(<=0.4*0.4*0.05m) | 0.02 | 平方公尺 | S1G4 |  | 主梁
[12 empty] | 17 | 2020-07-26 | 定期檢測 | 拓緯工程顧問有限公司 | 2 | 1 | 1 | 1 | 混凝土剝落、破碎、鋼筋、鋼腱或錨碇外露、銹蝕 | 未維修 | 鋼筋除鏽及混凝土修復(<=0.4*0.4*0.05m) | 0.03 | 平方公尺 | S1G6 |  | 主梁
[12 empty] | 18 | 2020-07-26 | 定期檢測 | 拓緯工程顧問有限公司 | 2 | 1 | 1 | 1 | 混凝土剝落、破碎、鋼筋、鋼腱或錨碇外露、銹蝕 | 未維修 | 混凝土修復(<=0.4*0.4*0.05m) | 0.01 | 平方公尺 | S1G7 |  | 主梁
[12 empty] | 19 | 2020-07-26 | 定期檢測 | 拓緯工程顧問有限公司 | 2 | 1 | 1 | 1 | 混凝土剝落、破碎、鋼筋外露、銹蝕 | 未維修 | 鋼筋除鏽及混凝土修復(<=0.4*0.4*0.05m) | 0.02 | 平方公尺 | S1D2-3 |  | 橫隔梁
8 | 35132 | 竹北中山路穿越橋(南向) | 國道1號 | 國道 | 89K+685.437M ~89K~706.837M | 高公局北區養護工程分局 | 中壢工務段 | I型梁 | 預力混凝土 | 66 | 已維修：1 | NO | 檢測日期 | 檢測類別 | 檢測單位 | D | E | R | U | 劣化類型 | 狀態 | 建議維修工法 | 數量 | 單位 | 損壞位置 | 維修紀錄ID | 維修構件 | 維修工法 | 金額 | 開工日期 | 完成日期 | 維修原始紀錄日期 | 維修原始紀錄者 | 維修最後修改日期 | 維修最後修改者
[11 empty] | 未維修：17 | 1 | 2020-07-26 | 定期檢測 | 拓緯工程顧問有限公司 | 2 | 1 | 1 | 1 | 滲水、白華 | 未維修 | 白華處理(平方公尺) | 0.12 | 平方公尺 | A2 |  | 翼牆／擋土牆
[11 empty] | 全部：18 | 2 | 2020-07-26 | 定期檢測 | 拓緯工程顧問有限公司 | 2 | 1 | 1 | 1 | 混凝土剝落、破碎、鋼筋、鋼腱或錨碇外露、銹蝕 | 未維修 | 混凝土修復(<=0.4*0.4*0.05m) | 0.24 | 平方公尺 | S1G5 |  | 主梁
[12 empty] | 3 | 2020-07-26 | 定期檢測 | 拓緯工程顧問有限公司 | 2 | 1 | 2 | 2 | 混凝土剝落、破碎、鋼筋、鋼腱或錨碇外露、銹蝕 | 未維修 | 混凝土修復(>0.4*0.4*0.05m) | 0.52 | 平方公尺 | S1G7 |  | 主梁
[12 empty] | 4 | 2020-07-26 | 定期檢測 | 拓緯工程顧問有限公司 | 2 | 1 | 1 | 1 | 混凝土結構裂縫 | 未維修 | 修補寬度大於0.2mm的裂縫 | 4.5 | 公尺 | A1 |  | 翼牆／擋土牆
[12 empty] | 5 | 2020-07-26 | 定期檢測 | 拓緯工程顧問有限公司 | 2 | 1 | 1 | 1 | 混凝土剝落、破碎、鋼筋、鋼腱或錨碇外露、銹蝕 | 未維修 | 混凝土修復(<=0.4*0.4*0.05m) | 0.12 | 平方公尺 | S1G6 |  | 主梁
[12 empty] | 6 | 2020-07-26 | 定期檢測 | 拓緯工程顧問有限公司 | 2 | 1 | 1 | 1 | 混凝土剝落、破碎、鋼筋外露、銹蝕 | 未維修 | 鋼筋除鏽及混凝土修復(<=0.4*0.4*0.05m) | 0.01 | 平方公尺 | S1D1-5 |  | 橫隔梁
[12 empty] | 7 | 2020-07-26 | 定期檢測 | 拓緯工程顧問有限公司 | 2 | 1 | 1 | 1 | 混凝土剝落、破碎、鋼筋外露、銹蝕 | 未維修 | 混凝土剝落鋼筋鏽蝕修復 | 9 | 處 | A2 |  | 引道路堤護欄
[12 empty] | 8 | 2020-07-26 | 定期檢測 | 拓緯工程顧問有限公司 | 2 | 1 | 1 | 1 | 混凝土剝落、破碎、鋼筋外露、銹蝕 | 未維修 | 鋼筋除鏽及混凝土修復(<=0.4*0.4*0.05m) | 0.02 | 平方公尺 | A1 |  | 橋台
[12 empty] | 9 | 2020-07-26 | 定期檢測 | 拓緯工程顧問有限公司 | 3 | 1 | 2 | 2 | 滲水、白華 | 未維修 | 白華處理(平方公尺) | 0.03 | 平方公尺 | A2 |  | 橋台
[12 empty] | 10 | 2020-07-26 | 定期檢測 | 拓緯工程顧問有限公司 | 2 | 1 | 1 | 1 | 混凝土剝落、破碎、鋼筋外露、銹蝕 | 未維修 | 混凝土修復(<=0.4*0.4*0.05m) | 0.05 | 平方公尺 | A2 |  | 橋台
[12 empty] | 11 | 2020-07-26 | 定期檢測 | 拓緯工程顧問有限公司 | 2 | 1 | 1 | 1 | 滲水、白華 | 未維修 | 白華處理(平方公尺) | 0.07 | 平方公尺 | S1 |  | 橋面板
[12 empty] | 12 | 2020-07-26 | 定期檢測 | 拓緯工程顧問有限公司 | 2 | 1 | 1 | 1 | 混凝土剝落、破碎、鋼筋外露、銹蝕 | 未維修 | 鋼筋除鏽及混凝土修復(<=0.4*0.4*0.05m) | 0.01 | 平方公尺 | S1 |  | 橋面板
[12 empty] | 13 | 2020-07-26 | 定期檢測 | 拓緯工程顧問有限公司 | 2 | 1 | 1 | 1 | 混凝土結構裂縫 | 未維修 | 修補寬度大於0.2mm的裂縫 | 4 | 公尺 | A2 |  | 翼牆／擋土牆
[12 empty] | 14 | 2020-07-26 | 定期檢測 | 拓緯工程顧問有限公司 | 2 | 1 | 1 | 1 | 混凝土剝落、破碎、鋼筋、鋼腱或錨碇外露、銹蝕 | 未維修 | 混凝土修復(<=0.4*0.4*0.05m) | 0.01 | 平方公尺 | S1G1 |  | 主梁
[12 empty] | 15 | 2020-07-26 | 定期檢測 | 拓緯工程顧問有限公司 | 2 | 1 | 1 | 1 | 混凝土剝落、破碎、鋼筋、鋼腱或錨碇外露、銹蝕 | 未維修 | 混凝土修復(<=0.4*0.4*0.05m) | 0.01 | 平方公尺 | S1G2 |  | 主梁
[12 empty] | 16 | 2020-07-26 | 定期檢測 | 拓緯工程顧問有限公司 | 2 | 1 | 1 | 1 | 混凝土剝落、破碎、鋼筋、鋼腱或錨碇外露、銹蝕 | 未維修 | 混凝土修復(<=0.4*0.4*0.05m) | 0.5 | 平方公尺 | S1G4 |  | 主梁
[12 empty] | 17 | 2020-07-26 | 定期檢測 | 拓緯工程顧問有限公司 | 2 | 1 | 2 | 2 | 混凝土結構裂縫 | 未維修 | 修補寬度大於0.3mm的裂縫 | 1.5 | 公尺 | A2 |  | 橋台
[12 empty] | 18 | 2020-07-26 | 定期檢測 | 拓緯工程顧問有限公司 | 3 | 1 | 2 | 2 | 排水設施損傷 | 已維修 | 修復受損的排水管 | 1 | 處 | A2 | 22452 | 橋梁排水設施 | 落水管修復 | 1700 | 2020-12-23 | 2020-12-23 | 2021-01-18 14:06 | 張育雅
9 | 35133 | 竹北排水橋(北向) | 國道1號 | 國道 | 90K+385.118M ~90K~405.158M | 高公局北區養護工程分局 | 中壢工務段 | I型梁 | 預力混凝土 | 66 | 已維修：0 | NO | 檢測日期 | 檢測類別 | 檢測單位 | D | E | R | U | 劣化類型 | 狀態 | 建議維修工法 | 數量 | 單位 | 損壞位置 | 維修紀錄ID | 維修構件 | 維修工法 | 金額 | 開工日期 | 完成日期 | 維修原始紀錄日期 | 維修原始紀錄者 | 維修最後修改日期 | 維修最後修改者
[11 empty] | 未維修：4 | 1 | 2020-07-24 | 定期檢測 | 拓緯工程顧問有限公司 | 2 | 1 | 1 | 1 | 混凝土剝落、破碎、鋼筋外露、銹蝕 | 未維修 | 混凝土剝落鋼筋鏽蝕修復 | 10 | 處 | 90k+400_oi |  | 橋護欄
[11 empty] | 全部：4 | 2 | 2020-07-24 | 定期檢測 | 拓緯工程顧問有限公司 | 2 | 1 | 1 | 1 | 混凝土剝落、破碎、鋼筋外露、銹蝕 | 未維修 | 剝落混凝土修補 | 0.5 | 平方公尺 | A2引護_oi |  | 橋護欄
[12 empty] | 3 | 2020-07-24 | 定期檢測 | 拓緯工程顧問有限公司 | 2 | 1 | 1 | 1 | 混凝土剝落、破碎、鋼筋、鋼腱或錨碇外露、銹蝕 | 未維修 | 混凝土修復(<=0.4*0.4*0.05m) | 0.1 | 平方公尺 | S1G3 |  | 主梁
[12 empty] | 4 | 2020-07-24 | 定期檢測 | 拓緯工程顧問有限公司 | 2 | 1 | 2 | 2 | 混凝土結構裂縫 | 未維修 | 修補寬度大於0.3mm的裂縫 | 0.5 | 公尺 | A2 |  | 橋台
10 | 35134 | 竹北排水橋(南向) | 國道1號 | 國道 | 90K+385.118M ~90K~405.158M | 高公局北區養護工程分局 | 中壢工務段 | I型梁 | 預力混凝土 | 66 | 已維修：0 | NO | 檢測日期 | 檢測類別 | 檢測單位 | D | E | R | U | 劣化類型 | 狀態 | 建議維修工法 | 數量 | 單位 | 損壞位置 | 維修紀錄ID | 維修構件 | 維修工法 | 金額 | 開工日期 | 完成日期 | 維修原始紀錄日期 | 維修原始紀錄者 | 維修最後修改日期 | 維修最後修改者
[11 empty] | 未維修：8 | 1 | 2020-07-24 | 定期檢測 | 拓緯工程顧問有限公司 | 2 | 1 | 1 | 1 | 滲水、白華 | 未維修 | 白華處理(平方公尺) | 0.1 | 平方公尺 | A2 |  | 橋台
[11 empty] | 全部：8 | 2 | 2020-07-24 | 定期檢測 | 拓緯工程顧問有限公司 | 2 | 1 | 1 | 1 | 其他損傷 | 未維修 | 植物清除 | 1 | 處 | A2 |  | 橋台
[12 empty] | 3 | 2020-07-24 | 定期檢測 | 拓緯工程顧問有限公司 | 2 | 1 | 1 | 1 | 混凝土剝落、破碎、鋼筋外露、銹蝕 | 未維修 | 鋼筋除鏽、環氧樹脂及無聲縮砂漿修補 | 0.02 | 平方公尺 | A2 |  | 翼牆／擋土牆
[12 empty] | 4 | 2020-07-24 | 定期檢測 | 拓緯工程顧問有限公司 | 2 | 1 | 1 | 1 | 混凝土剝落、破碎、鋼筋外露、銹蝕 | 未維修 | 剝落混凝土修補 | 0.5 | 平方公尺 | 90+405_oi |  | 橋護欄
[12 empty] | 5 | 2020-07-24 | 定期檢測 | 拓緯工程顧問有限公司 | 2 | 1 | 1 | 1 | 混凝土剝落、破碎、鋼筋、鋼腱或錨碇外露、銹蝕 | 未維修 | 混凝土修復(<=0.4*0.4*0.05m) | 0.06 | 平方公尺 | S1G6 |  | 主梁
[12 empty] | 6 | 2020-07-24 | 定期檢測 | 拓緯工程顧問有限公司 | 2 | 1 | 2 | 2 | 混凝土剝落、破碎、鋼筋外露、銹蝕 | 未維修 | 鋼筋除鏽及混凝土修復(<=0.4*0.4*0.05m) | 0.06 | 平方公尺 | A1 |  | 橋台
[12 empty] | 7 | 2020-07-24 | 定期檢測 | 拓緯工程顧問有限公司 | 2 | 1 | 1 | 1 | 混凝土剝落、破碎、鋼筋外露、銹蝕 | 未維修 | 鋼筋除鏽及混凝土修復(<=0.4*0.4*0.05m) | 0.18 | 平方公尺 | S1 |  | 橋面板
[12 empty] | 8 | 2020-07-24 | 定期檢測 | 拓緯工程顧問有限公司 | 2 | 1 | 1 | 1 | 混凝土剝落、破碎、鋼筋外露、銹蝕 | 未維修 | 鋼筋除鏽及混凝土修復(<=0.4*0.4*0.05m) | 0.01 | 平方公尺 | S1D1-7 |  | 橫隔梁
11 | 35135 | 六家橋(北向) | 國道1號 | 國道 | 91K+400.638M ~91K~417.478M | 高公局北區養護工程分局 | 中壢工務段 | I型梁 | 預力混凝土 | 66 | 已維修：0 | NO | 檢測日期 | 檢測類別 | 檢測單位 | D | E | R | U | 劣化類型 | 狀態 | 建議維修工法 | 數量 | 單位 | 損壞位置 | 維修紀錄ID | 維修構件 | 維修工法 | 金額 | 開工日期 | 完成日期 | 維修原始紀錄日期 | 維修原始紀錄者 | 維修最後修改日期 | 維修最後修改者
[11 empty] | 未維修：11 | 1 | 2020-07-24 | 定期檢測 | 拓緯工程顧問有限公司 | 2 | 1 | 1 | 1 | 混凝土剝落、破碎、鋼筋外露、銹蝕 | 未維修 | 混凝土修復(<=0.4*0.4*0.05m) | 0.04 | 平方公尺 | A2 |  | 橋台
[11 empty] | 全部：11 | 2 | 2020-07-24 | 定期檢測 | 拓緯工程顧問有限公司 | 2 | 1 | 1 | 2 | 排水設施損傷 | 未維修 | 修復受損的排水管 | 1 | 處 | A2 |  | 橋梁排水設施
[12 empty] | 3 | 2020-07-24 | 定期檢測 | 拓緯工程顧問有限公司 | 2 | 1 | 1 | 1 | 混凝土剝落、破碎、鋼筋外露、銹蝕 | 未維修 | 鋼筋除鏽及混凝土修復(<=0.4*0.4*0.05m) | 0.03 | 平方公尺 | A1 |  | 橋台
[12 empty] | 4 | 2020-07-24 | 定期檢測 | 拓緯工程顧問有限公司 | 2 | 1 | 2 | 2 | 混凝土結構裂縫 | 未維修 | 修補寬度大於0.3mm的裂縫 | 2.5 | 公尺 | A2 |  | 橋台
[12 empty] | 5 | 2020-07-24 | 定期檢測 | 拓緯工程顧問有限公司 | 2 | 1 | 1 | 1 | 混凝土剝落、破碎、鋼筋、鋼腱或錨碇外露、銹蝕 | 未維修 | 混凝土修復(<=0.4*0.4*0.05m) | 0.14 | 平方公尺 | S1G1 |  | 主梁
[12 empty] | 6 | 2020-07-24 | 定期檢測 | 拓緯工程顧問有限公司 | 2 | 1 | 1 | 1 | 混凝土剝落、破碎、鋼筋、鋼腱或錨碇外露、銹蝕 | 未維修 | 混凝土修復(<=0.4*0.4*0.05m) | 0.04 | 平方公尺 | S1G5 |  | 主梁
[12 empty] | 7 | 2020-07-24 | 定期檢測 | 拓緯工程顧問有限公司 | 2 | 1 | 1 | 1 | 混凝土剝落、破碎、鋼筋、鋼腱或錨碇外露、銹蝕 | 未維修 | 鋼筋除鏽及混凝土修復(<=0.4*0.4*0.05m) | 0.01 | 平方公尺 | S1G7 |  | 主梁
[12 empty] | 8 | 2020-07-24 | 定期檢測 | 拓緯工程顧問有限公司 | 2 | 1 | 1 | 1 | 混凝土剝落、破碎、鋼筋外露、銹蝕 | 未維修 | 鋼筋除鏽及混凝土修復(<=0.4*0.4*0.05m) | 0.04 | 平方公尺 | S1 |  | 橋面板
[12 empty] | 9 | 2020-07-24 | 定期檢測 | 拓緯工程顧問有限公司 | 3 | 4 | 2 | 2 | 其他損傷 | 未維修 | 伸縮縫清理 | 19.5 | 公尺 | A1 |  | 伸縮縫
[12 empty] | 10 | 2020-07-24 | 定期檢測 | 拓緯工程顧問有限公司 | 3 | 4 | 2 | 2 | 其他損傷 | 未維修 | 伸縮縫清理 | 19.5 | 公尺 | A2 |  | 伸縮縫
[12 empty] | 11 | 2020-07-24 | 定期檢測 | 拓緯工程顧問有限公司 | 2 | 1 | 1 | 1 | 混凝土剝落、破碎、鋼筋、鋼腱或錨碇外露、銹蝕 | 未維修 | 混凝土修復，蜂窩及剝落修補，水刀鑿除 | 0.12 | 平方公尺 | S1G1 |  | 主梁
12 | 35136 | 六家橋(南向) | 國道1號 | 國道 | 91K+400.638M ~91K~417.478M | 高公局北區養護工程分局 | 中壢工務段 | I型梁 | 預力混凝土 | 66 | 已維修：0 | NO | 檢測日期 | 檢測類別 | 檢測單位 | D | E | R | U | 劣化類型 | 狀態 | 建議維修工法 | 數量 | 單位 | 損壞位置 | 維修紀錄ID | 維修構件 | 維修工法 | 金額 | 開工日期 | 完成日期 | 維修原始紀錄日期 | 維修原始紀錄者 | 維修最後修改日期 | 維修最後修改者
[11 empty] | 未維修：11 | 1 | 2020-07-24 | 定期檢測 | 拓緯工程顧問有限公司 | 3 | 2 | 2 | 2 | 其他損傷 | 未維修 | 伸縮縫清理 | 6 | 公尺 | A1 |  | 伸縮縫
[11 empty] | 全部：11 | 2 | 2020-07-24 | 定期檢測 | 拓緯工程顧問有限公司 | 3 | 2 | 2 | 2 | 其他損傷 | 未維修 | 伸縮縫清理 | 6 | 公尺 | A2 |  | 伸縮縫
[12 empty] | 3 | 2020-07-24 | 定期檢測 | 拓緯工程顧問有限公司 | 2 | 1 | 1 | 1 | 混凝土剝落、破碎、鋼筋外露、銹蝕 | 未維修 | 修補混凝土 | 0.13 | 平方公尺 | 91k+410_ii |  | 橋護欄
[12 empty] | 4 | 2020-07-24 | 定期檢測 | 拓緯工程顧問有限公司 | 2 | 1 | 1 | 1 | 混凝土剝落、破碎、鋼筋外露、銹蝕 | 未維修 | 修補混凝土 | 0.06 | 平方公尺 | 91k+393_ii |  | 橋護欄
[12 empty] | 5 | 2020-07-24 | 定期檢測 | 拓緯工程顧問有限公司 | 2 | 1 | 1 | 1 | 混凝土剝落、破碎、鋼筋外露、銹蝕 | 未維修 | 混凝土修復(<=0.4*0.4*0.05m) | 0.1 | 平方公尺 | A1 |  | 橋台
[12 empty] | 6 | 2020-07-24 | 定期檢測 | 拓緯工程顧問有限公司 | 2 | 1 | 1 | 1 | 混凝土剝落、破碎、鋼筋外露、銹蝕 | 未維修 | 鋼筋除鏽及混凝土修復(<=0.4*0.4*0.05m) | 0.08 | 平方公尺 | A2 |  | 橋台
[12 empty] | 7 | 2020-07-24 | 定期檢測 | 拓緯工程顧問有限公司 | 2 | 1 | 1 | 1 | 混凝土剝落、破碎、鋼筋外露、銹蝕 | 未維修 | 混凝土修復(<=0.4*0.4*0.05m) | 0.06 | 平方公尺 | A2 |  | 橋台
[12 empty] | 8 | 2020-07-24 | 定期檢測 | 拓緯工程顧問有限公司 | 2 | 1 | 1 | 1 | 其他損傷 | 未維修 | 植物清除 | 1 | 處 | A2 |  | 翼牆／擋土牆
[12 empty] | 9 | 2020-07-24 | 定期檢測 | 拓緯工程顧問有限公司 | 2 | 1 | 1 | 1 | 混凝土剝落、破碎、鋼筋外露、銹蝕 | 未維修 | 修補混凝土 | 0.02 | 平方公尺 | A2 |  | 翼牆／擋土牆
[12 empty] | 10 | 2020-07-24 | 定期檢測 | 拓緯工程顧問有限公司 | 2 | 1 | 1 | 1 | 混凝土剝落、破碎、鋼筋、鋼腱或錨碇外露、銹蝕 | 未維修 | 混凝土修復(<=0.4*0.4*0.05m) | 0.03 | 平方公尺 | S1G7 |  | 主梁
[12 empty] | 11 | 2020-07-24 | 定期檢測 | 拓緯工程顧問有限公司 | 2 | 1 | 1 | 1 | 混凝土剝落、破碎、鋼筋外露、銹蝕 | 未維修 | 鋼筋除鏽及混凝土修復(<=0.4*0.4*0.05m) | 0.01 | 平方公尺 | S1 |  | 橋面板
13 | 35139 | 永寧里橋(北向) | 國道1號 | 國道 | 71K+688.728M ~71K~714.168M | 高公局北區養護工程分局 | 中壢工務段 | I型梁 | 預力混凝土 | 66 | 已維修：3 | NO | 檢測日期 | 檢測類別 | 檢測單位 | D | E | R | U | 劣化類型 | 狀態 | 建議維修工法 | 數量 | 單位 | 損壞位置 | 維修紀錄ID | 維修構件 | 維修工法 | 金額 | 開工日期 | 完成日期 | 維修原始紀錄日期 | 維修原始紀錄者 | 維修最後修改日期 | 維修最後修改者
[11 empty] | 未維修：14 | 1 | 2020-07-24 | 定期檢測 | 拓緯工程顧問有限公司 | 2 | 1 | 1 | 1 | 混凝土剝落、破碎、鋼筋、鋼腱或錨碇外露、銹蝕 | 未維修 | 混凝土修復(<=0.4*0.4*0.05m) | 0.01 | 平方公尺 | S1G2 |  | 主梁
[11 empty] | 全部：17 | 2 | 2020-07-24 | 定期檢測 | 拓緯工程顧問有限公司 | 2 | 1 | 1 | 1 | 混凝土剝落、破碎、鋼筋、鋼腱或錨碇外露、銹蝕 | 未維修 | 鋼筋除鏽及混凝土修復(<=0.4*0.4*0.05m) | 0.01 | 平方公尺 | S1G2 |  | 主梁
[12 empty] | 3 | 2020-07-24 | 定期檢測 | 拓緯工程顧問有限公司 | 2 | 1 | 1 | 1 | 混凝土剝落、破碎、鋼筋、鋼腱或錨碇外露、銹蝕 | 未維修 | 混凝土修復(<=0.4*0.4*0.05m) | 0.03 | 平方公尺 | S1G6 |  | 主梁
[12 empty] | 4 | 2020-07-24 | 定期檢測 | 拓緯工程顧問有限公司 | 2 | 1 | 1 | 1 | 混凝土剝落、破碎、鋼筋、鋼腱或錨碇外露、銹蝕 | 未維修 | 鋼筋除鏽及混凝土修復(<=0.4*0.4*0.05m) | 0.06 | 平方公尺 | S1G9 |  | 主梁
[12 empty] | 5 | 2020-07-24 | 定期檢測 | 拓緯工程顧問有限公司 | 2 | 1 | 1 | 1 | 其他損傷 | 未維修 | 表面蜂窩修補 | 0.01 | 平方公尺 | A2 |  | 橋台
[12 empty] | 6 | 2020-07-24 | 定期檢測 | 拓緯工程顧問有限公司 | 2 | 1 | 1 | 1 | 混凝土剝落、破碎、鋼筋外露、銹蝕 | 未維修 | 修補混凝土 | 0.03 | 平方公尺 | A1 |  | 翼牆／擋土牆
[12 empty] | 7 | 2020-07-24 | 定期檢測 | 拓緯工程顧問有限公司 | 2 | 1 | 1 | 2 | 混凝土剝落、破碎、鋼筋外露、銹蝕 | 未維修 | 鋼筋除鏽及混凝土修復(<=0.4*0.4*0.05m) | 0.05 | 平方公尺 | A1 |  | 橋台
[12 empty] | 8 | 2020-07-24 | 定期檢測 | 拓緯工程顧問有限公司 | 2 | 1 | 1 | 1 | 混凝土剝落、破碎、鋼筋外露、銹蝕 | 未維修 | 鋼筋除鏽及混凝土修復(>0.4*0.4*0.05m) | 0.19 | 平方公尺 | A2 |  | 橋台
[12 empty] | 9 | 2020-07-24 | 定期檢測 | 拓緯工程顧問有限公司 | 2 | 1 | 2 | 2 | 混凝土結構裂縫 | 未維修 | 修補寬度大於0.3mm的裂縫 | 0.3 | 公尺 | A1 |  | 翼牆／擋土牆
[12 empty] | 10 | 2020-07-24 | 定期檢測 | 拓緯工程顧問有限公司 | 2 | 1 | 1 | 1 | 混凝土剝落、破碎、鋼筋外露、銹蝕 | 未維修 | 混凝土剝落鋼筋鏽蝕修復 | 1 | 處 | 71k+705_oi |  | 橋護欄
[12 empty] | 11 | 2020-07-24 | 定期檢測 | 拓緯工程顧問有限公司 | 2 | 1 | 1 | 1 | 混凝土剝落、破碎、鋼筋外露、銹蝕 | 未維修 | 剝落混凝土修補 | 0.11 | 平方公尺 | 71k+714_oi |  | 橋護欄
[12 empty] | 12 | 2020-07-24 | 定期檢測 | 拓緯工程顧問有限公司 | 3 | 1 | 2 | 2 | 混凝土剝落、破碎、鋼筋外露、銹蝕 | 未維修 | 鋼筋除鏽及混凝土修復(>0.4*0.4*0.05m) | 0.21 | 平方公尺 | S1 |  | 橋面板
[12 empty] | 13 | 2020-07-24 | 定期檢測 | 拓緯工程顧問有限公司 | 2 | 2 | 1 | 1 | 堤防沖刷或侵蝕 | 未維修 | 修復因沖刷引起的破壞 | 1 | 處 |  |  | 河道
[12 empty] | 14 | 2020-07-24 | 定期檢測 | 拓緯工程顧問有限公司 | 2 | 3 | 2 | 2 | 排水設施阻塞或功能性降低 | 未維修 | 洩水孔清疏 | 4 | 處 | S1 |  | 橋梁排水設施
[12 empty] | 15 | 2020-07-24 | 定期檢測 | 拓緯工程顧問有限公司 | 2 | 1 | 1 | 1 | 混凝土剝落、破碎、鋼筋、鋼腱或錨碇外露、銹蝕 | 已維修 | 鋼筋除鏽及混凝土修復(<=0.4*0.4*0.05m) | 0.13 | 平方公尺 | S1G10 | 45737 | 主梁 | 鋼筋除鏽及混凝土修復 |  | 2022-12-01 | 2022-12-01 | 2023-03-21 10:41 | 蕭澄清 | 2023-03-21 10:41 | 蕭澄清
[12 empty] | 16 | 2020-07-24 | 定期檢測 | 拓緯工程顧問有限公司 | 2 | 1 | 1 | 1 | 其他損傷 | 已維修 | 植物清除 | 1 | 處 | A1 | 31925 | 橋台 | 受損基樁混凝土清除 | 1500 | 2021-06-25 | 2021-06-25 | 2021-07-20 10:00 | 蕭澄清 | 2021-07-20 10:00 | 蕭澄清
[12 empty] | 17 | 2020-07-24 | 定期檢測 | 拓緯工程顧問有限公司 | 3 | 1 | 2 | 3 | 混凝土剝落、破碎、鋼筋外露、銹蝕 | 已維修 | 鋼筋除鏽及混凝土修復(>0.4*0.4*0.05m) | 0.35 | 平方公尺 | S1 | 29999 | 橋面板 | 鋼筋除鏽及混凝土修復(>0.4*0.4*0.05m) | 4000 | 2021-03-03 | 2021-03-03 | 2021-05-11 09:47 | 張育雅
14 | 35140 | 永寧里橋(南向) | 國道1號 | 國道 | 71K+688.728M ~71K~714.168M | 高公局北區養護工程分局 | 中壢工務段 | I型梁 | 預力混凝土 | 66 | 已維修：4 | NO | 檢測日期 | 檢測類別 | 檢測單位 | D | E | R | U | 劣化類型 | 狀態 | 建議維修工法 | 數量 | 單位 | 損壞位置 | 維修紀錄ID | 維修構件 | 維修工法 | 金額 | 開工日期 | 完成日期 | 維修原始紀錄日期 | 維修原始紀錄者 | 維修最後修改日期 | 維修最後修改者
[11 empty] | 未維修：18 | 1 | 2020-07-24 | 定期檢測 | 拓緯工程顧問有限公司 | 2 | 1 | 1 | 1 | 其他損傷 | 未維修 | 修復受損的排水管 | 1 | 處 | S1 |  | 橋梁排水設施
[11 empty] | 全部：22 | 2 | 2020-07-24 | 定期檢測 | 拓緯工程顧問有限公司 | 2 | 1 | 1 | 1 | 混凝土剝落、破碎、鋼筋外露、銹蝕 | 未維修 | 剝落混凝土修補 | 0.03 | 平方公尺 | 71k+700_oo |  | 橋護欄
[12 empty] | 3 | 2020-07-24 | 定期檢測 | 拓緯工程顧問有限公司 | 2 | 1 | 1 | 1 | 混凝土剝落、破碎、鋼筋、鋼腱或錨碇外露、銹蝕 | 未維修 | 鋼筋除鏽及混凝土修復(<=0.4*0.4*0.05m) | 0.01 | 平方公尺 | S1G5 |  | 主梁
[12 empty] | 4 | 2020-07-24 | 定期檢測 | 拓緯工程顧問有限公司 | 2 | 1 | 1 | 2 | 混凝土剝落、破碎、鋼筋、鋼腱或錨碇外露、銹蝕 | 未維修 | 鋼筋除鏽及混凝土修復(<=0.4*0.4*0.05m) | 0.04 | 平方公尺 | S1G6 |  | 主梁
[12 empty] | 5 | 2020-07-24 | 定期檢測 | 拓緯工程顧問有限公司 | 2 | 1 | 1 | 1 | 混凝土裂縫(止震塊) | 未維修 | >0.3mm混凝土裂縫修補 | 0.02 | 平方公尺 | A2 |  | 防落設施
[12 empty] | 6 | 2020-07-24 | 定期檢測 | 拓緯工程顧問有限公司 | 2 | 1 | 1 | 1 | 混凝土剝落、破碎、鋼筋、鋼腱或錨碇外露、銹蝕 | 未維修 | 混凝土修復(<=0.4*0.4*0.05m) | 0.1 | 平方公尺 | S1G2 |  | 主梁
[12 empty] | 7 | 2020-07-24 | 定期檢測 | 拓緯工程顧問有限公司 | 2 | 1 | 1 | 1 | 混凝土剝落、破碎、鋼筋、鋼腱或錨碇外露、銹蝕 | 未維修 | 鋼筋除鏽及混凝土修復(<=0.4*0.4*0.05m) | 0.02 | 平方公尺 | S1G2 |  | 主梁
[12 empty] | 8 | 2020-07-24 | 定期檢測 | 拓緯工程顧問有限公司 | 2 | 1 | 1 | 1 | 混凝土剝落、破碎、鋼筋外露、銹蝕 | 未維修 | 混凝土修復(<=0.4*0.4*0.05m) | 0.04 | 平方公尺 | A2 |  | 橋台
[12 empty] | 9 | 2020-07-24 | 定期檢測 | 拓緯工程顧問有限公司 | 2 | 1 | 2 | 2 | 混凝土結構裂縫 | 未維修 | 修補寬度大於0.3mm的裂縫 | 0.5 | 公尺 | A2 |  | 橋台
[12 empty] | 10 | 2020-07-24 | 定期檢測 | 拓緯工程顧問有限公司 | 2 | 1 | 1 | 1 | 混凝土剝落、破碎、鋼筋外露、銹蝕 | 未維修 | 修補混凝土 | 0.1 | 平方公尺 | A1 |  | 翼牆／擋土牆
[12 empty] | 11 | 2020-07-24 | 定期檢測 | 拓緯工程顧問有限公司 | 2 | 1 | 1 | 1 | 混凝土結構裂縫 | 未維修 | 修補寬度大於0.3mm的裂縫 | 0.5 | 公尺 | A2 |  | 翼牆／擋土牆
[12 empty] | 12 | 2020-07-24 | 定期檢測 | 拓緯工程顧問有限公司 | 2 | 2 | 1 | 1 | 其他損傷 | 未維修 | 表面蜂窩修補 | 0.18 | 平方公尺 | S1D3-4 |  | 橫隔梁
[12 empty] | 13 | 2020-07-24 | 定期檢測 | 拓緯工程顧問有限公司 | 2 | 1 | 1 | 1 | 混凝土剝落、破碎、鋼筋外露、銹蝕 | 未維修 | 白華處理(處) | 5 | 處 | S1 |  | 橋面板
[12 empty] | 14 | 2020-07-24 | 定期檢測 | 拓緯工程顧問有限公司 | 3 | 2 | 2 | 2 | 混凝土剝落、破碎、鋼筋外露、銹蝕 | 未維修 | 鋼筋除鏽及混凝土修復(>0.4*0.4*0.05m) | 2 | 平方公尺 | S1 |  | 橋面板
[12 empty] | 15 | 2020-07-24 | 定期檢測 | 拓緯工程顧問有限公司 | 2 | 1 | 1 | 1 | 混凝土剝落、破碎、鋼筋、鋼腱或錨碇外露、銹蝕 | 未維修 | 鋼筋除鏽及混凝土修復(<=0.4*0.4*0.05m) | 0.02 | 平方公尺 | S1G4 |  | 主梁
[12 empty] | 16 | 2020-07-24 | 定期檢測 | 拓緯工程顧問有限公司 | 2 | 1 | 1 | 1 | 混凝土剝落、破碎、鋼筋、鋼腱或錨碇外露、銹蝕 | 未維修 | 混凝土修復(<=0.4*0.4*0.05m) | 0.08 | 平方公尺 | S1G6 |  | 主梁
[12 empty] | 17 | 2020-07-24 | 定期檢測 | 拓緯工程顧問有限公司 | 2 | 1 | 1 | 1 | 混凝土剝落、破碎、鋼筋外露、銹蝕 | 未維修 | 混凝土修復(<=0.4*0.4*0.05m) | 0.04 | 平方公尺 | A1 |  | 橋台
[12 empty] | 18 | 2020-07-24 | 定期檢測 | 拓緯工程顧問有限公司 | 2 | 1 | 1 | 1 | 混凝土剝落、破碎、鋼筋外露、銹蝕 | 未維修 | 剝落混凝土修補 | 0.24 | 平方公尺 | 71k+715_oi |  | 橋護欄
[12 empty] | 19 | 2020-07-24 | 定期檢測 | 拓緯工程顧問有限公司 | 2 | 1 | 1 | 1 | 其他損傷 | 已維修 | 植物清除 | 4 | 處 | 71k+701_oo | 31927 | 橋護欄 | 受損基樁混凝土清除 | 1500 | 2021-06-25 | 2021-06-25 | 2021-07-20 10:00 | 蕭澄清 | 2021-07-20 10:00 | 蕭澄清
[12 empty] | 20 | 2020-07-24 | 定期檢測 | 拓緯工程顧問有限公司 | 2 | 1 | 1 | 1 | 其他損傷 | 已維修 | 植物清除 | 1 | 處 | A1 | 31926 | 翼牆／擋土牆 | 受損基樁混凝土清除 | 1500 | 2021-06-25 | 2021-06-25 | 2021-07-20 10:00 | 蕭澄清 | 2021-07-20 10:00 | 蕭澄清
[12 empty] | 21 | 2020-07-24 | 定期檢測 | 拓緯工程顧問有限公司 | 2 | 2 | 1 | 1 | 其他損傷 | 已維修 | 橋台清理 | 1 | 處 | A2 | 31928 | 橋台 | 受損基樁混凝土清除 | 1500 | 2021-06-25 | 2021-06-25 | 2021-07-20 10:00 | 蕭澄清 | 2021-07-20 10:00 | 蕭澄清
[12 empty] | 22 | 2020-07-24 | 定期檢測 | 拓緯工程顧問有限公司 | 2 | 1 | 1 | 1 | 其他損傷 | 已維修 | 雜物清除 | 1 | 處 | A2 | 31929 | 橋台 | 受損基樁混凝土清除 | 1500 | 2021-06-25 | 2021-06-25 | 2021-07-20 10:00 | 蕭澄清 | 2021-07-20 10:00 | 蕭澄清
15 | 35142 | 埔心橋(2)東向 | 國道2號 | 國道 | 5K+961M ~5K~997M | 高公局北區養護工程分局 | 中壢工務段 | I型梁 | 預力混凝土 | 62 | 已維修：0 | NO | 檢測日期 | 檢測類別 | 檢測單位 | D | E | R | U | 劣化類型 | 狀態 | 建議維修工法 | 數量 | 單位 | 損壞位置 | 維修紀錄ID | 維修構件 | 維修工法 | 金額 | 開工日期 | 完成日期 | 維修原始紀錄日期 | 維修原始紀錄者 | 維修最後修改日期 | 維修最後修改者
[11 empty] | 未維修：18 | 1 | 2020-06-20 | 定期檢測 | 拓緯工程顧問有限公司 | 2 | 2 | 2 | 2 | 混凝土剝落、破碎、鋼筋外露、銹蝕 | 未維修 | 混凝土剝落鋼筋鏽蝕修復 | 7 | 處 | A2 |  | 引道路堤護欄
[11 empty] | 全部：18 | 2 | 2020-06-20 | 定期檢測 | 拓緯工程顧問有限公司 | 2 | 1 | 2 | 2 | 混凝土剝落、破碎、鋼筋外露、銹蝕 | 未維修 | 混凝土剝落鋼筋鏽蝕修復 | 14 | 平方公尺 | A1 |  | 引道路堤護欄
[12 empty] | 3 | 2020-06-20 | 定期檢測 | 拓緯工程顧問有限公司 | 2 | 1 | 1 | 1 | 其他損傷 | 未維修 | 植物清除 | 1 | 處 | A2 |  | 橋台
[12 empty] | 4 | 2020-06-20 | 定期檢測 | 拓緯工程顧問有限公司 | 2 | 1 | 1 | 1 | 混凝土剝落、破碎、鋼筋外露、銹蝕 | 未維修 | 混凝土修復(<=0.4*0.4*0.05m) | 0.04 | 處 | S1D4-7 |  | 橫隔梁
[12 empty] | 5 | 2020-06-20 | 定期檢測 | 拓緯工程顧問有限公司 | 2 | 1 | 1 | 1 | 混凝土剝落、破碎、鋼筋外露、銹蝕 | 未維修 | 剝落混凝土修補 | 0.08 | 平方公尺 | 05+998_oo |  | 橋護欄
[12 empty] | 6 | 2020-06-20 | 定期檢測 | 拓緯工程顧問有限公司 | 2 | 1 | 1 | 1 | 混凝土剝落、破碎、鋼筋外露、銹蝕 | 未維修 | 混凝土剝落鋼筋鏽蝕修復 | 1 | 處 | 6k+000_ii |  | 橋護欄
[12 empty] | 7 | 2020-06-20 | 定期檢測 | 拓緯工程顧問有限公司 | 2 | 1 | 2 | 2 | 其他損傷 | 未維修 | 無收縮混凝土修復(5000PSI) | 0.18 | 平方公尺 | A2 |  | 伸縮縫
[12 empty] | 8 | 2020-06-20 | 定期檢測 | 拓緯工程顧問有限公司 | 2 | 1 | 1 | 1 | 混凝土剝落、破碎、鋼筋外露、銹蝕 | 未維修 | 鋼筋除鏽及混凝土修復(>0.4*0.4*0.05m) | 0.01 | 平方公尺 | S1D7-7 |  | 橫隔梁
[12 empty] | 9 | 2020-06-20 | 定期檢測 | 拓緯工程顧問有限公司 | 2 | 1 | 1 | 1 | 混凝土剝落、破碎、鋼筋、鋼腱或錨碇外露、銹蝕 | 未維修 | 混凝土修復(<=0.4*0.4*0.05m) | 0.1 | 平方公尺 | S1G5 |  | 主梁
[12 empty] | 10 | 2020-06-20 | 定期檢測 | 拓緯工程顧問有限公司 | 2 | 1 | 1 | 1 | 混凝土剝落、破碎、鋼筋、鋼腱或錨碇外露、銹蝕 | 未維修 | 混凝土修復(<=0.4*0.4*0.05m) | 0.08 | 平方公尺 | S1G6 |  | 主梁
[12 empty] | 11 | 2020-06-20 | 定期檢測 | 拓緯工程顧問有限公司 | 2 | 1 | 1 | 1 | 混凝土剝落、破碎、鋼筋、鋼腱或錨碇外露、銹蝕 | 未維修 | 鋼筋除鏽及混凝土修復(>0.4*0.4*0.05m) | 0.02 | 平方公尺 | S1G9 |  | 主梁
[12 empty] | 12 | 2020-06-20 | 定期檢測 | 拓緯工程顧問有限公司 | 2 | 1 | 1 | 1 | 混凝土剝落、破碎、鋼筋外露、銹蝕 | 未維修 | 混凝土剝落鋼筋鏽蝕修復 | 2 | 處 | 05+998_oo |  | 橋護欄
[12 empty] | 13 | 2020-06-20 | 定期檢測 | 拓緯工程顧問有限公司 | 2 | 1 | 1 | 1 | 其他損傷 | 未維修 | 無收縮混凝土修復(5000PSI) | 0.03 | 平方公尺 | A1 |  | 伸縮縫
[12 empty] | 14 | 2020-06-20 | 定期檢測 | 拓緯工程顧問有限公司 | 2 | 1 | 1 | 1 | 混凝土剝落、破碎、鋼筋外露、銹蝕 | 未維修 | 鋼筋除鏽及混凝土修復(<=0.4*0.4*0.05m) | 0.03 | 平方公尺 | S1D2-4 |  | 橫隔梁
[12 empty] | 15 | 2020-06-20 | 定期檢測 | 拓緯工程顧問有限公司 | 2 | 1 | 1 | 1 | 其他損傷 | 未維修 | 表面蜂窩修補 | 0.27 | 平方公尺 | S1D2-8_B |  | 橫隔梁
[12 empty] | 16 | 2020-06-20 | 定期檢測 | 拓緯工程顧問有限公司 | 2 | 1 | 1 | 1 | 其他損傷 | 未維修 | 表面蜂窩修補 | 0.09 | 平方公尺 | S1D2-6 |  | 橫隔梁
[12 empty] | 17 | 2020-06-20 | 定期檢測 | 拓緯工程顧問有限公司 | 2 | 1 | 1 | 1 | 混凝土剝落、破碎、鋼筋外露、銹蝕 | 未維修 | 混凝土修復(<=0.4*0.4*0.05m) | 0.01 | 平方公尺 | S1 |  | 橋面板
[12 empty] | 18 | 2020-06-20 | 定期檢測 | 拓緯工程顧問有限公司 | 2 | 1 | 1 | 1 | 其他損傷 | 未維修 | 表面蜂窩修補 | 0.02 | 平方公尺 | S1D1-7 |  | 橫隔梁
16 | 35143 | 埔心橋(1)東向 | 國道2號 | 國道 | 4K+41M ~4K~77M | 高公局北區養護工程分局 | 中壢工務段 | I型梁 | 預力混凝土 | 95 | 已維修：3 | NO | 檢測日期 | 檢測類別 | 檢測單位 | D | E | R | U | 劣化類型 | 狀態 | 建議維修工法 | 數量 | 單位 | 損壞位置 | 維修紀錄ID | 維修構件 | 維修工法 | 金額 | 開工日期 | 完成日期 | 維修原始紀錄日期 | 維修原始紀錄者 | 維修最後修改日期 | 維修最後修改者
[11 empty] | 未維修：11 | 1 | 2020-06-20 | 定期檢測 | 拓緯工程顧問有限公司 | 2 | 1 | 1 | 1 | 其他損傷 | 未維修 | 止震塊修復 | 0.09 | 平方公尺 | A01G6G7 |  | 防落設施
[11 empty] | 全部：14 | 2 | 2020-06-20 | 定期檢測 | 拓緯工程顧問有限公司 | 2 | 1 | 1 | 1 | 其他損傷 | 未維修 | 止震塊修復 | 0.02 | 平方公尺 | A02G4G5 |  | 防落設施
[12 empty] | 3 | 2020-06-20 | 定期檢測 | 拓緯工程顧問有限公司 | 2 | 2 | 1 | 1 | 其他損傷 | 未維修 | 無收縮混凝土修復(5000PSI) | 1 | 平方公尺 | A2 |  | 伸縮縫
[12 empty] | 4 | 2020-06-20 | 定期檢測 | 拓緯工程顧問有限公司 | 2 | 1 | 1 | 1 | 混凝土剝落、破碎、鋼筋、鋼腱或錨碇外露、銹蝕 | 未維修 | 混凝土修復(<=0.4*0.4*0.05m) | 0.03 | 平方公尺 | S1G6 |  | 主梁
[12 empty] | 5 | 2020-06-20 | 定期檢測 | 拓緯工程顧問有限公司 | 2 | 1 | 1 | 1 | 混凝土剝落、破碎、鋼筋外露、銹蝕 | 未維修 | 混凝土剝落鋼筋鏽蝕修復 | 2 | 處 | A2_oi |  | 引道路堤護欄
[12 empty] | 6 | 2020-06-20 | 定期檢測 | 拓緯工程顧問有限公司 | 2 | 1 | 2 | 2 | 混凝土結構裂縫 | 未維修 | 修補寬度大於0.3mm的裂縫 | 10.5 | 公尺 | A01 |  | 橋台
[12 empty] | 7 | 2020-06-20 | 定期檢測 | 拓緯工程顧問有限公司 | 2 | 1 | 1 | 1 | 其他損傷 | 未維修 | 植物清除 | 1 | 處 | A2 |  | 橋台
[12 empty] | 8 | 2020-06-20 | 定期檢測 | 拓緯工程顧問有限公司 | 2 | 1 | 2 | 2 | 混凝土結構裂縫 | 未維修 | 修補寬度大於0.3mm的裂縫 | 4.5 | 公尺 | A2 |  | 橋台
[12 empty] | 9 | 2020-06-20 | 定期檢測 | 拓緯工程顧問有限公司 | 2 | 1 | 1 | 1 | 混凝土剝落、破碎、鋼筋外露、銹蝕 | 未維修 | 混凝土修復(<=0.4*0.4*0.05m) | 0.09 | 平方公尺 | S1 |  | 橋面板
[12 empty] | 10 | 2020-06-20 | 定期檢測 | 拓緯工程顧問有限公司 | 2 | 1 | 1 | 1 | 混凝土剝落、破碎、鋼筋、鋼腱或錨碇外露、銹蝕 | 未維修 | 鋼筋除鏽及混凝土修復(<=0.4*0.4*0.05m) | 0.02 | 平方公尺 | S1G9 |  | 主梁
[12 empty] | 11 | 2020-06-20 | 定期檢測 | 拓緯工程顧問有限公司 | 2 | 1 | 2 | 2 | 混凝土剝落、破碎、鋼筋外露、銹蝕 | 未維修 | 混凝土修復(>0.4*0.4*0.05m) | 0.29 | 平方公尺 | S1 |  | 橋面板
[12 empty] | 12 | 2020-06-20 | 定期檢測 | 拓緯工程顧問有限公司 | 2 | 1 | 1 | 1 | 混凝土剝落、破碎、鋼筋外露、銹蝕 | 已維修 | 混凝土剝落鋼筋鏽蝕修復 | 0.08 | 平方公尺 | 4K+450_ii | 23283 | 橋護欄 | 混凝土剝落鋼筋鏽蝕修復 | 500 | 2021-01-15 | 2021-01-15 | 2021-03-04 09:55 | 張育雅 | 2021-03-05 17:31 | 張育雅
[12 empty] | 13 | 2020-06-20 | 定期檢測 | 拓緯工程顧問有限公司 | 2 | 2 | 1 | 1 | 混凝土剝落、破碎、鋼筋外露、銹蝕 | 已維修 | 混凝土剝落鋼筋鏽蝕修復 | 5 | 平方公尺 | 4K+440_ii | 23282 | 橋護欄 | 混凝土剝落鋼筋鏽蝕修復 | 500 | 2021-01-15 | 2021-01-15 | 2021-03-04 09:55 | 張育雅
[12 empty] | 14 | 2020-06-20 | 定期檢測 | 拓緯工程顧問有限公司 | 3 | 2 | 2 | 2 | 混凝土剝落、破碎、鋼筋外露、銹蝕 | 已維修 | 混凝土剝落鋼筋鏽蝕修復 | 20 | 處 | 4K+460_oi | 23284 | 橋護欄 | 混凝土剝落鋼筋鏽蝕修復 | 500 | 2021-01-15 | 2021-01-15 | 2021-03-04 09:55 | 張育雅
17 | 35148 | 入機場匝道 | 國道1號 | 國道 | 0K+178.55M ~0K~214.45M | 高公局北區養護工程分局 | 中壢工務段 | I型梁 | 預力混凝土 | 62 | 已維修：0 | NO | 檢測日期 | 檢測類別 | 檢測單位 | D | E | R | U | 劣化類型 | 狀態 | 建議維修工法 | 數量 | 單位 | 損壞位置 | 維修紀錄ID | 維修構件 | 維修工法 | 金額 | 開工日期 | 完成日期 | 維修原始紀錄日期 | 維修原始紀錄者 | 維修最後修改日期 | 維修最後修改者
[11 empty] | 未維修：17 | 1 | 2020-06-19 | 定期檢測 | 拓緯工程顧問有限公司 | 2 | 1 | 1 | 1 | 混凝土剝落、破碎、鋼筋外露、銹蝕 | 未維修 | 混凝土修復(<=0.4*0.4*0.05m) | 0.04 | 平方公尺 | A1 |  | 橋台
[11 empty] | 全部：17 | 2 | 2020-06-19 | 定期檢測 | 拓緯工程顧問有限公司 | 2 | 1 | 1 | 1 | 其他損傷 | 未維修 | 表面蜂窩修補 | 0.03 | 平方公尺 | S1D2-2 |  | 橫隔梁
[12 empty] | 3 | 2020-06-19 | 定期檢測 | 拓緯工程顧問有限公司 | 2 | 1 | 1 | 1 | 其他損傷 | 未維修 | 表面蜂窩修補 | 0.27 | 平方公尺 | S1D3-6 |  | 橫隔梁
[12 empty] | 4 | 2020-06-19 | 定期檢測 | 拓緯工程顧問有限公司 | 2 | 1 | 1 | 1 | 其他損傷 | 未維修 | 表面蜂窩修補 | 0.08 | 平方公尺 | S1 |  | 橋面板
[12 empty] | 5 | 2020-06-19 | 定期檢測 | 拓緯工程顧問有限公司 | 2 | 1 | 2 | 2 | 混凝土剝落、破碎、鋼筋外露、銹蝕 | 未維修 | 鋼筋除鏽及混凝土修復(<=0.4*0.4*0.05m) | 0.34 | 平方公尺 | S1 |  | 橋面板
[12 empty] | 6 | 2020-06-19 | 定期檢測 | 拓緯工程顧問有限公司 | 2 | 1 | 2 | 2 | 混凝土結構裂縫 | 未維修 | 修補寬度大於0.3mm的裂縫 | 2.1 | 公尺 | A2 |  | 橋台
[12 empty] | 7 | 2020-06-19 | 定期檢測 | 拓緯工程顧問有限公司 | 2 | 1 | 1 | 1 | 混凝土剝落、破碎、鋼筋外露、銹蝕 | 未維修 | 鋼筋除鏽及混凝土修復(<=0.4*0.4*0.05m) | 0.01 | 平方公尺 | A2 |  | 橋台
[12 empty] | 8 | 2020-06-19 | 定期檢測 | 拓緯工程顧問有限公司 | 2 | 1 | 1 | 1 | 混凝土剝落、破碎、鋼筋外露、銹蝕 | 未維修 | 混凝土剝落鋼筋鏽蝕修復 | 6 | 處 | 0k+184_ii |  | 橋護欄
[12 empty] | 9 | 2020-06-19 | 定期檢測 | 拓緯工程顧問有限公司 | 2 | 2 | 1 | 1 | 其他損傷 | 未維修 | 無收縮混凝土修復(5000PSI) | 0.22 | 立方公尺 | A2 |  | 伸縮縫
[12 empty] | 10 | 2020-06-19 | 定期檢測 | 拓緯工程顧問有限公司 | 2 | 1 | 1 | 1 | 其他損傷 | 未維修 | 橋台雜物及破碎混凝土塊處理 | 1 | 處 | A1 |  | 橋台
[12 empty] | 11 | 2020-06-19 | 定期檢測 | 拓緯工程顧問有限公司 | 2 | 1 | 2 | 2 | 混凝土剝落、破碎、鋼筋外露、銹蝕 | 未維修 | 混凝土修復(<=0.4*0.4*0.05m) | 0.58 | 平方公尺 | A2 |  | 橋台
[12 empty] | 12 | 2020-06-19 | 定期檢測 | 拓緯工程顧問有限公司 | 2 | 1 | 1 | 1 | 混凝土剝落、破碎、鋼筋、鋼腱或錨碇外露、銹蝕 | 未維修 | 混凝土修復(<=0.4*0.4*0.05m) | 0.08 | 平方公尺 | S1G5 |  | 主梁
[12 empty] | 13 | 2020-06-19 | 定期檢測 | 拓緯工程顧問有限公司 | 2 | 1 | 1 | 1 | 混凝土剝落、破碎、鋼筋、鋼腱或錨碇外露、銹蝕 | 未維修 | 鋼筋除鏽及混凝土修復(<=0.4*0.4*0.05m) | 0.01 | 平方公尺 | S1G7 |  | 主梁
[12 empty] | 14 | 2020-06-19 | 定期檢測 | 拓緯工程顧問有限公司 | 2 | 1 | 1 | 1 | 混凝土剝落、破碎、鋼筋外露、銹蝕 | 未維修 | 鋼筋除鏽及混凝土修復(<=0.4*0.4*0.05m) | 0.04 | 平方公尺 | A1 |  | 橋台
[12 empty] | 15 | 2020-06-19 | 定期檢測 | 拓緯工程顧問有限公司 | 2 | 1 | 1 | 1 | 其他損傷 | 未維修 | 橋台雜物及破碎混凝土塊處理 | 1 | 處 | A2 |  | 橋台
[12 empty] | 16 | 2020-06-19 | 定期檢測 | 拓緯工程顧問有限公司 | 2 | 1 | 1 | 1 | 混凝土剝落、破碎、鋼筋、鋼腱或錨碇外露、銹蝕 | 未維修 | 混凝土修復(<=0.4*0.4*0.05m) | 0.02 | 平方公尺 | S1G4 |  | 主梁
[12 empty] | 17 | 2020-06-19 | 定期檢測 | 拓緯工程顧問有限公司 | 2 | 1 | 1 | 1 | 混凝土剝落、破碎、鋼筋、鋼腱或錨碇外露、銹蝕 | 未維修 | 混凝土修復(<=0.4*0.4*0.05m) | 0.02 | 平方公尺 | S1G7 |  | 主梁
18 | 35155 | 文化二橋 | 文化二路 | 市區道路 | 無K+無M ~無K~無M | 高公局北區養護工程分局 | 中壢工務段 | I型梁 | 預力混凝土 | 83 | 已維修：2 | NO | 檢測日期 | 檢測類別 | 檢測單位 | D | E | R | U | 劣化類型 | 狀態 | 建議維修工法 | 數量 | 單位 | 損壞位置 | 維修紀錄ID | 維修構件 | 維修工法 | 金額 | 開工日期 | 完成日期 | 維修原始紀錄日期 | 維修原始紀錄者 | 維修最後修改日期 | 維修最後修改者
[11 empty] | 未維修：32 | 1 | 2020-06-17 | 定期檢測 | 拓緯工程顧問有限公司 | 2 | 1 | 1 | 1 | 排水設施損傷 | 未維修 | 修復受損的排水管 | 1 | 處 | S1 |  | 橋梁排水設施
[11 empty] | 全部：34 | 2 | 2020-06-17 | 定期檢測 | 拓緯工程顧問有限公司 | 2 | 1 | 1 | 1 | 混凝土剝落、破碎、鋼筋外露、銹蝕 | 未維修 | 鋼筋除鏽及混凝土修復(<=0.4*0.4*0.05m) | 0.02 | 平方公尺 | S1D1-4 |  | 橫隔梁
[12 empty] | 3 | 2020-06-17 | 定期檢測 | 拓緯工程顧問有限公司 | 2 | 1 | 1 | 1 | 其他損傷 | 未維修 | 模板拆除 | 1 | 處 | S1D2-4 |  | 橫隔梁
[12 empty] | 4 | 2020-06-17 | 定期檢測 | 拓緯工程顧問有限公司 | 2 | 1 | 1 | 1 | 混凝土剝落、破碎、鋼筋外露、銹蝕 | 未維修 | 鋼筋除鏽及混凝土修復(<=0.4*0.4*0.05m) | 0.02 | 平方公尺 | S4D1-1-B |  | 橫隔梁
[12 empty] | 5 | 2020-06-17 | 定期檢測 | 拓緯工程顧問有限公司 | 2 | 1 | 1 | 1 | 混凝土剝落、破碎、鋼筋外露、銹蝕 | 未維修 | 鋼筋除鏽及混凝土修復(<=0.4*0.4*0.05m) | 0.02 | 平方公尺 | S4D1-2-B |  | 橫隔梁
[12 empty] | 6 | 2020-06-17 | 定期檢測 | 拓緯工程顧問有限公司 | 2 | 1 | 2 | 2 | 其他損傷 | 未維修 | 橋欄杆修復 | 1 | 處 | A1 |  | 引道路堤護欄
[12 empty] | 7 | 2020-06-17 | 定期檢測 | 拓緯工程顧問有限公司 | 2 | 1 | 2 | 2 | 混凝土剝落、破碎、鋼筋外露、銹蝕 | 未維修 | 鋼筋除鏽及混凝土修復(>0.4*0.4*0.05m) | 0.22 | 平方公尺 | P001-F |  | 橋墩／帽梁
[12 empty] | 8 | 2020-06-17 | 定期檢測 | 拓緯工程顧問有限公司 | 2 | 2 | 1 | 1 | 伸縮縫間雜物堆積 | 未維修 | 伸縮縫清理 | 2 | 公尺 | A1 |  | 伸縮縫
[12 empty] | 9 | 2020-06-17 | 定期檢測 | 拓緯工程顧問有限公司 | 2 | 1 | 1 | 1 | 混凝土剝落、破碎、鋼筋、鋼腱或錨碇外露、銹蝕 | 未維修 | 混凝土修復(<=0.4*0.4*0.05m) | 0.09 | 平方公尺 | S4G13 |  | 主梁
[12 empty] | 10 | 2020-06-17 | 定期檢測 | 拓緯工程顧問有限公司 | 2 | 2 | 1 | 1 | 混凝土剝落、破碎、鋼筋外露、銹蝕 | 未維修 | 鋼筋除鏽及混凝土修復(<=0.4*0.4*0.05m) | 0.04 | 平方公尺 | S1D1-2 |  | 橫隔梁
[12 empty] | 11 | 2020-06-17 | 定期檢測 | 拓緯工程顧問有限公司 | 2 | 1 | 1 | 1 | 混凝土剝落、破碎、鋼筋外露、銹蝕 | 未維修 | 鋼筋除鏽及混凝土修復(<=0.4*0.4*0.05m) | 0.03 | 平方公尺 | S4D2-3 |  | 橫隔梁
[12 empty] | 12 | 2020-06-17 | 定期檢測 | 拓緯工程顧問有限公司 | 2 | 2 | 1 | 2 | 混凝土剝落、破碎、鋼筋外露、銹蝕 | 未維修 | 鋼筋除鏽及混凝土修復(<=0.4*0.4*0.05m) | 0.08 | 平方公尺 | S4D3-1 |  | 橫隔梁
[12 empty] | 13 | 2020-06-17 | 定期檢測 | 拓緯工程顧問有限公司 | 2 | 1 | 1 | 1 | 混凝土剝落、破碎、鋼筋外露、銹蝕 | 未維修 | 混凝土修復(<=0.4*0.4*0.05m) | 0.08 | 平方公尺 | S1 |  | 橋面板
[12 empty] | 14 | 2020-06-17 | 定期檢測 | 拓緯工程顧問有限公司 | 2 | 1 | 1 | 1 | 混凝土剝落、破碎、鋼筋外露、銹蝕 | 未維修 | 鋼筋除鏽及混凝土修復(<=0.4*0.4*0.05m) | 0.02 | 平方公尺 | A1_B |  | 橋台
[12 empty] | 15 | 2020-06-17 | 定期檢測 | 拓緯工程顧問有限公司 | 2 | 1 | 1 | 1 | 混凝土剝落、破碎、鋼筋外露、銹蝕 | 未維修 | 修補混凝土 | 0.1 | 平方公尺 | A1 |  | 引道路堤護欄
[12 empty] | 16 | 2020-06-17 | 定期檢測 | 拓緯工程顧問有限公司 | 2 | 1 | 1 | 1 | 混凝土剝落、破碎、鋼筋外露、銹蝕 | 未維修 | 修補混凝土 | 0.05 | 平方公尺 | A2 |  | 引道路堤護欄
[12 empty] | 17 | 2020-06-17 | 定期檢測 | 拓緯工程顧問有限公司 | 2 | 1 | 1 | 1 | 其他損傷 | 未維修 | 植物清除 | 1 | 處 | 0k+020_oo |  | 橋護欄
[12 empty] | 18 | 2020-06-17 | 定期檢測 | 拓緯工程顧問有限公司 | 2 | 1 | 1 | 1 | 混凝土裂縫(止震塊) | 未維修 | 止震塊修復 | 0.08 | 平方公尺 | S4P3G3G4-B |  | 防落設施
[12 empty] | 19 | 2020-06-17 | 定期檢測 | 拓緯工程顧問有限公司 | 2 | 3 | 1 | 1 | 伸縮縫間雜物堆積 | 未維修 | 伸縮縫清理 | 10 | 公尺 | A2 |  | 伸縮縫
[12 empty] | 20 | 2020-06-17 | 定期檢測 | 拓緯工程顧問有限公司 | 2 | 1 | 1 | 1 | 混凝土剝落、破碎、鋼筋、鋼腱或錨碇外露、銹蝕 | 未維修 | 混凝土修復(<=0.4*0.4*0.05m) | 0.06 | 平方公尺 | S4G1 |  | 主梁
[12 empty] | 21 | 2020-06-17 | 定期檢測 | 拓緯工程顧問有限公司 | 2 | 1 | 1 | 1 | 混凝土剝落、破碎、鋼筋外露、銹蝕 | 未維修 | 混凝土修復(<=0.4*0.4*0.05m) | 0.06 | 平方公尺 | S1D1-1-B |  | 橫隔梁
[12 empty] | 22 | 2020-06-17 | 定期檢測 | 拓緯工程顧問有限公司 | 2 | 1 | 1 | 1 | 混凝土剝落、破碎、鋼筋外露、銹蝕 | 未維修 | 鋼筋除鏽及混凝土修復(<=0.4*0.4*0.05m) | 0.02 | 平方公尺 | S4D2-7 |  | 橫隔梁
[12 empty] | 23 | 2020-06-17 | 定期檢測 | 拓緯工程顧問有限公司 | 2 | 2 | 1 | 2 | 其他損傷 | 未維修 | 表面蜂窩修補 | 0.15 | 平方公尺 | S4D3-2 |  | 橫隔梁
[12 empty] | 24 | 2020-06-17 | 定期檢測 | 拓緯工程顧問有限公司 | 2 | 1 | 1 | 1 | 混凝土剝落、破碎、鋼筋、鋼腱或錨碇外露、銹蝕 | 未維修 | 混凝土修復(<=0.4*0.4*0.05m) | 0.16 | 平方公尺 | S1G1 |  | 主梁
[12 empty] | 25 | 2020-06-17 | 定期檢測 | 拓緯工程顧問有限公司 | 2 | 1 | 1 | 1 | 其他損傷 | 未維修 | 模板拆除 | 1 | 處 | S1G1G2 |  | 主梁
[12 empty] | 26 | 2020-06-17 | 定期檢測 | 拓緯工程顧問有限公司 | 2 | 1 | 1 | 1 | 混凝土剝落、破碎、鋼筋、鋼腱或錨碇外露、銹蝕 | 未維修 | 混凝土修復(<=0.4*0.4*0.05m) | 0.06 | 平方公尺 | S1G13 |  | 主梁
[12 empty] | 27 | 2020-06-17 | 定期檢測 | 拓緯工程顧問有限公司 | 2 | 1 | 1 | 1 | 混凝土剝落、破碎、鋼筋、鋼腱或錨碇外露、銹蝕 | 未維修 | 混凝土修復(<=0.4*0.4*0.05m) | 0.06 | 平方公尺 | S2G11 |  | 主梁
[12 empty] | 28 | 2020-06-17 | 定期檢測 | 拓緯工程顧問有限公司 | 2 | 2 | 1 | 1 | 混凝土剝落、破碎、鋼筋外露、銹蝕 | 未維修 | 鋼筋除鏽及混凝土修復(<=0.4*0.4*0.05m) | 0.03 | 平方公尺 | S4D3-3 |  | 橫隔梁
[12 empty] | 29 | 2020-06-17 | 定期檢測 | 拓緯工程顧問有限公司 | 2 | 1 | 1 | 1 | 混凝土剝落、破碎、鋼筋外露、銹蝕 | 未維修 | 鋼筋除鏽及混凝土修復(<=0.4*0.4*0.05m) | 0.05 | 平方公尺 | S4D3-4 |  | 橫隔梁
[12 empty] | 30 | 2020-06-17 | 定期檢測 | 拓緯工程顧問有限公司 | 2 | 1 | 1 | 1 | 其他損傷 | 未維修 | 表面蜂窩修補 | 0.02 | 平方公尺 | S4D3-10-F |  | 橫隔梁
[12 empty] | 31 | 2020-06-17 | 定期檢測 | 拓緯工程顧問有限公司 | 2 | 1 | 1 | 1 | 混凝土剝落、破碎、鋼筋外露、銹蝕 | 未維修 | 鋼筋除鏽及混凝土修復(<=0.4*0.4*0.05m) | 0.05 | 平方公尺 | S4D4-1 |  | 橫隔梁
[12 empty] | 32 | 2020-06-17 | 定期檢測 | 拓緯工程顧問有限公司 | 2 | 1 | 1 | 1 | 混凝土剝落、破碎、鋼筋外露、銹蝕 | 未維修 | 鋼筋除鏽及混凝土修復(<=0.4*0.4*0.05m) | 0.03 | 平方公尺 | S4D4-2 |  | 橫隔梁
[12 empty] | 33 | 2020-06-17 | 定期檢測 | 拓緯工程顧問有限公司 | 2 | 1 | 1 | 1 | 其他損傷 | 已維修 | 雜物清理 | 3 | 處 | A2 | 23037 | 橋台 | 橋台清理 | 5000 | 2020-12-07 | 2020-12-07 | 2021-03-02 17:12 | 張育雅
[12 empty] | 34 | 2020-06-17 | 定期檢測 | 拓緯工程顧問有限公司 | 2 | 1 | 2 | 2 | 混凝土剝落、破碎、鋼筋外露、銹蝕 | 已維修 | 修補混凝土 | 0.24 | 平方公尺 | A1_B | 23277 | 橋台 | 修補混凝土 | 500 | 2021-01-12 | 2021-01-12 | 2021-03-04 08:52 | 張育雅
19 | 35157 | 榮光路跨越橋 | 竹5線 | 鄉道 | 無K+無M ~無K~無M | 高公局北區養護工程分局 | 中壢工務段 | I型梁 | 預力混凝土 | 88 | 已維修：0 | NO | 檢測日期 | 檢測類別 | 檢測單位 | D | E | R | U | 劣化類型 | 狀態 | 建議維修工法 | 數量 | 單位 | 損壞位置 | 維修紀錄ID | 維修構件 | 維修工法 | 金額 | 開工日期 | 完成日期 | 維修原始紀錄日期 | 維修原始紀錄者 | 維修最後修改日期 | 維修最後修改者
[11 empty] | 未維修：17 | 1 | 2020-07-24 | 定期檢測 | 拓緯工程顧問有限公司 | 2 | 2 | 2 | 2 | 滲水、白華 | 未維修 | 白華處理(處) | 0.25 | 平方公尺 | S1 |  | 橋面板
[11 empty] | 全部：17 | 2 | 2020-07-24 | 定期檢測 | 拓緯工程顧問有限公司 | 2 | 1 | 1 | 1 | 混凝土剝落、破碎、鋼筋外露、銹蝕 | 未維修 | 混凝土剝落鋼筋鏽蝕修復 | 3 | 處 | A1_oi |  | 引道路堤護欄
[12 empty] | 3 | 2020-07-24 | 定期檢測 | 拓緯工程顧問有限公司 | 2 | 1 | 1 | 1 | 混凝土剝落、破碎、鋼筋外露、銹蝕 | 未維修 | 混凝土剝落鋼筋鏽蝕修復 | 6 | 處 | A2_ii |  | 引道路堤護欄
[12 empty] | 4 | 2020-07-24 | 定期檢測 | 拓緯工程顧問有限公司 | 2 | 1 | 1 | 1 | 混凝土剝落、破碎、鋼筋、鋼腱或錨碇外露、銹蝕 | 未維修 | 混凝土修復(<=0.4*0.4*0.05m) | 0.01 | 平方公尺 | S1G2 |  | 主梁
[12 empty] | 5 | 2020-07-24 | 定期檢測 | 拓緯工程顧問有限公司 | 2 | 1 | 1 | 1 | 混凝土剝落、破碎、鋼筋外露、銹蝕 | 未維修 | 修補混凝土 | 0.05 | 平方公尺 | A2_oi |  | 引道路堤護欄
[12 empty] | 6 | 2020-07-24 | 定期檢測 | 拓緯工程顧問有限公司 | 2 | 2 | 2 | 2 | 混凝土剝落、破碎、鋼筋外露、銹蝕 | 未維修 | 修補混凝土 | 0.21 | 平方公尺 | A2_ii |  | 引道路堤護欄
[12 empty] | 7 | 2020-07-24 | 定期檢測 | 拓緯工程顧問有限公司 | 2 | 1 | 2 | 2 | 混凝土結構裂縫 | 未維修 | 修補寬度大於0.3mm的裂縫 | 15.5 | 公尺 | A1 |  | 橋台
[12 empty] | 8 | 2020-07-24 | 定期檢測 | 拓緯工程顧問有限公司 | 2 | 2 | 2 | 2 | 混凝土剝落、破碎、鋼筋外露、銹蝕 | 未維修 | 混凝土剝落鋼筋鏽蝕修復 | 30 | 處 | 0k+163_ii |  | 橋護欄
[12 empty] | 9 | 2020-07-24 | 定期檢測 | 拓緯工程顧問有限公司 | 2 | 1 | 1 | 1 | 混凝土剝落、破碎、鋼筋外露、銹蝕 | 未維修 | 鋼筋除鏽及混凝土修復(<=0.4*0.4*0.05m) | 0.03 | 平方公尺 | A1 |  | 橋台
[12 empty] | 10 | 2020-07-24 | 定期檢測 | 拓緯工程顧問有限公司 | 3 | 2 | 2 | 2 | 排水設施阻塞或功能性降低 | 未維修 | 清理淤塞的排水孔 | 8 | 個 | S1~S2 |  | 橋梁排水設施
[12 empty] | 11 | 2020-07-24 | 定期檢測 | 拓緯工程顧問有限公司 | 2 | 1 | 1 | 1 | 其他損傷 | 未維修 | 植物清除 | 6 | 處 | 0k+163_oo |  | 橋護欄
[12 empty] | 12 | 2020-07-24 | 定期檢測 | 拓緯工程顧問有限公司 | 2 | 1 | 1 | 1 | 混凝土剝落、破碎、鋼筋外露、銹蝕 | 未維修 | 混凝土剝落鋼筋鏽蝕修復 | 15 | 處 | 00k+203_io |  | 橋護欄
[12 empty] | 13 | 2020-07-24 | 定期檢測 | 拓緯工程顧問有限公司 | 2 | 1 | 1 | 1 | 混凝土剝落、破碎、鋼筋、鋼腱或錨碇外露、銹蝕 | 未維修 | 混凝土修復(<=0.4*0.4*0.05m) | 0.03 | 平方公尺 | S2G1 |  | 主梁
[12 empty] | 14 | 2020-07-24 | 定期檢測 | 拓緯工程顧問有限公司 | 2 | 1 | 1 | 1 | 混凝土剝落、破碎、鋼筋、鋼腱或錨碇外露、銹蝕 | 未維修 | 鋼筋除鏽及混凝土修復(<=0.4*0.4*0.05m) | 0.02 | 平方公尺 | S2G4 |  | 主梁
[12 empty] | 15 | 2020-07-24 | 定期檢測 | 拓緯工程顧問有限公司 | 2 | 1 | 1 | 1 | 其他損傷 | 未維修 | 表面蜂窩修補 | 0.05 | 平方公尺 | S2G7 |  | 主梁
[12 empty] | 16 | 2020-07-24 | 定期檢測 | 拓緯工程顧問有限公司 | 2 | 1 | 1 | 1 | 混凝土剝落、破碎、鋼筋外露、銹蝕 | 未維修 | 鋼筋除鏽及混凝土修復(<=0.4*0.4*0.05m) | 0.05 | 平方公尺 | A2 |  | 橋台
[12 empty] | 17 | 2020-07-24 | 定期檢測 | 拓緯工程顧問有限公司 | 3 | 2 | 2 | 2 | 排水設施損傷 | 未維修 | 修復受損的排水管 | 1 | 處 | A1 |  | 橋梁排水設施
20 | 35159 | 湖口服務區便橋 | 服務區聯絡道 | 其他 | 無K+無M ~無K~無M | 高公局北區養護工程分局 | 中壢工務段 | I型梁 | 預力混凝土 | 88 | 已維修：1 | NO | 檢測日期 | 檢測類別 | 檢測單位 | D | E | R | U | 劣化類型 | 狀態 | 建議維修工法 | 數量 | 單位 | 損壞位置 | 維修紀錄ID | 維修構件 | 維修工法 | 金額 | 開工日期 | 完成日期 | 維修原始紀錄日期 | 維修原始紀錄者 | 維修最後修改日期 | 維修最後修改者
[11 empty] | 未維修：7 | 1 | 2020-07-24 | 定期檢測 | 拓緯工程顧問有限公司 | 2 | 1 | 1 | 1 | 混凝土剝落、破碎、鋼筋外露、銹蝕 | 未維修 | 混凝土剝落鋼筋鏽蝕修復 | 0.01 | 平方公尺 | A2 |  | 引道路堤護欄
[11 empty] | 全部：8 | 2 | 2020-07-24 | 定期檢測 | 拓緯工程顧問有限公司 | 2 | 1 | 2 | 2 | 混凝土剝落、破碎、鋼筋外露、銹蝕 | 未維修 | 混凝土剝落鋼筋鏽蝕修復 | 13 | 處 | 0k+162_oi_ii |  | 橋護欄
[12 empty] | 3 | 2020-07-24 | 定期檢測 | 拓緯工程顧問有限公司 | 3 | 2 | 2 | 2 | 混凝土剝落、破碎、鋼筋外露、銹蝕 | 未維修 | 混凝土剝落鋼筋鏽蝕修復 | 36 | 處 | 0k+329_oo |  | 橋護欄
[12 empty] | 4 | 2020-07-24 | 定期檢測 | 拓緯工程顧問有限公司 | 3 | 2 | 2 | 2 | 混凝土剝落、破碎、鋼筋外露、銹蝕 | 未維修 | 混凝土剝落鋼筋鏽蝕修復 | 45 | 處 | 0k+384_io |  | 橋護欄
[12 empty] | 5 | 2020-07-24 | 定期檢測 | 拓緯工程顧問有限公司 | 2 | 1 | 1 | 1 | 混凝土剝落、破碎、鋼筋外露、銹蝕 | 未維修 | 鋼筋除鏽及混凝土修復(<=0.4*0.4*0.05m) | 0.02 | 平方公尺 | P1_F |  | 橋墩／帽梁
[12 empty] | 6 | 2020-07-24 | 定期檢測 | 拓緯工程顧問有限公司 | 2 | 2 | 1 | 1 | 混凝土剝落、破碎、鋼筋外露、銹蝕 | 未維修 | 修補混凝土 | 0.12 | 平方公尺 | A1 |  | 引道路堤護欄
[12 empty] | 7 | 2020-07-24 | 定期檢測 | 拓緯工程顧問有限公司 | 2 | 1 | 1 | 1 | 混凝土剝落、破碎、鋼筋、鋼腱或錨碇外露、銹蝕 | 未維修 | 鋼筋除鏽及混凝土修復(<=0.4*0.4*0.05m) | 0.01 | 平方公尺 | S1G1 |  | 主梁
[12 empty] | 8 | 2020-07-24 | 定期檢測 | 拓緯工程顧問有限公司 | 2 | 1 | 1 | 2 | 混凝土剝落、破碎、鋼筋外露、銹蝕 | 已維修 | 止震塊混凝土剝落 | 0.2 | 平方公尺 | A1_B | 45870 | 橋台 | 其他 | 0 | 2023-03-22 | 2023-03-29 | 2023-03-30 14:52 | 蕭澄清 | 2023-03-30 14:52 | 蕭澄清
21 | 35171 | 小鳳山溪橋(北向) | 國道1號 | 國道 | 87K+399.448M ~87K~474.448M | 高公局北區養護工程分局 | 中壢工務段 | I型梁 | 預力混凝土 | 66 | 已維修：0 | NO | 檢測日期 | 檢測類別 | 檢測單位 | D | E | R | U | 劣化類型 | 狀態 | 建議維修工法 | 數量 | 單位 | 損壞位置 | 維修紀錄ID | 維修構件 | 維修工法 | 金額 | 開工日期 | 完成日期 | 維修原始紀錄日期 | 維修原始紀錄者 | 維修最後修改日期 | 維修最後修改者
[11 empty] | 未維修：6 | 1 | 2020-07-28 | 定期檢測 | 拓緯工程顧問有限公司 | 2 | 1 | 1 | 1 | 混凝土剝落、破碎、鋼筋外露、銹蝕 | 未維修 | 混凝土修復，鋼筋銹蝕處理，水刀鑿除 | 25 | 處 | S1-S3 |  | 橋護欄
[11 empty] | 全部：6 | 2 | 2020-07-28 | 定期檢測 | 拓緯工程顧問有限公司 | 2 | 1 | 1 | 1 | 其他損傷 | 未維修 | 其他(清除植生) | 1 | 處 | P2-2 |  | 橋墩／帽梁
[12 empty] | 3 | 2020-07-28 | 定期檢測 | 拓緯工程顧問有限公司 | 2 | 2 | 1 | 1 | 其他損傷 | 未維修 | 防蝕塗裝，水刀處理+油漆塗裝 | 4 | 平方公尺 | P2-2 |  | 橋墩／帽梁
[12 empty] | 4 | 2020-07-28 | 定期檢測 | 拓緯工程顧問有限公司 | 2 | 1 | 1 | 1 | 混凝土剝落、破碎、鋼筋外露、銹蝕 | 未維修 | 混凝土修復，蜂窩及剝落修補，水刀鑿除 | 0.2 | 平方公尺 | A1 |  | 引道路堤護欄
[12 empty] | 5 | 2020-07-28 | 定期檢測 | 拓緯工程顧問有限公司 | 2 | 2 | 1 | 1 | 其他損傷 | 未維修 | 防蝕塗裝，水刀處理+油漆塗裝 | 0.8 | 平方公尺 | P2-2 |  | 橋墩／帽梁
[12 empty] | 6 | 2020-07-28 | 定期檢測 | 拓緯工程顧問有限公司 | 2 | 3 | 1 | 1 | 伸縮縫間雜物堆積 | 未維修 | 空氣壓縮機伸縮縫清除 | 13 | 公尺 | P2 |  | 伸縮縫
22 | 35172 | 小鳳山溪橋(南向) | 國道1號 | 國道 | 87K+396.448M ~87K~471.448M | 高公局北區養護工程分局 | 中壢工務段 | I型梁 | 預力混凝土 | 66 | 已維修：0 | NO | 檢測日期 | 檢測類別 | 檢測單位 | D | E | R | U | 劣化類型 | 狀態 | 建議維修工法 | 數量 | 單位 | 損壞位置 | 維修紀錄ID | 維修構件 | 維修工法 | 金額 | 開工日期 | 完成日期 | 維修原始紀錄日期 | 維修原始紀錄者 | 維修最後修改日期 | 維修最後修改者
[11 empty] | 未維修：5 | 1 | 2020-07-28 | 定期檢測 | 拓緯工程顧問有限公司 | 2 | 1 | 1 | 1 | 其他損傷 | 未維修 | 植物清除 | 1 | 處 | P1 |  | 橋墩／帽梁
[11 empty] | 全部：5 | 2 | 2020-07-28 | 定期檢測 | 拓緯工程顧問有限公司 | 2 | 1 | 2 | 2 | 混凝土剝落、破碎、鋼筋外露、銹蝕 | 未維修 | 混凝土修復，鋼筋銹蝕處理，水刀鑿除 | 5 | 處 | A1 |  | 引道路堤護欄
[12 empty] | 3 | 2020-07-28 | 定期檢測 | 拓緯工程顧問有限公司 | 2 | 2 | 2 | 2 | 混凝土剝落、破碎、鋼筋外露、銹蝕 | 未維修 | 混凝土修復，鋼筋銹蝕處理，水刀鑿除 | 9 | 處 | 87+450_oi |  | 橋護欄
[12 empty] | 4 | 2020-07-28 | 定期檢測 | 拓緯工程顧問有限公司 | 2 | 2 | 1 | 1 | 伸縮縫間雜物堆積 | 未維修 | 空氣壓縮機伸縮縫清除 | 3 | 公尺 | P2 |  | 伸縮縫
[12 empty] | 5 | 2020-07-28 | 定期檢測 | 拓緯工程顧問有限公司 | 2 | 1 | 1 | 1 | 混凝土剝落、破碎、鋼筋外露、銹蝕 | 未維修 | 混凝土修復，鋼筋銹蝕處理，水刀鑿除 | 0.2 | 平方公尺 | 87+470_oi |  | 橋護欄
23 | 35173 | 大鳳山溪橋(北向) | 國道1號 | 國道 | 87K+589.448M ~88K~29.448M | 高公局北區養護工程分局 | 中壢工務段 | I型梁 | 預力混凝土 | 66 | 已維修：1 | NO | 檢測日期 | 檢測類別 | 檢測單位 | D | E | R | U | 劣化類型 | 狀態 | 建議維修工法 | 數量 | 單位 | 損壞位置 | 維修紀錄ID | 維修構件 | 維修工法 | 金額 | 開工日期 | 完成日期 | 維修原始紀錄日期 | 維修原始紀錄者 | 維修最後修改日期 | 維修最後修改者
[11 empty] | 未維修：56 | 1 | 2020-07-26 | 定期檢測 | 拓緯工程顧問有限公司 | 3 | 2 | 2 | 2 | 混凝土剝落、破碎、鋼筋外露、銹蝕 | 未維修 | 混凝土修復，鋼筋銹蝕處理，水刀鑿除 | 30 | 處 | 87k+739_oi |  | 橋護欄
[11 empty] | 全部：57 | 2 | 2020-07-26 | 定期檢測 | 拓緯工程顧問有限公司 | 2 | 1 | 1 | 1 | 混凝土剝落、破碎、鋼筋外露、銹蝕 | 未維修 | 混凝土修復，鋼筋銹蝕處理，水刀鑿除 | 20 | 處 | 87k+880_oi |  | 橋護欄
[12 empty] | 3 | 2020-07-26 | 定期檢測 | 拓緯工程顧問有限公司 | 2 | 1 | 1 | 1 | 混凝土剝落、破碎、鋼筋、鋼腱或錨碇外露、銹蝕 | 未維修 | 混凝土修復，鋼筋銹蝕處理，水刀鑿除 | 0.03 | 平方公尺 | S2G5 |  | 主梁
[12 empty] | 4 | 2020-07-26 | 定期檢測 | 拓緯工程顧問有限公司 | 2 | 1 | 1 | 1 | 混凝土剝落、破碎、鋼筋、鋼腱或錨碇外露、銹蝕 | 未維修 | 混凝土修復，鋼筋銹蝕處理，水刀鑿除 | 0.03 | 平方公尺 | S3G6 |  | 主梁
[12 empty] | 5 | 2020-07-26 | 定期檢測 | 拓緯工程顧問有限公司 | 2 | 1 | 1 | 1 | 混凝土剝落、破碎、鋼筋、鋼腱或錨碇外露、銹蝕 | 未維修 | 混凝土修復，鋼筋銹蝕處理，水刀鑿除 | 0.01 | 平方公尺 | S10G3 |  | 主梁
[12 empty] | 6 | 2020-07-26 | 定期檢測 | 拓緯工程顧問有限公司 | 2 | 1 | 1 | 1 | 混凝土剝落、破碎、鋼筋、鋼腱或錨碇外露、銹蝕 | 未維修 | 混凝土修復，鋼筋銹蝕處理，水刀鑿除 | 0.05 | 平方公尺 | S10G7 |  | 主梁
[12 empty] | 7 | 2020-07-26 | 定期檢測 | 拓緯工程顧問有限公司 | 2 | 1 | 1 | 1 | 混凝土剝落、破碎、鋼筋、鋼腱或錨碇外露、銹蝕 | 未維修 | 混凝土修復，鋼筋銹蝕處理，水刀鑿除 | 0.14 | 平方公尺 | S11G7 |  | 主梁
[12 empty] | 8 | 2020-07-26 | 定期檢測 | 拓緯工程顧問有限公司 | 2 | 1 | 1 | 1 | 其他損傷 | 未維修 | 混凝土修復，蜂窩及剝落修補，水刀鑿除 | 0.02 | 平方公尺 | S2D4-3 |  | 橫隔梁
[12 empty] | 9 | 2020-07-26 | 定期檢測 | 拓緯工程顧問有限公司 | 2 | 1 | 1 | 1 | 混凝土剝落、破碎、鋼筋外露、銹蝕 | 未維修 | 混凝土修復，鋼筋銹蝕處理，水刀鑿除 | 0.02 | 平方公尺 | S8 |  | 橋面板
[12 empty] | 10 | 2020-07-26 | 定期檢測 | 拓緯工程顧問有限公司 | 2 | 1 | 1 | 1 | 混凝土剝落、破碎、鋼筋外露、銹蝕 | 未維修 | 混凝土修復，鋼筋銹蝕處理，水刀鑿除 | 20 | 處 | 87k+630_oi |  | 橋護欄
[12 empty] | 11 | 2020-07-26 | 定期檢測 | 拓緯工程顧問有限公司 | 2 | 2 | 2 | 2 | 混凝土剝落、破碎、鋼筋外露、銹蝕 | 未維修 | 混凝土修復，鋼筋銹蝕處理，水刀鑿除 | 10 | 處 | 87k+650_ii |  | 橋護欄
[12 empty] | 12 | 2020-07-26 | 定期檢測 | 拓緯工程顧問有限公司 | 2 | 1 | 1 | 1 | 其他損傷 | 未維修 | 其他(清除植生) | 2 | 處 | 87k+697_oo |  | 橋護欄
[12 empty] | 13 | 2020-07-26 | 定期檢測 | 拓緯工程顧問有限公司 | 2 | 1 | 1 | 1 | 混凝土剝落、破碎、鋼筋、鋼腱或錨碇外露、銹蝕 | 未維修 | 混凝土修復，鋼筋銹蝕處理，水刀鑿除 | 0.02 | 平方公尺 | S6G7 |  | 主梁
[12 empty] | 14 | 2020-07-26 | 定期檢測 | 拓緯工程顧問有限公司 | 2 | 1 | 2 | 2 | 混凝土剝落、破碎、鋼筋、鋼腱或錨碇外露、銹蝕 | 未維修 | 混凝土修復，鋼筋銹蝕處理，水刀鑿除 | 0.18 | 平方公尺 | S7G3 |  | 主梁
[12 empty] | 15 | 2020-07-26 | 定期檢測 | 拓緯工程顧問有限公司 | 2 | 1 | 1 | 1 | 混凝土剝落、破碎、鋼筋、鋼腱或錨碇外露、銹蝕 | 未維修 | 混凝土修復，鋼筋銹蝕處理，水刀鑿除 | 0.03 | 平方公尺 | S9G1 |  | 主梁
[12 empty] | 16 | 2020-07-26 | 定期檢測 | 拓緯工程顧問有限公司 | 2 | 1 | 1 | 1 | 混凝土剝落、破碎、鋼筋、鋼腱或錨碇外露、銹蝕 | 未維修 | 混凝土修復，鋼筋銹蝕處理，水刀鑿除 | 0.01 | 平方公尺 | S9G3 |  | 主梁
[12 empty] | 17 | 2020-07-26 | 定期檢測 | 拓緯工程顧問有限公司 | 2 | 1 | 1 | 1 | 混凝土剝落、破碎、鋼筋外露、銹蝕 | 未維修 | 混凝土修復，鋼筋銹蝕處理，水刀鑿除 | 0.13 | 平方公尺 | S7D2~D4 |  | 橫隔梁
[12 empty] | 18 | 2020-07-26 | 定期檢測 | 拓緯工程顧問有限公司 | 2 | 2 | 1 | 1 | 混凝土剝落、破碎、鋼筋外露、銹蝕 | 未維修 | 混凝土修復，鋼筋銹蝕處理，水刀鑿除 | 0.3 | 平方公尺 | S11D5-4 |  | 橫隔梁
[12 empty] | 19 | 2020-07-26 | 定期檢測 | 拓緯工程顧問有限公司 | 2 | 2 | 2 | 2 | 混凝土剝落、破碎、鋼筋外露、銹蝕 | 未維修 | 混凝土修復，鋼筋銹蝕處理，水刀鑿除 | 10 | 處 | 87k+880_ii |  | 橋護欄
[12 empty] | 20 | 2020-07-26 | 定期檢測 | 拓緯工程顧問有限公司 | 2 | 2 | 2 | 2 | 混凝土剝落、破碎、鋼筋外露、銹蝕 | 未維修 | 混凝土修復，鋼筋銹蝕處理，水刀鑿除 | 0.03 | 平方公尺 | 88k+029_oo |  | 橋護欄
[12 empty] | 21 | 2020-07-26 | 定期檢測 | 拓緯工程顧問有限公司 | 2 | 1 | 2 | 2 | 混凝土剝落、破碎、鋼筋、鋼腱或錨碇外露、銹蝕 | 未維修 | 混凝土修復，鋼筋銹蝕處理，水刀鑿除 | 0.06 | 平方公尺 | S3G1 |  | 主梁
[12 empty] | 22 | 2020-07-26 | 定期檢測 | 拓緯工程顧問有限公司 | 2 | 1 | 1 | 1 | 混凝土剝落、破碎、鋼筋、鋼腱或錨碇外露、銹蝕 | 未維修 | 混凝土修復，鋼筋銹蝕處理，水刀鑿除 | 0.03 | 平方公尺 | S3G7 |  | 主梁
[12 empty] | 23 | 2020-07-26 | 定期檢測 | 拓緯工程顧問有限公司 | 2 | 1 | 1 | 1 | 混凝土剝落、破碎、鋼筋、鋼腱或錨碇外露、銹蝕 | 未維修 | 混凝土修復，鋼筋銹蝕處理，水刀鑿除 | 0.01 | 平方公尺 | S9G6 |  | 主梁
[12 empty] | 24 | 2020-07-26 | 定期檢測 | 拓緯工程顧問有限公司 | 2 | 1 | 1 | 1 | 混凝土剝落、破碎、鋼筋、鋼腱或錨碇外露、銹蝕 | 未維修 | 混凝土修復，鋼筋銹蝕處理，水刀鑿除 | 0.01 | 平方公尺 | S10G4 |  | 主梁
[12 empty] | 25 | 2020-07-26 | 定期檢測 | 拓緯工程顧問有限公司 | 2 | 1 | 1 | 1 | 混凝土剝落、破碎、鋼筋外露、銹蝕 | 未維修 | 混凝土修復，鋼筋銹蝕處理，水刀鑿除 | 0.12 | 平方公尺 | S1D5-3~6 |  | 橫隔梁
[12 empty] | 26 | 2020-07-26 | 定期檢測 | 拓緯工程顧問有限公司 | 2 | 1 | 1 | 1 | 混凝土剝落、破碎、鋼筋外露、銹蝕 | 未維修 | 混凝土修復，鋼筋銹蝕處理，水刀鑿除 | 0.12 | 平方公尺 | S3D5-3~6 |  | 橫隔梁
[12 empty] | 27 | 2020-07-26 | 定期檢測 | 拓緯工程顧問有限公司 | 2 | 1 | 1 | 1 | 其他損傷 | 未維修 | 混凝土修復，蜂窩及剝落修補，水刀鑿除 | 0.06 | 平方公尺 | A1G6G7 |  | 防落設施
[12 empty] | 28 | 2020-07-26 | 定期檢測 | 拓緯工程顧問有限公司 | 2 | 1 | 1 | 1 | 生銹或腐蝕 | 未維修 | 混凝土修復，鋼筋銹蝕處理，水刀鑿除 | 0.01 | 平方公尺 | P9G3G4 |  | 防落設施
[12 empty] | 29 | 2020-07-26 | 定期檢測 | 拓緯工程顧問有限公司 | 2 | 1 | 1 | 1 | 混凝土剝落、破碎、鋼筋、鋼腱或錨碇外露、銹蝕 | 未維修 | 混凝土修復，鋼筋銹蝕處理，水刀鑿除 | 0.03 | 平方公尺 | S1G3 |  | 主梁
[12 empty] | 30 | 2020-07-26 | 定期檢測 | 拓緯工程顧問有限公司 | 2 | 1 | 1 | 1 | 混凝土剝落、破碎、鋼筋、鋼腱或錨碇外露、銹蝕 | 未維修 | 混凝土修復，鋼筋銹蝕處理，水刀鑿除 | 0.01 | 平方公尺 | S1G3 |  | 主梁
[12 empty] | 31 | 2020-07-26 | 定期檢測 | 拓緯工程顧問有限公司 | 2 | 1 | 1 | 1 | 混凝土剝落、破碎、鋼筋外露、銹蝕 | 未維修 | 混凝土修復，鋼筋銹蝕處理，水刀鑿除 | 0.1 | 平方公尺 | S11 |  | 橋面板
[12 empty] | 32 | 2020-07-26 | 定期檢測 | 拓緯工程顧問有限公司 | 2 | 1 | 1 | 1 | 混凝土剝落、破碎、鋼筋、鋼腱或錨碇外露、銹蝕 | 未維修 | 混凝土修復，鋼筋銹蝕處理，水刀鑿除 | 0.01 | 平方公尺 | S2G1 |  | 主梁
[12 empty] | 33 | 2020-07-26 | 定期檢測 | 拓緯工程顧問有限公司 | 2 | 1 | 1 | 1 | 混凝土剝落、破碎、鋼筋、鋼腱或錨碇外露、銹蝕 | 未維修 | 混凝土修復，鋼筋銹蝕處理，水刀鑿除 | 0.03 | 平方公尺 | S10G7 |  | 主梁
[12 empty] | 34 | 2020-07-26 | 定期檢測 | 拓緯工程顧問有限公司 | 2 | 1 | 1 | 1 | 混凝土剝落、破碎、鋼筋、鋼腱或錨碇外露、銹蝕 | 未維修 | 混凝土修復，鋼筋銹蝕處理，水刀鑿除 | 0.1 | 平方公尺 | S11G3 |  | 主梁
[12 empty] | 35 | 2020-07-26 | 定期檢測 | 拓緯工程顧問有限公司 | 2 | 1 | 1 | 1 | 混凝土剝落、破碎、鋼筋、鋼腱或錨碇外露、銹蝕 | 未維修 | 混凝土修復，鋼筋銹蝕處理，水刀鑿除 | 0.05 | 平方公尺 | S11G5 |  | 主梁
[12 empty] | 36 | 2020-07-26 | 定期檢測 | 拓緯工程顧問有限公司 | 2 | 1 | 1 | 1 | 混凝土剝落、破碎、鋼筋、鋼腱或錨碇外露、銹蝕 | 未維修 | 混凝土修復，鋼筋銹蝕處理，水刀鑿除 | 0.01 | 平方公尺 | S11G6 |  | 主梁
[12 empty] | 37 | 2020-07-26 | 定期檢測 | 拓緯工程顧問有限公司 | 2 | 1 | 1 | 1 | 混凝土剝落、破碎、鋼筋外露、銹蝕 | 未維修 | 混凝土修復，鋼筋銹蝕處理，水刀鑿除 | 0.01 | 平方公尺 | S11D5-6 |  | 橫隔梁
[12 empty] | 38 | 2020-07-26 | 定期檢測 | 拓緯工程顧問有限公司 | 2 | 1 | 1 | 1 | 混凝土剝落、破碎、鋼筋外露、銹蝕 | 未維修 | 混凝土修復，鋼筋銹蝕處理，水刀鑿除 | 0.13 | 平方公尺 | S2 |  | 橋面板
[12 empty] | 39 | 2020-07-26 | 定期檢測 | 拓緯工程顧問有限公司 | 2 | 1 | 1 | 1 | 其他損傷 | 未維修 | 防蝕塗裝，水刀處理+油漆塗裝 | 0.4 | 平方公尺 | P1-1 |  | 橋墩／帽梁
[12 empty] | 40 | 2020-07-26 | 定期檢測 | 拓緯工程顧問有限公司 | 2 | 3 | 1 | 1 | 伸縮縫間雜物堆積 | 未維修 | 空氣壓縮機伸縮縫清除 | 13 | 公尺 | P8 |  | 伸縮縫
[12 empty] | 41 | 2020-07-26 | 定期檢測 | 拓緯工程顧問有限公司 | 2 | 3 | 1 | 1 | 伸縮縫間雜物堆積 | 未維修 | 空氣壓縮機伸縮縫清除 | 13 | 公尺 | P5 |  | 伸縮縫
[12 empty] | 42 | 2020-07-26 | 定期檢測 | 拓緯工程顧問有限公司 | 2 | 1 | 1 | 1 | 混凝土剝落、破碎、鋼筋外露、銹蝕 | 未維修 | 混凝土修復，鋼筋銹蝕處理，水刀鑿除 | 1 | 處 | A1 |  | 引道路堤護欄
[12 empty] | 43 | 2020-07-26 | 定期檢測 | 拓緯工程顧問有限公司 | 2 | 3 | 1 | 1 | 伸縮縫間雜物堆積 | 未維修 | 空氣壓縮機伸縮縫清除 | 13 | 公尺 | A2 |  | 伸縮縫
[12 empty] | 44 | 2020-07-26 | 定期檢測 | 拓緯工程顧問有限公司 | 2 | 2 | 2 | 2 | 混凝土剝落、破碎、鋼筋外露、銹蝕 | 未維修 | 混凝土修復，鋼筋銹蝕處理，水刀鑿除 | 6 | 處 | S1 |  | 橋護欄
[12 empty] | 45 | 2020-07-26 | 定期檢測 | 拓緯工程顧問有限公司 | 2 | 1 | 1 | 1 | 混凝土剝落、破碎、鋼筋外露、銹蝕 | 未維修 | 混凝土修復，蜂窩及剝落修補，水刀鑿除 | 0.04 | 平方公尺 | A1 |  | 翼牆／擋土牆
[12 empty] | 46 | 2020-07-26 | 定期檢測 | 拓緯工程顧問有限公司 | 2 | 3 | 1 | 1 | 伸縮縫間雜物堆積 | 未維修 | 空氣壓縮機伸縮縫清除 | 13 | 公尺 | P2 |  | 伸縮縫
[12 empty] | 47 | 2020-07-26 | 定期檢測 | 拓緯工程顧問有限公司 | 2 | 3 | 1 | 1 | 伸縮縫間雜物堆積 | 未維修 | 空氣壓縮機伸縮縫清除 | 13 | 公尺 | A1 |  | 伸縮縫
[12 empty] | 48 | 2020-07-26 | 定期檢測 | 拓緯工程顧問有限公司 | 2 | 2 | 1 | 1 | 其他損傷 | 未維修 | 防蝕塗裝，水刀處理+油漆塗裝 | 4 | 平方公尺 | P1-2 |  | 橋墩／帽梁
[12 empty] | 49 | 2020-07-26 | 定期檢測 | 拓緯工程顧問有限公司 | 2 | 2 | 1 | 1 | 其他損傷 | 未維修 | 防蝕塗裝，水刀處理+油漆塗裝 | 8 | 平方公尺 | P7-1 |  | 橋墩／帽梁
[12 empty] | 50 | 2020-07-26 | 定期檢測 | 拓緯工程顧問有限公司 | 2 | 2 | 1 | 1 | 其他損傷 | 未維修 | 防蝕塗裝，水刀處理+油漆塗裝 | 12 | 平方公尺 | P6-2 |  | 橋墩／帽梁
[12 empty] | 51 | 2020-07-26 | 定期檢測 | 拓緯工程顧問有限公司 | 2 | 1 | 1 | 1 | 其他損傷 | 未維修 | 防蝕塗裝，水刀處理+油漆塗裝 | 6 | 平方公尺 | P6-1 |  | 橋墩／帽梁
[12 empty] | 52 | 2020-07-26 | 定期檢測 | 拓緯工程顧問有限公司 | 2 | 2 | 1 | 1 | 其他損傷 | 未維修 | 防蝕塗裝，水刀處理+油漆塗裝 | 4 | 平方公尺 | P5-1 |  | 橋墩／帽梁
[12 empty] | 53 | 2020-07-26 | 定期檢測 | 拓緯工程顧問有限公司 | 2 | 1 | 1 | 1 | 其他損傷 | 未維修 | 防蝕塗裝，水刀處理+油漆塗裝 | 3 | 平方公尺 | P4-1 |  | 橋墩／帽梁
[12 empty] | 54 | 2020-07-26 | 定期檢測 | 拓緯工程顧問有限公司 | 2 | 1 | 1 | 1 | 其他損傷 | 未維修 | 其他(雜物清理) | 1 | 處 | P8 |  | 橋墩／帽梁
[12 empty] | 55 | 2020-07-26 | 定期檢測 | 拓緯工程顧問有限公司 | 2 | 3 | 1 | 1 | 其他損傷 | 未維修 | 防蝕塗裝，水刀處理+油漆塗裝 | 32 | 平方公尺 | P5-2 |  | 橋墩／帽梁
[12 empty] | 56 | 2020-07-26 | 定期檢測 | 拓緯工程顧問有限公司 | 2 | 2 | 2 | 2 | 基礎沖刷、裸露、掏空 | 未維修 | 石龍，1.0*1.0*1.0m，石籠網材另計 | 10 | 立方公尺 | P3-2 |  | 橋墩基礎
[12 empty] | 57 | 2020-07-26 | 定期檢測 | 拓緯工程顧問有限公司 | 3 | 1 | 3 | 3 | 混凝土剝落、破碎、鋼筋外露、銹蝕 | 已維修 | 混凝土修復，鋼筋銹蝕處理，水刀鑿除 | 0.32 | 平方公尺 | S6 | 31743 | 橋面板 | 鋼筋除鏽及混凝土修復(<=0.4x0.4x0.05m) | 800 | 2021-07-14 | 2021-07-14 | 2021-07-16 08:56 | 蕭澄清 | 2021-07-16 08:57 | 蕭澄清
24 | 35174 | 大鳳山溪橋(南向) | 國道1號 | 國道 | 87K+579.448M ~88K~29.448M | 高公局北區養護工程分局 | 中壢工務段 | I型梁 | 預力混凝土 | 66 | 已維修：1 | NO | 檢測日期 | 檢測類別 | 檢測單位 | D | E | R | U | 劣化類型 | 狀態 | 建議維修工法 | 數量 | 單位 | 損壞位置 | 維修紀錄ID | 維修構件 | 維修工法 | 金額 | 開工日期 | 完成日期 | 維修原始紀錄日期 | 維修原始紀錄者 | 維修最後修改日期 | 維修最後修改者
[11 empty] | 未維修：66 | 1 | 2020-07-26 | 定期檢測 | 拓緯工程顧問有限公司 | 2 | 2 | 2 | 2 | 滲水、白華 | 未維修 | 白華處理(平方公尺) | 0.38 | 平方公尺 | A2 |  | 翼牆／擋土牆
[11 empty] | 全部：67 | 2 | 2020-07-26 | 定期檢測 | 拓緯工程顧問有限公司 | 2 | 1 | 1 | 1 | 混凝土剝落、破碎、鋼筋外露、銹蝕 | 未維修 | 混凝土剝落鋼筋鏽蝕修復 | 1 | 處 | 87k+615_ii |  | 橋護欄
[12 empty] | 3 | 2020-07-26 | 定期檢測 | 拓緯工程顧問有限公司 | 2 | 1 | 1 | 1 | 滲水、白華 | 未維修 | 白華處理(平方公尺) | 0.26 | 平方公尺 | A2 |  | 橋台
[12 empty] | 4 | 2020-07-26 | 定期檢測 | 拓緯工程顧問有限公司 | 2 | 1 | 2 | 2 | 混凝土結構裂縫 | 未維修 | 修補寬度大於0.3mm的裂縫 | 2.5 |  | A2 |  | 橋台
[12 empty] | 5 | 2020-07-26 | 定期檢測 | 拓緯工程顧問有限公司 | 2 | 1 | 1 | 1 | 混凝土剝落、破碎、鋼筋外露、銹蝕 | 未維修 | 混凝土修復(<=0.4*0.4*0.05m) | 0.04 | 平方公尺 | P1-B |  | 橋墩／帽梁
[12 empty] | 6 | 2020-07-26 | 定期檢測 | 拓緯工程顧問有限公司 | 2 | 1 | 1 | 1 | 其他損傷 | 未維修 | 植物清除 | 1 | 處 | P1-F-1 |  | 橋墩／帽梁
[12 empty] | 7 | 2020-07-26 | 定期檢測 | 拓緯工程顧問有限公司 | 2 | 1 | 1 | 1 | 其他損傷 | 未維修 | 植物清除 | 1 | 處 | P7-B-2 |  | 橋墩／帽梁
[12 empty] | 8 | 2020-07-26 | 定期檢測 | 拓緯工程顧問有限公司 | 2 | 1 | 1 | 1 | 混凝土剝落、破碎、鋼筋外露、銹蝕 | 未維修 | 鋼筋除鏽及混凝土修復(<=0.4*0.4*0.05m) | 0.04 | 平方公尺 | P9-B-1 |  | 橋墩／帽梁
[12 empty] | 9 | 2020-07-26 | 定期檢測 | 拓緯工程顧問有限公司 | 2 | 1 | 1 | 1 | 其他損傷 | 未維修 | 植物清除 | 1 | 處 | A2 |  | 橋台
[12 empty] | 10 | 2020-07-26 | 定期檢測 | 拓緯工程顧問有限公司 | 2 | 1 | 1 | 1 | 混凝土剝落、破碎、鋼筋外露、銹蝕 | 未維修 | 鋼筋除鏽及混凝土修復(<=0.4*0.4*0.05m) | 0.04 | 平方公尺 | A2 |  | 橋台
[12 empty] | 11 | 2020-07-26 | 定期檢測 | 拓緯工程顧問有限公司 | 2 | 2 | 2 | 2 | 混凝土剝落、破碎、鋼筋外露、銹蝕 | 未維修 | 混凝土剝落鋼筋鏽蝕修復 | 12 | 處 | 88k+000_oi |  | 橋護欄
[12 empty] | 12 | 2020-07-26 | 定期檢測 | 拓緯工程顧問有限公司 | 2 | 1 | 1 | 1 | 其他損傷 | 未維修 | 植物清除 | 1 | 處 | P7-B-1 |  | 橋墩／帽梁
[12 empty] | 13 | 2020-07-26 | 定期檢測 | 拓緯工程顧問有限公司 | 2 | 1 | 1 | 1 | 混凝土剝落、破碎、鋼筋外露、銹蝕 | 未維修 | 鋼筋除鏽及混凝土修復(<=0.4*0.4*0.05m) | 0.03 | 平方公尺 | P8-F-1 |  | 橋墩／帽梁
[12 empty] | 14 | 2020-07-26 | 定期檢測 | 拓緯工程顧問有限公司 | 2 | 1 | 1 | 1 | 伸縮縫間雜物堆積 | 未維修 | 伸縮縫清理 | 1 | 公尺 | A1 |  | 伸縮縫
[12 empty] | 15 | 2020-07-26 | 定期檢測 | 拓緯工程顧問有限公司 | 2 | 1 | 1 | 1 | 伸縮縫間雜物堆積 | 未維修 | 伸縮縫清理 | 1 | 公尺 | P1 |  | 伸縮縫
[12 empty] | 16 | 2020-07-26 | 定期檢測 | 拓緯工程顧問有限公司 | 2 | 1 | 1 | 1 | 混凝土剝落、破碎、鋼筋、鋼腱或錨碇外露、銹蝕 | 未維修 | 混凝土修復(<=0.4*0.4*0.05m) | 0.14 | 平方公尺 | S4G1 |  | 主梁
[12 empty] | 17 | 2020-07-26 | 定期檢測 | 拓緯工程顧問有限公司 | 2 | 1 | 1 | 1 | 混凝土剝落、破碎、鋼筋、鋼腱或錨碇外露、銹蝕 | 未維修 | 鋼筋除鏽及混凝土修復(<=0.4*0.4*0.05m) | 0.01 | 平方公尺 | S8G3 |  | 主梁
[12 empty] | 18 | 2020-07-26 | 定期檢測 | 拓緯工程顧問有限公司 | 2 | 1 | 1 | 1 | 混凝土剝落、破碎、鋼筋、鋼腱或錨碇外露、銹蝕 | 未維修 | 混凝土修復(<=0.4*0.4*0.05m) | 0.06 | 平方公尺 | S10G5 |  | 主梁
[12 empty] | 19 | 2020-07-26 | 定期檢測 | 拓緯工程顧問有限公司 | 2 | 1 | 1 | 1 | 混凝土剝落、破碎、鋼筋、鋼腱或錨碇外露、銹蝕 | 未維修 | 混凝土修復(<=0.4*0.4*0.05m) | 0.06 | 平方公尺 | S12G5 |  | 主梁
[12 empty] | 20 | 2020-07-26 | 定期檢測 | 拓緯工程顧問有限公司 | 2 | 1 | 1 | 1 | 混凝土剝落、破碎、鋼筋外露、銹蝕 | 未維修 | 鋼筋除鏽及混凝土修復(<=0.4*0.4*0.05m) | 0.02 | 平方公尺 | S2 |  | 橋面板
[12 empty] | 21 | 2020-07-26 | 定期檢測 | 拓緯工程顧問有限公司 | 2 | 1 | 1 | 1 | 混凝土剝落、破碎、鋼筋外露、銹蝕 | 未維修 | 鋼筋除鏽及混凝土修復(<=0.4*0.4*0.05m) | 0.07 | 平方公尺 | S9 |  | 橋面板
[12 empty] | 22 | 2020-07-26 | 定期檢測 | 拓緯工程顧問有限公司 | 2 | 1 | 1 | 1 | 混凝土剝落、破碎、鋼筋外露、銹蝕 | 未維修 | 鋼筋除鏽及混凝土修復(<=0.4*0.4*0.05m) | 0.01 | 平方公尺 | S11 |  | 橋面板
[12 empty] | 23 | 2020-07-26 | 定期檢測 | 拓緯工程顧問有限公司 | 2 | 1 | 1 | 1 | 混凝土剝落、破碎、鋼筋外露、銹蝕 | 未維修 | 鋼筋除鏽及混凝土修復(<=0.4*0.4*0.05m) | 0.01 | 平方公尺 | P11-F-1 |  | 橋墩／帽梁
[12 empty] | 24 | 2020-07-26 | 定期檢測 | 拓緯工程顧問有限公司 | 2 | 2 | 1 | 1 | 伸縮縫間雜物堆積 | 未維修 | 伸縮縫清理 | 3.5 | 公尺 | A2 |  | 伸縮縫
[12 empty] | 25 | 2020-07-26 | 定期檢測 | 拓緯工程顧問有限公司 | 2 | 1 | 1 | 1 | 混凝土剝落、破碎、鋼筋、鋼腱或錨碇外露、銹蝕 | 未維修 | 混凝土修復(<=0.4*0.4*0.05m) | 0.06 | 平方公尺 | S6G5 |  | 主梁
[12 empty] | 26 | 2020-07-26 | 定期檢測 | 拓緯工程顧問有限公司 | 2 | 1 | 1 | 1 | 混凝土剝落、破碎、鋼筋、鋼腱或錨碇外露、銹蝕 | 未維修 | 混凝土修復(<=0.4*0.4*0.05m) | 0.03 | 平方公尺 | S9G1 |  | 主梁
[12 empty] | 27 | 2020-07-26 | 定期檢測 | 拓緯工程顧問有限公司 | 2 | 1 | 1 | 1 | 混凝土剝落、破碎、鋼筋、鋼腱或錨碇外露、銹蝕 | 未維修 | 混凝土修復(<=0.4*0.4*0.05m) | 0.06 | 平方公尺 | S12G3 |  | 主梁
[12 empty] | 28 | 2020-07-26 | 定期檢測 | 拓緯工程顧問有限公司 | 2 | 1 | 1 | 1 | 混凝土剝落、破碎、鋼筋外露、銹蝕 | 未維修 | 鋼筋除鏽及混凝土修復(<=0.4*0.4*0.05m) | 0.03 | 平方公尺 | S9D1-2 |  | 橫隔梁
[12 empty] | 29 | 2020-07-26 | 定期檢測 | 拓緯工程顧問有限公司 | 2 | 1 | 1 | 1 | 混凝土剝落、破碎、鋼筋外露、銹蝕 | 未維修 | 混凝土修復(<=0.4*0.4*0.05m) | 0.06 | 平方公尺 | S2 |  | 橋面板
[12 empty] | 30 | 2020-07-26 | 定期檢測 | 拓緯工程顧問有限公司 | 2 | 1 | 1 | 1 | 混凝土剝落、破碎、鋼筋外露、銹蝕 | 未維修 | 鋼筋除鏽及混凝土修復(<=0.4*0.4*0.05m) | 0.08 | 平方公尺 | S4 |  | 橋面板
[12 empty] | 31 | 2020-07-26 | 定期檢測 | 拓緯工程顧問有限公司 | 2 | 1 | 2 | 2 | 混凝土剝落、破碎、鋼筋外露、銹蝕 | 未維修 | 鋼筋除鏽及混凝土修復(>0.4*0.4*0.05m) | 0.18 | 平方公尺 | S12 |  | 橋面板
[12 empty] | 32 | 2020-07-26 | 定期檢測 | 拓緯工程顧問有限公司 | 2 | 2 | 1 | 1 | 混凝土剝落、破碎、鋼筋外露、銹蝕 | 未維修 | 修補混凝土 | 0.91 | 平方公尺 | A1 |  | 引道路堤護欄
[12 empty] | 33 | 2020-07-26 | 定期檢測 | 拓緯工程顧問有限公司 | 2 | 1 | 1 | 1 | 其他損傷 | 未維修 | 表面蜂窩修補 | 0.17 | 平方公尺 | A1 |  | 橋台
[12 empty] | 34 | 2020-07-26 | 定期檢測 | 拓緯工程顧問有限公司 | 2 | 1 | 1 | 1 | 混凝土剝落、破碎、鋼筋外露、銹蝕 | 未維修 | 鋼筋除鏽及混凝土修復(<=0.4*0.4*0.05m) | 0.03 | 平方公尺 | A1 |  | 橋台
[12 empty] | 35 | 2020-07-26 | 定期檢測 | 拓緯工程顧問有限公司 | 2 | 2 | 2 | 2 | 混凝土剝落、破碎、鋼筋外露、銹蝕 | 未維修 | 混凝土剝落鋼筋鏽蝕修復 | 10 | 處 | 87k+650_ii |  | 橋護欄
[12 empty] | 36 | 2020-07-26 | 定期檢測 | 拓緯工程顧問有限公司 | 2 | 2 | 2 | 2 | 混凝土剝落、破碎、鋼筋外露、銹蝕 | 未維修 | 混凝土剝落鋼筋鏽蝕修復 | 10 | 處 | 87k+790_ii |  | 橋護欄
[12 empty] | 37 | 2020-07-26 | 定期檢測 | 拓緯工程顧問有限公司 | 2 | 1 | 1 | 1 | 其他損傷 | 未維修 | 表面蜂窩修補 | 0.04 | 平方公尺 | P10-B-2 |  | 橋墩／帽梁
[12 empty] | 38 | 2020-07-26 | 定期檢測 | 拓緯工程顧問有限公司 | 2 | 1 | 1 | 1 | 其他損傷 | 未維修 | 植物清除 | 1 | 處 | P10-F-1 |  | 橋墩／帽梁
[12 empty] | 39 | 2020-07-26 | 定期檢測 | 拓緯工程顧問有限公司 | 2 | 1 | 1 | 1 | 混凝土剝落、破碎、鋼筋外露、銹蝕 | 未維修 | 混凝土修復(<=0.4*0.4*0.05m) | 0.13 | 平方公尺 | P11-B |  | 橋墩／帽梁
[12 empty] | 40 | 2020-07-26 | 定期檢測 | 拓緯工程顧問有限公司 | 2 | 1 | 1 | 1 | 混凝土剝落、破碎、鋼筋外露、銹蝕 | 未維修 | 鋼筋除鏽及混凝土修復(<=0.4*0.4*0.05m) | 0.01 | 平方公尺 | P11-B |  | 橋墩／帽梁
[12 empty] | 41 | 2020-07-26 | 定期檢測 | 拓緯工程顧問有限公司 | 2 | 1 | 1 | 1 | 混凝土剝落、破碎、鋼筋、鋼腱或錨碇外露、銹蝕 | 未維修 | 混凝土修復(<=0.4*0.4*0.05m) | 0.04 | 平方公尺 | S10G1 |  | 主梁
[12 empty] | 42 | 2020-07-26 | 定期檢測 | 拓緯工程顧問有限公司 | 2 | 1 | 1 | 1 | 混凝土剝落、破碎、鋼筋、鋼腱或錨碇外露、銹蝕 | 未維修 | 鋼筋除鏽及混凝土修復(<=0.4*0.4*0.05m) | 0.02 | 平方公尺 | S10G1 |  | 主梁
[12 empty] | 43 | 2020-07-26 | 定期檢測 | 拓緯工程顧問有限公司 | 2 | 1 | 1 | 1 | 混凝土剝落、破碎、鋼筋、鋼腱或錨碇外露、銹蝕 | 未維修 | 混凝土修復(<=0.4*0.4*0.05m) | 0.03 | 平方公尺 | S10G2 |  | 主梁
[12 empty] | 44 | 2020-07-26 | 定期檢測 | 拓緯工程顧問有限公司 | 2 | 1 | 1 | 1 | 混凝土剝落、破碎、鋼筋、鋼腱或錨碇外露、銹蝕 | 未維修 | 混凝土修復(<=0.4*0.4*0.05m) | 0.08 | 平方公尺 | S10G3 |  | 主梁
[12 empty] | 45 | 2020-07-26 | 定期檢測 | 拓緯工程顧問有限公司 | 2 | 1 | 1 | 1 | 混凝土剝落、破碎、鋼筋、鋼腱或錨碇外露、銹蝕 | 未維修 | 混凝土修復(<=0.4*0.4*0.05m) | 0.01 | 平方公尺 | S10G4 |  | 主梁
[12 empty] | 46 | 2020-07-26 | 定期檢測 | 拓緯工程顧問有限公司 | 2 | 1 | 1 | 1 | 混凝土剝落、破碎、鋼筋外露、銹蝕 | 未維修 | 鋼筋除鏽及混凝土修復(<=0.4*0.4*0.05m) | 0.05 | 平方公尺 | P2-F |  | 橋墩／帽梁
[12 empty] | 47 | 2020-07-26 | 定期檢測 | 拓緯工程顧問有限公司 | 2 | 2 | 1 | 1 | 其他損傷 | 未維修 | 鋼筋防鏽劑塗刷 | 8 | 平方公尺 | P4-B-1 |  | 橋墩／帽梁
[12 empty] | 48 | 2020-07-26 | 定期檢測 | 拓緯工程顧問有限公司 | 2 | 2 | 1 | 1 | 其他損傷 | 未維修 | 鋼筋防鏽劑塗刷 | 4.5 | 平方公尺 | P4-B-2 |  | 橋墩／帽梁
[12 empty] | 49 | 2020-07-26 | 定期檢測 | 拓緯工程顧問有限公司 | 2 | 2 | 1 | 1 | 其他損傷 | 未維修 | 鋼筋防鏽劑塗刷 | 12 | 平方公尺 | P6-B-1 |  | 橋墩／帽梁
[12 empty] | 50 | 2020-07-26 | 定期檢測 | 拓緯工程顧問有限公司 | 2 | 2 | 1 | 1 | 其他損傷 | 未維修 | 鋼筋防鏽劑塗刷 | 4.5 | 平方公尺 | P6-B-2 |  | 橋墩／帽梁
[12 empty] | 51 | 2020-07-26 | 定期檢測 | 拓緯工程顧問有限公司 | 2 | 2 | 1 | 1 | 伸縮縫間雜物堆積 | 未維修 | 伸縮縫清理 | 2 | 公尺 | P10 |  | 伸縮縫
[12 empty] | 52 | 2020-07-26 | 定期檢測 | 拓緯工程顧問有限公司 | 2 | 1 | 1 | 1 | 混凝土剝落、破碎、鋼筋、鋼腱或錨碇外露、銹蝕 | 未維修 | 混凝土修復(<=0.4*0.4*0.05m) | 0.06 | 平方公尺 | S2G1 |  | 主梁
[12 empty] | 53 | 2020-07-26 | 定期檢測 | 拓緯工程顧問有限公司 | 2 | 1 | 1 | 1 | 混凝土剝落、破碎、鋼筋、鋼腱或錨碇外露、銹蝕 | 未維修 | 混凝土修復(<=0.4*0.4*0.05m) | 0.05 | 平方公尺 | S2G3 |  | 主梁
[12 empty] | 54 | 2020-07-26 | 定期檢測 | 拓緯工程顧問有限公司 | 2 | 1 | 1 | 1 | 混凝土剝落、破碎、鋼筋、鋼腱或錨碇外露、銹蝕 | 未維修 | 混凝土修復(<=0.4*0.4*0.05m) | 0.05 | 平方公尺 | S3G1 |  | 主梁
[12 empty] | 55 | 2020-07-26 | 定期檢測 | 拓緯工程顧問有限公司 | 2 | 1 | 1 | 1 | 混凝土剝落、破碎、鋼筋外露、銹蝕 | 未維修 | 鋼筋除鏽及混凝土修復(<=0.4*0.4*0.05m) | 0.01 | 平方公尺 | S9D2-1 |  | 橫隔梁
[12 empty] | 56 | 2020-07-26 | 定期檢測 | 拓緯工程顧問有限公司 | 2 | 1 | 1 | 1 | 混凝土剝落、破碎、鋼筋外露、銹蝕 | 未維修 | 鋼筋除鏽及混凝土修復(<=0.4*0.4*0.05m) | 0.03 | 平方公尺 | S10D1-1 |  | 橫隔梁
[12 empty] | 57 | 2020-07-26 | 定期檢測 | 拓緯工程顧問有限公司 | 2 | 1 | 1 | 1 | 混凝土剝落、破碎、鋼筋外露、銹蝕 | 未維修 | 鋼筋除鏽及混凝土修復(<=0.4*0.4*0.05m) | 0.06 | 平方公尺 | S12D1-1-B |  | 橫隔梁
[12 empty] | 58 | 2020-07-26 | 定期檢測 | 拓緯工程顧問有限公司 | 2 | 1 | 1 | 1 | 混凝土剝落、破碎、鋼筋外露、銹蝕 | 未維修 | 鋼筋除鏽及混凝土修復(<=0.4*0.4*0.05m) | 0.02 | 平方公尺 | S12D1-4-B |  | 橫隔梁
[12 empty] | 59 | 2020-07-26 | 定期檢測 | 拓緯工程顧問有限公司 | 2 | 1 | 1 | 1 | 混凝土剝落、破碎、鋼筋外露、銹蝕 | 未維修 | 混凝土修復(<=0.4*0.4*0.05m) | 0.04 | 平方公尺 | S10 |  | 橋面板
[12 empty] | 60 | 2020-07-26 | 定期檢測 | 拓緯工程顧問有限公司 | 2 | 1 | 1 | 1 | 混凝土剝落、破碎、鋼筋外露、銹蝕 | 未維修 | 鋼筋除鏽及混凝土修復(<=0.4*0.4*0.05m) | 0.03 | 平方公尺 | S10 |  | 橋面板
[12 empty] | 61 | 2020-07-26 | 定期檢測 | 拓緯工程顧問有限公司 | 2 | 1 | 1 | 1 | 混凝土剝落、破碎、鋼筋外露、銹蝕 | 未維修 | 混凝土修復(<=0.4*0.4*0.05m) | 0.1 | 平方公尺 | S11 |  | 橋面板
[12 empty] | 62 | 2020-07-26 | 定期檢測 | 拓緯工程顧問有限公司 | 2 | 1 | 1 | 1 | 其他損傷 | 未維修 | 植物清除 | 1 | 處 | S11 |  | 橋面板
[12 empty] | 63 | 2020-07-26 | 定期檢測 | 拓緯工程顧問有限公司 | 2 | 2 | 2 | 2 | 基礎沖刷、裸露、掏空 | 未維修 | 基礎保護 | 1 | 處 | P4 |  | 橋墩基礎
[12 empty] | 64 | 2020-07-26 | 定期檢測 | 拓緯工程顧問有限公司 | 3 | 1 | 2 | 2 | 塵土、雜物、植生堆積 | 未維修 | 垃圾或土砂清理 | 1 | 處 | A1 |  | 支承／支承墊／阻尼裝置
[12 empty] | 65 | 2020-07-26 | 定期檢測 | 拓緯工程顧問有限公司 | 2 | 1 | 1 | 1 | 螺栓損傷、欠缺、鬆動 | 未維修 | 防震拉桿鎖緊固定 | 1 | 處 | A1 |  | 防落設施
[12 empty] | 66 | 2020-07-26 | 定期檢測 | 拓緯工程顧問有限公司 | 2 | 1 | 1 | 1 | 鋼筋、鋼腱或錨碇部位外露、銹蝕 | 未維修 | 鋼筋除鏽及混凝土修復(<=0.4*0.4*0.05m) | 0.09 | 平方公尺 | P1-B |  | 橋墩／帽梁
[12 empty] | 67 | 2020-07-26 | 定期檢測 | 拓緯工程顧問有限公司 | 2 | 1 | 1 | 1 | 其他損傷 | 已維修 | 植物清除 | 1 | 處 | P1 | 22360 | 橋墩／帽梁 | 橋墩、帽梁清理 | 1300 | 2020-11-18 | 2020-11-18 | 2021-01-07 14:14 | 張育雅
25 | 35175 | 頭前溪橋(北向) | 國道1號 | 國道 | 91K+830.068M ~92K~638.808M | 高公局北區養護工程分局 | 中壢工務段 | I型梁 | 預力混凝土 | 66 | 已維修：9 | NO | 檢測日期 | 檢測類別 | 檢測單位 | D | E | R | U | 劣化類型 | 狀態 | 建議維修工法 | 數量 | 單位 | 損壞位置 | 維修紀錄ID | 維修構件 | 維修工法 | 金額 | 開工日期 | 完成日期 | 維修原始紀錄日期 | 維修原始紀錄者 | 維修最後修改日期 | 維修最後修改者
[11 empty] | 未維修：192 | 1 | 2020-07-24 | 定期檢測 | 拓緯工程顧問有限公司 | 2 | 1 | 1 | 1 | 混凝土剝落、破碎、鋼筋外露、銹蝕 | 未維修 | 混凝土修復(<=0.4*0.4*0.05m) | 0.03 | 平方公尺 | P22-2_B |  | 橋墩／帽梁
[11 empty] | 全部：201 | 2 | 2020-07-24 | 定期檢測 | 拓緯工程顧問有限公司 | 2 | 1 | 1 | 1 | 其他損傷 | 未維修 | 伸縮縫清理 | 3 | 公尺 | P15 |  | 伸縮縫
[12 empty] | 3 | 2020-07-24 | 定期檢測 | 拓緯工程顧問有限公司 | 2 | 1 | 1 | 1 | 混凝土剝落、破碎、鋼筋、鋼腱或錨碇外露、銹蝕 | 未維修 | 混凝土修復(<=0.4*0.4*0.05m) | 0.02 | 平方公尺 | S3G5 |  | 主梁
[12 empty] | 4 | 2020-07-24 | 定期檢測 | 拓緯工程顧問有限公司 | 2 | 1 | 1 | 1 | 混凝土剝落、破碎、鋼筋、鋼腱或錨碇外露、銹蝕 | 未維修 | 混凝土修復(<=0.4*0.4*0.05m) | 0.02 | 平方公尺 | S4G4 |  | 主梁
[12 empty] | 5 | 2020-07-24 | 定期檢測 | 拓緯工程顧問有限公司 | 2 | 1 | 1 | 1 | 混凝土剝落 | 未維修 | 修補混凝土 | 0.12 | 平方公尺 | P3 |  | 橋護欄
[12 empty] | 6 | 2020-07-24 | 定期檢測 | 拓緯工程顧問有限公司 | 2 | 1 | 1 | 1 | 伸縮縫間雜物堆積 | 未維修 | 伸縮縫清理 | 1 | 公尺 | P3 |  | 伸縮縫
[12 empty] | 7 | 2020-07-24 | 定期檢測 | 拓緯工程顧問有限公司 | 2 | 2 | 2 | 1 | 基礎裸露長度 | 未維修 | 設置保護工 | 1 | 處 | P12-2 |  | 橋墩基礎
[12 empty] | 8 | 2020-07-24 | 定期檢測 | 拓緯工程顧問有限公司 | 2 | 2 | 2 | 1 | 基礎裸露長度 | 未維修 | 設置保護工 | 1 | 處 | P14-2 |  | 橋墩基礎
[12 empty] | 9 | 2020-07-24 | 定期檢測 | 拓緯工程顧問有限公司 | 2 | 2 | 2 | 1 | 基礎裸露長度 | 未維修 | 設置保護工 | 1 | 處 | P16-2 |  | 橋墩基礎
[12 empty] | 10 | 2020-07-24 | 定期檢測 | 拓緯工程顧問有限公司 | 2 | 2 | 2 | 1 | 基礎裸露長度 | 未維修 | 設置保護工 | 1 | 處 | P17-2 |  | 橋墩基礎
[12 empty] | 11 | 2020-07-24 | 定期檢測 | 拓緯工程顧問有限公司 | 2 | 2 | 2 | 1 | 基礎裸露長度 | 未維修 | 設置保護工 | 1 | 處 | P13-2 |  | 橋墩基礎
[12 empty] | 12 | 2020-07-24 | 定期檢測 | 拓緯工程顧問有限公司 | 2 | 2 | 2 | 1 | 基礎裸露長度 | 未維修 | 設置保護工 | 1 | 處 | P15-2 |  | 橋墩基礎
[12 empty] | 13 | 2020-07-24 | 定期檢測 | 拓緯工程顧問有限公司 | 2 | 2 | 2 | 1 | 基礎裸露長度 | 未維修 | 設置保護工 | 1 | 處 | P8-2 |  | 橋墩基礎
[12 empty] | 14 | 2020-07-24 | 定期檢測 | 拓緯工程顧問有限公司 | 2 | 2 | 2 | 1 | 基礎裸露長度 | 未維修 | 設置保護工 | 1 | 處 | P9-2 |  | 橋墩基礎
[12 empty] | 15 | 2020-07-24 | 定期檢測 | 拓緯工程顧問有限公司 | 2 | 2 | 2 | 1 | 基礎裸露長度 | 未維修 | 設置保護工 | 1 | 處 | P10-2 |  | 橋墩基礎
[12 empty] | 16 | 2020-07-24 | 定期檢測 | 拓緯工程顧問有限公司 | 2 | 2 | 2 | 1 | 基礎裸露長度 | 未維修 | 設置保護工 | 1 | 處 | P11-2 |  | 橋墩基礎
[12 empty] | 17 | 2020-07-24 | 定期檢測 | 拓緯工程顧問有限公司 | 2 | 1 | 1 | 1 | 混凝土剝落、破碎、鋼筋、鋼腱或錨碇外露、銹蝕 | 未維修 | 混凝土修復(<=0.4*0.4*0.05m) | 0.06 | 平方公尺 | S9G1 |  | 主梁
[12 empty] | 18 | 2020-07-24 | 定期檢測 | 拓緯工程顧問有限公司 | 2 | 1 | 2 | 2 | 混凝土剝落、破碎、鋼筋、鋼腱或錨碇外露、銹蝕 | 未維修 | 混凝土修復(<=0.4*0.4*0.05m) | 0.05 | 平方公尺 | S10G7 |  | 主梁
[12 empty] | 19 | 2020-07-24 | 定期檢測 | 拓緯工程顧問有限公司 | 2 | 1 | 2 | 2 | 混凝土剝落、破碎、鋼筋、鋼腱或錨碇外露、銹蝕 | 未維修 | 混凝土修復(<=0.4*0.4*0.05m) | 0.05 | 平方公尺 | S12G4 |  | 主梁
[12 empty] | 20 | 2020-07-24 | 定期檢測 | 拓緯工程顧問有限公司 | 2 | 1 | 1 | 1 | 混凝土剝落、破碎、鋼筋、鋼腱或錨碇外露、銹蝕 | 未維修 | 鋼筋除鏽及混凝土修復(<=0.4*0.4*0.05m) | 0.03 | 平方公尺 | S8G1 |  | 主梁
[12 empty] | 21 | 2020-07-24 | 定期檢測 | 拓緯工程顧問有限公司 | 2 | 1 | 1 | 1 | 混凝土剝落、破碎、鋼筋、鋼腱或錨碇外露、銹蝕 | 未維修 | 混凝土修復(<=0.4*0.4*0.05m) | 0.12 | 平方公尺 | S12G6 |  | 主梁
[12 empty] | 22 | 2020-07-24 | 定期檢測 | 拓緯工程顧問有限公司 | 2 | 1 | 1 | 1 | 混凝土剝落、破碎、鋼筋、鋼腱或錨碇外露、銹蝕 | 未維修 | 混凝土修復(<=0.4*0.4*0.05m) | 0.06 | 平方公尺 | S13G5 |  | 主梁
[12 empty] | 23 | 2020-07-24 | 定期檢測 | 拓緯工程顧問有限公司 | 2 | 1 | 1 | 1 | 混凝土剝落、破碎、鋼筋、鋼腱或錨碇外露、銹蝕 | 未維修 | 混凝土修復(<=0.4*0.4*0.05m) | 0.04 | 平方公尺 | S17G1 |  | 主梁
[12 empty] | 24 | 2020-07-24 | 定期檢測 | 拓緯工程顧問有限公司 | 2 | 1 | 1 | 1 | 混凝土剝落、破碎、鋼筋、鋼腱或錨碇外露、銹蝕 | 未維修 | 混凝土修復(<=0.4*0.4*0.05m) | 0.16 | 平方公尺 | S17G2 |  | 主梁
[12 empty] | 25 | 2020-07-24 | 定期檢測 | 拓緯工程顧問有限公司 | 2 | 1 | 1 | 1 | 混凝土剝落、破碎、鋼筋、鋼腱或錨碇外露、銹蝕 | 未維修 | 混凝土修復(<=0.4*0.4*0.05m) | 0.04 | 平方公尺 | S18G5 |  | 主梁
[12 empty] | 26 | 2020-07-24 | 定期檢測 | 拓緯工程顧問有限公司 | 2 | 1 | 1 | 1 | 混凝土剝落、破碎、鋼筋、鋼腱或錨碇外露、銹蝕 | 未維修 | 混凝土修復(<=0.4*0.4*0.05m) | 0.01 | 平方公尺 | S18G6 |  | 主梁
[12 empty] | 27 | 2020-07-24 | 定期檢測 | 拓緯工程顧問有限公司 | 2 | 1 | 1 | 1 | 混凝土剝落、破碎、鋼筋、鋼腱或錨碇外露、銹蝕 | 未維修 | 鋼筋除鏽及混凝土修復(<=0.4*0.4*0.05m) | 0.01 | 平方公尺 | S22G1 |  | 主梁
[12 empty] | 28 | 2020-07-24 | 定期檢測 | 拓緯工程顧問有限公司 | 2 | 1 | 1 | 1 | 混凝土剝落、破碎、鋼筋、鋼腱或錨碇外露、銹蝕 | 未維修 | 鋼筋除鏽及混凝土修復(<=0.4*0.4*0.05m) | 0.02 | 平方公尺 | S22G1 |  | 主梁
[12 empty] | 29 | 2020-07-24 | 定期檢測 | 拓緯工程顧問有限公司 | 2 | 1 | 1 | 1 | 混凝土剝落、破碎、鋼筋、鋼腱或錨碇外露、銹蝕 | 未維修 | 混凝土修復(<=0.4*0.4*0.05m) | 0.06 | 平方公尺 | S23G7 |  | 主梁
[12 empty] | 30 | 2020-07-24 | 定期檢測 | 拓緯工程顧問有限公司 | 2 | 1 | 1 | 1 | 混凝土剝落、破碎、鋼筋外露、銹蝕 | 未維修 | 混凝土修復(<=0.4*0.4*0.05m) | 0.04 | 平方公尺 | S3D1-4 |  | 橫隔梁
[12 empty] | 31 | 2020-07-24 | 定期檢測 | 拓緯工程顧問有限公司 | 2 | 1 | 1 | 1 | 混凝土剝落、破碎、鋼筋外露、銹蝕 | 未維修 | 鋼筋除鏽及混凝土修復(<=0.4*0.4*0.05m) | 0.02 | 平方公尺 | S6D1-1_B |  | 橫隔梁
[12 empty] | 32 | 2020-07-24 | 定期檢測 | 拓緯工程顧問有限公司 | 2 | 1 | 1 | 1 | 混凝土剝落、破碎、鋼筋外露、銹蝕 | 未維修 | 混凝土修復(<=0.4*0.4*0.05m) | 0.03 | 平方公尺 | S6D1-4_B |  | 橫隔梁
[12 empty] | 33 | 2020-07-24 | 定期檢測 | 拓緯工程顧問有限公司 | 2 | 1 | 1 | 1 | 混凝土剝落、破碎、鋼筋外露、銹蝕 | 未維修 | 混凝土修復(<=0.4*0.4*0.05m) | 0.02 | 平方公尺 | S13D5-5_F |  | 橫隔梁
[12 empty] | 34 | 2020-07-24 | 定期檢測 | 拓緯工程顧問有限公司 | 2 | 1 | 1 | 1 | 混凝土剝落、破碎、鋼筋外露、銹蝕 | 未維修 | 混凝土修復(<=0.4*0.4*0.05m) | 0.03 | 平方公尺 | S14D5-4_F |  | 橫隔梁
[12 empty] | 35 | 2020-07-24 | 定期檢測 | 拓緯工程顧問有限公司 | 2 | 1 | 1 | 1 | 混凝土剝落、破碎、鋼筋外露、銹蝕 | 未維修 | 混凝土修復(<=0.4*0.4*0.05m) | 0.02 | 平方公尺 | S18D2-3 |  | 橫隔梁
[12 empty] | 36 | 2020-07-24 | 定期檢測 | 拓緯工程顧問有限公司 | 2 | 2 | 2 | 2 | 混凝土剝落、破碎、鋼筋外露、銹蝕 | 未維修 | 混凝土修復(<=0.4*0.4*0.05m) | 0.13 | 平方公尺 | S19D1-6 |  | 橫隔梁
[12 empty] | 37 | 2020-07-24 | 定期檢測 | 拓緯工程顧問有限公司 | 2 | 1 | 1 | 1 | 混凝土剝落、破碎、鋼筋外露、銹蝕 | 未維修 | 混凝土修復(<=0.4*0.4*0.05m) | 0.02 | 平方公尺 | S19D2-4 |  | 橫隔梁
[12 empty] | 38 | 2020-07-24 | 定期檢測 | 拓緯工程顧問有限公司 | 2 | 1 | 1 | 1 | 混凝土剝落、破碎、鋼筋外露、銹蝕 | 未維修 | 鋼筋除鏽及混凝土修復(<=0.4*0.4*0.05m) | 0.01 | 平方公尺 | S19D5-4 |  | 橫隔梁
[12 empty] | 39 | 2020-07-24 | 定期檢測 | 拓緯工程顧問有限公司 | 2 | 1 | 1 | 1 | 混凝土剝落、破碎、鋼筋外露、銹蝕 | 未維修 | 鋼筋除鏽及混凝土修復(<=0.4*0.4*0.05m) | 0.02 | 平方公尺 | S22D2-2 |  | 橫隔梁
[12 empty] | 40 | 2020-07-24 | 定期檢測 | 拓緯工程顧問有限公司 | 2 | 1 | 1 | 1 | 混凝土剝落、破碎、鋼筋外露、銹蝕 | 未維修 | 鋼筋除鏽及混凝土修復(<=0.4*0.4*0.05m) | 0.01 | 平方公尺 | S22D2-5 |  | 橫隔梁
[12 empty] | 41 | 2020-07-24 | 定期檢測 | 拓緯工程顧問有限公司 | 2 | 1 | 1 | 1 | 混凝土剝落、破碎、鋼筋外露、銹蝕 | 未維修 | 鋼筋除鏽及混凝土修復(<=0.4*0.4*0.05m) | 0.01 | 平方公尺 | S22D3-2 |  | 橫隔梁
[12 empty] | 42 | 2020-07-24 | 定期檢測 | 拓緯工程顧問有限公司 | 2 | 1 | 1 | 1 | 混凝土剝落、破碎、鋼筋外露、銹蝕 | 未維修 | 混凝土修復(<=0.4*0.4*0.05m) | 0.03 | 平方公尺 | S22D3-4 |  | 橫隔梁
[12 empty] | 43 | 2020-07-24 | 定期檢測 | 拓緯工程顧問有限公司 | 2 | 1 | 1 | 1 | 其他損傷 | 未維修 | 植物清除 | 1 | 處 | S19 |  | 橋面板
[12 empty] | 44 | 2020-07-24 | 定期檢測 | 拓緯工程顧問有限公司 | 2 | 1 | 1 | 1 | 混凝土剝落、破碎、鋼筋外露、銹蝕 | 未維修 | 混凝土修復(<=0.4*0.4*0.05m) | 0.02 | 平方公尺 | S20 |  | 橋面板
[12 empty] | 45 | 2020-07-24 | 定期檢測 | 拓緯工程顧問有限公司 | 2 | 1 | 1 | 1 | 混凝土剝落、破碎、鋼筋外露、銹蝕 | 未維修 | 鋼筋除鏽及混凝土修復(<=0.4*0.4*0.05m) | 0.07 | 平方公尺 | S20 |  | 橋面板
[12 empty] | 46 | 2020-07-24 | 定期檢測 | 拓緯工程顧問有限公司 | 2 | 1 | 1 | 1 | 其他損傷 | 未維修 | 植物清除 | 2 | 處 | 91k+995_oo |  | 橋護欄
[12 empty] | 47 | 2020-07-24 | 定期檢測 | 拓緯工程顧問有限公司 | 2 | 1 | 1 | 1 | 混凝土剝落、破碎、鋼筋、鋼腱或錨碇外露、銹蝕 | 未維修 | 混凝土修復(<=0.4*0.4*0.05m) | 0.02 | 平方公尺 | S17G4 |  | 主梁
[12 empty] | 48 | 2020-07-24 | 定期檢測 | 拓緯工程顧問有限公司 | 2 | 1 | 1 | 1 | 混凝土剝落、破碎、鋼筋、鋼腱或錨碇外露、銹蝕 | 未維修 | 混凝土修復(<=0.4*0.4*0.05m) | 0.21 | 平方公尺 | S17G6 |  | 主梁
[12 empty] | 49 | 2020-07-24 | 定期檢測 | 拓緯工程顧問有限公司 | 2 | 1 | 1 | 1 | 混凝土剝落、破碎、鋼筋、鋼腱或錨碇外露、銹蝕 | 未維修 | 混凝土修復(<=0.4*0.4*0.05m) | 0.08 | 平方公尺 | S18G7 |  | 主梁
[12 empty] | 50 | 2020-07-24 | 定期檢測 | 拓緯工程顧問有限公司 | 2 | 1 | 1 | 1 | 混凝土剝落、破碎、鋼筋、鋼腱或錨碇外露、銹蝕 | 未維修 | 鋼筋除鏽及混凝土修復(<=0.4*0.4*0.05m) | 0.03 | 平方公尺 | S19G1 |  | 主梁
[12 empty] | 51 | 2020-07-24 | 定期檢測 | 拓緯工程顧問有限公司 | 2 | 1 | 1 | 1 | 混凝土剝落、破碎、鋼筋、鋼腱或錨碇外露、銹蝕 | 未維修 | 混凝土修復(<=0.4*0.4*0.05m) | 0.05 | 平方公尺 | S22G3 |  | 主梁
[12 empty] | 52 | 2020-07-24 | 定期檢測 | 拓緯工程顧問有限公司 | 2 | 1 | 1 | 1 | 混凝土剝落、破碎、鋼筋、鋼腱或錨碇外露、銹蝕 | 未維修 | 混凝土修復(<=0.4*0.4*0.05m) | 0.01 | 平方公尺 | S22G6 |  | 主梁
[12 empty] | 53 | 2020-07-24 | 定期檢測 | 拓緯工程顧問有限公司 | 2 | 1 | 1 | 1 | 混凝土剝落、破碎、鋼筋、鋼腱或錨碇外露、銹蝕 | 未維修 | 混凝土修復(<=0.4*0.4*0.05m) | 0.03 | 平方公尺 | S23G5 |  | 主梁
[12 empty] | 54 | 2020-07-24 | 定期檢測 | 拓緯工程顧問有限公司 | 2 | 1 | 1 | 1 | 混凝土剝落、破碎、鋼筋、鋼腱或錨碇外露、銹蝕 | 未維修 | 混凝土修復(<=0.4*0.4*0.05m) | 0.03 | 平方公尺 | S23G6 |  | 主梁
[12 empty] | 55 | 2020-07-24 | 定期檢測 | 拓緯工程顧問有限公司 | 2 | 1 | 1 | 1 | 混凝土剝落、破碎、鋼筋外露、銹蝕 | 未維修 | 混凝土修復(<=0.4*0.4*0.05m) | 0.23 | 平方公尺 | S4D5-5 |  | 橫隔梁
[12 empty] | 56 | 2020-07-24 | 定期檢測 | 拓緯工程顧問有限公司 | 2 | 1 | 1 | 1 | 混凝土剝落、破碎、鋼筋外露、銹蝕 | 未維修 | 混凝土修復(<=0.4*0.4*0.05m) | 0.12 | 平方公尺 | S6D1-5_B |  | 橫隔梁
[12 empty] | 57 | 2020-07-24 | 定期檢測 | 拓緯工程顧問有限公司 | 2 | 1 | 1 | 1 | 混凝土剝落、破碎、鋼筋外露、銹蝕 | 未維修 | 混凝土修復(<=0.4*0.4*0.05m) | 0.15 | 平方公尺 | S15D1-5_B |  | 橫隔梁
[12 empty] | 58 | 2020-07-24 | 定期檢測 | 拓緯工程顧問有限公司 | 2 | 1 | 1 | 1 | 混凝土剝落、破碎、鋼筋外露、銹蝕 | 未維修 | 混凝土修復(<=0.4*0.4*0.05m) | 0.2 | 平方公尺 | S15D1-6_B |  | 橫隔梁
[12 empty] | 59 | 2020-07-24 | 定期檢測 | 拓緯工程顧問有限公司 | 2 | 1 | 2 | 2 | 混凝土剝落、破碎、鋼筋外露、銹蝕 | 未維修 | 混凝土修復(<=0.4*0.4*0.05m) | 0.1 | 平方公尺 | S15D5-1_F |  | 橫隔梁
[12 empty] | 60 | 2020-07-24 | 定期檢測 | 拓緯工程顧問有限公司 | 2 | 1 | 2 | 2 | 混凝土剝落、破碎、鋼筋、鋼腱或錨碇外露、銹蝕 | 未維修 | 混凝土修復(<=0.4*0.4*0.05m) | 0.1 | 平方公尺 | S9G6 |  | 主梁
[12 empty] | 61 | 2020-07-24 | 定期檢測 | 拓緯工程顧問有限公司 | 2 | 1 | 1 | 1 | 混凝土剝落、破碎、鋼筋、鋼腱或錨碇外露、銹蝕 | 未維修 | 混凝土修復(<=0.4*0.4*0.05m) | 0.23 | 平方公尺 | S11G3 |  | 主梁
[12 empty] | 62 | 2020-07-24 | 定期檢測 | 拓緯工程顧問有限公司 | 2 | 1 | 1 | 1 | 混凝土剝落、破碎、鋼筋外露、銹蝕 | 未維修 | 鋼筋除鏽及混凝土修復(<=0.4*0.4*0.05m) | 0.02 | 平方公尺 | S20D4-4 |  | 橫隔梁
[12 empty] | 63 | 2020-07-24 | 定期檢測 | 拓緯工程顧問有限公司 | 2 | 1 | 1 | 1 | 混凝土剝落、破碎、鋼筋外露、銹蝕 | 未維修 | 混凝土修復(<=0.4*0.4*0.05m) | 0.02 | 平方公尺 | S21D1-5 |  | 橫隔梁
[12 empty] | 64 | 2020-07-24 | 定期檢測 | 拓緯工程顧問有限公司 | 2 | 1 | 1 | 1 | 混凝土剝落、破碎、鋼筋外露、銹蝕 | 未維修 | 鋼筋除鏽及混凝土修復(<=0.4*0.4*0.05m) | 0.01 | 平方公尺 | S21D2-4 |  | 橫隔梁
[12 empty] | 65 | 2020-07-24 | 定期檢測 | 拓緯工程顧問有限公司 | 2 | 1 | 1 | 1 | 混凝土剝落、破碎、鋼筋外露、銹蝕 | 未維修 | 鋼筋除鏽及混凝土修復(<=0.4*0.4*0.05m) | 0.01 | 平方公尺 | S21D4-5 |  | 橫隔梁
[12 empty] | 66 | 2020-07-24 | 定期檢測 | 拓緯工程顧問有限公司 | 2 | 1 | 1 | 1 | 混凝土剝落、破碎、鋼筋外露、銹蝕 | 未維修 | 鋼筋除鏽及混凝土修復(<=0.4*0.4*0.05m) | 0.01 | 平方公尺 | S22D3-4 |  | 橫隔梁
[12 empty] | 67 | 2020-07-24 | 定期檢測 | 拓緯工程顧問有限公司 | 2 | 1 | 1 | 1 | 混凝土剝落、破碎、鋼筋外露、銹蝕 | 未維修 | 鋼筋除鏽及混凝土修復(<=0.4*0.4*0.05m) | 0.04 | 平方公尺 | S5 |  | 橋面板
[12 empty] | 68 | 2020-07-24 | 定期檢測 | 拓緯工程顧問有限公司 | 2 | 1 | 1 | 1 | 混凝土剝落、破碎、鋼筋外露、銹蝕 | 未維修 | 鋼筋除鏽及混凝土修復(<=0.4*0.4*0.05m) | 0.03 | 平方公尺 | S8 |  | 橋面板
[12 empty] | 69 | 2020-07-24 | 定期檢測 | 拓緯工程顧問有限公司 | 2 | 1 | 1 | 1 | 混凝土剝落、破碎、鋼筋外露、銹蝕 | 未維修 | 鋼筋除鏽及混凝土修復(<=0.4*0.4*0.05m) | 0.05 | 平方公尺 | S21 |  | 橋面板
[12 empty] | 70 | 2020-07-24 | 定期檢測 | 拓緯工程顧問有限公司 | 2 | 1 | 2 | 2 | 混凝土剝落、破碎、鋼筋外露、銹蝕 | 未維修 | 混凝土修復(<=0.4*0.4*0.05m) | 0.15 | 平方公尺 | S22 |  | 橋面板
[12 empty] | 71 | 2020-07-24 | 定期檢測 | 拓緯工程顧問有限公司 | 2 | 1 | 2 | 2 | 混凝土剝落、破碎、鋼筋外露、銹蝕 | 未維修 | 混凝土剝落鋼筋鏽蝕修復 | 12 | 處 | A2_oi |  | 引道路堤護欄
[12 empty] | 72 | 2020-07-24 | 定期檢測 | 拓緯工程顧問有限公司 | 2 | 1 | 1 | 1 | 其他損傷 | 未維修 | 植物清除 | 1 | 處 | 91k+935_oo |  | 橋護欄
[12 empty] | 73 | 2020-07-24 | 定期檢測 | 拓緯工程顧問有限公司 | 2 | 1 | 2 | 2 | 混凝土剝落、破碎、鋼筋外露、銹蝕 | 未維修 | 混凝土剝落鋼筋鏽蝕修復 | 7 | 處 | 92k+515_oo |  | 橋護欄
[12 empty] | 74 | 2020-07-24 | 定期檢測 | 拓緯工程顧問有限公司 | 2 | 1 | 1 | 1 | 混凝土剝落、破碎、鋼筋外露、銹蝕 | 未維修 | 鋼筋除鏽及混凝土修復(<=0.4*0.4*0.05m) | 0.01 | 平方公尺 | P5-1_F |  | 橋墩／帽梁
[12 empty] | 75 | 2020-07-24 | 定期檢測 | 拓緯工程顧問有限公司 | 2 | 2 | 2 | 2 | 混凝土剝落、破碎、鋼筋外露、銹蝕 | 未維修 | 混凝土修復(>0.4*0.4*0.05m) | 0.1 | 平方公尺 | P7-2_B |  | 橋墩／帽梁
[12 empty] | 76 | 2020-07-24 | 定期檢測 | 拓緯工程顧問有限公司 | 2 | 1 | 1 | 1 | 混凝土剝落、破碎、鋼筋外露、銹蝕 | 未維修 | 混凝土修復(<=0.4*0.4*0.05m) | 0.06 | 平方公尺 | P8-2_F |  | 橋墩／帽梁
[12 empty] | 77 | 2020-07-24 | 定期檢測 | 拓緯工程顧問有限公司 | 2 | 2 | 1 | 1 | 其他損傷 | 未維修 | 油漆塗裝 | 8 | 平方公尺 | P13-2_F |  | 橋墩／帽梁
[12 empty] | 78 | 2020-07-24 | 定期檢測 | 拓緯工程顧問有限公司 | 2 | 3 | 1 | 1 | 其他損傷 | 未維修 | 油漆塗裝 | 9 | 平方公尺 | P14-1_F |  | 橋墩／帽梁
[12 empty] | 79 | 2020-07-24 | 定期檢測 | 拓緯工程顧問有限公司 | 2 | 1 | 1 | 1 | 混凝土剝落、破碎、鋼筋外露、銹蝕 | 未維修 | 鋼筋除鏽及混凝土修復(<=0.4*0.4*0.05m) | 0.03 | 平方公尺 | P16-2_F |  | 橋墩／帽梁
[12 empty] | 80 | 2020-07-24 | 定期檢測 | 拓緯工程顧問有限公司 | 2 | 1 | 1 | 1 | 混凝土剝落、破碎、鋼筋、鋼腱或錨碇外露、銹蝕 | 未維修 | 混凝土修復(<=0.4*0.4*0.05m) | 0.06 | 平方公尺 | S17G3 |  | 主梁
[12 empty] | 81 | 2020-07-24 | 定期檢測 | 拓緯工程顧問有限公司 | 2 | 1 | 1 | 1 | 混凝土剝落、破碎、鋼筋、鋼腱或錨碇外露、銹蝕 | 未維修 | 混凝土修復(<=0.4*0.4*0.05m) | 0.08 | 平方公尺 | S17G5 |  | 主梁
[12 empty] | 82 | 2020-07-24 | 定期檢測 | 拓緯工程顧問有限公司 | 2 | 1 | 1 | 1 | 混凝土剝落、破碎、鋼筋、鋼腱或錨碇外露、銹蝕 | 未維修 | 混凝土修復(<=0.4*0.4*0.05m) | 0.06 | 平方公尺 | S18G3 |  | 主梁
[12 empty] | 83 | 2020-07-24 | 定期檢測 | 拓緯工程顧問有限公司 | 2 | 1 | 1 | 1 | 混凝土剝落、破碎、鋼筋、鋼腱或錨碇外露、銹蝕 | 未維修 | 混凝土修復(<=0.4*0.4*0.05m) | 0.05 | 平方公尺 | S18G4 |  | 主梁
[12 empty] | 84 | 2020-07-24 | 定期檢測 | 拓緯工程顧問有限公司 | 2 | 1 | 1 | 1 | 混凝土剝落、破碎、鋼筋、鋼腱或錨碇外露、銹蝕 | 未維修 | 混凝土修復(<=0.4*0.4*0.05m) | 0.01 | 平方公尺 | S21G1 |  | 主梁
[12 empty] | 85 | 2020-07-24 | 定期檢測 | 拓緯工程顧問有限公司 | 2 | 1 | 1 | 1 | 混凝土剝落、破碎、鋼筋、鋼腱或錨碇外露、銹蝕 | 未維修 | 鋼筋除鏽及混凝土修復(<=0.4*0.4*0.05m) | 0.03 | 平方公尺 | S21G1 |  | 主梁
[12 empty] | 86 | 2020-07-24 | 定期檢測 | 拓緯工程顧問有限公司 | 2 | 1 | 1 | 1 | 混凝土剝落、破碎、鋼筋外露、銹蝕 | 未維修 | 混凝土修復(<=0.4*0.4*0.05m) | 0.03 | 平方公尺 | S3D4-3 |  | 橫隔梁
[12 empty] | 87 | 2020-07-24 | 定期檢測 | 拓緯工程顧問有限公司 | 2 | 1 | 1 | 1 | 混凝土剝落、破碎、鋼筋、鋼腱或錨碇外露、銹蝕 | 未維修 | 混凝土修復(<=0.4*0.4*0.05m) | 0.1 | 平方公尺 | S17G7 |  | 主梁
[12 empty] | 88 | 2020-07-24 | 定期檢測 | 拓緯工程顧問有限公司 | 2 | 1 | 1 | 1 | 混凝土剝落、破碎、鋼筋、鋼腱或錨碇外露、銹蝕 | 未維修 | 鋼筋除鏽及混凝土修復(<=0.4*0.4*0.05m) | 0.01 | 平方公尺 | S18G2 |  | 主梁
[12 empty] | 89 | 2020-07-24 | 定期檢測 | 拓緯工程顧問有限公司 | 2 | 1 | 1 | 1 | 混凝土剝落、破碎、鋼筋、鋼腱或錨碇外露、銹蝕 | 未維修 | 鋼筋除鏽及混凝土修復(<=0.4*0.4*0.05m) | 0.02 | 平方公尺 | S20G1 |  | 主梁
[12 empty] | 90 | 2020-07-24 | 定期檢測 | 拓緯工程顧問有限公司 | 2 | 1 | 1 | 1 | 混凝土剝落、破碎、鋼筋、鋼腱或錨碇外露、銹蝕 | 未維修 | 鋼筋除鏽及混凝土修復(<=0.4*0.4*0.05m) | 0.01 | 平方公尺 | S20G3 |  | 主梁
[12 empty] | 91 | 2020-07-24 | 定期檢測 | 拓緯工程顧問有限公司 | 2 | 1 | 1 | 1 | 混凝土剝落、破碎、鋼筋、鋼腱或錨碇外露、銹蝕 | 未維修 | 混凝土修復(<=0.4*0.4*0.05m) | 0.07 | 平方公尺 | S23G3 |  | 主梁
[12 empty] | 92 | 2020-07-24 | 定期檢測 | 拓緯工程顧問有限公司 | 2 | 1 | 1 | 1 | 混凝土剝落、破碎、鋼筋、鋼腱或錨碇外露、銹蝕 | 未維修 | 混凝土修復(<=0.4*0.4*0.05m) | 0.05 | 平方公尺 | S23G4 |  | 主梁
[12 empty] | 93 | 2020-07-24 | 定期檢測 | 拓緯工程顧問有限公司 | 2 | 1 | 1 | 1 | 混凝土剝落、破碎、鋼筋外露、銹蝕 | 未維修 | 鋼筋除鏽及混凝土修復(<=0.4*0.4*0.05m) | 0.08 | 平方公尺 | S4D1-1 |  | 橫隔梁
[12 empty] | 94 | 2020-07-24 | 定期檢測 | 拓緯工程顧問有限公司 | 2 | 1 | 1 | 1 | 混凝土剝落、破碎、鋼筋外露、銹蝕 | 未維修 | 鋼筋除鏽及混凝土修復(<=0.4*0.4*0.05m) | 0.05 | 平方公尺 | S4D5-4 |  | 橫隔梁
[12 empty] | 95 | 2020-07-24 | 定期檢測 | 拓緯工程顧問有限公司 | 2 | 1 | 1 | 1 | 混凝土剝落、破碎、鋼筋外露、銹蝕 | 未維修 | 混凝土修復(<=0.4*0.4*0.05m) | 0.02 | 平方公尺 | S8D4-3 |  | 橫隔梁
[12 empty] | 96 | 2020-07-24 | 定期檢測 | 拓緯工程顧問有限公司 | 2 | 1 | 1 | 1 | 混凝土剝落、破碎、鋼筋外露、銹蝕 | 未維修 | 混凝土修復(<=0.4*0.4*0.05m) | 0.03 | 平方公尺 | S9D4-1_F |  | 橫隔梁
[12 empty] | 97 | 2020-07-24 | 定期檢測 | 拓緯工程顧問有限公司 | 2 | 1 | 1 | 1 | 混凝土剝落、破碎、鋼筋外露、銹蝕 | 未維修 | 混凝土修復(<=0.4*0.4*0.05m) | 0.05 | 平方公尺 | S15D5-2_F |  | 橫隔梁
[12 empty] | 98 | 2020-07-24 | 定期檢測 | 拓緯工程顧問有限公司 | 2 | 1 | 1 | 1 | 混凝土剝落、破碎、鋼筋外露、銹蝕 | 未維修 | 混凝土修復(<=0.4*0.4*0.05m) | 0.04 | 平方公尺 | S5D4-4 |  | 橫隔梁
[12 empty] | 99 | 2020-07-24 | 定期檢測 | 拓緯工程顧問有限公司 | 2 | 1 | 1 | 1 | 混凝土剝落、破碎、鋼筋外露、銹蝕 | 未維修 | 混凝土修復(<=0.4*0.4*0.05m) | 0.06 | 平方公尺 | S7D5-5 |  | 橫隔梁
[12 empty] | 100 | 2020-07-24 | 定期檢測 | 拓緯工程顧問有限公司 | 2 | 1 | 1 | 1 | 混凝土剝落、破碎、鋼筋外露、銹蝕 | 未維修 | 鋼筋除鏽及混凝土修復(<=0.4*0.4*0.05m) | 0.08 | 平方公尺 | S13D1-4_B |  | 橫隔梁
[12 empty] | 101 | 2020-07-24 | 定期檢測 | 拓緯工程顧問有限公司 | 2 | 1 | 1 | 1 | 其他損傷 | 未維修 | 表面蜂窩修補 | 0.02 | 平方公尺 | S13D4-4 |  | 橫隔梁
[12 empty] | 102 | 2020-07-24 | 定期檢測 | 拓緯工程顧問有限公司 | 2 | 1 | 1 | 1 | 混凝土剝落、破碎、鋼筋外露、銹蝕 | 未維修 | 混凝土修復(<=0.4*0.4*0.05m) | 0.03 | 平方公尺 | S17D1-5 |  | 橫隔梁
[12 empty] | 103 | 2020-07-24 | 定期檢測 | 拓緯工程顧問有限公司 | 2 | 1 | 1 | 1 | 混凝土剝落、破碎、鋼筋外露、銹蝕 | 未維修 | 混凝土修復(<=0.4*0.4*0.05m) | 0.1 | 平方公尺 | S17D4-5 |  | 橫隔梁
[12 empty] | 104 | 2020-07-24 | 定期檢測 | 拓緯工程顧問有限公司 | 2 | 1 | 1 | 1 | 混凝土剝落、破碎、鋼筋外露、銹蝕 | 未維修 | 鋼筋除鏽及混凝土修復(<=0.4*0.4*0.05m) | 0.01 | 平方公尺 | S20D4-2 |  | 橫隔梁
[12 empty] | 105 | 2020-07-24 | 定期檢測 | 拓緯工程顧問有限公司 | 2 | 1 | 1 | 1 | 混凝土剝落、破碎、鋼筋外露、銹蝕 | 未維修 | 鋼筋除鏽及混凝土修復(<=0.4*0.4*0.05m) | 0.01 | 平方公尺 | S21D2-3 |  | 橫隔梁
[12 empty] | 106 | 2020-07-24 | 定期檢測 | 拓緯工程顧問有限公司 | 2 | 1 | 1 | 1 | 混凝土剝落、破碎、鋼筋外露、銹蝕 | 未維修 | 鋼筋除鏽及混凝土修復(<=0.4*0.4*0.05m) | 0.02 | 平方公尺 | S21D3-4 |  | 橫隔梁
[12 empty] | 107 | 2020-07-24 | 定期檢測 | 拓緯工程顧問有限公司 | 2 | 1 | 1 | 1 | 混凝土剝落、破碎、鋼筋外露、銹蝕 | 未維修 | 鋼筋除鏽及混凝土修復(<=0.4*0.4*0.05m) | 0.01 | 平方公尺 | S22D3-5 |  | 橫隔梁
[12 empty] | 108 | 2020-07-24 | 定期檢測 | 拓緯工程顧問有限公司 | 2 | 1 | 1 | 1 | 混凝土剝落、破碎、鋼筋外露、銹蝕 | 未維修 | 混凝土修復(<=0.4*0.4*0.05m) | 0.02 | 平方公尺 | S17D1-4 |  | 橫隔梁
[12 empty] | 109 | 2020-07-24 | 定期檢測 | 拓緯工程顧問有限公司 | 2 | 1 | 1 | 1 | 混凝土剝落、破碎、鋼筋外露、銹蝕 | 未維修 | 鋼筋除鏽及混凝土修復(<=0.4*0.4*0.05m) | 0.01 | 平方公尺 | S20D4-6 |  | 橫隔梁
[12 empty] | 110 | 2020-07-24 | 定期檢測 | 拓緯工程顧問有限公司 | 2 | 1 | 1 | 1 | 混凝土剝落、破碎、鋼筋外露、銹蝕 | 未維修 | 鋼筋除鏽及混凝土修復(<=0.4*0.4*0.05m) | 0.06 | 平方公尺 | 0.15*0.2*2 |  | 橫隔梁
[12 empty] | 111 | 2020-07-24 | 定期檢測 | 拓緯工程顧問有限公司 | 2 | 1 | 1 | 1 | 混凝土剝落、破碎、鋼筋外露、銹蝕 | 未維修 | 混凝土修復(<=0.4*0.4*0.05m) | 0.06 | 平方公尺 | S20D5-5 |  | 橫隔梁
[12 empty] | 112 | 2020-07-24 | 定期檢測 | 拓緯工程顧問有限公司 | 2 | 1 | 1 | 1 | 混凝土剝落、破碎、鋼筋外露、銹蝕 | 未維修 | 鋼筋除鏽及混凝土修復(<=0.4*0.4*0.05m) | 0.01 | 平方公尺 | S21D1-4 |  | 橫隔梁
[12 empty] | 113 | 2020-07-24 | 定期檢測 | 拓緯工程顧問有限公司 | 2 | 2 | 1 | 1 | 混凝土剝落、破碎、鋼筋外露、銹蝕 | 未維修 | 混凝土修復(<=0.4*0.4*0.05m) | 0.15 | 平方公尺 | S23D5-1 |  | 橫隔梁
[12 empty] | 114 | 2020-07-24 | 定期檢測 | 拓緯工程顧問有限公司 | 2 | 1 | 1 | 1 | 混凝土剝落、破碎、鋼筋外露、銹蝕 | 未維修 | 鋼筋除鏽及混凝土修復(<=0.4*0.4*0.05m) | 0.17 | 平方公尺 | S23D5-3 |  | 橫隔梁
[12 empty] | 115 | 2020-07-24 | 定期檢測 | 拓緯工程顧問有限公司 | 2 | 1 | 1 | 1 | 混凝土剝落、破碎、鋼筋外露、銹蝕 | 未維修 | 混凝土修復(<=0.4*0.4*0.05m) | 0.06 | 平方公尺 | S23D5-3_F |  | 橫隔梁
[12 empty] | 116 | 2020-07-24 | 定期檢測 | 拓緯工程顧問有限公司 | 2 | 2 | 2 | 2 | 滲水、白華 | 未維修 | 白華處理(平方公尺) | 15 | 平方公尺 | S3 |  | 橋面板
[12 empty] | 117 | 2020-07-24 | 定期檢測 | 拓緯工程顧問有限公司 | 2 | 1 | 2 | 2 | 混凝土剝落、破碎、鋼筋外露、銹蝕 | 未維修 | 混凝土修復(>0.4*0.4*0.05m) | 0.18 | 平方公尺 | S23 |  | 橋面板
[12 empty] | 118 | 2020-07-24 | 定期檢測 | 拓緯工程顧問有限公司 | 2 | 1 | 1 | 1 | 混凝土剝落、破碎、鋼筋外露、銹蝕 | 未維修 | 修補混凝土 | 0.24 | 平方公尺 | A1_oi |  | 引道路堤護欄
[12 empty] | 119 | 2020-07-24 | 定期檢測 | 拓緯工程顧問有限公司 | 2 | 1 | 1 | 1 | 混凝土剝落、破碎、鋼筋外露、銹蝕 | 未維修 | 修補混凝土 | 0.96 | 平方公尺 | A2_oi |  | 引道路堤護欄
[12 empty] | 120 | 2020-07-24 | 定期檢測 | 拓緯工程顧問有限公司 | 2 | 1 | 1 | 1 | 混凝土剝落、破碎、鋼筋外露、銹蝕 | 未維修 | 混凝土剝落鋼筋鏽蝕修復 | 1 | 處 | 92k+555_io |  | 橋護欄
[12 empty] | 121 | 2020-07-24 | 定期檢測 | 拓緯工程顧問有限公司 | 2 | 1 | 2 | 2 | 混凝土剝落、破碎、鋼筋外露、銹蝕 | 未維修 | 剝落混凝土修補 | 0.15 | 平方公尺 | 92k+565_oo |  | 橋護欄
[12 empty] | 122 | 2020-07-24 | 定期檢測 | 拓緯工程顧問有限公司 | 2 | 2 | 1 | 1 | 其他損傷 | 未維修 | 塗鴉清除 | 3.75 | 平方公尺 | P2N-2_B |  | 橋墩／帽梁
[12 empty] | 123 | 2020-07-24 | 定期檢測 | 拓緯工程顧問有限公司 | 2 | 1 | 1 | 1 | 混凝土剝落、破碎、鋼筋外露、銹蝕 | 未維修 | 鋼筋除鏽及混凝土修復(<=0.4*0.4*0.05m) | 0.04 | 平方公尺 | P3-1_F |  | 橋墩／帽梁
[12 empty] | 124 | 2020-07-24 | 定期檢測 | 拓緯工程顧問有限公司 | 2 | 1 | 1 | 1 | 混凝土剝落、破碎、鋼筋外露、銹蝕 | 未維修 | 鋼筋除鏽及混凝土修復(<=0.4*0.4*0.05m) | 0.02 | 平方公尺 | P3-2_B |  | 橋墩／帽梁
[12 empty] | 125 | 2020-07-24 | 定期檢測 | 拓緯工程顧問有限公司 | 2 | 2 | 1 | 1 | 其他損傷 | 未維修 | 鋼板油漆塗裝 | 8 | 處 | P9-2_F |  | 橋墩／帽梁
[12 empty] | 126 | 2020-07-24 | 定期檢測 | 拓緯工程顧問有限公司 | 2 | 1 | 1 | 1 | 其他損傷 | 未維修 | 植物清除 | 1 | 處 | P9-2_F |  | 橋墩／帽梁
[12 empty] | 127 | 2020-07-24 | 定期檢測 | 拓緯工程顧問有限公司 | 2 | 2 | 1 | 1 | 其他損傷 | 未維修 | 油漆塗裝 | 1.6 | 平方公尺 | P11-2_F |  | 橋墩／帽梁
[12 empty] | 128 | 2020-07-24 | 定期檢測 | 拓緯工程顧問有限公司 | 2 | 2 | 1 | 1 | 其他損傷 | 未維修 | 油漆塗裝 | 3 | 平方公尺 | P12-2 |  | 橋墩／帽梁
[12 empty] | 129 | 2020-07-24 | 定期檢測 | 拓緯工程顧問有限公司 | 2 | 1 | 1 | 1 | 混凝土剝落、破碎、鋼筋外露、銹蝕 | 未維修 | 混凝土修復(<=0.4*0.4*0.05m) | 0.02 | 平方公尺 | S23D4-1 |  | 橫隔梁
[12 empty] | 130 | 2020-07-24 | 定期檢測 | 拓緯工程顧問有限公司 | 2 | 1 | 2 | 2 | 混凝土剝落、破碎、鋼筋外露、銹蝕 | 未維修 | 鋼筋除鏽及混凝土修復(>0.4*0.4*0.05m) | 0.29 | 平方公尺 | S4 |  | 橋面板
[12 empty] | 131 | 2020-07-24 | 定期檢測 | 拓緯工程顧問有限公司 | 2 | 1 | 1 | 1 | 混凝土剝落、破碎、鋼筋外露、銹蝕 | 未維修 | 鋼筋除鏽及混凝土修復(<=0.4*0.4*0.05m) | 0.01 | 平方公尺 | S7 |  | 橋面板
[12 empty] | 132 | 2020-07-24 | 定期檢測 | 拓緯工程顧問有限公司 | 2 | 1 | 2 | 2 | 滲水、白華 | 未維修 | 白華處理(平方公尺) | 0.75 | 平方公尺 | S20 |  | 橋面板
[12 empty] | 133 | 2020-07-24 | 定期檢測 | 拓緯工程顧問有限公司 | 2 | 1 | 1 | 1 | 滲水、白華 | 未維修 | 白華處理(平方公尺) | 0.05 | 平方公尺 | S21 |  | 橋面板
[12 empty] | 134 | 2020-07-24 | 定期檢測 | 拓緯工程顧問有限公司 | 2 | 1 | 1 | 1 | 其他損傷 | 未維修 | 植物清除 | 2 | 處 | A1 |  | 橋台
[12 empty] | 135 | 2020-07-24 | 定期檢測 | 拓緯工程顧問有限公司 | 2 | 2 | 2 | 2 | 混凝土剝落、破碎、鋼筋外露、銹蝕 | 未維修 | 混凝土剝落鋼筋鏽蝕修復 | 9 | 處 | 91k+935_oo |  | 橋護欄
[12 empty] | 136 | 2020-07-24 | 定期檢測 | 拓緯工程顧問有限公司 | 2 | 2 | 2 | 2 | 混凝土剝落、破碎、鋼筋外露、銹蝕 | 未維修 | 混凝土剝落鋼筋鏽蝕修復 | 15 | 處 | 92k+280_oi |  | 橋護欄
[12 empty] | 137 | 2020-07-24 | 定期檢測 | 拓緯工程顧問有限公司 | 2 | 2 | 2 | 2 | 混凝土剝落、破碎、鋼筋外露、銹蝕 | 未維修 | 混凝土剝落鋼筋鏽蝕修復 | 10 | 處 | 92k+520_ii |  | 橋護欄
[12 empty] | 138 | 2020-07-24 | 定期檢測 | 拓緯工程顧問有限公司 | 2 | 1 | 1 | 1 | 混凝土剝落、破碎、鋼筋外露、銹蝕 | 未維修 | 鋼筋除鏽及混凝土修復(<=0.4*0.4*0.05m) | 0.01 | 平方公尺 | P3-2_F |  | 橋墩／帽梁
[12 empty] | 139 | 2020-07-24 | 定期檢測 | 拓緯工程顧問有限公司 | 2 | 1 | 1 | 1 | 混凝土剝落、破碎、鋼筋外露、銹蝕 | 未維修 | 混凝土修復(<=0.4*0.4*0.05m) | 0.06 | 平方公尺 | P17-2_B |  | 橋墩／帽梁
[12 empty] | 140 | 2020-07-24 | 定期檢測 | 拓緯工程顧問有限公司 | 2 | 1 | 2 | 2 | 混凝土結構裂縫 | 未維修 | 修補寬度大於0.3mm的裂縫 | 3 | 公尺 | P17-2_B |  | 橋墩／帽梁
[12 empty] | 141 | 2020-07-24 | 定期檢測 | 拓緯工程顧問有限公司 | 2 | 1 | 1 | 1 | 混凝土剝落、破碎、鋼筋外露、銹蝕 | 未維修 | 鋼筋除鏽及混凝土修復(<=0.4*0.4*0.05m) | 0.02 | 平方公尺 | P17-2_F |  | 橋墩／帽梁
[12 empty] | 142 | 2020-07-24 | 定期檢測 | 拓緯工程顧問有限公司 | 2 | 1 | 1 | 1 | 其他損傷 | 未維修 | 植物清除 | 1 | 處 | P18_B |  | 橋墩／帽梁
[12 empty] | 143 | 2020-07-24 | 定期檢測 | 拓緯工程顧問有限公司 | 2 | 1 | 2 | 2 | 混凝土結構裂縫 | 未維修 | 修補寬度大於0.3mm的裂縫 | 2.8 | 公尺 | P22-2_F |  | 橋墩／帽梁
[12 empty] | 144 | 2020-07-24 | 定期檢測 | 拓緯工程顧問有限公司 | 2 | 1 | 1 | 1 | 伸縮縫間雜物堆積 | 未維修 | 伸縮縫清理 | 1 | 公尺 | A1 |  | 伸縮縫
[12 empty] | 145 | 2020-07-24 | 定期檢測 | 拓緯工程顧問有限公司 | 2 | 2 | 1 | 1 | 伸縮縫間雜物堆積 | 未維修 | 伸縮縫清理 | 3 | 公尺 | A2 |  | 伸縮縫
[12 empty] | 146 | 2020-07-24 | 定期檢測 | 拓緯工程顧問有限公司 | 2 | 1 | 1 | 1 | 混凝土剝落、破碎、鋼筋、鋼腱或錨碇外露、銹蝕 | 未維修 | 混凝土修復(<=0.4*0.4*0.05m) | 0.12 | 平方公尺 | S4G7 |  | 主梁
[12 empty] | 147 | 2020-07-24 | 定期檢測 | 拓緯工程顧問有限公司 | 2 | 1 | 2 | 2 | 混凝土剝落、破碎、鋼筋、鋼腱或錨碇外露、銹蝕 | 未維修 | 混凝土修復(<=0.4*0.4*0.05m) | 0.19 | 平方公尺 | S5G3 |  | 主梁
[12 empty] | 148 | 2020-07-24 | 定期檢測 | 拓緯工程顧問有限公司 | 2 | 1 | 1 | 1 | 混凝土剝落、破碎、鋼筋、鋼腱或錨碇外露、銹蝕 | 未維修 | 混凝土修復(<=0.4*0.4*0.05m) | 0.01 | 平方公尺 | S7G5 |  | 主梁
[12 empty] | 149 | 2020-07-24 | 定期檢測 | 拓緯工程顧問有限公司 | 2 | 2 | 2 | 2 | 混凝土剝落、破碎、鋼筋外露、銹蝕 | 未維修 | 混凝土剝落鋼筋鏽蝕修復 | 32 | 處 | 92k+058_oo |  | 橋護欄
[12 empty] | 150 | 2020-07-24 | 定期檢測 | 拓緯工程顧問有限公司 | 2 | 1 | 1 | 1 | 混凝土剝落、破碎、鋼筋外露、銹蝕 | 未維修 | 剝落混凝土修補 | 0.08 | 平方公尺 | 92k+145_oi |  | 橋護欄
[12 empty] | 151 | 2020-07-24 | 定期檢測 | 拓緯工程顧問有限公司 | 2 | 2 | 2 | 2 | 混凝土剝落、破碎、鋼筋外露、銹蝕 | 未維修 | 混凝土剝落鋼筋鏽蝕修復 | 10 | 處 | 92k+170_ii |  | 橋護欄
[12 empty] | 152 | 2020-07-24 | 定期檢測 | 拓緯工程顧問有限公司 | 2 | 1 | 1 | 1 | 混凝土剝落、破碎、鋼筋外露、銹蝕 | 未維修 | 混凝土修復(<=0.4*0.4*0.05m) | 0.02 | 平方公尺 | P5-2_F |  | 橋墩／帽梁
[12 empty] | 153 | 2020-07-24 | 定期檢測 | 拓緯工程顧問有限公司 | 2 | 1 | 1 | 1 | 其他損傷 | 未維修 | 植物清除 | 1 | 處 | P6_F |  | 橋墩／帽梁
[12 empty] | 154 | 2020-07-24 | 定期檢測 | 拓緯工程顧問有限公司 | 2 | 1 | 1 | 1 | 混凝土剝落、破碎、鋼筋外露、銹蝕 | 未維修 | 鋼筋除鏽及混凝土修復(<=0.4*0.4*0.05m) | 0.01 | 平方公尺 | P6-1_B |  | 橋墩／帽梁
[12 empty] | 155 | 2020-07-24 | 定期檢測 | 拓緯工程顧問有限公司 | 2 | 1 | 1 | 1 | 混凝土剝落、破碎、鋼筋外露、銹蝕 | 未維修 | 鋼筋除鏽及混凝土修復(<=0.4*0.4*0.05m) | 0.02 | 平方公尺 | P7-2_B |  | 橋墩／帽梁
[12 empty] | 156 | 2020-07-24 | 定期檢測 | 拓緯工程顧問有限公司 | 2 | 3 | 1 | 1 | 其他損傷 | 未維修 | 油漆塗裝 | 9 | 平方公尺 | P15-1_B |  | 橋墩／帽梁
[12 empty] | 157 | 2020-07-24 | 定期檢測 | 拓緯工程顧問有限公司 | 2 | 2 | 1 | 1 | 其他損傷 | 未維修 | 油漆塗裝 | 32 | 平方公尺 | P15-2_B |  | 橋墩／帽梁
[12 empty] | 158 | 2020-07-24 | 定期檢測 | 拓緯工程顧問有限公司 | 2 | 1 | 1 | 1 | 混凝土剝落、破碎、鋼筋外露、銹蝕 | 未維修 | 鋼筋除鏽及混凝土修復(<=0.4*0.4*0.05m) | 0.02 | 平方公尺 | P15-2_F |  | 橋墩／帽梁
[12 empty] | 159 | 2020-07-24 | 定期檢測 | 拓緯工程顧問有限公司 | 2 | 2 | 1 | 1 | 其他損傷 | 未維修 | 油漆塗裝 | 6 | 平方公尺 | P16-1_F |  | 橋墩／帽梁
[12 empty] | 160 | 2020-07-24 | 定期檢測 | 拓緯工程顧問有限公司 | 2 | 2 | 1 | 1 | 其他損傷 | 未維修 | 塗鴉清除 | 6 | 平方公尺 | P4-2 |  | 橋墩／帽梁
[12 empty] | 161 | 2020-07-24 | 定期檢測 | 拓緯工程顧問有限公司 | 2 | 1 | 1 | 1 | 混凝土剝落、破碎、鋼筋外露、銹蝕 | 未維修 | 混凝土修復(<=0.4*0.4*0.05m) | 0.05 | 平方公尺 | P7-2_F |  | 橋墩／帽梁
[12 empty] | 162 | 2020-07-24 | 定期檢測 | 拓緯工程顧問有限公司 | 2 | 1 | 2 | 2 | 其他損傷 | 未維修 | 鋼筋除鏽及混凝土修復(<=0.4*0.4*0.05m) | 0.03 | 平方公尺 | P9-1_F |  | 橋墩／帽梁
[12 empty] | 163 | 2020-07-24 | 定期檢測 | 拓緯工程顧問有限公司 | 2 | 3 | 1 | 1 | 其他損傷 | 未維修 | 油漆塗裝 | 18 | 平方公尺 | P13-1_F |  | 橋墩／帽梁
[12 empty] | 164 | 2020-07-24 | 定期檢測 | 拓緯工程顧問有限公司 | 2 | 1 | 2 | 2 | 混凝土剝落、破碎、鋼筋外露、銹蝕 | 未維修 | 鋼筋除鏽及混凝土修復(<=0.4*0.4*0.05m) | 0.05 | 平方公尺 | P13-2_F |  | 橋墩／帽梁
[12 empty] | 165 | 2020-07-24 | 定期檢測 | 拓緯工程顧問有限公司 | 2 | 2 | 1 | 1 | 其他損傷 | 未維修 | 油漆塗裝 | 8 | 平方公尺 | P16-2_F |  | 橋墩／帽梁
[12 empty] | 166 | 2020-07-24 | 定期檢測 | 拓緯工程顧問有限公司 | 2 | 1 | 1 | 1 | 其他損傷 | 未維修 | 油漆塗裝 | 2 | 平方公尺 | P17-1_F |  | 橋墩／帽梁
[12 empty] | 167 | 2020-07-24 | 定期檢測 | 拓緯工程顧問有限公司 | 2 | 1 | 1 | 1 | 混凝土剝落、破碎、鋼筋外露、銹蝕 | 未維修 | 混凝土修復(<=0.4*0.4*0.05m) | 0.02 | 平方公尺 | P18-1_F |  | 橋墩／帽梁
[12 empty] | 168 | 2020-07-24 | 定期檢測 | 拓緯工程顧問有限公司 | 2 | 1 | 1 | 1 | 混凝土剝落、破碎、鋼筋外露、銹蝕 | 未維修 | 鋼筋除鏽及混凝土修復(<=0.4*0.4*0.05m) | 0.01 | 平方公尺 | P19-1_F |  | 橋墩／帽梁
[12 empty] | 169 | 2020-07-24 | 定期檢測 | 拓緯工程顧問有限公司 | 2 | 1 | 2 | 2 | 混凝土結構裂縫 | 未維修 | 修補寬度大於0.3mm的裂縫 | 6 | 公尺 | P20-2_B |  | 橋墩／帽梁
[12 empty] | 170 | 2020-07-24 | 定期檢測 | 拓緯工程顧問有限公司 | 2 | 1 | 2 | 2 | 混凝土結構裂縫 | 未維修 | 修補寬度大於0.3mm的裂縫 | 6 | 公尺 | P20-2_F |  | 橋墩／帽梁
[12 empty] | 171 | 2020-07-24 | 定期檢測 | 拓緯工程顧問有限公司 | 2 | 1 | 1 | 1 | 混凝土剝落、破碎、鋼筋外露、銹蝕 | 未維修 | 鋼筋除鏽及混凝土修復(<=0.4*0.4*0.05m) | 0.02 | 平方公尺 | P17-1_F |  | 橋墩／帽梁
[12 empty] | 172 | 2020-07-24 | 定期檢測 | 拓緯工程顧問有限公司 | 2 | 1 | 1 | 1 | 混凝土剝落、破碎、鋼筋外露、銹蝕 | 未維修 | 混凝土修復(<=0.4*0.4*0.05m) | 0.04 | 平方公尺 | P18-1_B |  | 橋墩／帽梁
[12 empty] | 173 | 2020-07-24 | 定期檢測 | 拓緯工程顧問有限公司 | 2 | 1 | 1 | 1 | 混凝土剝落、破碎、鋼筋外露、銹蝕 | 未維修 | 鋼筋除鏽及混凝土修復(<=0.4*0.4*0.05m) | 0.05 | 平方公尺 | P18-2_B |  | 橋墩／帽梁
[12 empty] | 174 | 2020-07-24 | 定期檢測 | 拓緯工程顧問有限公司 | 2 | 1 | 1 | 1 | 混凝土剝落、破碎、鋼筋外露、銹蝕 | 未維修 | 鋼筋除鏽及混凝土修復(<=0.4*0.4*0.05m) | 0.02 | 平方公尺 | P20-2_B |  | 橋墩／帽梁
[12 empty] | 175 | 2020-07-24 | 定期檢測 | 拓緯工程顧問有限公司 | 2 | 1 | 1 | 1 | 其他損傷 | 未維修 | 植物清除 | 1 | 處 | P21_B |  | 橋墩／帽梁
[12 empty] | 176 | 2020-07-24 | 定期檢測 | 拓緯工程顧問有限公司 | 2 | 2 | 2 | 2 | 其他損傷 | 未維修 | 伸縮縫清理 | 3 | 公尺 | P12 |  | 伸縮縫
[12 empty] | 177 | 2020-07-24 | 定期檢測 | 拓緯工程顧問有限公司 | 2 | 1 | 2 | 2 | 其他損傷 | 未維修 | 修補混凝土 | 0.04 | 公尺 | P15 |  | 伸縮縫
[12 empty] | 178 | 2020-07-24 | 定期檢測 | 拓緯工程顧問有限公司 | 2 | 1 | 1 | 1 | 混凝土剝落、破碎、鋼筋、鋼腱或錨碇外露、銹蝕 | 未維修 | 混凝土修復(<=0.4*0.4*0.05m) | 0.02 | 平方公尺 | S3G4 |  | 主梁
[12 empty] | 179 | 2020-07-24 | 定期檢測 | 拓緯工程顧問有限公司 | 2 | 1 | 1 | 1 | 混凝土剝落、破碎、鋼筋、鋼腱或錨碇外露、銹蝕 | 未維修 | 混凝土修復(<=0.4*0.4*0.05m) | 0.06 | 平方公尺 | S3G6 |  | 主梁
[12 empty] | 180 | 2020-07-24 | 定期檢測 | 拓緯工程顧問有限公司 | 2 | 1 | 1 | 1 | 混凝土剝落、破碎、鋼筋外露、銹蝕 | 未維修 | 混凝土修復(<=0.4*0.4*0.05m) | 0.12 | 平方公尺 | P16-2_F |  | 橋墩／帽梁
[12 empty] | 181 | 2020-07-24 | 定期檢測 | 拓緯工程顧問有限公司 | 2 | 1 | 2 | 2 | 混凝土結構裂縫 | 未維修 | 修補寬度大於0.3mm的裂縫 | 2 | 公尺 | P19-2_B |  | 橋墩／帽梁
[12 empty] | 182 | 2020-07-24 | 定期檢測 | 拓緯工程顧問有限公司 | 2 | 1 | 2 | 2 | 混凝土結構裂縫 | 未維修 | 修補寬度大於0.3mm的裂縫 | 3 | 公尺 | P19-2_F |  | 橋墩／帽梁
[12 empty] | 183 | 2020-07-24 | 定期檢測 | 拓緯工程顧問有限公司 | 2 | 1 | 1 | 1 | 混凝土剝落、破碎、鋼筋外露、銹蝕 | 未維修 | 鋼筋除鏽及混凝土修復(<=0.4*0.4*0.05m) | 0.01 | 平方公尺 | P19-2_F |  | 橋墩／帽梁
[12 empty] | 184 | 2020-07-24 | 定期檢測 | 拓緯工程顧問有限公司 | 2 | 1 | 1 | 1 | 其他損傷 | 未維修 | 伸縮縫清理 | 2 | 公尺 | P18 |  | 伸縮縫
[12 empty] | 185 | 2020-07-24 | 定期檢測 | 拓緯工程顧問有限公司 | 2 | 1 | 1 | 1 | 混凝土剝落、破碎、鋼筋、鋼腱或錨碇外露、銹蝕 | 未維修 | 混凝土修復(<=0.4*0.4*0.05m) | 0.01 | 平方公尺 | S2G4 |  | 主梁
[12 empty] | 186 | 2020-07-24 | 定期檢測 | 拓緯工程顧問有限公司 | 2 | 1 | 1 | 1 | 混凝土剝落、破碎、鋼筋、鋼腱或錨碇外露、銹蝕 | 未維修 | 鋼筋除鏽及混凝土修復(<=0.4*0.4*0.05m) | 0.03 | 平方公尺 | S2G5 |  | 主梁
[12 empty] | 187 | 2020-07-24 | 定期檢測 | 拓緯工程顧問有限公司 | 2 | 1 | 1 | 1 | 混凝土剝落、破碎、鋼筋、鋼腱或錨碇外露、銹蝕 | 未維修 | 混凝土修復(<=0.4*0.4*0.05m) | 0.04 | 平方公尺 | S3G3 |  | 主梁
[12 empty] | 188 | 2020-07-24 | 定期檢測 | 拓緯工程顧問有限公司 | 2 | 2 | 2 | 2 | 滲水、白華 | 未維修 | 混凝土修復，白華修補，水刀鑿除 | 50 | 平方公尺 | S23 |  | 橋面板
[12 empty] | 189 | 2020-07-24 | 定期檢測 | 拓緯工程顧問有限公司 | 2 | 2 | 1 | 1 | 其他損傷 | 未維修 | 塗鴉清除 | 6 | 平方公尺 | P1 |  | 橋墩／帽梁
[12 empty] | 190 | 2020-07-24 | 定期檢測 | 拓緯工程顧問有限公司 | 2 | 1 | 1 | 1 | 混凝土剝落、破碎、鋼筋外露、銹蝕 | 未維修 | 混凝土修復，蜂窩及剝落修補，水刀鑿除 | 0.06 | 平方公尺 | S22 |  | 橋面板
[12 empty] | 191 | 2020-07-24 | 定期檢測 | 拓緯工程顧問有限公司 | 2 | 1 | 1 | 1 | 其他損傷 | 未維修 | 其他(清除植生) | 1 | 處 | P21-2 |  | 橋墩／帽梁
[12 empty] | 192 | 2020-07-24 | 定期檢測 | 拓緯工程顧問有限公司 | 2 | 1 | 1 | 1 | 支承座、支承端部損傷 | 未維修 | 混凝土修復(>0.4x0.4x0.05m) | 0.01 | 平方公尺 | P22-2_F |  | 支承／支承墊／阻尼裝置
[12 empty] | 193 | 2020-07-24 | 定期檢測 | 拓緯工程顧問有限公司 | 3 | 1 | 3 | 3 | 支承座、支承端部損傷 | 已維修 | 混凝土修復(>0.4x0.4x0.05m) | 0.06 | 平方公尺 | P21-2_B | 37469 | 支承／支承墊／阻尼裝置 | 混凝土修復(>0.4x0.4x0.05m) | 3200 | 2021-11-24 | 2021-11-24 | 2021-12-27 10:41 | 蕭澄清 | 2021-12-27 11:14 | 蕭澄清
[12 empty] | 194 | 2020-07-24 | 定期檢測 | 拓緯工程顧問有限公司 | 2 | 1 | 1 | 1 | 其他損傷 | 已維修 | 油漆塗裝 | 1.8 | 平方公尺 | P19-2_F | 22435 | 橋墩／帽梁 | 油漆塗裝 | 500 | 2020-12-10 | 2020-12-10 | 2021-01-11 11:12 | 張育雅
[12 empty] | 195 | 2020-07-24 | 定期檢測 | 拓緯工程顧問有限公司 | 2 | 1 | 1 | 1 | 其他損傷 | 已維修 | 混凝土修補 | 0.01 | 平方公尺 | P21-2_B | 31126 | 支承／支承墊／阻尼裝置 | 混凝土支承墊破損修補 |  | 2021-05-29 | 2021-05-29 | 2021-07-01 10:08 | 蕭澄清
[12 empty] | 196 | 2020-07-24 | 定期檢測 | 拓緯工程顧問有限公司 | 2 | 1 | 1 | 1 | 混凝土剝落、破碎、鋼筋外露、銹蝕 | 已維修 | 混凝土修復(<=0.4*0.4*0.05m) | 0.06 | 平方公尺 | S19D5-5 | 22980 | 橫隔梁 | 0.4x0.4x0.05m) | 500 | 2020-12-01 | 2020-12-01 | 2021-03-02 15:46 | 張育雅
[12 empty] | 197 | 2020-07-24 | 定期檢測 | 拓緯工程顧問有限公司 | 2 | 2 | 2 | 2 | 混凝土剝落、破碎、鋼筋外露、銹蝕 | 已維修 | 混凝土修復(>0.4*0.4*0.05m) | 0.3 | 平方公尺 | S3D5-3 | 22378 | 橫隔梁 | 鋼筋除鏽及混凝土修復(>0.4*0.4*0.05m) | 4000 | 2021-11-19 | 2020-11-19 | 2021-01-07 16:05 | 張育雅
[12 empty] | 198 | 2020-07-24 | 定期檢測 | 拓緯工程顧問有限公司 | 2 | 2 | 1 | 1 | 其他損傷 | 已維修 | 鋼板油漆塗裝 | 6 | 平方公尺 | P4-1 | 22440 | 橋墩／帽梁 | 油漆塗裝 | 500 | 2020-12-12 | 2020-12-12 | 2021-01-11 13:25 | 張育雅
[12 empty] | 199 | 2020-07-24 | 定期檢測 | 拓緯工程顧問有限公司 | 2 | 2 | 1 | 1 | 混凝土剝落、破碎、鋼筋外露、銹蝕 | 已維修 | 混凝土修復(>0.4*0.4*0.05m) | 0.2 | 平方公尺 | S19D5-6 | 22981 | 橫隔梁 | 鋼筋除鏽及混凝土修復(>0.4x0.4x0.05m) | 3200 | 2020-12-01 | 2020-12-01 | 2021-03-02 15:46 | 張育雅
[12 empty] | 200 | 2020-07-24 | 定期檢測 | 拓緯工程顧問有限公司 | 3 | 1 | 3 | 3 | 混凝土剝落、破碎、鋼筋外露、銹蝕 | 已維修 | 鋼筋除鏽及混凝土修復(>0.4*0.4*0.05m) | 0.15 | 平方公尺 | S10 | 31121 | 橋面板 | 鋼筋除鏽及混凝土修復(>0.4x0.4x0.05m) |  | 2021-05-29 | 2021-05-29 | 2021-06-30 15:36 | 蕭澄清
[12 empty] | 201 | 2020-07-24 | 定期檢測 | 拓緯工程顧問有限公司 | 2 | 1 | 1 | 1 | 混凝土剝落、破碎、鋼筋外露、銹蝕 | 已維修 | 鋼筋除鏽及混凝土修復(<=0.4*0.4*0.05m) | 0.01 | 平方公尺 | S10 | 31122 | 橋面板 | 鋼筋除鏽及混凝土修復(>0.4x0.4x0.05m) |  | 2021-05-29 | 2021-05-29 | 2021-06-30 15:36 | 蕭澄清
26 | 35176 | 頭前溪橋(南向) | 國道1號 | 國道 | 91K+830.068M ~92K~635.308M | 高公局北區養護工程分局 | 中壢工務段 | I型梁 | 預力混凝土 | 66 | 已維修：7 | NO | 檢測日期 | 檢測類別 | 檢測單位 | D | E | R | U | 劣化類型 | 狀態 | 建議維修工法 | 數量 | 單位 | 損壞位置 | 維修紀錄ID | 維修構件 | 維修工法 | 金額 | 開工日期 | 完成日期 | 維修原始紀錄日期 | 維修原始紀錄者 | 維修最後修改日期 | 維修最後修改者
[11 empty] | 未維修：169 | 1 | 2020-07-24 | 定期檢測 | 拓緯工程顧問有限公司 | 2 | 1 | 2 | 2 | 混凝土剝落、破碎、鋼筋外露、銹蝕 | 未維修 | 混凝土剝落鋼筋鏽蝕修復 | 18 | 處 | 91k+910_oo |  | 橋護欄
[11 empty] | 全部：176 | 2 | 2020-07-24 | 定期檢測 | 拓緯工程顧問有限公司 | 2 | 1 | 2 | 2 | 混凝土剝落、破碎、鋼筋外露、銹蝕 | 未維修 | 混凝土剝落鋼筋鏽蝕修復 | 8 | 處 | 92k+210_oi |  | 橋護欄
[12 empty] | 3 | 2020-07-24 | 定期檢測 | 拓緯工程顧問有限公司 | 2 | 1 | 1 | 1 | 混凝土剝落、破碎、鋼筋外露、銹蝕 | 未維修 | 混凝土修復(<=0.4*0.4*0.05m) | 0.06 | 平方公尺 | P3_F |  | 橋墩／帽梁
[12 empty] | 4 | 2020-07-24 | 定期檢測 | 拓緯工程顧問有限公司 | 2 | 1 | 1 | 1 | 其他損傷 | 未維修 | 剝落混凝土修補 | 0.08 | 平方公尺 | 91k+955_oo |  | 橋護欄
[12 empty] | 5 | 2020-07-24 | 定期檢測 | 拓緯工程顧問有限公司 | 2 | 1 | 1 | 1 | 混凝土剝落、破碎、鋼筋外露、銹蝕 | 未維修 | 混凝土修復(<=0.4*0.4*0.05m) |  | 平方公尺 | P6_F-1 |  | 橋墩／帽梁
[12 empty] | 6 | 2020-07-24 | 定期檢測 | 拓緯工程顧問有限公司 | 2 | 1 | 1 | 1 | 其他損傷 | 未維修 | 植物清除 | 1 | 處 | P3_F |  | 橋墩／帽梁
[12 empty] | 7 | 2020-07-24 | 定期檢測 | 拓緯工程顧問有限公司 | 2 | 1 | 1 | 1 | 混凝土剝落、破碎、鋼筋外露、銹蝕 | 未維修 | 鋼筋除鏽及混凝土修復(<=0.4*0.4*0.05m) | 0.01 | 平方公尺 | P4_F |  | 橋墩／帽梁
[12 empty] | 8 | 2020-07-24 | 定期檢測 | 拓緯工程顧問有限公司 | 2 | 1 | 1 | 1 | 混凝土剝落、破碎、鋼筋外露、銹蝕 | 未維修 | 混凝土修復(<=0.4*0.4*0.05m) | 0.06 | 平方公尺 | P5_B-1 |  | 橋墩／帽梁
[12 empty] | 9 | 2020-07-24 | 定期檢測 | 拓緯工程顧問有限公司 | 2 | 2 | 1 | 1 | 其他損傷 | 未維修 | 鋼板油漆塗裝 | 6 | 平方公尺 | P9_B-1 |  | 橋墩／帽梁
[12 empty] | 10 | 2020-07-24 | 定期檢測 | 拓緯工程顧問有限公司 | 2 | 1 | 2 | 2 | 混凝土結構裂縫 | 未維修 | 修補寬度大於0.3mm的裂縫 | 6 | 公尺 | P11_B |  | 橋墩／帽梁
[12 empty] | 11 | 2020-07-24 | 定期檢測 | 拓緯工程顧問有限公司 | 2 | 2 | 1 | 1 | 其他損傷 | 未維修 | 油漆塗裝 | 16 | 平方公尺 | P15-1_B |  | 橋墩／帽梁
[12 empty] | 12 | 2020-07-24 | 定期檢測 | 拓緯工程顧問有限公司 | 2 | 3 | 1 | 1 | 其他損傷 | 未維修 | 油漆塗裝 | 7.5 | 平方公尺 | P15-2_B |  | 橋墩／帽梁
[12 empty] | 13 | 2020-07-24 | 定期檢測 | 拓緯工程顧問有限公司 | 2 | 1 | 1 | 1 | 混凝土剝落、破碎、鋼筋外露、銹蝕 | 未維修 | 混凝土修復(<=0.4*0.4*0.05m) | 0.03 | 平方公尺 | P7_F-1 |  | 橋墩／帽梁
[12 empty] | 14 | 2020-07-24 | 定期檢測 | 拓緯工程顧問有限公司 | 2 | 1 | 1 | 1 | 混凝土剝落、破碎、鋼筋外露、銹蝕 | 未維修 | 鋼筋除鏽及混凝土修復(<=0.4*0.4*0.05m) | 0.01 | 平方公尺 | P7_F-2 |  | 橋墩／帽梁
[12 empty] | 15 | 2020-07-24 | 定期檢測 | 拓緯工程顧問有限公司 | 2 | 2 | 1 | 1 | 其他損傷 | 未維修 | 油漆塗裝 | 2 | 平方公尺 | P16-1_B |  | 橋墩／帽梁
[12 empty] | 16 | 2020-07-24 | 定期檢測 | 拓緯工程顧問有限公司 | 2 | 1 | 1 | 1 | 混凝土剝落、破碎、鋼筋外露、銹蝕 | 未維修 | 鋼筋除鏽及混凝土修復(<=0.4*0.4*0.05m) | 0.08 | 平方公尺 | P16-1 |  | 橋墩／帽梁
[12 empty] | 17 | 2020-07-24 | 定期檢測 | 拓緯工程顧問有限公司 | 2 | 1 | 1 | 1 | 其他損傷 | 未維修 | 油漆塗裝 | 0.36 | 平方公尺 | P17-2_F |  | 橋墩／帽梁
[12 empty] | 18 | 2020-07-24 | 定期檢測 | 拓緯工程顧問有限公司 | 2 | 1 | 2 | 2 | 混凝土結構裂縫 | 未維修 | 修補寬度大於0.3mm的裂縫 | 6 | 公尺 | P20-1_F |  | 橋墩／帽梁
[12 empty] | 19 | 2020-07-24 | 定期檢測 | 拓緯工程顧問有限公司 | 2 | 1 | 1 | 1 | 混凝土剝落、破碎、鋼筋外露、銹蝕 | 未維修 | 混凝土修復(<=0.4*0.4*0.05m) | 0.04 | 平方公尺 | S4 |  | 橋面板
[12 empty] | 20 | 2020-07-24 | 定期檢測 | 拓緯工程顧問有限公司 | 2 | 1 | 1 | 1 | 混凝土剝落、破碎、鋼筋外露、銹蝕 | 未維修 | 鋼筋除鏽及混凝土修復(<=0.4*0.4*0.05m) | 0.02 | 平方公尺 | S5 |  | 橋面板
[12 empty] | 21 | 2020-07-24 | 定期檢測 | 拓緯工程顧問有限公司 | 2 | 1 | 1 | 1 | 滲水、白華 | 未維修 | 白華處理(平方公尺) | 25 | 平方公尺 | S18 |  | 橋面板
[12 empty] | 22 | 2020-07-24 | 定期檢測 | 拓緯工程顧問有限公司 | 2 | 1 | 1 | 1 | 其他損傷 | 未維修 | 模板拆除 | 1 | 式 | S18 |  | 橋面板
[12 empty] | 23 | 2020-07-24 | 定期檢測 | 拓緯工程顧問有限公司 | 2 | 1 | 1 | 1 | 混凝土剝落、破碎、鋼筋、鋼腱或錨碇外露、銹蝕 | 未維修 | 混凝土修復(<=0.4*0.4*0.05m) | 0.01 | 平方公尺 | S2G5 |  | 主梁
[12 empty] | 24 | 2020-07-24 | 定期檢測 | 拓緯工程顧問有限公司 | 2 | 1 | 1 | 1 | 其他損傷 | 未維修 | 表面蜂窩修補 | 0.01 | 平方公尺 | S2G5 |  | 主梁
[12 empty] | 25 | 2020-07-24 | 定期檢測 | 拓緯工程顧問有限公司 | 2 | 1 | 1 | 1 | 混凝土剝落、破碎、鋼筋、鋼腱或錨碇外露、銹蝕 | 未維修 | 混凝土修復(<=0.4*0.4*0.05m) | 0.03 | 平方公尺 | S3G1 |  | 主梁
[12 empty] | 26 | 2020-07-24 | 定期檢測 | 拓緯工程顧問有限公司 | 2 | 1 | 1 | 1 | 混凝土剝落、破碎、鋼筋、鋼腱或錨碇外露、銹蝕 | 未維修 | 混凝土修復(<=0.4*0.4*0.05m) | 0.01 | 平方公尺 | S3G3 |  | 主梁
[12 empty] | 27 | 2020-07-24 | 定期檢測 | 拓緯工程顧問有限公司 | 2 | 1 | 1 | 1 | 混凝土剝落、破碎、鋼筋、鋼腱或錨碇外露、銹蝕 | 未維修 | 混凝土修復(<=0.4*0.4*0.05m) | 0.04 | 平方公尺 | S8G7 |  | 主梁
[12 empty] | 28 | 2020-07-24 | 定期檢測 | 拓緯工程顧問有限公司 | 2 | 1 | 1 | 1 | 混凝土剝落、破碎、鋼筋、鋼腱或錨碇外露、銹蝕 | 未維修 | 混凝土修復(<=0.4*0.4*0.05m) | 0.14 | 平方公尺 | S9G1 |  | 主梁
[12 empty] | 29 | 2020-07-24 | 定期檢測 | 拓緯工程顧問有限公司 | 2 | 1 | 1 | 1 | 混凝土剝落、破碎、鋼筋、鋼腱或錨碇外露、銹蝕 | 未維修 | 混凝土修復(<=0.4*0.4*0.05m) | 0.02 | 平方公尺 | S9G2 |  | 主梁
[12 empty] | 30 | 2020-07-24 | 定期檢測 | 拓緯工程顧問有限公司 | 2 | 1 | 1 | 1 | 混凝土剝落、破碎、鋼筋、鋼腱或錨碇外露、銹蝕 | 未維修 | 混凝土修復(<=0.4*0.4*0.05m) | 0.1 | 平方公尺 | S10G3 |  | 主梁
[12 empty] | 31 | 2020-07-24 | 定期檢測 | 拓緯工程顧問有限公司 | 2 | 1 | 1 | 1 | 混凝土剝落、破碎、鋼筋、鋼腱或錨碇外露、銹蝕 | 未維修 | 鋼筋除鏽及混凝土修復(<=0.4*0.4*0.05m) | 0.01 | 平方公尺 | S18G5 |  | 主梁
[12 empty] | 32 | 2020-07-24 | 定期檢測 | 拓緯工程顧問有限公司 | 2 | 1 | 1 | 1 | 混凝土剝落、破碎、鋼筋、鋼腱或錨碇外露、銹蝕 | 未維修 | 混凝土修復(<=0.4*0.4*0.05m) | 0.01 | 平方公尺 | S19G1 |  | 主梁
[12 empty] | 33 | 2020-07-24 | 定期檢測 | 拓緯工程顧問有限公司 | 2 | 1 | 1 | 1 | 混凝土剝落、破碎、鋼筋、鋼腱或錨碇外露、銹蝕 | 未維修 | 鋼筋除鏽及混凝土修復(<=0.4*0.4*0.05m) | 0.05 | 平方公尺 | S19G7 |  | 主梁
[12 empty] | 34 | 2020-07-24 | 定期檢測 | 拓緯工程顧問有限公司 | 2 | 1 | 1 | 1 | 混凝土剝落、破碎、鋼筋、鋼腱或錨碇外露、銹蝕 | 未維修 | 混凝土修復(<=0.4*0.4*0.05m) | 0.02 | 平方公尺 | S20G3 |  | 主梁
[12 empty] | 35 | 2020-07-24 | 定期檢測 | 拓緯工程顧問有限公司 | 2 | 1 | 1 | 1 | 混凝土剝落、破碎、鋼筋、鋼腱或錨碇外露、銹蝕 | 未維修 | 混凝土修復(<=0.4*0.4*0.05m) | 0.04 | 平方公尺 | S23G7 |  | 主梁
[12 empty] | 36 | 2020-07-24 | 定期檢測 | 拓緯工程顧問有限公司 | 2 | 1 | 1 | 1 | 混凝土剝落、破碎、鋼筋外露、銹蝕 | 未維修 | 混凝土修復(<=0.4*0.4*0.05m) | 0.04 | 平方公尺 | S2D1-2 |  | 橫隔梁
[12 empty] | 37 | 2020-07-24 | 定期檢測 | 拓緯工程顧問有限公司 | 2 | 1 | 1 | 1 | 混凝土剝落、破碎、鋼筋外露、銹蝕 | 未維修 | 混凝土修復(<=0.4*0.4*0.05m) | 0.11 | 平方公尺 | S2D1-3 |  | 橫隔梁
[12 empty] | 38 | 2020-07-24 | 定期檢測 | 拓緯工程顧問有限公司 | 2 | 1 | 1 | 1 | 混凝土剝落、破碎、鋼筋外露、銹蝕 | 未維修 | 混凝土修復(<=0.4*0.4*0.05m) | 0.04 | 平方公尺 | S3D1-2 |  | 橫隔梁
[12 empty] | 39 | 2020-07-24 | 定期檢測 | 拓緯工程顧問有限公司 | 2 | 2 | 2 | 2 | 混凝土剝落、破碎、鋼筋外露、銹蝕 | 未維修 | 混凝土修復(>0.4*0.4*0.05m) | 0.35 | 平方公尺 | S9D5-4_F |  | 橫隔梁
[12 empty] | 40 | 2020-07-24 | 定期檢測 | 拓緯工程顧問有限公司 | 2 | 1 | 1 | 1 | 混凝土剝落、破碎、鋼筋外露、銹蝕 | 未維修 | 混凝土修復(<=0.4*0.4*0.05m) | 0.09 | 平方公尺 | S10D5-1_F |  | 橫隔梁
[12 empty] | 41 | 2020-07-24 | 定期檢測 | 拓緯工程顧問有限公司 | 2 | 2 | 1 | 1 | 伸縮縫間雜物堆積 | 未維修 | 伸縮縫清理 | 4 | 公尺 | A2 |  | 伸縮縫
[12 empty] | 42 | 2020-07-24 | 定期檢測 | 拓緯工程顧問有限公司 | 2 | 2 | 1 | 1 | 伸縮縫間雜物堆積 | 未維修 | 伸縮縫清理 | 5 | 公尺 | P3 |  | 伸縮縫
[12 empty] | 43 | 2020-07-24 | 定期檢測 | 拓緯工程顧問有限公司 | 2 | 2 | 1 | 1 | 伸縮縫間雜物堆積 | 未維修 | 伸縮縫清理 | 5 | 公尺 | P6 |  | 伸縮縫
[12 empty] | 44 | 2020-07-24 | 定期檢測 | 拓緯工程顧問有限公司 | 2 | 2 | 1 | 1 | 伸縮縫間雜物堆積 | 未維修 | 伸縮縫清理 | 4 | 公尺 | P9 |  | 伸縮縫
[12 empty] | 45 | 2020-07-24 | 定期檢測 | 拓緯工程顧問有限公司 | 2 | 1 | 1 | 1 | 滲水、白華 | 未維修 | 白華處理(平方公尺) | 0.72 | 平方公尺 | S21 |  | 橋面板
[12 empty] | 46 | 2020-07-24 | 定期檢測 | 拓緯工程顧問有限公司 | 2 | 1 | 1 | 1 | 混凝土剝落、破碎、鋼筋外露、銹蝕 | 未維修 | 鋼筋除鏽及混凝土修復(<=0.4*0.4*0.05m) | 0.03 | 平方公尺 | S21 |  | 橋面板
[12 empty] | 47 | 2020-07-24 | 定期檢測 | 拓緯工程顧問有限公司 | 2 | 1 | 1 | 1 | 滲水、白華 | 未維修 | 白華處理(平方公尺) | 0.9 | 平方公尺 | S22 |  | 橋面板
[12 empty] | 48 | 2020-07-24 | 定期檢測 | 拓緯工程顧問有限公司 | 2 | 1 | 2 | 2 | 混凝土剝落、破碎、鋼筋外露、銹蝕 | 未維修 | 混凝土修復(<=0.4*0.4*0.05m) | 0.09 | 平方公尺 | S22 |  | 橋面板
[12 empty] | 49 | 2020-07-24 | 定期檢測 | 拓緯工程顧問有限公司 | 2 | 1 | 1 | 1 | 混凝土剝落、破碎、鋼筋、鋼腱或錨碇外露、銹蝕 | 未維修 | 混凝土修復(<=0.4*0.4*0.05m) | 0.02 | 平方公尺 | S4G2 |  | 主梁
[12 empty] | 50 | 2020-07-24 | 定期檢測 | 拓緯工程顧問有限公司 | 2 | 1 | 1 | 1 | 混凝土剝落、破碎、鋼筋、鋼腱或錨碇外露、銹蝕 | 未維修 | 混凝土修復(<=0.4*0.4*0.05m) | 0.04 | 平方公尺 | S4G5 |  | 主梁
[12 empty] | 51 | 2020-07-24 | 定期檢測 | 拓緯工程顧問有限公司 | 2 | 1 | 1 | 1 | 混凝土剝落、破碎、鋼筋、鋼腱或錨碇外露、銹蝕 | 未維修 | 混凝土修復(<=0.4*0.4*0.05m) | 0.01 | 平方公尺 | S7G1 |  | 主梁
[12 empty] | 52 | 2020-07-24 | 定期檢測 | 拓緯工程顧問有限公司 | 2 | 1 | 1 | 1 | 混凝土剝落、破碎、鋼筋、鋼腱或錨碇外露、銹蝕 | 未維修 | 鋼筋除鏽及混凝土修復(<=0.4*0.4*0.05m) | 0.01 | 平方公尺 | S7G1 |  | 主梁
[12 empty] | 53 | 2020-07-24 | 定期檢測 | 拓緯工程顧問有限公司 | 2 | 1 | 1 | 1 | 混凝土剝落、破碎、鋼筋、鋼腱或錨碇外露、銹蝕 | 未維修 | 混凝土修復(<=0.4*0.4*0.05m) | 0.02 | 平方公尺 | S17G3 |  | 主梁
[12 empty] | 54 | 2020-07-24 | 定期檢測 | 拓緯工程顧問有限公司 | 2 | 1 | 1 | 1 | 混凝土剝落、破碎、鋼筋、鋼腱或錨碇外露、銹蝕 | 未維修 | 混凝土修復(<=0.4*0.4*0.05m) | 0.05 | 平方公尺 | S17G3 |  | 主梁
[12 empty] | 55 | 2020-07-24 | 定期檢測 | 拓緯工程顧問有限公司 | 2 | 1 | 1 | 1 | 混凝土剝落、破碎、鋼筋、鋼腱或錨碇外露、銹蝕 | 未維修 | 混凝土修復(<=0.4*0.4*0.05m) | 0.02 | 平方公尺 | S17G5 |  | 主梁
[12 empty] | 56 | 2020-07-24 | 定期檢測 | 拓緯工程顧問有限公司 | 2 | 1 | 1 | 1 | 混凝土剝落、破碎、鋼筋、鋼腱或錨碇外露、銹蝕 | 未維修 | 混凝土修復(<=0.4*0.4*0.05m) | 0.01 | 平方公尺 | S21G6 |  | 主梁
[12 empty] | 57 | 2020-07-24 | 定期檢測 | 拓緯工程顧問有限公司 | 2 | 1 | 1 | 1 | 混凝土剝落、破碎、鋼筋、鋼腱或錨碇外露、銹蝕 | 未維修 | 混凝土修復(<=0.4*0.4*0.05m) | 0.02 | 平方公尺 | S21G7 |  | 主梁
[12 empty] | 58 | 2020-07-24 | 定期檢測 | 拓緯工程顧問有限公司 | 2 | 1 | 2 | 2 | 混凝土剝落、破碎、鋼筋、鋼腱或錨碇外露、銹蝕 | 未維修 | 混凝土修復(<=0.4*0.4*0.05m) | 0.06 | 平方公尺 | S22G1 |  | 主梁
[12 empty] | 59 | 2020-07-24 | 定期檢測 | 拓緯工程顧問有限公司 | 2 | 1 | 1 | 1 | 混凝土剝落、破碎、鋼筋、鋼腱或錨碇外露、銹蝕 | 未維修 | 混凝土修復(<=0.4*0.4*0.05m) | 0.05 | 平方公尺 | S22G2 |  | 主梁
[12 empty] | 60 | 2020-07-24 | 定期檢測 | 拓緯工程顧問有限公司 | 2 | 1 | 1 | 1 | 混凝土剝落、破碎、鋼筋外露、銹蝕 | 未維修 | 混凝土修復(>0.4*0.4*0.05m) | 0.1 | 平方公尺 | S4D5-2 |  | 橫隔梁
[12 empty] | 61 | 2020-07-24 | 定期檢測 | 拓緯工程顧問有限公司 | 2 | 1 | 1 | 1 | 混凝土剝落、破碎、鋼筋外露、銹蝕 | 未維修 | 混凝土修復(<=0.4*0.4*0.05m) | 0.06 | 平方公尺 | S5D1-2 |  | 橫隔梁
[12 empty] | 62 | 2020-07-24 | 定期檢測 | 拓緯工程顧問有限公司 | 2 | 1 | 1 | 1 | 混凝土剝落、破碎、鋼筋外露、銹蝕 | 未維修 | 鋼筋除鏽及混凝土修復(<=0.4*0.4*0.05m) | 0.01 | 平方公尺 | S7D1-5 |  | 橫隔梁
[12 empty] | 63 | 2020-07-24 | 定期檢測 | 拓緯工程顧問有限公司 | 2 | 1 | 1 | 1 | 混凝土剝落、破碎、鋼筋外露、銹蝕 | 未維修 | 混凝土修復(<=0.4*0.4*0.05m) | 0.01 | 平方公尺 | S7D4-5 |  | 橫隔梁
[12 empty] | 64 | 2020-07-24 | 定期檢測 | 拓緯工程顧問有限公司 | 2 | 1 | 2 | 2 | 混凝土結構裂縫 | 未維修 | 修補寬度大於0.3mm的裂縫 | 6 | 公尺 | P22-1_F |  | 橋墩／帽梁
[12 empty] | 65 | 2020-07-24 | 定期檢測 | 拓緯工程顧問有限公司 | 2 | 1 | 1 | 1 | 其他損傷 | 未維修 | 植物清除 | 1 | 處 | A1 |  | 橋台
[12 empty] | 66 | 2020-07-24 | 定期檢測 | 拓緯工程顧問有限公司 | 2 | 1 | 1 | 1 | 混凝土剝落、破碎、鋼筋外露、銹蝕 | 未維修 | 混凝土剝落鋼筋鏽蝕修復 | 5 | 處 | 91k+830_ii |  | 橋護欄
[12 empty] | 67 | 2020-07-24 | 定期檢測 | 拓緯工程顧問有限公司 | 2 | 2 | 1 | 1 | 伸縮縫間雜物堆積 | 未維修 | 伸縮縫清理 | 5 | 公尺 | A1 |  | 伸縮縫
[12 empty] | 68 | 2020-07-24 | 定期檢測 | 拓緯工程顧問有限公司 | 2 | 2 | 1 | 1 | 伸縮縫間雜物堆積 | 未維修 | 伸縮縫清理 | 4 | 公尺 | P12 |  | 伸縮縫
[12 empty] | 69 | 2020-07-24 | 定期檢測 | 拓緯工程顧問有限公司 | 2 | 2 | 1 | 1 | 伸縮縫間雜物堆積 | 未維修 | 伸縮縫清理 | 8 | 公尺 | P18 |  | 伸縮縫
[12 empty] | 70 | 2020-07-24 | 定期檢測 | 拓緯工程顧問有限公司 | 2 | 1 | 2 | 2 | 混凝土剝落、破碎、鋼筋外露、銹蝕 | 未維修 | 鋼筋除鏽及混凝土修復(<=0.4*0.4*0.05m) | 2 | 平方公尺 | S19 |  | 橋面板
[12 empty] | 71 | 2020-07-24 | 定期檢測 | 拓緯工程顧問有限公司 | 2 | 1 | 1 | 1 | 滲水、白華 | 未維修 | 白華處理(平方公尺) | 20 | 平方公尺 | S20 |  | 橋面板
[12 empty] | 72 | 2020-07-24 | 定期檢測 | 拓緯工程顧問有限公司 | 2 | 1 | 1 | 1 | 混凝土剝落、破碎、鋼筋、鋼腱或錨碇外露、銹蝕 | 未維修 | 混凝土修復(<=0.4*0.4*0.05m) | 0.02 | 平方公尺 | S2G2 |  | 主梁
[12 empty] | 73 | 2020-07-24 | 定期檢測 | 拓緯工程顧問有限公司 | 2 | 1 | 1 | 1 | 其他損傷 | 未維修 | 表面蜂窩修補 | 0.01 | 平方公尺 | S2G4 |  | 主梁
[12 empty] | 74 | 2020-07-24 | 定期檢測 | 拓緯工程顧問有限公司 | 2 | 1 | 1 | 1 | 混凝土剝落、破碎、鋼筋、鋼腱或錨碇外露、銹蝕 | 未維修 | 混凝土修復(<=0.4*0.4*0.05m) | 0.01 | 平方公尺 | S3G4 |  | 主梁
[12 empty] | 75 | 2020-07-24 | 定期檢測 | 拓緯工程顧問有限公司 | 2 | 1 | 1 | 1 | 混凝土剝落、破碎、鋼筋、鋼腱或錨碇外露、銹蝕 | 未維修 | 鋼筋除鏽及混凝土修復(<=0.4*0.4*0.05m) | 0.01 | 平方公尺 | S3G6 |  | 主梁
[12 empty] | 76 | 2020-07-24 | 定期檢測 | 拓緯工程顧問有限公司 | 2 | 1 | 1 | 1 | 混凝土剝落、破碎、鋼筋、鋼腱或錨碇外露、銹蝕 | 未維修 | 混凝土修復(<=0.4*0.4*0.05m) | 0.03 | 平方公尺 | S8G2 |  | 主梁
[12 empty] | 77 | 2020-07-24 | 定期檢測 | 拓緯工程顧問有限公司 | 2 | 1 | 1 | 1 | 混凝土剝落、破碎、鋼筋、鋼腱或錨碇外露、銹蝕 | 未維修 | 混凝土修復(<=0.4*0.4*0.05m) | 0.02 | 平方公尺 | S8G4 |  | 主梁
[12 empty] | 78 | 2020-07-24 | 定期檢測 | 拓緯工程顧問有限公司 | 2 | 1 | 2 | 2 | 混凝土剝落、破碎、鋼筋、鋼腱或錨碇外露、銹蝕 | 未維修 | 混凝土修復(<=0.4*0.4*0.05m) | 0.1 | 平方公尺 | S11G1 |  | 主梁
[12 empty] | 79 | 2020-07-24 | 定期檢測 | 拓緯工程顧問有限公司 | 2 | 1 | 1 | 1 | 混凝土剝落、破碎、鋼筋、鋼腱或錨碇外露、銹蝕 | 未維修 | 混凝土修復(<=0.4*0.4*0.05m) | 0.06 | 平方公尺 | S17G2 |  | 主梁
[12 empty] | 80 | 2020-07-24 | 定期檢測 | 拓緯工程顧問有限公司 | 2 | 1 | 1 | 1 | 混凝土剝落、破碎、鋼筋、鋼腱或錨碇外露、銹蝕 | 未維修 | 混凝土修復(<=0.4*0.4*0.05m) | 0.05 | 平方公尺 | S17G7 |  | 主梁
[12 empty] | 81 | 2020-07-24 | 定期檢測 | 拓緯工程顧問有限公司 | 2 | 1 | 1 | 1 | 混凝土剝落、破碎、鋼筋、鋼腱或錨碇外露、銹蝕 | 未維修 | 混凝土修復(>0.4*0.4*0.05m) | 0.06 | 平方公尺 | S18G4 |  | 主梁
[12 empty] | 82 | 2020-07-24 | 定期檢測 | 拓緯工程顧問有限公司 | 2 | 1 | 1 | 1 | 混凝土剝落、破碎、鋼筋、鋼腱或錨碇外露、銹蝕 | 未維修 | 混凝土修復(<=0.4*0.4*0.05m) | 0.02 | 平方公尺 | S21G1 |  | 主梁
[12 empty] | 83 | 2020-07-24 | 定期檢測 | 拓緯工程顧問有限公司 | 2 | 1 | 1 | 1 | 混凝土剝落、破碎、鋼筋、鋼腱或錨碇外露、銹蝕 | 未維修 | 混凝土修復(<=0.4*0.4*0.05m) | 0.12 | 平方公尺 | S21G4 |  | 主梁
[12 empty] | 84 | 2020-07-24 | 定期檢測 | 拓緯工程顧問有限公司 | 2 | 1 | 1 | 1 | 混凝土剝落、破碎、鋼筋、鋼腱或錨碇外露、銹蝕 | 未維修 | 混凝土修復(<=0.4*0.4*0.05m) | 0.02 | 平方公尺 | S23G1 |  | 主梁
[12 empty] | 85 | 2020-07-24 | 定期檢測 | 拓緯工程顧問有限公司 | 2 | 1 | 1 | 1 | 混凝土剝落、破碎、鋼筋、鋼腱或錨碇外露、銹蝕 | 未維修 | 混凝土修復(<=0.4*0.4*0.05m) | 0.1 | 平方公尺 | S23G5 |  | 主梁
[12 empty] | 86 | 2020-07-24 | 定期檢測 | 拓緯工程顧問有限公司 | 2 | 1 | 1 | 1 | 混凝土剝落、破碎、鋼筋外露、銹蝕 | 未維修 | 混凝土修復(<=0.4*0.4*0.05m) | 0.02 | 平方公尺 | S3D1-3 |  | 橫隔梁
[12 empty] | 87 | 2020-07-24 | 定期檢測 | 拓緯工程顧問有限公司 | 2 | 2 | 2 | 2 | 混凝土剝落、破碎、鋼筋外露、銹蝕 | 未維修 | 混凝土修復(<=0.4*0.4*0.05m) | 0.25 | 平方公尺 | S4D1-5 |  | 橫隔梁
[12 empty] | 88 | 2020-07-24 | 定期檢測 | 拓緯工程顧問有限公司 | 2 | 1 | 1 | 1 | 混凝土剝落、破碎、鋼筋外露、銹蝕 | 未維修 | 混凝土修復(<=0.4*0.4*0.05m) | 0.1 | 平方公尺 | S8D1-1 |  | 橫隔梁
[12 empty] | 89 | 2020-07-24 | 定期檢測 | 拓緯工程顧問有限公司 | 2 | 1 | 1 | 1 | 混凝土剝落、破碎、鋼筋外露、銹蝕 | 未維修 | 鋼筋除鏽及混凝土修復(<=0.4*0.4*0.05m) | 0.01 | 平方公尺 | S8D2-1 |  | 橫隔梁
[12 empty] | 90 | 2020-07-24 | 定期檢測 | 拓緯工程顧問有限公司 | 2 | 1 | 1 | 1 | 混凝土剝落、破碎、鋼筋外露、銹蝕 | 未維修 | 混凝土修復(<=0.4*0.4*0.05m) | 0.02 | 平方公尺 | S17D1-3 |  | 橫隔梁
[12 empty] | 91 | 2020-07-24 | 定期檢測 | 拓緯工程顧問有限公司 | 2 | 1 | 1 | 1 | 混凝土剝落、破碎、鋼筋外露、銹蝕 | 未維修 | 混凝土修復(<=0.4*0.4*0.05m) | 0.02 | 平方公尺 | S17D4-3 |  | 橫隔梁
[12 empty] | 92 | 2020-07-24 | 定期檢測 | 拓緯工程顧問有限公司 | 2 | 1 | 1 | 1 | 混凝土剝落、破碎、鋼筋外露、銹蝕 | 未維修 | 鋼筋除鏽及混凝土修復(<=0.4*0.4*0.05m) | 0.02 | 平方公尺 | S21D2-3 |  | 橫隔梁
[12 empty] | 93 | 2020-07-24 | 定期檢測 | 拓緯工程顧問有限公司 | 2 | 1 | 1 | 1 | 混凝土剝落、破碎、鋼筋外露、銹蝕 | 未維修 | 鋼筋除鏽及混凝土修復(<=0.4*0.4*0.05m) | 0.01 | 平方公尺 | S21D4-3 |  | 橫隔梁
[12 empty] | 94 | 2020-07-24 | 定期檢測 | 拓緯工程顧問有限公司 | 2 | 1 | 1 | 1 | 混凝土剝落、破碎、鋼筋外露、銹蝕 | 未維修 | 混凝土修復(>0.4*0.4*0.05m) | 0.24 | 平方公尺 | S23D5-4 |  | 橫隔梁
[12 empty] | 95 | 2020-07-24 | 定期檢測 | 拓緯工程顧問有限公司 | 2 | 1 | 1 | 1 | 混凝土剝落、破碎、鋼筋外露、銹蝕 | 未維修 | 混凝土修復(<=0.4*0.4*0.05m) | 0.02 | 平方公尺 | P6_B-1 |  | 橋墩／帽梁
[12 empty] | 96 | 2020-07-24 | 定期檢測 | 拓緯工程顧問有限公司 | 2 | 1 | 1 | 1 | 混凝土剝落、破碎、鋼筋外露、銹蝕 | 未維修 | 混凝土修復(<=0.4*0.4*0.05m) | 0.06 | 平方公尺 | P6_B-2 |  | 橋墩／帽梁
[12 empty] | 97 | 2020-07-24 | 定期檢測 | 拓緯工程顧問有限公司 | 2 | 1 | 2 | 2 | 混凝土結構裂縫 | 未維修 | 修補寬度大於0.3mm的裂縫 | 1 | 公尺 | P11_F |  | 橋墩／帽梁
[12 empty] | 98 | 2020-07-24 | 定期檢測 | 拓緯工程顧問有限公司 | 2 | 1 | 1 | 1 | 其他損傷 | 未維修 | 油漆塗裝 | 6 | 平方公尺 | P14-2_F |  | 橋墩／帽梁
[12 empty] | 99 | 2020-07-24 | 定期檢測 | 拓緯工程顧問有限公司 | 2 | 1 | 1 | 1 | 混凝土剝落、破碎、鋼筋外露、銹蝕 | 未維修 | 混凝土修復(<=0.4*0.4*0.05m) | 0.05 | 平方公尺 | P15-1_B |  | 橋墩／帽梁
[12 empty] | 100 | 2020-07-24 | 定期檢測 | 拓緯工程顧問有限公司 | 2 | 1 | 1 | 1 | 混凝土剝落、破碎、鋼筋外露、銹蝕 | 未維修 | 鋼筋除鏽及混凝土修復(<=0.4*0.4*0.05m) | 0.06 | 平方公尺 | P17-1_B |  | 橋墩／帽梁
[12 empty] | 101 | 2020-07-24 | 定期檢測 | 拓緯工程顧問有限公司 | 2 | 1 | 1 | 1 | 混凝土剝落、破碎、鋼筋外露、銹蝕 | 未維修 | 混凝土修復(<=0.4*0.4*0.05m) | 0.04 | 平方公尺 | P19_F |  | 橋墩／帽梁
[12 empty] | 102 | 2020-07-24 | 定期檢測 | 拓緯工程顧問有限公司 | 2 | 1 | 1 | 1 | 混凝土剝落、破碎、鋼筋外露、銹蝕 | 未維修 | 混凝土修復(<=0.4*0.4*0.05m) | 0.03 | 平方公尺 | P2_F |  | 橋墩／帽梁
[12 empty] | 103 | 2020-07-24 | 定期檢測 | 拓緯工程顧問有限公司 | 2 | 1 | 1 | 1 | 混凝土剝落、破碎、鋼筋外露、銹蝕 | 未維修 | 鋼筋除鏽及混凝土修復(<=0.4*0.4*0.05m) | 0.01 | 平方公尺 | P18_F |  | 橋墩／帽梁
[12 empty] | 104 | 2020-07-24 | 定期檢測 | 拓緯工程顧問有限公司 | 2 | 2 | 2 | 2 | 混凝土結構裂縫 | 未維修 | 修補寬度大於0.3mm的裂縫 | 6 | 公尺 | P19_B |  | 橋墩／帽梁
[12 empty] | 105 | 2020-07-24 | 定期檢測 | 拓緯工程顧問有限公司 | 2 | 1 | 1 | 1 | 混凝土剝落、破碎、鋼筋外露、銹蝕 | 未維修 | 鋼筋除鏽及混凝土修復(<=0.4*0.4*0.05m) | 0.01 | 平方公尺 | P21_B |  | 橋墩／帽梁
[12 empty] | 106 | 2020-07-24 | 定期檢測 | 拓緯工程顧問有限公司 | 2 | 2 | 2 | 2 | 混凝土剝落、破碎、鋼筋外露、銹蝕 | 未維修 | 混凝土剝落鋼筋鏽蝕修復 | 12 | 處 | A1_oi |  | 引道路堤護欄
[12 empty] | 107 | 2020-07-24 | 定期檢測 | 拓緯工程顧問有限公司 | 2 | 1 | 2 | 2 | 混凝土剝落、破碎、鋼筋外露、銹蝕 | 未維修 | 混凝土剝落鋼筋鏽蝕修復 | 3 | 處 | A2 |  | 引道路堤護欄
[12 empty] | 108 | 2020-07-24 | 定期檢測 | 拓緯工程顧問有限公司 | 2 | 1 | 1 | 1 | 混凝土剝落、破碎、鋼筋外露、銹蝕 | 未維修 | 混凝土修復(<=0.4*0.4*0.05m) | 0.02 | 平方公尺 | P7_B |  | 橋墩／帽梁
[12 empty] | 109 | 2020-07-24 | 定期檢測 | 拓緯工程顧問有限公司 | 2 | 2 | 1 | 1 | 其他損傷 | 未維修 | 油漆塗裝 | 9 | 平方公尺 | P13-1_F |  | 橋墩／帽梁
[12 empty] | 110 | 2020-07-24 | 定期檢測 | 拓緯工程顧問有限公司 | 2 | 2 | 1 | 1 | 其他損傷 | 未維修 | 油漆塗裝 | 6 | 平方公尺 | P13-2_B |  | 橋墩／帽梁
[12 empty] | 111 | 2020-07-24 | 定期檢測 | 拓緯工程顧問有限公司 | 2 | 2 | 1 | 1 | 其他損傷 | 未維修 | 油漆塗裝 | 4 | 平方公尺 | P14-1_F |  | 橋墩／帽梁
[12 empty] | 112 | 2020-07-24 | 定期檢測 | 拓緯工程顧問有限公司 | 2 | 3 | 1 | 1 | 其他損傷 | 未維修 | 油漆塗裝 | 7 | 平方公尺 | P16-2_B |  | 橋墩／帽梁
[12 empty] | 113 | 2020-07-24 | 定期檢測 | 拓緯工程顧問有限公司 | 2 | 1 | 1 | 1 | 混凝土剝落、破碎、鋼筋外露、銹蝕 | 未維修 | 混凝土修復(<=0.4*0.4*0.05m) | 0.03 | 平方公尺 | P17-1_B |  | 橋墩／帽梁
[12 empty] | 114 | 2020-07-24 | 定期檢測 | 拓緯工程顧問有限公司 | 2 | 1 | 2 | 2 | 混凝土結構裂縫 | 未維修 | 修補寬度大於0.3mm的裂縫 | 7 | 公尺 | P20_B |  | 橋墩／帽梁
[12 empty] | 115 | 2020-07-24 | 定期檢測 | 拓緯工程顧問有限公司 | 2 | 1 | 1 | 1 | 混凝土剝落、破碎、鋼筋外露、銹蝕 | 未維修 | 鋼筋除鏽及混凝土修復(<=0.4*0.4*0.05m) | 0.02 | 平方公尺 | P20_B |  | 橋墩／帽梁
[12 empty] | 116 | 2020-07-24 | 定期檢測 | 拓緯工程顧問有限公司 | 2 | 2 | 2 | 2 | 其他損傷 | 未維修 | 混凝土修復 | 0.04 | 平方公尺 | S21P21G5 |  | 支承／支承墊／阻尼裝置
[12 empty] | 117 | 2020-07-24 | 定期檢測 | 拓緯工程顧問有限公司 | 2 | 1 | 1 | 1 | 混凝土剝落、破碎、鋼筋外露、銹蝕 | 未維修 | 混凝土修復(<=0.4*0.4*0.05m) | 0.03 | 平方公尺 | P21_B |  | 橋墩／帽梁
[12 empty] | 118 | 2020-07-24 | 定期檢測 | 拓緯工程顧問有限公司 | 2 | 1 | 1 | 1 | 其他損傷 | 未維修 | 混凝土修復 | 0.02 | 平方公尺 | S22P21G3 |  | 支承／支承墊／阻尼裝置
[12 empty] | 119 | 2020-07-24 | 定期檢測 | 拓緯工程顧問有限公司 | 2 | 2 | 2 | 2 | 其他損傷 | 未維修 | 修補混凝土 | 0.03 | 平方公尺 | S22P21G4 |  | 支承／支承墊／阻尼裝置
[12 empty] | 120 | 2020-07-24 | 定期檢測 | 拓緯工程顧問有限公司 | 2 | 1 | 1 | 1 | 混凝土剝落、破碎、鋼筋外露、銹蝕 | 未維修 | 鋼筋除鏽及混凝土修復(<=0.4*0.4*0.05m) | 0.01 | 平方公尺 | A2 |  | 橋台
[12 empty] | 121 | 2020-07-24 | 定期檢測 | 拓緯工程顧問有限公司 | 2 | 1 | 2 | 2 | 混凝土剝落、破碎、鋼筋外露、銹蝕 | 未維修 | 混凝土剝落鋼筋鏽蝕修復 | 4 | 處 | 91k+835_oo |  | 橋護欄
[12 empty] | 122 | 2020-07-24 | 定期檢測 | 拓緯工程顧問有限公司 | 2 | 1 | 1 | 1 | 生銹或腐蝕 | 未維修 | 鋼筋除鏽及混凝土修復 | 0.01 | 平方公尺 | P7G1~G2 |  | 防落設施
[12 empty] | 123 | 2020-07-24 | 定期檢測 | 拓緯工程顧問有限公司 | 2 | 2 | 1 | 1 | 伸縮縫間雜物堆積 | 未維修 | 伸縮縫清理 | 4 | 公尺 | P15 |  | 伸縮縫
[12 empty] | 124 | 2020-07-24 | 定期檢測 | 拓緯工程顧問有限公司 | 2 | 2 | 1 | 1 | 伸縮縫間雜物堆積 | 未維修 | 伸縮縫清理 | 4 | 公尺 | P21 |  | 伸縮縫
[12 empty] | 125 | 2020-07-24 | 定期檢測 | 拓緯工程顧問有限公司 | 2 | 1 | 2 | 2 | 混凝土剝落、破碎、鋼筋外露、銹蝕 | 未維修 | 混凝土修復(>0.4*0.4*0.05m) | 20 | 平方公尺 | S19 |  | 橋面板
[12 empty] | 126 | 2020-07-24 | 定期檢測 | 拓緯工程顧問有限公司 | 2 | 1 | 1 | 1 | 混凝土剝落、破碎、鋼筋外露、銹蝕 | 未維修 | 鋼筋除鏽及混凝土修復(<=0.4*0.4*0.05m) | 0.05 | 平方公尺 | S19 |  | 橋面板
[12 empty] | 127 | 2020-07-24 | 定期檢測 | 拓緯工程顧問有限公司 | 2 | 1 | 1 | 1 | 混凝土剝落、破碎、鋼筋外露、銹蝕 | 未維修 | 混凝土修復(<=0.4*0.4*0.05m) | 0.05 | 平方公尺 | S23 |  | 橋面板
[12 empty] | 128 | 2020-07-24 | 定期檢測 | 拓緯工程顧問有限公司 | 2 | 1 | 1 | 1 | 混凝土剝落、破碎、鋼筋、鋼腱或錨碇外露、銹蝕 | 未維修 | 混凝土修復(<=0.4*0.4*0.05m) | 0.03 | 平方公尺 | S2G3 |  | 主梁
[12 empty] | 129 | 2020-07-24 | 定期檢測 | 拓緯工程顧問有限公司 | 2 | 1 | 2 | 2 | 混凝土剝落、破碎、鋼筋、鋼腱或錨碇外露、銹蝕 | 未維修 | 混凝土修復(<=0.4*0.4*0.05m) | 0.15 | 平方公尺 | S3G5 |  | 主梁
[12 empty] | 130 | 2020-07-24 | 定期檢測 | 拓緯工程顧問有限公司 | 2 | 1 | 1 | 1 | 混凝土剝落、破碎、鋼筋、鋼腱或錨碇外露、銹蝕 | 未維修 | 混凝土修復(<=0.4*0.4*0.05m) | 0.06 | 平方公尺 | S4G1 |  | 主梁
[12 empty] | 131 | 2020-07-24 | 定期檢測 | 拓緯工程顧問有限公司 | 2 | 1 | 1 | 1 | 混凝土剝落、破碎、鋼筋、鋼腱或錨碇外露、銹蝕 | 未維修 | 混凝土修復(<=0.4*0.4*0.05m) | 0.02 | 平方公尺 | S8G1 |  | 主梁
[12 empty] | 132 | 2020-07-24 | 定期檢測 | 拓緯工程顧問有限公司 | 2 | 1 | 1 | 1 | 混凝土剝落、破碎、鋼筋、鋼腱或錨碇外露、銹蝕 | 未維修 | 混凝土修復(<=0.4*0.4*0.05m) | 0.02 | 平方公尺 | S8G3 |  | 主梁
[12 empty] | 133 | 2020-07-24 | 定期檢測 | 拓緯工程顧問有限公司 | 2 | 1 | 1 | 1 | 混凝土剝落、破碎、鋼筋、鋼腱或錨碇外露、銹蝕 | 未維修 | 混凝土修復(<=0.4*0.4*0.05m) | 0.02 | 平方公尺 | S8G5 |  | 主梁
[12 empty] | 134 | 2020-07-24 | 定期檢測 | 拓緯工程顧問有限公司 | 2 | 1 | 1 | 1 | 混凝土剝落、破碎、鋼筋、鋼腱或錨碇外露、銹蝕 | 未維修 | 混凝土修復(<=0.4*0.4*0.05m) | 0.04 | 平方公尺 | S10G6 |  | 主梁
[12 empty] | 135 | 2020-07-24 | 定期檢測 | 拓緯工程顧問有限公司 | 2 | 1 | 1 | 1 | 混凝土剝落、破碎、鋼筋、鋼腱或錨碇外露、銹蝕 | 未維修 | 混凝土修復(<=0.4*0.4*0.05m) | 0.07 | 平方公尺 | S17G1 |  | 主梁
[12 empty] | 136 | 2020-07-24 | 定期檢測 | 拓緯工程顧問有限公司 | 2 | 1 | 1 | 1 | 混凝土剝落、破碎、鋼筋、鋼腱或錨碇外露、銹蝕 | 未維修 | 混凝土修復(<=0.4*0.4*0.05m) | 0.09 | 平方公尺 | S18G1 |  | 主梁
[12 empty] | 137 | 2020-07-24 | 定期檢測 | 拓緯工程顧問有限公司 | 2 | 1 | 1 | 1 | 混凝土剝落、破碎、鋼筋、鋼腱或錨碇外露、銹蝕 | 未維修 | 混凝土修復(<=0.4*0.4*0.05m) | 0.03 | 平方公尺 | S18G5 |  | 主梁
[12 empty] | 138 | 2020-07-24 | 定期檢測 | 拓緯工程顧問有限公司 | 2 | 1 | 1 | 1 | 混凝土剝落、破碎、鋼筋、鋼腱或錨碇外露、銹蝕 | 未維修 | 混凝土修復(<=0.4*0.4*0.05m) | 0.01 | 平方公尺 | S20G4 |  | 主梁
[12 empty] | 139 | 2020-07-24 | 定期檢測 | 拓緯工程顧問有限公司 | 2 | 1 | 1 | 1 | 混凝土剝落、破碎、鋼筋、鋼腱或錨碇外露、銹蝕 | 未維修 | 混凝土修復(<=0.4*0.4*0.05m) | 0.03 | 平方公尺 | S21G3 |  | 主梁
[12 empty] | 140 | 2020-07-24 | 定期檢測 | 拓緯工程顧問有限公司 | 2 | 1 | 1 | 1 | 混凝土剝落、破碎、鋼筋、鋼腱或錨碇外露、銹蝕 | 未維修 | 混凝土修復(<=0.4*0.4*0.05m) | 0.02 | 平方公尺 | S22G4 |  | 主梁
[12 empty] | 141 | 2020-07-24 | 定期檢測 | 拓緯工程顧問有限公司 | 2 | 1 | 1 | 1 | 混凝土剝落、破碎、鋼筋外露、銹蝕 | 未維修 | 混凝土修復(<=0.4*0.4*0.05m) | 0.15 | 平方公尺 | S3D5-4 |  | 橫隔梁
[12 empty] | 142 | 2020-07-24 | 定期檢測 | 拓緯工程顧問有限公司 | 2 | 1 | 1 | 1 | 混凝土剝落、破碎、鋼筋外露、銹蝕 | 未維修 | 混凝土修復(<=0.4*0.4*0.05m) | 0.06 | 處 | S10D5-2 |  | 橫隔梁
[12 empty] | 143 | 2020-07-24 | 定期檢測 | 拓緯工程顧問有限公司 | 2 | 1 | 1 | 1 | 混凝土剝落、破碎、鋼筋外露、銹蝕 | 未維修 | 混凝土修復(<=0.4*0.4*0.05m) | 0.07 | 平方公尺 | S16D5-2_F |  | 橫隔梁
[12 empty] | 144 | 2020-07-24 | 定期檢測 | 拓緯工程顧問有限公司 | 2 | 1 | 1 | 1 | 混凝土剝落、破碎、鋼筋外露、銹蝕 | 未維修 | 鋼筋除鏽及混凝土修復(<=0.4*0.4*0.05m) | 0.01 | 平方公尺 | S22D3-4 |  | 橫隔梁
[12 empty] | 145 | 2020-07-24 | 定期檢測 | 拓緯工程顧問有限公司 | 2 | 1 | 1 | 1 | 混凝土剝落、破碎、鋼筋外露、銹蝕 | 未維修 | 鋼筋除鏽及混凝土修復(<=0.4*0.4*0.05m) | 0.01 | 平方公尺 | S22D4-2 |  | 橫隔梁
[12 empty] | 146 | 2020-07-24 | 定期檢測 | 拓緯工程顧問有限公司 | 2 | 1 | 1 | 1 | 混凝土剝落、破碎、鋼筋外露、銹蝕 | 未維修 | 混凝土修復(>0.4*0.4*0.05m) | 0.2 | 平方公尺 | S23D1-1 |  | 橫隔梁
[12 empty] | 147 | 2020-07-24 | 定期檢測 | 拓緯工程顧問有限公司 | 2 | 1 | 1 | 1 | 混凝土剝落、破碎、鋼筋外露、銹蝕 | 未維修 | 鋼筋除鏽及混凝土修復(<=0.4*0.4*0.05m) | 0.02 | 平方公尺 | S23D3-3 |  | 橫隔梁
[12 empty] | 148 | 2020-07-24 | 定期檢測 | 拓緯工程顧問有限公司 | 2 | 1 | 1 | 1 | 混凝土剝落、破碎、鋼筋外露、銹蝕 | 未維修 | 鋼筋除鏽及混凝土修復(<=0.4*0.4*0.05m) | 0.01 | 平方公尺 | S23D4-4 |  | 橫隔梁
[12 empty] | 149 | 2020-07-24 | 定期檢測 | 拓緯工程顧問有限公司 | 2 | 2 | 1 | 1 | 混凝土剝落、破碎、鋼筋外露、銹蝕 | 未維修 | 混凝土修復(<=0.4*0.4*0.05m) | 0.15 | 平方公尺 | S7D5-2 |  | 橫隔梁
[12 empty] | 150 | 2020-07-24 | 定期檢測 | 拓緯工程顧問有限公司 | 2 | 2 | 1 | 1 | 混凝土剝落、破碎、鋼筋外露、銹蝕 | 未維修 | 混凝土修復(>0.4*0.4*0.05m) | 0.18 | 平方公尺 | S8D1-3 |  | 橫隔梁
[12 empty] | 151 | 2020-07-24 | 定期檢測 | 拓緯工程顧問有限公司 | 2 | 1 | 1 | 1 | 混凝土剝落、破碎、鋼筋外露、銹蝕 | 未維修 | 混凝土修復(<=0.4*0.4*0.05m) | 0.13 | 平方公尺 | S8D5-2 |  | 橫隔梁
[12 empty] | 152 | 2020-07-24 | 定期檢測 | 拓緯工程顧問有限公司 | 2 | 1 | 1 | 1 | 混凝土剝落、破碎、鋼筋外露、銹蝕 | 未維修 | 混凝土修復(<=0.4*0.4*0.05m) | 0.02 | 平方公尺 | S17D1-2 |  | 橫隔梁
[12 empty] | 153 | 2020-07-24 | 定期檢測 | 拓緯工程顧問有限公司 | 2 | 1 | 1 | 1 | 混凝土剝落、破碎、鋼筋外露、銹蝕 | 未維修 | 混凝土修復(<=0.4*0.4*0.05m) | 0.06 | 平方公尺 | S17D3-1 |  | 橫隔梁
[12 empty] | 154 | 2020-07-24 | 定期檢測 | 拓緯工程顧問有限公司 | 2 | 1 | 1 | 1 | 混凝土剝落、破碎、鋼筋外露、銹蝕 | 未維修 | 鋼筋除鏽及混凝土修復(<=0.4*0.4*0.05m) | 0.02 | 平方公尺 | S21D3-3 |  | 橫隔梁
[12 empty] | 155 | 2020-07-24 | 定期檢測 | 拓緯工程顧問有限公司 | 2 | 1 | 1 | 1 | 其他損傷 | 未維修 | 表面蜂窩修補 | 0.05 | 平方公尺 | S22D1-5 |  | 橫隔梁
[12 empty] | 156 | 2020-07-24 | 定期檢測 | 拓緯工程顧問有限公司 | 2 | 1 | 1 | 1 | 混凝土剝落、破碎、鋼筋外露、銹蝕 | 未維修 | 混凝土修復(<=0.4*0.4*0.05m) | 0.02 | 平方公尺 | S17D4-4 |  | 橫隔梁
[12 empty] | 157 | 2020-07-24 | 定期檢測 | 拓緯工程顧問有限公司 | 2 | 1 | 1 | 1 | 混凝土剝落、破碎、鋼筋外露、銹蝕 | 未維修 | 鋼筋除鏽及混凝土修復(<=0.4*0.4*0.05m) | 0.01 | 平方公尺 | S19D4-3 |  | 橫隔梁
[12 empty] | 158 | 2020-07-24 | 定期檢測 | 拓緯工程顧問有限公司 | 2 | 2 | 1 | 1 | 混凝土剝落、破碎、鋼筋外露、銹蝕 | 未維修 | 混凝土修復(<=0.4*0.4*0.05m) | 0.16 | 平方公尺 | S20D5-1 |  | 橫隔梁
[12 empty] | 159 | 2020-07-24 | 定期檢測 | 拓緯工程顧問有限公司 | 2 | 1 | 1 | 1 | 混凝土剝落、破碎、鋼筋外露、銹蝕 | 未維修 | 混凝土修復(<=0.4*0.4*0.05m) | 0.02 | 平方公尺 | S21D1-3 |  | 橫隔梁
[12 empty] | 160 | 2020-07-24 | 定期檢測 | 拓緯工程顧問有限公司 | 2 | 2 | 2 | 1 | 基礎裸露長度 | 未維修 | 設置保護工 | 1 | 處 | P10-1 |  | 橋墩基礎
[12 empty] | 161 | 2020-07-24 | 定期檢測 | 拓緯工程顧問有限公司 | 2 | 2 | 2 | 1 | 基礎裸露長度 | 未維修 | 設置保護工 | 1 | 處 | P12-1 |  | 橋墩基礎
[12 empty] | 162 | 2020-07-24 | 定期檢測 | 拓緯工程顧問有限公司 | 2 | 2 | 2 | 1 | 基礎裸露長度 | 未維修 | 設置保護工 | 1 | 處 | P14-1 |  | 橋墩基礎
[12 empty] | 163 | 2020-07-24 | 定期檢測 | 拓緯工程顧問有限公司 | 2 | 2 | 2 | 1 | 基礎裸露長度 | 未維修 | 設置保護工 | 1 | 處 | P15-1 |  | 橋墩基礎
[12 empty] | 164 | 2020-07-24 | 定期檢測 | 拓緯工程顧問有限公司 | 2 | 2 | 2 | 1 | 基礎裸露長度 | 未維修 | 設置保護工 | 1 | 處 | P16-1 |  | 橋墩基礎
[12 empty] | 165 | 2020-07-24 | 定期檢測 | 拓緯工程顧問有限公司 | 2 | 2 | 2 | 1 | 基礎裸露長度 | 未維修 | 設置保護工 | 1 | 處 | P17-1 |  | 橋墩基礎
[12 empty] | 166 | 2020-07-24 | 定期檢測 | 拓緯工程顧問有限公司 | 2 | 2 | 2 | 1 | 基礎裸露長度 | 未維修 | 設置保護工 | 1 | 處 | P8-1 |  | 橋墩基礎
[12 empty] | 167 | 2020-07-24 | 定期檢測 | 拓緯工程顧問有限公司 | 2 | 2 | 2 | 1 | 基礎裸露長度 | 未維修 | 設置保護工 | 1 | 處 | P9-1 |  | 橋墩基礎
[12 empty] | 168 | 2020-07-24 | 定期檢測 | 拓緯工程顧問有限公司 | 2 | 2 | 2 | 1 | 基礎裸露長度 | 未維修 | 設置保護工 | 1 | 處 | P11-1 |  | 橋墩基礎
[12 empty] | 169 | 2020-07-24 | 定期檢測 | 拓緯工程顧問有限公司 | 2 | 2 | 2 | 1 | 基礎裸露長度 | 未維修 | 設置保護工 | 1 | 處 | P13-1 |  | 橋墩基礎
[12 empty] | 170 | 2020-07-24 | 定期檢測 | 拓緯工程顧問有限公司 | 3 | 2 | 2 | 2 | 混凝土剝落、破碎、鋼筋外露、銹蝕 | 已維修 | 混凝土修復(>0.4*0.4*0.05m) | 0.32 | 平方公尺 | S4D1-6 | 22375 | 橫隔梁 | 鋼筋除鏽及混凝土修復(>0.4*0.4*0.05m) | 4000 | 2020-11-14 | 2020-11-14 | 2021-01-07 15:47 | 張育雅
[12 empty] | 171 | 2020-07-24 | 定期檢測 | 拓緯工程顧問有限公司 | 3 | 2 | 2 | 3 | 其他損傷 | 已維修 | 橋欄杆基座修復(不含材料) | 1 | 處 | 91k+850_oi | 31127 | 橋護欄 | 橋欄杆基座修復(不含材料) | 850 | 2021-06-23 | 2021-06-23 | 2021-07-01 10:26 | 蕭澄清
[12 empty] | 172 | 2020-07-24 | 定期檢測 | 拓緯工程顧問有限公司 | 3 | 2 | 3 | 3 | 支承座、支承端部損傷 | 已維修 | 修補混凝土 | 0.11 | 平方公尺 | P9G3 | 31123 | 支承／支承墊／阻尼裝置 | 混凝土支承墊破損修補 | 3000 | 2021-05-22 | 2021-05-22 | 2021-06-30 15:57 | 蕭澄清 | 2021-07-01 10:06 | 蕭澄清
[12 empty] | 173 | 2020-07-24 | 定期檢測 | 拓緯工程顧問有限公司 | 2 | 2 | 1 | 1 | 其他損傷 | 已維修 | 油漆塗裝 | 1.8 | 平方公尺 | P21-1_F | 22432 | 橋墩／帽梁 | 油漆塗裝 | 500 | 2020-12-10 | 2020-12-10 | 2021-01-11 10:57 | 張育雅
[12 empty] | 174 | 2020-07-24 | 定期檢測 | 拓緯工程顧問有限公司 | 2 | 1 | 1 | 1 | 其他損傷 | 已維修 | 油漆塗裝 | 1.2 | 平方公尺 | P18-1_F | 22441 | 橋墩／帽梁 | 油漆塗裝 | 500 | 2020-12-13 | 2020-12-13 | 2021-01-11 13:30 | 張育雅
[12 empty] | 175 | 2020-07-24 | 定期檢測 | 拓緯工程顧問有限公司 | 2 | 2 | 1 | 1 | 其他損傷 | 已維修 | 油漆塗裝 | 4.5 | 平方公尺 | P21-1_B | 22430 | 橋墩／帽梁 | 油漆塗裝 | 500 | 2020-12-10 | 2020-12-10 | 2021-01-11 10:57 | 張育雅 | 2021-01-11 10:58 | 張育雅
[12 empty] | 176 | 2020-07-24 | 定期檢測 | 拓緯工程顧問有限公司 | 2 | 2 | 1 | 1 | 其他損傷 | 已維修 | 油漆塗裝 | 0.6 | 平方公尺 | P19-1_F | 22431 | 橋墩／帽梁 | 油漆塗裝 | 500 | 2020-12-10 | 2020-12-10 | 2021-01-11 10:57 | 張育雅
27 | 35179 | 老坑溪橋(北向) | 國道1號 | 國道 | 70K+782.428M ~70K~802.468M | 高公局北區養護工程分局 | 中壢工務段 | I型梁 | 預力混凝土 | 65 | 已維修：2 | NO | 檢測日期 | 檢測類別 | 檢測單位 | D | E | R | U | 劣化類型 | 狀態 | 建議維修工法 | 數量 | 單位 | 損壞位置 | 維修紀錄ID | 維修構件 | 維修工法 | 金額 | 開工日期 | 完成日期 | 維修原始紀錄日期 | 維修原始紀錄者 | 維修最後修改日期 | 維修最後修改者
[11 empty] | 未維修：8 | 1 | 2020-07-24 | 定期檢測 | 拓緯工程顧問有限公司 | 2 | 1 | 1 | 1 | 其他損傷 | 未維修 | 表面蜂窩修補 | 0.15 | 平方公尺 | A1 |  | 橋台
[11 empty] | 全部：10 | 2 | 2020-07-24 | 定期檢測 | 拓緯工程顧問有限公司 | 2 | 1 | 1 | 1 | 混凝土剝落、破碎、鋼筋外露、銹蝕 | 未維修 | 混凝土修復(<=0.4*0.4*0.05m) | 0.06 | 平方公尺 | S1 |  | 橋面板
[12 empty] | 3 | 2020-07-24 | 定期檢測 | 拓緯工程顧問有限公司 | 2 | 1 | 1 | 1 | 其他損傷 | 未維修 | 植物清除 | 1 | 處 | A1 |  | 橋台
[12 empty] | 4 | 2020-07-24 | 定期檢測 | 拓緯工程顧問有限公司 | 2 | 1 | 1 | 1 | 其他損傷 | 未維修 | 混凝土灌漿回填 | 0.8 | 平方公尺 | A2 |  | 橋台
[12 empty] | 5 | 2020-07-24 | 定期檢測 | 拓緯工程顧問有限公司 | 2 | 1 | 1 | 1 | 其他損傷 | 未維修 | 混凝土修復 | 0.18 | 平方公尺 | A1G1G2 |  | 防落設施
[12 empty] | 6 | 2020-07-24 | 定期檢測 | 拓緯工程顧問有限公司 | 2 | 1 | 1 | 1 | 混凝土剝落、破碎、鋼筋、鋼腱或錨碇外露、銹蝕 | 未維修 | 鋼筋除鏽及混凝土修復(<=0.4*0.4*0.05m) | 0.15 | 平方公尺 | S1G3(左) |  | 主梁
[12 empty] | 7 | 2020-07-24 | 定期檢測 | 拓緯工程顧問有限公司 | 2 | 1 | 1 | 1 | 混凝土剝落、破碎、鋼筋外露、銹蝕 | 未維修 | 鋼筋除鏽及混凝土修復(<=0.4*0.4*0.05m) | 0.07 | 平方公尺 | A1_B |  | 橋台
[12 empty] | 8 | 2020-07-24 | 定期檢測 | 拓緯工程顧問有限公司 | 2 | 2 | 2 | 2 | 混凝土剝落、破碎、鋼筋外露、銹蝕 | 未維修 | 修補混凝土 | 0.5 | 平方公尺 | A2 |  | 翼牆／擋土牆
[12 empty] | 9 | 2020-07-24 | 定期檢測 | 拓緯工程顧問有限公司 | 2 | 2 | 2 | 2 |  | 已維修 | 垃圾或土砂清理 | 1 | 處 | A1 | 36466 | 支承／支承墊／阻尼裝置 | 橋台清理 | 2000 | 2021-11-27 | 2021-11-27 | 2021-12-21 10:48 | 蕭澄清 | 2022-01-05 11:12 | 蕭澄清
[12 empty] | 10 | 2020-07-24 | 定期檢測 | 拓緯工程顧問有限公司 | 2 | 2 | 1 | 1 | 其他損傷 | 已維修 | 橋台清理 | 1 | 處 | A1 | 36465 | 橋台 | 橋台清理 | 2000 | 2021-11-27 | 2021-11-27 | 2021-12-21 10:48 | 蕭澄清 | 2021-12-21 10:48 | 蕭澄清
28 | 35180 | 老坑溪橋(南向) | 國道1號 | 國道 | 70K+782.428M ~70K~802.468M | 高公局北區養護工程分局 | 中壢工務段 | I型梁 | 預力混凝土 | 65 | 已維修：0 | NO | 檢測日期 | 檢測類別 | 檢測單位 | D | E | R | U | 劣化類型 | 狀態 | 建議維修工法 | 數量 | 單位 | 損壞位置 | 維修紀錄ID | 維修構件 | 維修工法 | 金額 | 開工日期 | 完成日期 | 維修原始紀錄日期 | 維修原始紀錄者 | 維修最後修改日期 | 維修最後修改者
[11 empty] | 未維修：13 | 1 | 2020-07-24 | 定期檢測 | 拓緯工程顧問有限公司 | 2 | 1 | 2 | 2 | 其他損傷 | 未維修 | 混凝土修復，裂縫W＞0.3mm修補，水刀鑿除 | 1.5 | 公尺 | A2 |  | 防落設施
[11 empty] | 全部：13 | 2 | 2020-07-24 | 定期檢測 | 拓緯工程顧問有限公司 | 2 | 1 | 1 | 2 | 混凝土剝落、破碎、鋼筋外露、銹蝕 | 未維修 | 鋼筋除鏽及混凝土修復(<=0.4*0.4*0.05m) | 0.13 | 平方公尺 | A1 |  | 橋台
[12 empty] | 3 | 2020-07-24 | 定期檢測 | 拓緯工程顧問有限公司 | 2 | 1 | 1 | 1 | 混凝土剝落、破碎、鋼筋、鋼腱或錨碇外露、銹蝕 | 未維修 | 鋼筋除鏽及混凝土修復(<=0.4*0.4*0.05m) | 0.15 | 平方公尺 | S1G1 |  | 主梁
[12 empty] | 4 | 2020-07-24 | 定期檢測 | 拓緯工程顧問有限公司 | 2 | 1 | 1 | 1 | 混凝土結構裂縫 | 未維修 | >0.3mm混凝土裂縫修補 | 1 | 公尺 | S1D1-3 |  | 橫隔梁
[12 empty] | 5 | 2020-07-24 | 定期檢測 | 拓緯工程顧問有限公司 | 2 | 1 | 1 | 1 | 混凝土剝落、破碎、鋼筋、鋼腱或錨碇外露、銹蝕 | 未維修 | 混凝土修復(<=0.4*0.4*0.05m) | 0.08 | 平方公尺 | S1G1(左） |  | 主梁
[12 empty] | 6 | 2020-07-24 | 定期檢測 | 拓緯工程顧問有限公司 | 2 | 1 | 1 | 1 | 混凝土結構裂縫 | 未維修 | >0.3mm混凝土裂縫修補 | 1 | 公尺 | S1D1-4 |  | 橫隔梁
[12 empty] | 7 | 2020-07-24 | 定期檢測 | 拓緯工程顧問有限公司 | 2 | 1 | 1 | 1 | 混凝土剝落、破碎、鋼筋、鋼腱或錨碇外露、銹蝕 | 未維修 | 鋼筋除鏽及混凝土修復(<=0.4*0.4*0.05m) | 0.03 | 平方公尺 | S1G2 |  | 主梁
[12 empty] | 8 | 2020-07-24 | 定期檢測 | 拓緯工程顧問有限公司 | 2 | 1 | 1 | 1 | 混凝土剝落、破碎、鋼筋、鋼腱或錨碇外露、銹蝕 | 未維修 | 鋼筋除鏽及混凝土修復(<=0.4*0.4*0.05m) | 0.01 | 平方公尺 | S1G5 |  | 主梁
[12 empty] | 9 | 2020-07-24 | 定期檢測 | 拓緯工程顧問有限公司 | 2 | 1 | 1 | 1 | 混凝土剝落、破碎、鋼筋、鋼腱或錨碇外露、銹蝕 | 未維修 | 鋼筋除鏽及混凝土修復(<=0.4*0.4*0.05m) | 0.02 | 平方公尺 | S1G6(左） |  | 主梁
[12 empty] | 10 | 2020-07-24 | 定期檢測 | 拓緯工程顧問有限公司 | 2 | 1 | 1 | 1 | 混凝土剝落、破碎、鋼筋、鋼腱或錨碇外露、銹蝕 | 未維修 | 鋼筋除鏽及混凝土修復(<=0.4*0.4*0.05m) | 0.2 | 平方公尺 | S1G8 |  | 主梁
[12 empty] | 11 | 2020-07-24 | 定期檢測 | 拓緯工程顧問有限公司 | 2 | 1 | 1 | 1 | 混凝土剝落、破碎、鋼筋、鋼腱或錨碇外露、銹蝕 | 未維修 | 鋼筋除鏽及混凝土修復(<=0.4*0.4*0.05m) | 0.04 | 平方公尺 | S1G8 |  | 主梁
[12 empty] | 12 | 2020-07-24 | 定期檢測 | 拓緯工程顧問有限公司 | 2 | 1 | 1 | 1 | 混凝土結構裂縫 | 未維修 | 修補寬度大於0.3mm的裂縫 | 1 | 公尺 | A1 |  | 橋台
[12 empty] | 13 | 2020-07-24 | 定期檢測 | 拓緯工程顧問有限公司 | 2 | 2 | 1 | 1 | 其他損傷 | 未維修 | 植物清除 | 1 | 處 | A1 |  | 橋台
29 | 35191 | 機場系統交流道穿越橋(一) | 國道2號 | 國道 | 1K+157.5M ~1K~197.5M | 高公局北區養護工程分局 | 中壢工務段 | I型梁 | 預力混凝土 | 86 | 已維修：0 | NO | 檢測日期 | 檢測類別 | 檢測單位 | D | E | R | U | 劣化類型 | 狀態 | 建議維修工法 | 數量 | 單位 | 損壞位置 | 維修紀錄ID | 維修構件 | 維修工法 | 金額 | 開工日期 | 完成日期 | 維修原始紀錄日期 | 維修原始紀錄者 | 維修最後修改日期 | 維修最後修改者
[11 empty] | 未維修：12 | 1 | 2020-06-20 | 定期檢測 | 拓緯工程顧問有限公司 | 2 | 1 | 1 | 1 | 混凝土剝落、破碎、鋼筋外露、銹蝕 | 未維修 | 鋼筋除鏽、環氧樹脂及無聲縮砂漿修補 | 0.01 | 立方公尺 | A2 |  | 翼牆／擋土牆
[11 empty] | 全部：12 | 2 | 2020-06-20 | 定期檢測 | 拓緯工程顧問有限公司 | 2 | 1 | 1 | 1 | 混凝土剝落、破碎、鋼筋外露、銹蝕 | 未維修 | 鋼筋除鏽及混凝土修復(<=0.4*0.4*0.05m) | 0.01 | 平方公尺 | S1D1-2 |  | 橫隔梁
[12 empty] | 3 | 2020-06-20 | 定期檢測 | 拓緯工程顧問有限公司 | 2 | 1 | 1 | 1 | 混凝土剝落、破碎、鋼筋外露、銹蝕 | 未維修 | 鋼筋除鏽及混凝土修復(<=0.4*0.4*0.05m) | 0.02 | 平方公尺 | S1 |  | 橋面板
[12 empty] | 4 | 2020-06-20 | 定期檢測 | 拓緯工程顧問有限公司 | 2 | 1 | 1 | 1 | 混凝土剝落、破碎、鋼筋外露、銹蝕 | 未維修 | 混凝土修復(<=0.4*0.4*0.05m) | 0.06 | 平方公尺 | A1 |  | 橋台
[12 empty] | 5 | 2020-06-20 | 定期檢測 | 拓緯工程顧問有限公司 | 2 | 1 | 1 | 1 | 混凝土剝落、破碎、鋼筋外露、銹蝕 | 未維修 | 鋼筋除鏽、環氧樹脂及無聲縮砂漿修補 | 0.04 | 立方公尺 | A1 |  | 翼牆／擋土牆
[12 empty] | 6 | 2020-06-20 | 定期檢測 | 拓緯工程顧問有限公司 | 2 | 1 | 1 | 1 | 其他損傷 | 未維修 | 表面蜂窩修補 | 0.18 | 平方公尺 | S1 |  | 橋面板
[12 empty] | 7 | 2020-06-20 | 定期檢測 | 拓緯工程顧問有限公司 | 2 | 1 | 1 | 1 | 其他損傷 | 未維修 | 植物清除 | 1 | 處 | 0k+020_oo |  | 橋護欄
[12 empty] | 8 | 2020-06-20 | 定期檢測 | 拓緯工程顧問有限公司 | 2 | 1 | 1 | 1 | 混凝土剝落、破碎、鋼筋、鋼腱或錨碇外露、銹蝕 | 未維修 | 鋼筋除鏽及混凝土修復(<=0.4*0.4*0.05m) | 0.03 | 平方公尺 | S1G1 |  | 主梁
[12 empty] | 9 | 2020-06-20 | 定期檢測 | 拓緯工程顧問有限公司 | 2 | 1 | 1 | 1 | 混凝土剝落、破碎、鋼筋、鋼腱或錨碇外露、銹蝕 | 未維修 | 混凝土修復(<=0.4*0.4*0.05m) | 0.01 | 平方公尺 | S1G3 |  | 主梁
[12 empty] | 10 | 2020-06-20 | 定期檢測 | 拓緯工程顧問有限公司 | 2 | 1 | 1 | 1 | 混凝土剝落、破碎、鋼筋外露、銹蝕 | 未維修 | 鋼筋除鏽及混凝土修復(<=0.4*0.4*0.05m) | 0.01 | 平方公尺 | S1D1-1 |  | 橫隔梁
[12 empty] | 11 | 2020-06-20 | 定期檢測 | 拓緯工程顧問有限公司 | 2 | 1 | 1 | 1 | 混凝土剝落、破碎、鋼筋外露、銹蝕 | 未維修 | 鋼筋除鏽及混凝土修復(<=0.4*0.4*0.05m) | 0.05 | 平方公尺 | A1 |  | 橋台
[12 empty] | 12 | 2020-06-20 | 定期檢測 | 拓緯工程顧問有限公司 | 2 | 1 | 1 | 1 | 混凝土剝落、破碎、鋼筋外露、銹蝕 | 未維修 | 混凝土剝落鋼筋鏽蝕修復 | 5 | 處 | A1_oi |  | 引道路堤護欄
30 | 35193 | 機場系統交流道穿越橋(三) | 國道2號 | 國道 | 0K+586.2M ~0K~621.2M | 高公局北區養護工程分局 | 中壢工務段 | I型梁 | 預力混凝土 | 86 | 已維修：0 | NO | 檢測日期 | 檢測類別 | 檢測單位 | D | E | R | U | 劣化類型 | 狀態 | 建議維修工法 | 數量 | 單位 | 損壞位置 | 維修紀錄ID | 維修構件 | 維修工法 | 金額 | 開工日期 | 完成日期 | 維修原始紀錄日期 | 維修原始紀錄者 | 維修最後修改日期 | 維修最後修改者
[11 empty] | 未維修：18 | 1 | 2020-06-20 | 定期檢測 | 拓緯工程顧問有限公司 | 2 | 1 | 1 | 1 | 其他損傷 | 未維修 | 清除植生或雜物 | 1 | 處 | A1 |  | 翼牆／擋土牆
[11 empty] | 全部：18 | 2 | 2020-06-20 | 定期檢測 | 拓緯工程顧問有限公司 | 2 | 1 | 2 | 2 | 混凝土剝落、破碎、鋼筋外露、銹蝕 | 未維修 | 鋼筋除鏽、環氧樹脂及無聲縮砂漿修補 | 0.2 | 立方公尺 | A1 |  | 翼牆／擋土牆
[12 empty] | 3 | 2020-06-20 | 定期檢測 | 拓緯工程顧問有限公司 | 2 | 1 | 2 | 2 | 混凝土剝落、破碎、鋼筋外露、銹蝕 | 未維修 | 混凝土剝落鋼筋鏽蝕修復 | 3 | 處 | 0k+040_oi |  | 橋護欄
[12 empty] | 4 | 2020-06-20 | 定期檢測 | 拓緯工程顧問有限公司 | 2 | 1 | 1 | 1 | 混凝土剝落、破碎、鋼筋外露、銹蝕 | 未維修 | 混凝土剝落鋼筋鏽蝕修復 | 3 | 處 | 0k+608_oo |  | 橋護欄
[12 empty] | 5 | 2020-06-20 | 定期檢測 | 拓緯工程顧問有限公司 | 2 | 1 | 1 | 1 | 其他損傷 | 未維修 | 鋼筋凸出切除 | 5 | 處 | A2 |  | 橋台
[12 empty] | 6 | 2020-06-20 | 定期檢測 | 拓緯工程顧問有限公司 | 2 | 1 | 1 | 1 | 混凝土剝落、破碎、鋼筋外露、銹蝕 | 未維修 | 修補混凝土 | 0.02 | 立方公尺 | A1 |  | 翼牆／擋土牆
[12 empty] | 7 | 2020-06-20 | 定期檢測 | 拓緯工程顧問有限公司 | 2 | 2 | 2 | 2 | 混凝土剝落、破碎、鋼筋、鋼腱或錨碇外露、銹蝕 | 未維修 | 鋼筋除鏽及混凝土修復(>0.4*0.4*0.05m) | 0.57 | 平方公尺 | S1G3 |  | 主梁
[12 empty] | 8 | 2020-06-20 | 定期檢測 | 拓緯工程顧問有限公司 | 2 | 1 | 1 | 1 | 混凝土剝落、破碎、鋼筋外露、銹蝕 | 未維修 | 鋼筋除鏽及混凝土修復(<=0.4*0.4*0.05m) | 0.04 | 平方公尺 | S1 |  | 橋面板
[12 empty] | 9 | 2020-06-20 | 定期檢測 | 拓緯工程顧問有限公司 | 2 | 1 | 1 | 1 | 混凝土剝落、破碎、鋼筋外露、銹蝕 | 未維修 | 混凝土剝落鋼筋鏽蝕修復 | 3 | 處 | A1~0k+607 |  | 引道路堤護欄
[12 empty] | 10 | 2020-06-20 | 定期檢測 | 拓緯工程顧問有限公司 | 2 | 1 | 2 | 2 | 混凝土剝落 | 未維修 | 混凝土修復(<=0.4*0.4*0.05m) | 0.14 | 平方公尺 | A2 |  | 橋台
[12 empty] | 11 | 2020-06-20 | 定期檢測 | 拓緯工程顧問有限公司 | 2 | 1 | 2 | 2 | 混凝土剝落、破碎、鋼筋外露、銹蝕 | 未維修 | 鋼筋除鏽及混凝土修復(<=0.4*0.4*0.05m) | 0.16 | 平方公尺 | A2 |  | 橋台
[12 empty] | 12 | 2020-06-20 | 定期檢測 | 拓緯工程顧問有限公司 | 2 | 1 | 1 | 1 | 其他損傷 | 未維修 | 止震塊修復 | 0.03 | 平方公尺 | A2 |  | 防落設施
[12 empty] | 13 | 2020-06-20 | 定期檢測 | 拓緯工程顧問有限公司 | 2 | 1 | 1 | 1 | 混凝土剝落、破碎、鋼筋外露、銹蝕 | 未維修 | 鋼筋除鏽及混凝土修復(<=0.4*0.4*0.05m) | 0.03 | 平方公尺 | S1 |  | 橋面板
[12 empty] | 14 | 2020-06-20 | 定期檢測 | 拓緯工程顧問有限公司 | 2 | 1 | 1 | 1 | 生銹或腐蝕 | 未維修 | 止震塊修復 | 0.02 | 個 | A1 |  | 防落設施
[12 empty] | 15 | 2020-06-20 | 定期檢測 | 拓緯工程顧問有限公司 | 2 | 1 | 1 | 1 | 混凝土剝落、破碎、鋼筋外露、銹蝕 | 未維修 | 混凝土剝落鋼筋鏽蝕修復 | 4 | 處 | A2_ii |  | 引道路堤護欄
[12 empty] | 16 | 2020-06-20 | 定期檢測 | 拓緯工程顧問有限公司 | 2 | 1 | 1 | 1 | 混凝土剝落、破碎、鋼筋外露、銹蝕 | 未維修 | 鋼筋除鏽及混凝土修復(<=0.4*0.4*0.05m) | 0.02 | 平方公尺 | A1 |  | 橋台
[12 empty] | 17 | 2020-06-20 | 定期檢測 | 拓緯工程顧問有限公司 | 2 | 1 | 1 | 1 | 混凝土剝落、破碎、鋼筋外露、銹蝕 | 未維修 | 鋼筋除鏽及混凝土修復(<=0.4*0.4*0.05m) | 0.03 | 平方公尺 | A1 |  | 橋台
[12 empty] | 18 | 2020-06-20 | 定期檢測 | 拓緯工程顧問有限公司 | 2 | 2 | 2 | 2 | 混凝土結構裂縫 | 未維修 | >0.3mm混凝土裂縫修補 | 6 | 平方公尺 | A1 |  | 橋台
31 | 35194 | 文化三橋 | 文化三路 | 市區道路 | 無K+無M ~無K~無M | 高公局北區養護工程分局 | 中壢工務段 | I型梁 | 預力混凝土 | 89 | 已維修：2 | NO | 檢測日期 | 檢測類別 | 檢測單位 | D | E | R | U | 劣化類型 | 狀態 | 建議維修工法 | 數量 | 單位 | 損壞位置 | 維修紀錄ID | 維修構件 | 維修工法 | 金額 | 開工日期 | 完成日期 | 維修原始紀錄日期 | 維修原始紀錄者 | 維修最後修改日期 | 維修最後修改者
[11 empty] | 未維修：20 | 1 | 2020-06-17 | 定期檢測 | 拓緯工程顧問有限公司 | 2 | 1 | 1 | 1 | 排水設施損傷 | 未維修 | 修復受損的排水管 | 2 | 處 |  |  | 橋梁排水設施
[11 empty] | 全部：22 | 2 | 2020-06-17 | 定期檢測 | 拓緯工程顧問有限公司 | 2 | 1 | 1 | 1 |  | 未維修 | 修復受損的排水管 | 1 | 處 |  |  | 橋梁排水設施
[12 empty] | 3 | 2020-06-17 | 定期檢測 | 拓緯工程顧問有限公司 | 2 | 1 | 1 | 1 | 混凝土剝落、破碎、鋼筋外露、銹蝕 | 未維修 | 鋼筋除鏽及混凝土修復(<=0.4*0.4*0.05m) | 0.02 | 平方公尺 | P1-F |  | 橋墩／帽梁
[12 empty] | 4 | 2020-06-17 | 定期檢測 | 拓緯工程顧問有限公司 | 2 | 1 | 1 | 1 | 支承裝置損傷 | 未維修 | 混凝土支承墊破損修補 | 0.03 | 個 | S4A2G9 |  | 支承／支承墊／阻尼裝置
[12 empty] | 5 | 2020-06-17 | 定期檢測 | 拓緯工程顧問有限公司 | 2 | 1 | 1 | 1 | 混凝土剝落、破碎、鋼筋、鋼腱或錨碇外露、銹蝕 | 未維修 | 混凝土修復(<=0.4*0.4*0.05m) | 0.04 | 平方公尺 | S1G12 |  | 主梁
[12 empty] | 6 | 2020-06-17 | 定期檢測 | 拓緯工程顧問有限公司 | 2 | 1 | 1 | 1 | 混凝土剝落、破碎、鋼筋外露、銹蝕 | 未維修 | 鋼筋除鏽及混凝土修復(<=0.4*0.4*0.05m) | 0.02 | 平方公尺 | A2 |  | 橋台
[12 empty] | 7 | 2020-06-17 | 定期檢測 | 拓緯工程顧問有限公司 | 2 | 1 | 1 | 2 | 混凝土剝落、破碎、鋼筋外露、銹蝕 | 未維修 | 鋼筋除鏽、環氧樹脂及無聲縮砂漿修補 | 0.02 | 平方公尺 | A1 |  | 翼牆／擋土牆
[12 empty] | 8 | 2020-06-17 | 定期檢測 | 拓緯工程顧問有限公司 | 2 | 1 | 1 | 1 | 混凝土剝落、破碎、鋼筋外露、銹蝕 | 未維修 | 鋼筋除鏽及混凝土修復(<=0.4*0.4*0.05m) | 0.03 | 平方公尺 | S1D2-4 |  | 橫隔梁
[12 empty] | 9 | 2020-06-17 | 定期檢測 | 拓緯工程顧問有限公司 | 2 | 1 | 1 | 1 | 其他損傷 | 未維修 | 表面蜂窩修補 | 0.16 | 平方公尺 | S2D3-10 |  | 橫隔梁
[12 empty] | 10 | 2020-06-17 | 定期檢測 | 拓緯工程顧問有限公司 | 2 | 1 | 1 | 1 | 混凝土剝落、破碎、鋼筋外露、銹蝕 | 未維修 | 鋼筋除鏽及混凝土修復(<=0.4*0.4*0.05m) | 0.05 | 平方公尺 | S4 |  | 橋面板
[12 empty] | 11 | 2020-06-17 | 定期檢測 | 拓緯工程顧問有限公司 | 2 | 1 | 1 | 1 | 混凝土剝落、破碎、鋼筋外露、銹蝕 | 未維修 | 混凝土修復(<=0.4*0.4*0.05m) | 0.15 | 平方公尺 | S1 |  | 橋面板
[12 empty] | 12 | 2020-06-17 | 定期檢測 | 拓緯工程顧問有限公司 | 2 | 1 | 1 | 1 | 混凝土剝落、破碎、鋼筋外露、銹蝕 | 未維修 | 鋼筋除鏽及混凝土修復(<=0.4*0.4*0.05m) | 0.06 | 平方公尺 | S2 |  | 橋面板
[12 empty] | 13 | 2020-06-17 | 定期檢測 | 拓緯工程顧問有限公司 | 2 | 1 | 1 | 1 | 混凝土剝落、破碎、鋼筋外露、銹蝕 | 未維修 | 鋼筋除鏽及混凝土修復(<=0.4*0.4*0.05m) | 0.08 | 平方公尺 | S3 |  | 橋面板
[12 empty] | 14 | 2020-06-17 | 定期檢測 | 拓緯工程顧問有限公司 | 2 | 1 | 1 | 1 | 滲水、白華 | 未維修 | 白華處理(平方公尺) | 0.1 | 平方公尺 | S4 |  | 橋面板
[12 empty] | 15 | 2020-06-17 | 定期檢測 | 拓緯工程顧問有限公司 | 2 | 1 | 1 | 1 | 混凝土剝落、破碎、鋼筋外露、銹蝕 | 未維修 | 混凝土剝落鋼筋鏽蝕修復 | 8 | 處 | 0k+040_ii |  | 橋護欄
[12 empty] | 16 | 2020-06-17 | 定期檢測 | 拓緯工程顧問有限公司 | 2 | 1 | 1 | 1 | 滲水、白華 | 未維修 | 白華處理(平方公尺) | 0.15 | 平方公尺 | A2 |  | 橋台
[12 empty] | 17 | 2020-06-17 | 定期檢測 | 拓緯工程顧問有限公司 | 2 | 1 | 1 | 1 | 混凝土剝落、破碎、鋼筋外露、銹蝕 | 未維修 | 鋼筋除鏽及混凝土修復(<=0.4*0.4*0.05m) | 0.05 | 平方公尺 | S2D3-4-F |  | 橫隔梁
[12 empty] | 18 | 2020-06-17 | 定期檢測 | 拓緯工程顧問有限公司 | 2 | 1 | 1 | 1 | 混凝土剝落、破碎、鋼筋外露、銹蝕 | 未維修 | 鋼筋除鏽及混凝土修復(<=0.4*0.4*0.05m) | 0.01 | 平方公尺 | S4D4-2 |  | 橫隔梁
[12 empty] | 19 | 2020-06-17 | 定期檢測 | 拓緯工程顧問有限公司 | 2 | 1 | 2 | 2 | 混凝土結構裂縫 | 未維修 | 修補寬度大於0.3mm的裂縫 | 4.5 | 公尺 | A1 |  | 橋台
[12 empty] | 20 | 2020-06-17 | 定期檢測 | 拓緯工程顧問有限公司 | 2 | 1 | 1 | 1 | 混凝土剝落、破碎、鋼筋外露、銹蝕 | 未維修 | 鋼筋除鏽及混凝土修復(<=0.4*0.4*0.05m) | 0.02 | 平方公尺 | S4D4-11 |  | 橫隔梁
[12 empty] | 21 | 2020-06-17 | 定期檢測 | 拓緯工程顧問有限公司 | 2 | 1 | 1 | 1 | 其他損傷 | 已維修 | 橋台雜物及破碎混凝土塊處理 | 5 | 處 | A1 | 23033 | 橋台 | 橋台清理 | 5000 | 2020-12-07 | 2020-12-07 | 2021-03-02 17:07 | 張育雅
[12 empty] | 22 | 2020-06-17 | 定期檢測 | 拓緯工程顧問有限公司 | 2 | 2 | 1 | 1 | 其他損傷 | 已維修 | 橋台雜物及破碎混凝土塊處理 | 5 | 處 | A2 | 23034 | 橋台 | 橋台清理 | 5000 | 2020-12-07 | 2020-12-07 | 2021-03-02 17:07 | 張育雅
32 | 35196 | 桃園交流道入口橋(RAMP H) | 國道1號 | 國道 | 0K+0M ~0K~318.22M | 高公局北區養護工程分局 | 中壢工務段 | I型梁，箱型梁 | 預力混凝土，鋼構造 | 89 | 已維修：17 | NO | 檢測日期 | 檢測類別 | 檢測單位 | D | E | R | U | 劣化類型 | 狀態 | 建議維修工法 | 數量 | 單位 | 損壞位置 | 維修紀錄ID | 維修構件 | 維修工法 | 金額 | 開工日期 | 完成日期 | 維修原始紀錄日期 | 維修原始紀錄者 | 維修最後修改日期 | 維修最後修改者
[11 empty] | 未維修：25 | 1 | 2020-06-18 | 定期檢測 | 拓緯工程顧問有限公司 | 2 | 1 | 1 | 2 | 混凝土剝落、破碎、鋼筋外露、銹蝕 | 未維修 | 混凝土剝落鋼筋鏽蝕修復 | 7 | 處 | A2 |  | 引道路堤護欄
[11 empty] | 全部：42 | 2 | 2020-06-18 | 定期檢測 | 拓緯工程顧問有限公司 | 2 | 1 | 1 | 1 | 其他損傷 | 未維修 | 鋼筋凸出切除 | 10 | 處 | A2 |  | 橋台
[12 empty] | 3 | 2020-06-18 | 定期檢測 | 拓緯工程顧問有限公司 | 2 | 3 | 2 | 2 | 伸縮縫間雜物堆積 | 未維修 | 伸縮縫清理 | 4 | 公尺 | A2 |  | 伸縮縫
[12 empty] | 4 | 2020-06-18 | 定期檢測 | 拓緯工程顧問有限公司 | 2 | 3 | 2 | 2 | 伸縮縫間雜物堆積 | 未維修 | 伸縮縫清理 | 5 | 公尺 | P2 |  | 伸縮縫
[12 empty] | 5 | 2020-06-18 | 定期檢測 | 拓緯工程顧問有限公司 | 2 | 3 | 2 | 2 | 伸縮縫間雜物堆積 | 未維修 | 伸縮縫清理 | 5 | 公尺 | P4 |  | 伸縮縫
[12 empty] | 6 | 2020-06-18 | 定期檢測 | 拓緯工程顧問有限公司 | 2 | 2 | 1 | 1 | 伸縮縫間雜物堆積 | 未維修 | 伸縮縫清理 | 2 | 公尺 | P7 |  | 伸縮縫
[12 empty] | 7 | 2020-06-18 | 定期檢測 | 拓緯工程顧問有限公司 | 2 | 1 | 1 | 1 | 其他損傷 | 未維修 | 表面蜂窩修補 | 0.09 | 平方公尺 | S2D2-B |  | 橫隔梁
[12 empty] | 8 | 2020-06-18 | 定期檢測 | 拓緯工程顧問有限公司 | 2 | 1 | 1 | 1 | 其他損傷 | 未維修 | 表面蜂窩修補 | 0.08 | 平方公尺 | S2D3-2-F |  | 橫隔梁
[12 empty] | 9 | 2020-06-18 | 定期檢測 | 拓緯工程顧問有限公司 | 2 | 1 | 1 | 1 | 其他損傷 | 未維修 | 表面蜂窩修補 | 0.02 | 平方公尺 | S9D3-1 |  | 橫隔梁
[12 empty] | 10 | 2020-06-18 | 定期檢測 | 拓緯工程顧問有限公司 | 2 | 1 | 2 | 2 | 滲水、白華 | 未維修 | 白華處理(處) | 8 | 處 | S5 |  | 橋面板
[12 empty] | 11 | 2020-06-18 | 定期檢測 | 拓緯工程顧問有限公司 | 2 | 1 | 1 | 1 | 混凝土剝落、破碎、鋼筋、鋼腱或錨碇外露、銹蝕 | 未維修 | 混凝土修復(<=0.4*0.4*0.05m) | 0.03 | 平方公尺 | S8G4 |  | 主梁
[12 empty] | 12 | 2020-06-18 | 定期檢測 | 拓緯工程顧問有限公司 | 2 | 1 | 1 | 1 | 混凝土剝落、破碎、鋼筋、鋼腱或錨碇外露、銹蝕 | 未維修 | 混凝土修復(>0.4*0.4*0.05m) | 0.17 | 平方公尺 | S9G4 |  | 主梁
[12 empty] | 13 | 2020-06-18 | 定期檢測 | 拓緯工程顧問有限公司 | 2 | 1 | 1 | 1 | 滲水、白華 | 未維修 | 白華處理(平方公尺) | 0.08 | 平方公尺 | S6 |  | 橋面板
[12 empty] | 14 | 2020-06-18 | 定期檢測 | 拓緯工程顧問有限公司 | 2 | 1 | 2 | 2 | 混凝土剝落、破碎、鋼筋外露、銹蝕 | 未維修 | 混凝土修復(<=0.4*0.4*0.05m) | 0.04 | 平方公尺 | S8 |  | 橋面板
[12 empty] | 15 | 2020-06-18 | 定期檢測 | 拓緯工程顧問有限公司 | 2 | 1 | 1 | 1 | 混凝土剝落、破碎、鋼筋外露、銹蝕 | 未維修 | 鋼筋除鏽及混凝土修復(<=0.4*0.4*0.05m) | 0.06 | 平方公尺 | S9 |  | 橋面板
[12 empty] | 16 | 2020-06-18 | 定期檢測 | 拓緯工程顧問有限公司 | 2 | 2 | 2 | 2 | 混凝土剝落、破碎、鋼筋外露、銹蝕 | 未維修 | 修補寬度大於0.3mm的裂縫 | 10 | 公尺 | P5-F |  | 橋墩／帽梁
[12 empty] | 17 | 2020-06-18 | 定期檢測 | 拓緯工程顧問有限公司 | 2 | 1 | 1 | 1 | 混凝土剝落、破碎、鋼筋、鋼腱或錨碇外露、銹蝕 | 未維修 | 混凝土修復(<=0.4*0.4*0.05m) | 0.05 | 平方公尺 | S1G4 |  | 主梁
[12 empty] | 18 | 2020-06-18 | 定期檢測 | 拓緯工程顧問有限公司 | 2 | 1 | 1 | 1 | 混凝土剝落、破碎、鋼筋、鋼腱或錨碇外露、銹蝕 | 未維修 | 混凝土修復(<=0.4*0.4*0.05m) | 0.03 | 平方公尺 | S8G1 |  | 主梁
[12 empty] | 19 | 2020-06-18 | 定期檢測 | 拓緯工程顧問有限公司 | 2 | 1 | 1 | 1 | 混凝土剝落、破碎、鋼筋、鋼腱或錨碇外露、銹蝕 | 未維修 | 混凝土修復(<=0.4*0.4*0.05m) | 0.05 | 平方公尺 | S9G3 |  | 主梁
[12 empty] | 20 | 2020-06-18 | 定期檢測 | 拓緯工程顧問有限公司 | 2 | 1 | 1 | 1 | 滲水、白華 | 未維修 | 白華處理(平方公尺) | 0.08 | 平方公尺 | S7 |  | 橋面板
[12 empty] | 21 | 2020-06-18 | 定期檢測 | 拓緯工程顧問有限公司 | 2 | 1 | 1 | 1 | 混凝土剝落、破碎、鋼筋外露、銹蝕 | 未維修 | 鋼筋除鏽及混凝土修復(<=0.4*0.4*0.05m) | 0.02 | 平方公尺 | S8 |  | 橋面板
[12 empty] | 22 | 2020-06-18 | 定期檢測 | 拓緯工程顧問有限公司 | 2 | 1 | 1 | 1 | 混凝土剝落、破碎、鋼筋外露、銹蝕 | 未維修 | 混凝土修復(<=0.4*0.4*0.05m) | 0.05 | 平方公尺 | P1_B |  | 橋墩／帽梁
[12 empty] | 23 | 2020-06-18 | 定期檢測 | 拓緯工程顧問有限公司 | 2 | 1 | 1 | 1 | 混凝土剝落、破碎、鋼筋外露、銹蝕 | 未維修 | 鋼筋除鏽及混凝土修復(<=0.4*0.4*0.05m) | 0.01 | 平方公尺 | P4-F |  | 橋墩／帽梁
[12 empty] | 24 | 2020-06-18 | 定期檢測 | 拓緯工程顧問有限公司 | 2 | 1 | 1 | 1 | 混凝土剝落、破碎、鋼筋外露、銹蝕 | 未維修 | 鋼筋除鏽及混凝土修復(<=0.4*0.4*0.05m) | 0.03 | 平方公尺 | P6-B |  | 橋墩／帽梁
[12 empty] | 25 | 2020-06-18 | 定期檢測 | 拓緯工程顧問有限公司 | 2 | 1 | 1 | 1 | 混凝土剝落、破碎、鋼筋、鋼腱或錨碇外露、銹蝕 | 未維修 | 混凝土修復(<=0.4*0.4*0.05m) | 0.05 | 處 | S1G2 |  | 主梁
[12 empty] | 26 | 2020-06-18 | 定期檢測 | 拓緯工程顧問有限公司 | 2 | 1 | 1 | 1 | 塗裝劣化、生銹或腐蝕 | 已維修 | 鋼梁油漆塗裝 | 2 | 平方公尺 | S5G1 | 47179 | 主梁 | 塗裝劣化維修 | 900 |  | 2022-04-14 | 2023-05-16 16:48 | 蕭澄清 | 2023-05-16 16:48 | 蕭澄清
[12 empty] | 27 | 2020-06-18 | 定期檢測 | 拓緯工程顧問有限公司 | 3 | 3 | 2 | 2 | 混凝土剝落、破碎、鋼筋外露、銹蝕 | 已維修 | 混凝土剝落鋼筋鏽蝕修復 | 70 | 處 | 0k+060_ii | 22473 | 橋護欄 | 混凝土剝落鋼筋鏽蝕修復 | 500 | 2020-08-21 | 2020-08-21 | 2021-01-19 09:09 | 張育雅
[12 empty] | 28 | 2020-06-18 | 定期檢測 | 拓緯工程顧問有限公司 | 3 | 2 | 2 | 2 | 混凝土剝落、破碎、鋼筋外露、銹蝕 | 已維修 | 混凝土剝落鋼筋鏽蝕修復 | 10 | 處 | 0k+110_ii | 22474 | 橋護欄 | 混凝土剝落鋼筋鏽蝕修復 | 500 | 2020-08-21 | 2020-08-21 | 2021-01-19 09:09 | 張育雅
[12 empty] | 29 | 2020-06-18 | 定期檢測 | 拓緯工程顧問有限公司 | 3 | 2 | 2 | 2 | 混凝土剝落、破碎、鋼筋外露、銹蝕 | 已維修 | 混凝土剝落鋼筋鏽蝕修復 | 49 | 處 | 0k+037_oi | 18984 | 橋護欄 | 混凝土剝落鋼筋鏽蝕修復 | 500 | 2020-08-20 | 2020-08-20 | 2020-09-11 11:40 | 張育雅
[12 empty] | 30 | 2020-06-18 | 定期檢測 | 拓緯工程顧問有限公司 | 3 | 2 | 2 | 2 | 混凝土剝落、破碎、鋼筋外露、銹蝕 | 已維修 | 混凝土剝落鋼筋鏽蝕修復 | 4 | 處 | 0k+060_oi | 18985 | 橋護欄 | 混凝土剝落鋼筋鏽蝕修復 | 500 | 2020-08-20 | 2020-08-20 | 2020-09-11 11:40 | 張育雅
[12 empty] | 31 | 2020-06-18 | 定期檢測 | 拓緯工程顧問有限公司 | 3 | 2 | 3 | 3 | 混凝土剝落、破碎、鋼筋外露、銹蝕 | 已維修 | 鋼筋除鏽及混凝土修復(<=0.4*0.4*0.05m) | 0.12 | 平方公尺 | P2_F | 23180 | 橋墩／帽梁 | 鋼筋除鏽及混凝土修復(>0.4x0.4x0.05m) | 500 | 2020-12-09 | 2020-12-09 | 2021-03-03 16:16 | 張育雅
[12 empty] | 32 | 2020-06-18 | 定期檢測 | 拓緯工程顧問有限公司 | 2 | 1 | 2 | 2 | 塗裝劣化、生銹或腐蝕 | 已維修 | 鋼梁油漆塗裝 | 6.02 | 平方公尺 | S7G2 | 47184 | 主梁 | 塗裝劣化維修 | 900 |  | 2022-04-14 | 2023-05-16 16:48 | 蕭澄清 | 2023-05-16 16:48 | 蕭澄清
[12 empty] | 33 | 2020-06-18 | 定期檢測 | 拓緯工程顧問有限公司 | 2 | 1 | 1 | 1 | 塗裝劣化、生銹或腐蝕 | 已維修 | 鋼梁油漆塗裝 | 6 | 平方公尺 | S5G2 | 47180 | 主梁 | 塗裝劣化維修 | 900 |  | 2022-04-14 | 2023-05-16 16:48 | 蕭澄清 | 2023-05-16 16:48 | 蕭澄清
[12 empty] | 34 | 2020-06-18 | 定期檢測 | 拓緯工程顧問有限公司 | 3 | 2 | 2 | 2 | 混凝土剝落、破碎、鋼筋外露、銹蝕 | 已維修 | 混凝土剝落鋼筋鏽蝕修復 | 8 | 處 | 0k+120_oi | 18986 | 橋護欄 | 混凝土剝落鋼筋鏽蝕修復 | 500 | 2020-08-24 | 2020-08-24 | 2020-09-11 11:40 | 張育雅
[12 empty] | 35 | 2020-06-18 | 定期檢測 | 拓緯工程顧問有限公司 | 3 | 2 | 2 | 2 | 混凝土剝落、破碎、鋼筋外露、銹蝕 | 已維修 | 混凝土剝落鋼筋鏽蝕修復 | 30 | 處 | 0k+180_oi | 18987 | 橋護欄 | 混凝土剝落鋼筋鏽蝕修復 | 500 | 2020-08-24 | 2020-08-24 | 2020-09-11 11:40 | 張育雅
[12 empty] | 36 | 2020-06-18 | 定期檢測 | 拓緯工程顧問有限公司 | 3 | 2 | 2 | 2 | 混凝土剝落、破碎、鋼筋外露、銹蝕 | 已維修 | 混凝土剝落鋼筋鏽蝕修復 | 15 | 處 | 0k+210_oi | 18988 | 橋護欄 | 混凝土剝落鋼筋鏽蝕修復 | 500 | 2020-08-24 | 2020-08-24 | 2020-09-11 11:40 | 張育雅
[12 empty] | 37 | 2020-06-18 | 定期檢測 | 拓緯工程顧問有限公司 | 3 | 2 | 2 | 2 | 混凝土剝落、破碎、鋼筋外露、銹蝕 | 已維修 | 混凝土剝落鋼筋鏽蝕修復 | 5 | 處 | 0k+255_oi | 18989 | 橋護欄 | 混凝土剝落鋼筋鏽蝕修復 | 500 | 2020-08-24 | 2020-08-24 | 2020-09-11 11:40 | 張育雅
[12 empty] | 38 | 2020-06-18 | 定期檢測 | 拓緯工程顧問有限公司 | 2 | 1 | 1 | 1 | 塗裝劣化、生銹或腐蝕 | 已維修 | 鋼梁油漆塗裝 | 4 | 平方公尺 | S6G1 | 47181 | 主梁 | 塗裝劣化維修 | 900 |  | 2022-04-14 | 2023-05-16 16:48 | 蕭澄清 | 2023-05-16 16:48 | 蕭澄清
[12 empty] | 39 | 2020-06-18 | 定期檢測 | 拓緯工程顧問有限公司 | 2 | 1 | 1 | 1 | 塗裝劣化、生銹或腐蝕 | 已維修 | 鋼梁油漆塗裝 | 3 | 平方公尺 | S6G2 | 47182 | 主梁 | 塗裝劣化維修 | 900 |  | 2022-04-14 | 2023-05-16 16:48 | 蕭澄清 | 2023-05-16 16:48 | 蕭澄清
[12 empty] | 40 | 2020-06-18 | 定期檢測 | 拓緯工程顧問有限公司 | 2 | 1 | 1 | 1 | 塗裝劣化、生銹或腐蝕 | 已維修 | 鋼梁油漆塗裝 | 5.03 | 平方公尺 | S7G1 | 47183 | 主梁 | 塗裝劣化維修 | 900 |  | 2022-04-14 | 2023-05-16 16:48 | 蕭澄清 | 2023-05-16 16:48 | 蕭澄清
[12 empty] | 41 | 2020-06-18 | 定期檢測 | 拓緯工程顧問有限公司 | 2 | 2 | 2 | 2 | 混凝土剝落、破碎、鋼筋外露、銹蝕 | 已維修 | 鋼筋除鏽及混凝土修復(<=0.4*0.4*0.05m) | 0.09 | 平方公尺 | A2 | 23253 | 橋台 | 鋼筋除鏽及混凝土修復(>0.4x0.4x0.05m) | 500 | 2021-01-12 | 2021-01-12 | 2021-03-03 17:25 | 張育雅
[12 empty] | 42 | 2020-06-18 | 定期檢測 | 拓緯工程顧問有限公司 | 3 | 2 | 2 | 2 | 混凝土剝落、破碎、鋼筋外露、銹蝕 | 已維修 | 混凝土剝落鋼筋鏽蝕修復 | 21 | 處 | 0k+010_ii | 22472 | 橋護欄 | 混凝土剝落鋼筋鏽蝕修復 | 500 | 2020-08-21 | 2020-08-21 | 2021-01-19 09:09 | 張育雅
33 | 35197 | 桃園交流道出口橋(RAMP I) | 國道1號 | 國道 | 0K+250.917M ~0K~509.017M | 高公局北區養護工程分局 | 中壢工務段 | I型梁，箱型梁 | 預力混凝土，鋼構造 | 89 | 已維修：1 | NO | 檢測日期 | 檢測類別 | 檢測單位 | D | E | R | U | 劣化類型 | 狀態 | 建議維修工法 | 數量 | 單位 | 損壞位置 | 維修紀錄ID | 維修構件 | 維修工法 | 金額 | 開工日期 | 完成日期 | 維修原始紀錄日期 | 維修原始紀錄者 | 維修最後修改日期 | 維修最後修改者
[11 empty] | 未維修：25 | 1 | 2020-06-18 | 定期檢測 | 拓緯工程顧問有限公司 | 2 | 1 | 2 | 2 | 混凝土剝落、破碎、鋼筋外露、銹蝕 | 未維修 | 混凝土剝落鋼筋鏽蝕修復 | 7 | 處 | 0k+490_oi |  | 橋護欄
[11 empty] | 全部：26 | 2 | 2020-06-18 | 定期檢測 | 拓緯工程顧問有限公司 | 2 | 1 | 1 | 1 | 混凝土剝落、破碎、鋼筋外露、銹蝕 | 未維修 | 鋼筋除鏽及混凝土修復(<=0.4*0.4*0.05m) | 0.05 | 平方公尺 | P001-F |  | 橋墩／帽梁
[12 empty] | 3 | 2020-06-18 | 定期檢測 | 拓緯工程顧問有限公司 | 2 | 1 | 1 | 1 | 混凝土剝落、破碎、鋼筋外露、銹蝕 | 未維修 | 混凝土修復(<=0.4*0.4*0.05m) | 0.04 | 平方公尺 | P003-B |  | 橋墩／帽梁
[12 empty] | 4 | 2020-06-18 | 定期檢測 | 拓緯工程顧問有限公司 | 2 | 1 | 2 | 2 | 混凝土剝落、破碎、鋼筋外露、銹蝕 | 未維修 | 鋼筋除鏽及混凝土修復(<=0.4*0.4*0.05m) | 0.04 | 平方公尺 | P003-F |  | 橋墩／帽梁
[12 empty] | 5 | 2020-06-18 | 定期檢測 | 拓緯工程顧問有限公司 | 2 | 1 | 2 | 2 | 混凝土剝落、破碎、鋼筋外露、銹蝕 | 未維修 | 鋼筋除鏽及混凝土修復(<=0.4*0.4*0.05m) | 0.08 | 平方公尺 | S2 |  | 橋面板
[12 empty] | 6 | 2020-06-18 | 定期檢測 | 拓緯工程顧問有限公司 | 2 | 1 | 1 | 1 | 混凝土剝落、破碎、鋼筋外露、銹蝕 | 未維修 | 鋼筋除鏽及混凝土修復(<=0.4*0.4*0.05m) | 0.04 | 平方公尺 | S3 |  | 橋面板
[12 empty] | 7 | 2020-06-18 | 定期檢測 | 拓緯工程顧問有限公司 | 2 | 1 | 2 | 2 | 混凝土剝落、破碎、鋼筋外露、銹蝕 | 未維修 | 混凝土修復(<=0.4*0.4*0.05m) | 0.05 | 平方公尺 | S5 |  | 橋面板
[12 empty] | 8 | 2020-06-18 | 定期檢測 | 拓緯工程顧問有限公司 | 2 | 1 | 2 | 2 | 混凝土剝落、破碎、鋼筋外露、銹蝕 | 未維修 | 混凝土剝落鋼筋鏽蝕修復 | 5 | 處 | A1 |  | 引道路堤護欄
[12 empty] | 9 | 2020-06-18 | 定期檢測 | 拓緯工程顧問有限公司 | 2 | 1 | 2 | 2 | 混凝土剝落、破碎、鋼筋外露、銹蝕 | 未維修 | 鋼筋除鏽、環氧樹脂及無聲縮砂漿修補 | 0.17 | 平方公尺 | A1_B |  | 翼牆／擋土牆
[12 empty] | 10 | 2020-06-18 | 定期檢測 | 拓緯工程顧問有限公司 | 2 | 1 | 1 | 1 | 塗裝劣化、生銹或腐蝕 | 未維修 | 鋼梁油漆塗裝 | 0.9 | 平方公尺 | S2G1 |  | 主梁
[12 empty] | 11 | 2020-06-18 | 定期檢測 | 拓緯工程顧問有限公司 | 2 | 1 | 1 | 1 | 塗裝劣化、生銹或腐蝕 | 未維修 | 鋼梁油漆塗裝 | 0.12 | 平方公尺 | S2G2 |  | 主梁
[12 empty] | 12 | 2020-06-18 | 定期檢測 | 拓緯工程顧問有限公司 | 2 | 1 | 1 | 1 | 塗裝劣化、生銹或腐蝕 | 未維修 | 鋼梁油漆塗裝 | 0.24 | 平方公尺 | S3G2 |  | 主梁
[12 empty] | 13 | 2020-06-18 | 定期檢測 | 拓緯工程顧問有限公司 | 2 | 1 | 1 | 1 | 塗裝劣化、生銹或腐蝕 | 未維修 | 鋼筋除鏽及混凝土修復(>0.4*0.4*0.05m) | 0.2 | 平方公尺 | S4G1 |  | 主梁
[12 empty] | 14 | 2020-06-18 | 定期檢測 | 拓緯工程顧問有限公司 | 2 | 1 | 1 | 1 | 混凝土剝落、破碎、鋼筋外露、銹蝕 | 未維修 | 剝落混凝土修補 | 0.07 | 平方公尺 | 0k+250_oi |  | 橋護欄
[12 empty] | 15 | 2020-06-18 | 定期檢測 | 拓緯工程顧問有限公司 | 2 | 1 | 1 | 2 | 混凝土剝落、破碎、鋼筋外露、銹蝕 | 未維修 | 混凝土剝落鋼筋鏽蝕修復 | 1 | 處 | 0k+480_ii |  | 橋護欄
[12 empty] | 16 | 2020-06-18 | 定期檢測 | 拓緯工程顧問有限公司 | 2 | 1 | 1 | 1 | 混凝土剝落、破碎、鋼筋外露、銹蝕 | 未維修 | 混凝土剝落鋼筋鏽蝕修復 | 1 | 處 | 0k+250_ii |  | 橋護欄
[12 empty] | 17 | 2020-06-18 | 定期檢測 | 拓緯工程顧問有限公司 | 2 | 1 | 1 | 2 | 混凝土剝落、破碎、鋼筋外露、銹蝕 | 未維修 | 混凝土剝落鋼筋鏽蝕修復 | 1 | 處 | 0k+420_ii |  | 橋護欄
[12 empty] | 18 | 2020-06-18 | 定期檢測 | 拓緯工程顧問有限公司 | 2 | 1 | 1 | 1 | 混凝土剝落、破碎、鋼筋外露、銹蝕 | 未維修 | 混凝土修復(<=0.4*0.4*0.05m) | 0.08 | 平方公尺 | P006-F |  | 橋墩／帽梁
[12 empty] | 19 | 2020-06-18 | 定期檢測 | 拓緯工程顧問有限公司 | 2 | 2 | 2 | 2 | 伸縮縫間雜物堆積 | 未維修 | 伸縮縫清理 | 3 | 公尺 | A1 |  | 伸縮縫
[12 empty] | 20 | 2020-06-18 | 定期檢測 | 拓緯工程顧問有限公司 | 2 | 1 | 1 | 1 | 塗裝劣化、生銹或腐蝕 | 未維修 | 鋼梁油漆塗裝 | 5 | 平方公尺 | S4G2 |  | 主梁
[12 empty] | 21 | 2020-06-18 | 定期檢測 | 拓緯工程顧問有限公司 | 2 | 1 | 1 | 1 | 混凝土剝落、破碎、鋼筋、鋼腱或錨碇外露、銹蝕 | 未維修 | 混凝土修復(<=0.4*0.4*0.05m) | 0.08 | 平方公尺 | S7G4 |  | 主梁
[12 empty] | 22 | 2020-06-18 | 定期檢測 | 拓緯工程顧問有限公司 | 3 | 3 | 2 | 2 | 混凝土裂縫(止震塊) | 未維修 | 止震塊修復 | 0.2 | 平方公尺 | P4(S5P4GG4) |  | 防落設施
[12 empty] | 23 | 2020-06-18 | 定期檢測 | 拓緯工程顧問有限公司 | 2 | 1 | 1 | 1 | 混凝土剝落、破碎、鋼筋、鋼腱或錨碇外露、銹蝕 | 未維修 | 混凝土修復(<=0.4*0.4*0.05m) | 0.02 | 平方公尺 | S6G3 |  | 主梁
[12 empty] | 24 | 2020-06-18 | 定期檢測 | 拓緯工程顧問有限公司 | 2 | 1 | 1 | 1 | 混凝土剝落、破碎、鋼筋外露、銹蝕 | 未維修 | 鋼筋除鏽及混凝土修復(<=0.4*0.4*0.05m) | 0.01 | 平方公尺 | S1D2-3-B |  | 橫隔梁
[12 empty] | 25 | 2020-06-18 | 定期檢測 | 拓緯工程顧問有限公司 | 2 | 1 | 1 | 1 | 排水設施損傷 | 未維修 | 修復受損的排水管 | 1 | 處 |  |  | 橋梁排水設施
[12 empty] | 26 | 2020-06-18 | 定期檢測 | 拓緯工程顧問有限公司 | 3 | 2 | 3 | 3 | 混凝土剝落、破碎、鋼筋外露、銹蝕 | 已維修 | 鋼筋除鏽及混凝土修復(>0.4*0.4*0.05m) | 0.29 | 平方公尺 | P004-B | 30742 | 橋墩／帽梁 | 0.4x0.4x0.05m) |  | 2021-05-22 | 2021-05-22 | 2021-05-28 08:53 | 蕭澄清
34 | 35199 | 內壢交流道出口橋(RAMP C) | 國道1號 | 國道 | 1K+599.324M ~2K~258.924M | 高公局北區養護工程分局 | 中壢工務段 | I型梁，箱型梁 | 預力混凝土，鋼構造 | 90 | 已維修：0 | NO | 檢測日期 | 檢測類別 | 檢測單位 | D | E | R | U | 劣化類型 | 狀態 | 建議維修工法 | 數量 | 單位 | 損壞位置 | 維修紀錄ID | 維修構件 | 維修工法 | 金額 | 開工日期 | 完成日期 | 維修原始紀錄日期 | 維修原始紀錄者 | 維修最後修改日期 | 維修最後修改者
[11 empty] | 未維修：119 | 1 | 2020-07-06 | 定期檢測 | 拓緯工程顧問有限公司 | 2 | 1 | 1 | 1 | 混凝土剝落、破碎、鋼筋外露、銹蝕 | 未維修 | 鋼筋除鏽及混凝土修復(<=0.4*0.4*0.05m) | 0.06 | 平方公尺 | S20D5-4 |  | 橫隔梁
[11 empty] | 全部：119 | 2 | 2020-07-06 | 定期檢測 | 拓緯工程顧問有限公司 | 2 | 1 | 1 | 1 | 混凝土剝落、破碎、鋼筋外露、銹蝕 | 未維修 | 鋼筋除鏽及混凝土修復(<=0.4*0.4*0.05m) | 0.01 | 平方公尺 | S20D5-6 |  | 橫隔梁
[12 empty] | 3 | 2020-07-06 | 定期檢測 | 拓緯工程顧問有限公司 | 2 | 1 | 1 | 1 | 其他損傷 | 未維修 | 表面蜂窩修補 | 0.03 | 平方公尺 | S12D3-7 |  | 橫隔梁
[12 empty] | 4 | 2020-07-06 | 定期檢測 | 拓緯工程顧問有限公司 | 2 | 1 | 2 | 2 | 其他損傷 | 未維修 | 鋼筋除鏽及混凝土修復(<=0.4*0.4*0.05m) | 0.12 | 平方公尺 | S14D2-1 |  | 橫隔梁
[12 empty] | 5 | 2020-07-06 | 定期檢測 | 拓緯工程顧問有限公司 | 2 | 1 | 1 | 1 | 其他損傷 | 未維修 | 表面蜂窩修補 | 0.12 | 平方公尺 | S17D2-4 |  | 橫隔梁
[12 empty] | 6 | 2020-07-06 | 定期檢測 | 拓緯工程顧問有限公司 | 2 | 1 | 1 | 1 | 其他損傷 | 未維修 | 表面蜂窩修補 | 0.05 | 平方公尺 | S17D3-7 |  | 橫隔梁
[12 empty] | 7 | 2020-07-06 | 定期檢測 | 拓緯工程顧問有限公司 | 2 | 1 | 1 | 1 | 其他損傷 | 未維修 | 表面蜂窩修補 | 0.05 | 平方公尺 | S19D3-6_F |  | 橫隔梁
[12 empty] | 8 | 2020-07-06 | 定期檢測 | 拓緯工程顧問有限公司 | 2 | 1 | 1 | 1 | 其他損傷 | 未維修 | 表面蜂窩修補 | 0.1 | 平方公尺 | S19D4-2_F |  | 橫隔梁
[12 empty] | 9 | 2020-07-06 | 定期檢測 | 拓緯工程顧問有限公司 | 2 | 1 | 1 | 1 | 其他損傷 | 未維修 | 表面蜂窩修補 | 0.18 | 平方公尺 | S19D5-2_F |  | 橫隔梁
[12 empty] | 10 | 2020-07-06 | 定期檢測 | 拓緯工程顧問有限公司 | 2 | 1 | 1 | 1 | 其他損傷 | 未維修 | 表面蜂窩修補 | 0.06 | 平方公尺 | S19D5-4_F |  | 橫隔梁
[12 empty] | 11 | 2020-07-06 | 定期檢測 | 拓緯工程顧問有限公司 | 2 | 1 | 1 | 1 | 混凝土剝落、破碎、鋼筋外露、銹蝕 | 未維修 | 混凝土修復(<=0.4*0.4*0.05m) | 0.04 | 平方公尺 | P15-2_F |  | 橋墩／帽梁
[12 empty] | 12 | 2020-07-06 | 定期檢測 | 拓緯工程顧問有限公司 | 2 | 1 | 2 | 2 | 混凝土結構裂縫 | 未維修 | 修補寬度大於0.3mm的裂縫 | 0.6 | 公尺 | P19-2_F |  | 橋墩／帽梁
[12 empty] | 13 | 2020-07-06 | 定期檢測 | 拓緯工程顧問有限公司 | 2 | 1 | 1 | 1 | 其他損傷 | 未維修 | 修補混凝土 | 0.08 | 平方公尺 | A2G4G5 |  | 防落設施
[12 empty] | 14 | 2020-07-06 | 定期檢測 | 拓緯工程顧問有限公司 | 2 | 1 | 1 | 1 | 其他損傷 | 未維修 | 表面蜂窩修補 | 0.1 | 平方公尺 | S7G5 |  | 主梁
[12 empty] | 15 | 2020-07-06 | 定期檢測 | 拓緯工程顧問有限公司 | 2 | 2 | 2 | 2 | 混凝土剝落、破碎、鋼筋、鋼腱或錨碇外露、銹蝕 | 未維修 | 混凝土修復(>0.4*0.4*0.05m) | 0.15 | 平方公尺 | S13G4 |  | 主梁
[12 empty] | 16 | 2020-07-06 | 定期檢測 | 拓緯工程顧問有限公司 | 2 | 1 | 1 | 1 | 混凝土剝落、破碎、鋼筋、鋼腱或錨碇外露、銹蝕 | 未維修 | 混凝土修復(<=0.4*0.4*0.05m) | 0.05 | 平方公尺 | S15G6 |  | 主梁
[12 empty] | 17 | 2020-07-06 | 定期檢測 | 拓緯工程顧問有限公司 | 2 | 1 | 1 | 1 | 混凝土剝落、破碎、鋼筋、鋼腱或錨碇外露、銹蝕 | 未維修 | 混凝土修復(<=0.4*0.4*0.05m) | 0.03 | 平方公尺 | S18G4 |  | 主梁
[12 empty] | 18 | 2020-07-06 | 定期檢測 | 拓緯工程顧問有限公司 | 2 | 1 | 2 | 2 | 混凝土結構裂縫 | 未維修 | 修補寬度大於0.3mm的裂縫 | 3 | 公尺 | P15-1_F |  | 橋墩／帽梁
[12 empty] | 19 | 2020-07-06 | 定期檢測 | 拓緯工程顧問有限公司 | 2 | 1 | 2 | 2 | 混凝土結構裂縫 | 未維修 | 修補寬度大於0.3mm的裂縫 | 2 | 公尺 | P19-1_F |  | 橋墩／帽梁
[12 empty] | 20 | 2020-07-06 | 定期檢測 | 拓緯工程顧問有限公司 | 2 | 1 | 2 | 2 | 滲水、白華 | 未維修 | 白華處理(平方公尺) | 0.18 | 平方公尺 | P19-2_B |  | 橋墩／帽梁
[12 empty] | 21 | 2020-07-06 | 定期檢測 | 拓緯工程顧問有限公司 | 2 | 1 | 2 | 2 | 混凝土結構裂縫 | 未維修 | 修補寬度大於0.3mm的裂縫 | 2.4 | 公尺 | P19-2_B |  | 橋墩／帽梁
[12 empty] | 22 | 2020-07-06 | 定期檢測 | 拓緯工程顧問有限公司 | 2 | 1 | 1 | 1 | 混凝土剝落、破碎、鋼筋、鋼腱或錨碇外露、銹蝕 | 未維修 | 混凝土修復(<=0.4*0.4*0.05m) | 0.04 | 平方公尺 | S3G5 |  | 主梁
[12 empty] | 23 | 2020-07-06 | 定期檢測 | 拓緯工程顧問有限公司 | 2 | 1 | 1 | 1 | 混凝土剝落、破碎、鋼筋、鋼腱或錨碇外露、銹蝕 | 未維修 | 混凝土修復(<=0.4*0.4*0.05m) | 0.04 | 平方公尺 | S5G1 |  | 主梁
[12 empty] | 24 | 2020-07-06 | 定期檢測 | 拓緯工程顧問有限公司 | 2 | 1 | 1 | 1 | 混凝土剝落、破碎、鋼筋、鋼腱或錨碇外露、銹蝕 | 未維修 | 混凝土修復(<=0.4*0.4*0.05m) | 0.02 | 平方公尺 | S14G6 |  | 主梁
[12 empty] | 25 | 2020-07-06 | 定期檢測 | 拓緯工程顧問有限公司 | 2 | 1 | 1 | 1 | 混凝土剝落、破碎、鋼筋、鋼腱或錨碇外露、銹蝕 | 未維修 | 鋼筋除鏽及混凝土修復(<=0.4*0.4*0.05m) | 0.03 | 平方公尺 | S14G8 |  | 主梁
[12 empty] | 26 | 2020-07-06 | 定期檢測 | 拓緯工程顧問有限公司 | 2 | 1 | 1 | 1 | 混凝土剝落、破碎、鋼筋外露、銹蝕 | 未維修 | 鋼筋除鏽及混凝土修復(<=0.4*0.4*0.05m) | 0.01 | 平方公尺 | S11D-3-2 |  | 橫隔梁
[12 empty] | 27 | 2020-07-06 | 定期檢測 | 拓緯工程顧問有限公司 | 2 | 1 | 2 | 2 | 其他損傷 | 未維修 | 表面蜂窩修補 | 0.18 | 平方公尺 | S12D2-1 |  | 橫隔梁
[12 empty] | 28 | 2020-07-06 | 定期檢測 | 拓緯工程顧問有限公司 | 2 | 1 | 1 | 1 | 其他損傷 | 未維修 | 鋼筋除鏽及混凝土修復(<=0.4*0.4*0.05m) | 0.03 | 平方公尺 | S12D3-1 |  | 橫隔梁
[12 empty] | 29 | 2020-07-06 | 定期檢測 | 拓緯工程顧問有限公司 | 2 | 1 | 1 | 1 | 混凝土剝落、破碎、鋼筋外露、銹蝕 | 未維修 | 混凝土修復(<=0.4*0.4*0.05m) | 0.01 | 平方公尺 | P10-1_B |  | 橋墩／帽梁
[12 empty] | 30 | 2020-07-06 | 定期檢測 | 拓緯工程顧問有限公司 | 2 | 1 | 2 | 2 | 混凝土結構裂縫 | 未維修 | 修補寬度大於0.3mm的裂縫 | 4 | 公尺 | P12-1_F |  | 橋墩／帽梁
[12 empty] | 31 | 2020-07-06 | 定期檢測 | 拓緯工程顧問有限公司 | 2 | 2 | 2 | 2 | 塗裝劣化、生銹或腐蝕 | 未維修 | 鋼梁油漆塗裝 | 12 | 平方公尺 | S2G1 |  | 主梁
[12 empty] | 32 | 2020-07-06 | 定期檢測 | 拓緯工程顧問有限公司 | 2 | 2 | 2 | 2 | 塗裝劣化、生銹或腐蝕 | 未維修 | 鋼梁油漆塗裝 | 7.74 | 平方公尺 | S2G2 |  | 主梁
[12 empty] | 33 | 2020-07-06 | 定期檢測 | 拓緯工程顧問有限公司 | 2 | 1 | 1 | 1 | 混凝土剝落、破碎、鋼筋、鋼腱或錨碇外露、銹蝕 | 未維修 | 混凝土修復(<=0.4*0.4*0.05m) | 0.02 | 平方公尺 | S5G2 |  | 主梁
[12 empty] | 34 | 2020-07-06 | 定期檢測 | 拓緯工程顧問有限公司 | 2 | 1 | 1 | 1 | 混凝土剝落、破碎、鋼筋、鋼腱或錨碇外露、銹蝕 | 未維修 | 混凝土修復(<=0.4*0.4*0.05m) | 0.04 | 平方公尺 | S5G5 |  | 主梁
[12 empty] | 35 | 2020-07-06 | 定期檢測 | 拓緯工程顧問有限公司 | 2 | 1 | 1 | 1 | 混凝土剝落、破碎、鋼筋、鋼腱或錨碇外露、銹蝕 | 未維修 | 混凝土修復(<=0.4*0.4*0.05m) | 0.04 | 平方公尺 | S7G5 |  | 主梁
[12 empty] | 36 | 2020-07-06 | 定期檢測 | 拓緯工程顧問有限公司 | 2 | 1 | 1 | 1 | 混凝土剝落、破碎、鋼筋、鋼腱或錨碇外露、銹蝕 | 未維修 | 混凝土修復(>0.4*0.4*0.05m) | 0.07 | 平方公尺 | S8G8 |  | 主梁
[12 empty] | 37 | 2020-07-06 | 定期檢測 | 拓緯工程顧問有限公司 | 2 | 1 | 1 | 1 | 混凝土剝落、破碎、鋼筋、鋼腱或錨碇外露、銹蝕 | 未維修 | 混凝土修復(<=0.4*0.4*0.05m) | 0.02 | 平方公尺 | S14G4 |  | 主梁
[12 empty] | 38 | 2020-07-06 | 定期檢測 | 拓緯工程顧問有限公司 | 2 | 1 | 2 | 2 | 混凝土剝落、破碎、鋼筋、鋼腱或錨碇外露、銹蝕 | 未維修 | 鋼筋除鏽及混凝土修復(>0.4*0.4*0.05m) | 0.15 | 平方公尺 | S16G3 |  | 主梁
[12 empty] | 39 | 2020-07-06 | 定期檢測 | 拓緯工程顧問有限公司 | 2 | 1 | 1 | 1 | 其他損傷 | 未維修 | 表面蜂窩修補 | 0.06 | 平方公尺 | S13D1-1 |  | 橫隔梁
[12 empty] | 40 | 2020-07-06 | 定期檢測 | 拓緯工程顧問有限公司 | 2 | 1 | 1 | 1 | 其他損傷 | 未維修 | 表面蜂窩修補 | 0.1 | 平方公尺 | S15D2-1 |  | 橫隔梁
[12 empty] | 41 | 2020-07-06 | 定期檢測 | 拓緯工程顧問有限公司 | 2 | 1 | 1 | 1 | 混凝土剝落、破碎、鋼筋外露、銹蝕 | 未維修 | 鋼筋除鏽及混凝土修復(<=0.4*0.4*0.05m) | 0.02 | 平方公尺 | S17D2-3 |  | 橫隔梁
[12 empty] | 42 | 2020-07-06 | 定期檢測 | 拓緯工程顧問有限公司 | 2 | 1 | 1 | 1 | 其他損傷 | 未維修 | 表面蜂窩修補 | 0.09 | 平方公尺 | S17D3-3 |  | 橫隔梁
[12 empty] | 43 | 2020-07-06 | 定期檢測 | 拓緯工程顧問有限公司 | 2 | 1 | 2 | 2 | 其他損傷 | 未維修 | 表面蜂窩修補 | 0.06 | 平方公尺 | S12D3-1 |  | 橫隔梁
[12 empty] | 44 | 2020-07-06 | 定期檢測 | 拓緯工程顧問有限公司 | 2 | 1 | 1 | 1 | 其他損傷 | 未維修 | 表面蜂窩修補 | 0.18 | 平方公尺 | S18D1-4 |  | 橫隔梁
[12 empty] | 45 | 2020-07-06 | 定期檢測 | 拓緯工程顧問有限公司 | 2 | 1 | 1 | 1 | 其他損傷 | 未維修 | 表面蜂窩修補 | 0.4 | 平方公尺 | S18D1-5_B |  | 橫隔梁
[12 empty] | 46 | 2020-07-06 | 定期檢測 | 拓緯工程顧問有限公司 | 2 | 1 | 1 | 1 | 其他損傷 | 未維修 | 結構物伸縮縫填縫劑更新 | 0.24 | 公尺 | S19D1-4_B |  | 橫隔梁
[12 empty] | 47 | 2020-07-06 | 定期檢測 | 拓緯工程顧問有限公司 | 2 | 1 | 1 | 1 | 其他損傷 | 未維修 | 表面蜂窩修補 | 0.13 | 平方公尺 | S19D5-5 |  | 橫隔梁
[12 empty] | 48 | 2020-07-06 | 定期檢測 | 拓緯工程顧問有限公司 | 2 | 1 | 1 | 1 | 其他損傷 | 未維修 | 表面蜂窩修補 | 0.04 | 平方公尺 | S20D5-2 |  | 橫隔梁
[12 empty] | 49 | 2020-07-06 | 定期檢測 | 拓緯工程顧問有限公司 | 2 | 1 | 1 | 1 | 其他損傷 | 未維修 | 表面蜂窩修補 | 0.24 | 平方公尺 | S20D5-3 |  | 橫隔梁
[12 empty] | 50 | 2020-07-06 | 定期檢測 | 拓緯工程顧問有限公司 | 2 | 1 | 1 | 1 | 其他損傷 | 未維修 | 模板拆除 | 1 | 式 | S2 |  | 橋面板
[12 empty] | 51 | 2020-07-06 | 定期檢測 | 拓緯工程顧問有限公司 | 2 | 1 | 1 | 1 | 混凝土剝落、破碎、鋼筋外露、銹蝕 | 未維修 | 混凝土修復(>0.4*0.4*0.05m) | 0.12 | 平方公尺 | S19 |  | 橋面板
[12 empty] | 52 | 2020-07-06 | 定期檢測 | 拓緯工程顧問有限公司 | 2 | 1 | 1 | 1 | 混凝土剝落、破碎、鋼筋外露、銹蝕 | 未維修 | 鋼筋除鏽及混凝土修復(<=0.4*0.4*0.05m) | 0.01 | 平方公尺 | S19 |  | 橋面板
[12 empty] | 53 | 2020-07-06 | 定期檢測 | 拓緯工程顧問有限公司 | 2 | 1 | 1 | 1 | 混凝土剝落、破碎、鋼筋外露、銹蝕 | 未維修 | 鋼筋除鏽及混凝土修復(<=0.4*0.4*0.05m) | 0.08 | 平方公尺 | S1 |  | 橋面板
[12 empty] | 54 | 2020-07-06 | 定期檢測 | 拓緯工程顧問有限公司 | 3 | 2 | 2 | 2 | 排水設施損傷 | 未維修 | 修復受損的排水管 | 1 | 處 | S20 |  | 橋梁排水設施
[12 empty] | 55 | 2020-07-06 | 定期檢測 | 拓緯工程顧問有限公司 | 2 | 1 | 1 | 1 | 混凝土剝落、破碎、鋼筋外露、銹蝕 | 未維修 | 鋼筋除鏽及混凝土修復(<=0.4*0.4*0.05m) | 0.01 | 平方公尺 | S15D4-4 |  | 橫隔梁
[12 empty] | 56 | 2020-07-06 | 定期檢測 | 拓緯工程顧問有限公司 | 2 | 1 | 1 | 1 | 混凝土剝落、破碎、鋼筋外露、銹蝕 | 未維修 | 混凝土修復(<=0.4*0.4*0.05m) | 0.04 | 平方公尺 | S16D4-1 |  | 橫隔梁
[12 empty] | 57 | 2020-07-06 | 定期檢測 | 拓緯工程顧問有限公司 | 2 | 1 | 1 | 1 | 其他損傷 | 未維修 | 表面蜂窩修補 | 0.15 | 平方公尺 | S17D2-2_F |  | 橫隔梁
[12 empty] | 58 | 2020-07-06 | 定期檢測 | 拓緯工程顧問有限公司 | 2 | 1 | 1 | 1 | 混凝土剝落、破碎、鋼筋外露、銹蝕 | 未維修 | 鋼筋除鏽及混凝土修復(<=0.4*0.4*0.05m) | 0.02 | 平方公尺 | S17D2-2_F |  | 橫隔梁
[12 empty] | 59 | 2020-07-06 | 定期檢測 | 拓緯工程顧問有限公司 | 2 | 1 | 1 | 1 | 其他損傷 | 未維修 | 表面蜂窩修補 | 0.06 | 平方公尺 | S19D4-4 |  | 橫隔梁
[12 empty] | 60 | 2020-07-06 | 定期檢測 | 拓緯工程顧問有限公司 | 2 | 1 | 1 | 1 | 其他損傷 | 未維修 | 表面蜂窩修補 | 0.6 | 平方公尺 | S19D5-1_F |  | 橫隔梁
[12 empty] | 61 | 2020-07-06 | 定期檢測 | 拓緯工程顧問有限公司 | 2 | 1 | 1 | 1 | 混凝土剝落、破碎、鋼筋外露、銹蝕 | 未維修 | 混凝土剝落鋼筋鏽蝕修復 | 2 | 處 | A1 |  | 引道路堤護欄
[12 empty] | 62 | 2020-07-06 | 定期檢測 | 拓緯工程顧問有限公司 | 2 | 1 | 1 | 1 | 混凝土剝落、破碎、鋼筋外露、銹蝕 | 未維修 | 鋼筋除鏽及混凝土修復(>0.4*0.4*0.05m) | 0.2 | 平方公尺 | A1 |  | 橋台
[12 empty] | 63 | 2020-07-06 | 定期檢測 | 拓緯工程顧問有限公司 | 3 | 2 | 2 | 2 | 混凝土剝落、破碎、鋼筋外露、銹蝕 | 未維修 | 混凝土剝落鋼筋鏽蝕修復 | 50 | 處 | 0k+880_oi |  | 橋護欄
[12 empty] | 64 | 2020-07-06 | 定期檢測 | 拓緯工程顧問有限公司 | 3 | 2 | 2 | 2 | 混凝土剝落、破碎、鋼筋外露、銹蝕 | 未維修 | 混凝土剝落鋼筋鏽蝕修復 | 50 | 處 | 0k+240_io |  | 橋護欄
[12 empty] | 65 | 2020-07-06 | 定期檢測 | 拓緯工程顧問有限公司 | 2 | 2 | 2 | 2 | 混凝土剝落、破碎、鋼筋外露、銹蝕 | 未維修 | 混凝土剝落鋼筋鏽蝕修復 | 10 | 處 | 1k+005_ii |  | 橋護欄
[12 empty] | 66 | 2020-07-06 | 定期檢測 | 拓緯工程顧問有限公司 | 2 | 1 | 1 | 1 | 混凝土剝落、破碎、鋼筋外露、銹蝕 | 未維修 | 混凝土修復(<=0.4*0.4*0.05m) | 0.03 | 平方公尺 | P6_B |  | 橋墩／帽梁
[12 empty] | 67 | 2020-07-06 | 定期檢測 | 拓緯工程顧問有限公司 | 2 | 1 | 1 | 1 | 混凝土剝落、破碎、鋼筋外露、銹蝕 | 未維修 | 鋼筋除鏽及混凝土修復(<=0.4*0.4*0.05m) | 0.01 | 處 | P6_B |  | 橋墩／帽梁
[12 empty] | 68 | 2020-07-06 | 定期檢測 | 拓緯工程顧問有限公司 | 2 | 1 | 1 | 1 | 混凝土剝落、破碎、鋼筋外露、銹蝕 | 未維修 | 混凝土修復(<=0.4*0.4*0.05m) | 0.02 | 平方公尺 | P9-2_B |  | 橋墩／帽梁
[12 empty] | 69 | 2020-07-06 | 定期檢測 | 拓緯工程顧問有限公司 | 2 | 1 | 1 | 1 | 混凝土剝落、破碎、鋼筋外露、銹蝕 | 未維修 | 鋼筋除鏽及混凝土修復(<=0.4*0.4*0.05m) | 0.01 | 平方公尺 | P9-2_F |  | 橋墩／帽梁
[12 empty] | 70 | 2020-07-06 | 定期檢測 | 拓緯工程顧問有限公司 | 2 | 1 | 1 | 1 | 混凝土剝落、破碎、鋼筋外露、銹蝕 | 未維修 | 混凝土修復(<=0.4*0.4*0.05m) | 0.03 | 平方公尺 | P12-2_B |  | 橋墩／帽梁
[12 empty] | 71 | 2020-07-06 | 定期檢測 | 拓緯工程顧問有限公司 | 2 | 1 | 2 | 2 | 混凝土結構裂縫 | 未維修 | 修補寬度大於0.3mm的裂縫 | 4 | 公尺 | P13-1_B |  | 橋墩／帽梁
[12 empty] | 72 | 2020-07-06 | 定期檢測 | 拓緯工程顧問有限公司 | 2 | 1 | 2 | 2 | 混凝土結構裂縫 | 未維修 | 修補寬度大於0.3mm的裂縫 | 6 | 公尺 | P16-1_F |  | 橋墩／帽梁
[12 empty] | 73 | 2020-07-06 | 定期檢測 | 拓緯工程顧問有限公司 | 2 | 1 | 2 | 2 | 混凝土剝落、破碎、鋼筋外露、銹蝕 | 未維修 | 鋼筋除鏽及混凝土修復(>0.4x0.4x0.05m) | 0.25 | 平方公尺 | P16-2_B |  | 橋墩／帽梁
[12 empty] | 74 | 2020-07-06 | 定期檢測 | 拓緯工程顧問有限公司 | 2 | 1 | 1 | 1 | 混凝土剝落、破碎、鋼筋外露、銹蝕 | 未維修 | 鋼筋除鏽及混凝土修復(<=0.4*0.4*0.05m) | 0.01 | 平方公尺 | 16-2_F |  | 橋墩／帽梁
[12 empty] | 75 | 2020-07-06 | 定期檢測 | 拓緯工程顧問有限公司 | 2 | 1 | 1 | 1 | 其他損傷 | 未維修 | 鋼筋暴露鏽蝕 | 0.02 | 平方公尺 | S3P2G2G3 |  | 防落設施
[12 empty] | 76 | 2020-07-06 | 定期檢測 | 拓緯工程顧問有限公司 | 2 | 2 | 2 | 2 | 塗裝劣化、生銹或腐蝕 | 未維修 | 鋼梁油漆塗裝 | 3.6 | 平方公尺 | S1G1 |  | 主梁
[12 empty] | 77 | 2020-07-06 | 定期檢測 | 拓緯工程顧問有限公司 | 2 | 1 | 2 | 2 | 混凝土剝落、破碎、鋼筋、鋼腱或錨碇外露、銹蝕 | 未維修 | 鋼筋除鏽及混凝土修復(<=0.4*0.4*0.05m) | 0.15 | 平方公尺 | S6G1 |  | 主梁
[12 empty] | 78 | 2020-07-06 | 定期檢測 | 拓緯工程顧問有限公司 | 2 | 1 | 1 | 1 | 混凝土剝落、破碎、鋼筋、鋼腱或錨碇外露、銹蝕 | 未維修 | 混凝土修復(<=0.4*0.4*0.05m) | 0.08 | 平方公尺 | S6G2 |  | 主梁
[12 empty] | 79 | 2020-07-06 | 定期檢測 | 拓緯工程顧問有限公司 | 2 | 1 | 1 | 1 | 混凝土剝落、破碎、鋼筋、鋼腱或錨碇外露、銹蝕 | 未維修 | 鋼筋除鏽及混凝土修復(<=0.4*0.4*0.05m) | 0.01 | 平方公尺 | S6G5 |  | 主梁
[12 empty] | 80 | 2020-07-06 | 定期檢測 | 拓緯工程顧問有限公司 | 2 | 1 | 1 | 1 | 混凝土剝落、破碎、鋼筋、鋼腱或錨碇外露、銹蝕 | 未維修 | 混凝土修復(<=0.4*0.4*0.05m) | 0.03 | 平方公尺 | S11G2 |  | 主梁
[12 empty] | 81 | 2020-07-06 | 定期檢測 | 拓緯工程顧問有限公司 | 2 | 1 | 1 | 1 | 混凝土剝落、破碎、鋼筋、鋼腱或錨碇外露、銹蝕 | 未維修 | 混凝土修復(<=0.4*0.4*0.05m) | 0.03 | 平方公尺 | S12G8 |  | 主梁
[12 empty] | 82 | 2020-07-06 | 定期檢測 | 拓緯工程顧問有限公司 | 2 | 1 | 1 | 1 | 混凝土剝落、破碎、鋼筋、鋼腱或錨碇外露、銹蝕 | 未維修 | 混凝土修復(>0.4*0.4*0.05m) | 0.12 | 平方公尺 | S18G6 |  | 主梁
[12 empty] | 83 | 2020-07-06 | 定期檢測 | 拓緯工程顧問有限公司 | 2 | 1 | 1 | 1 | 混凝土剝落、破碎、鋼筋、鋼腱或錨碇外露、銹蝕 | 未維修 | 混凝土修復(<=0.4*0.4*0.05m) | 0.02 | 平方公尺 | S19G6 |  | 主梁
[12 empty] | 84 | 2020-07-06 | 定期檢測 | 拓緯工程顧問有限公司 | 2 | 1 | 1 | 1 | 其他損傷 | 未維修 | 模板未拆 | 1 | 處 | S20G3 |  | 主梁
[12 empty] | 85 | 2020-07-06 | 定期檢測 | 拓緯工程顧問有限公司 | 2 | 1 | 1 | 1 | 滲水、白華 | 未維修 | 白華處理(平方公尺) | 0.06 | 平方公尺 | A2 |  | 橋台
[12 empty] | 86 | 2020-07-06 | 定期檢測 | 拓緯工程顧問有限公司 | 2 | 1 | 1 | 1 | 其他損傷 | 未維修 | 植物清除 | 1 | 處 | 0k+590_io |  | 橋護欄
[12 empty] | 87 | 2020-07-06 | 定期檢測 | 拓緯工程顧問有限公司 | 2 | 1 | 1 | 1 | 混凝土剝落、破碎、鋼筋外露、銹蝕 | 未維修 | 混凝土剝落鋼筋鏽蝕修復 | 6 | 處 | 0k+840_ii |  | 橋護欄
[12 empty] | 88 | 2020-07-06 | 定期檢測 | 拓緯工程顧問有限公司 | 2 | 1 | 1 | 1 | 其他損傷 | 未維修 | 表面蜂窩修補 | 0.06 | 平方公尺 | P8-1_B |  | 橋墩／帽梁
[12 empty] | 89 | 2020-07-06 | 定期檢測 | 拓緯工程顧問有限公司 | 2 | 1 | 1 | 1 | 其他損傷 | 未維修 | 植物清除 | 1 | 處 | P8-1_F |  | 橋墩／帽梁
[12 empty] | 90 | 2020-07-06 | 定期檢測 | 拓緯工程顧問有限公司 | 2 | 1 | 2 | 2 | 混凝土結構裂縫 | 未維修 | 修補寬度大於0.3mm的裂縫 | 8 | 公尺 | P9-1_F |  | 橋墩／帽梁
[12 empty] | 91 | 2020-07-06 | 定期檢測 | 拓緯工程顧問有限公司 | 2 | 1 | 1 | 1 | 混凝土剝落、破碎、鋼筋外露、銹蝕 | 未維修 | 鋼筋除鏽及混凝土修復(<=0.4*0.4*0.05m) | 0.04 | 處 | A1 |  | 橋台
[12 empty] | 92 | 2020-07-06 | 定期檢測 | 拓緯工程顧問有限公司 | 2 | 1 | 1 | 1 | 排水設施損傷 | 未維修 | 修復受損的排水管 | 2 | 公尺 | S12 |  | 橋梁排水設施
[12 empty] | 93 | 2020-07-06 | 定期檢測 | 拓緯工程顧問有限公司 | 3 | 2 | 2 | 2 | 混凝土剝落、破碎、鋼筋外露、銹蝕 | 未維修 | 混凝土剝落鋼筋鏽蝕修復 | 0.24 | 平方公尺 | 1k+050_ii |  | 橋護欄
[12 empty] | 94 | 2020-07-06 | 定期檢測 | 拓緯工程顧問有限公司 | 2 | 2 | 2 | 2 | 混凝土剝落、破碎、鋼筋外露、銹蝕 | 未維修 | 混凝土剝落鋼筋鏽蝕修復 | 13 | 處 | 1k+080_ii |  | 橋護欄
[12 empty] | 95 | 2020-07-06 | 定期檢測 | 拓緯工程顧問有限公司 | 2 | 1 | 2 | 2 | 混凝土剝落、破碎、鋼筋外露、銹蝕 | 未維修 | 混凝土修復(<=0.4*0.4*0.05m) | 0.02 | 平方公尺 | P4_B |  | 橋墩／帽梁
[12 empty] | 96 | 2020-07-06 | 定期檢測 | 拓緯工程顧問有限公司 | 2 | 1 | 2 | 2 | 混凝土結構裂縫 | 未維修 | 修補寬度大於0.3mm的裂縫 | 1.2 | 公尺 | P4_B |  | 橋墩／帽梁
[12 empty] | 97 | 2020-07-06 | 定期檢測 | 拓緯工程顧問有限公司 | 2 | 1 | 1 | 1 | 混凝土剝落、破碎、鋼筋外露、銹蝕 | 未維修 | 鋼筋除鏽及混凝土修復(<=0.4*0.4*0.05m) | 0.08 | 平方公尺 | P8-1_B |  | 橋墩／帽梁
[12 empty] | 98 | 2020-07-06 | 定期檢測 | 拓緯工程顧問有限公司 | 2 | 1 | 2 | 2 | 混凝土剝落、破碎、鋼筋外露、銹蝕 | 未維修 | 混凝土修復(>0.4*0.4*0.05m) | 0.18 | 平方公尺 | A2 |  | 橋台
[12 empty] | 99 | 2020-07-06 | 定期檢測 | 拓緯工程顧問有限公司 | 2 | 1 | 1 | 1 | 排水設施損傷 | 未維修 | 修復受損的排水管 | 2 | 公尺 | S11 |  | 橋梁排水設施
[12 empty] | 100 | 2020-07-06 | 定期檢測 | 拓緯工程顧問有限公司 | 2 | 2 | 1 | 1 | 混凝土剝落、破碎、鋼筋外露、銹蝕 | 未維修 | 混凝土剝落鋼筋鏽蝕修復 | 0.12 | 處 | 1k+786_ii |  | 橋護欄
[12 empty] | 101 | 2020-07-06 | 定期檢測 | 拓緯工程顧問有限公司 | 2 | 1 | 1 | 1 | 混凝土剝落、破碎、鋼筋外露、銹蝕 | 未維修 | 鋼筋除鏽及混凝土修復(<=0.4*0.4*0.05m) | 0.02 | 平方公尺 | P2_B |  | 橋墩／帽梁
[12 empty] | 102 | 2020-07-06 | 定期檢測 | 拓緯工程顧問有限公司 | 2 | 1 | 2 | 2 | 混凝土結構裂縫 | 未維修 | 修補寬度大於0.3mm的裂縫 | 6 | 公尺 | P8-1_F |  | 橋墩／帽梁
[12 empty] | 103 | 2020-07-06 | 定期檢測 | 拓緯工程顧問有限公司 | 2 | 1 | 2 | 2 | 混凝土剝落、破碎、鋼筋外露、銹蝕 | 未維修 | 鋼筋除鏽及混凝土修復(<=0.4*0.4*0.05m) | 0.02 | 平方公尺 | P10-2_F |  | 橋墩／帽梁
[12 empty] | 104 | 2020-07-06 | 定期檢測 | 拓緯工程顧問有限公司 | 2 | 1 | 2 | 2 | 混凝土結構裂縫 | 未維修 | 修補寬度大於0.3mm的裂縫 | 5 | 公尺 | P11-1_B |  | 橋墩／帽梁
[12 empty] | 105 | 2020-07-06 | 定期檢測 | 拓緯工程顧問有限公司 | 2 | 1 | 2 | 2 | 混凝土結構裂縫 | 未維修 | 修補寬度大於0.3mm的裂縫 | 3 | 公尺 | P11-1_F |  | 橋墩／帽梁
[12 empty] | 106 | 2020-07-06 | 定期檢測 | 拓緯工程顧問有限公司 | 2 | 1 | 2 | 2 | 混凝土剝落、破碎、鋼筋外露、銹蝕 | 未維修 | 鋼筋除鏽及混凝土修復(<=0.4*0.4*0.05m) | 0.04 | 平方公尺 | P13-2_F |  | 橋墩／帽梁
[12 empty] | 107 | 2020-07-06 | 定期檢測 | 拓緯工程顧問有限公司 | 2 | 1 | 1 | 1 | 混凝土剝落、破碎、鋼筋外露、銹蝕 | 未維修 | 混凝土修復(<=0.4*0.4*0.05m) | 0.03 | 平方公尺 | P14-2_B |  | 橋墩／帽梁
[12 empty] | 108 | 2020-07-06 | 定期檢測 | 拓緯工程顧問有限公司 | 2 | 1 | 1 | 1 | 混凝土剝落、破碎、鋼筋外露、銹蝕 | 未維修 | 混凝土修復(<=0.4*0.4*0.05m) | 0.06 | 平方公尺 | P9-1_B |  | 橋墩／帽梁
[12 empty] | 109 | 2020-07-06 | 定期檢測 | 拓緯工程顧問有限公司 | 2 | 1 | 1 | 1 | 其他損傷 | 未維修 | 表面蜂窩修補 | 0.25 | 平方公尺 | P9-1_F |  | 橋墩／帽梁
[12 empty] | 110 | 2020-07-06 | 定期檢測 | 拓緯工程顧問有限公司 | 2 | 1 | 2 | 2 | 混凝土結構裂縫 | 未維修 | 修補寬度大於0.3mm的裂縫 | 5 | 公尺 | P10-1_B |  | 橋墩／帽梁
[12 empty] | 111 | 2020-07-06 | 定期檢測 | 拓緯工程顧問有限公司 | 2 | 1 | 1 | 1 | 混凝土剝落、破碎、鋼筋外露、銹蝕 | 未維修 | 混凝土修復(>0.4*0.4*0.05m) | 0.15 | 平方公尺 | P11-2_B |  | 橋墩／帽梁
[12 empty] | 112 | 2020-07-06 | 定期檢測 | 拓緯工程顧問有限公司 | 2 | 1 | 1 | 1 | 混凝土剝落、破碎、鋼筋外露、銹蝕 | 未維修 | 混凝土修復(<=0.4*0.4*0.05m) | 0.09 | 平方公尺 | P11-2_F |  | 橋墩／帽梁
[12 empty] | 113 | 2020-07-06 | 定期檢測 | 拓緯工程顧問有限公司 | 2 | 1 | 1 | 1 | 其他損傷 | 未維修 | 表面蜂窩修補 | 0.25 | 平方公尺 | P13-1_B |  | 橋墩／帽梁
[12 empty] | 114 | 2020-07-06 | 定期檢測 | 拓緯工程顧問有限公司 | 2 | 1 | 2 | 2 | 混凝土剝落、破碎、鋼筋外露、銹蝕 | 未維修 | 混凝土修復(<=0.4*0.4*0.05m) | 0.03 | 平方公尺 | P13-2_B |  | 橋墩／帽梁
[12 empty] | 115 | 2020-07-06 | 定期檢測 | 拓緯工程顧問有限公司 | 2 | 1 | 2 | 2 | 混凝土剝落、破碎、鋼筋外露、銹蝕 | 未維修 | 鋼筋除鏽及混凝土修復(>0.4x0.4x0.05m) | 0.25 | 平方公尺 | P16-F |  | 橋墩／帽梁
[12 empty] | 116 | 2020-07-06 | 定期檢測 | 拓緯工程顧問有限公司 | 2 | 1 | 1 | 1 | 混凝土剝落、破碎、鋼筋外露、銹蝕 | 未維修 | 混凝土修復(<=0.4*0.4*0.05m) | 0.02 | 平方公尺 | P17_B |  | 橋墩／帽梁
[12 empty] | 117 | 2020-07-06 | 定期檢測 | 拓緯工程顧問有限公司 | 2 | 1 | 2 | 2 | 混凝土結構裂縫 | 未維修 | 修補寬度大於0.3mm的裂縫 | 0.6 | 公尺 | P19-1_B |  | 橋墩／帽梁
[12 empty] | 118 | 2020-07-06 | 定期檢測 | 拓緯工程顧問有限公司 | 2 | 1 | 1 | 1 | 其他損傷 | 未維修 | 修補混凝土 | 0.06 | 平方公尺 | A2G5G6 |  | 防落設施
[12 empty] | 119 | 2020-07-06 | 定期檢測 | 拓緯工程顧問有限公司 | 2 | 2 | 2 | 2 | 塗裝劣化、生銹或腐蝕 | 未維修 | 鋼梁油漆塗裝 | 0.25 | 平方公尺 | S1G2 |  | 主梁
35 | 35201 | 平鎮系統LOOP E(S-E) | 國道1號 | 國道 | 0K+90M ~0K~329.52M | 高公局北區養護工程分局 | 中壢工務段 | 箱型梁 | 鋼構造 | 90 | 已維修：0 | NO | 檢測日期 | 檢測類別 | 檢測單位 | D | E | R | U | 劣化類型 | 狀態 | 建議維修工法 | 數量 | 單位 | 損壞位置 | 維修紀錄ID | 維修構件 | 維修工法 | 金額 | 開工日期 | 完成日期 | 維修原始紀錄日期 | 維修原始紀錄者 | 維修最後修改日期 | 維修最後修改者
[11 empty] | 未維修：19 | 1 | 2020-06-02 | 定期檢測 | 拓緯工程顧問有限公司 | 2 | 1 | 1 | 1 | 排水設施損傷 | 未維修 | 修復受損的排水管 | 1 | 處 | P1_B |  | 橋梁排水設施
[11 empty] | 全部：19 | 2 | 2020-06-02 | 定期檢測 | 拓緯工程顧問有限公司 | 2 | 1 | 1 | 1 | 混凝土剝落、破碎、鋼筋外露、銹蝕 | 未維修 | 混凝土剝落鋼筋鏽蝕修復 | 4 | 處 | 0k+020_ii |  | 橋護欄
[12 empty] | 3 | 2020-06-02 | 定期檢測 | 拓緯工程顧問有限公司 | 2 | 1 | 1 | 1 | 其他損傷 | 未維修 | 表面蜂窩修補 | 0.02 | 平方公尺 | P6_B |  | 橋墩／帽梁
[12 empty] | 4 | 2020-06-02 | 定期檢測 | 拓緯工程顧問有限公司 | 2 | 1 | 1 | 1 | 混凝土剝落、破碎、鋼筋外露、銹蝕 | 未維修 | 鋼筋除鏽及混凝土修復(<=0.4*0.4*0.05m) | 0.01 | 平方公尺 | S1 |  | 橋面板
[12 empty] | 5 | 2020-06-02 | 定期檢測 | 拓緯工程顧問有限公司 | 2 | 2 | 1 | 1 | 其他損傷 | 未維修 | 橋台清理 | 1 | 處 | A1 |  | 橋台
[12 empty] | 6 | 2020-06-02 | 定期檢測 | 拓緯工程顧問有限公司 | 2 | 1 | 1 | 1 | 伸縮縫間雜物堆積 | 未維修 | 伸縮縫清理 | 0.01 | 公尺 | A1 |  | 伸縮縫
[12 empty] | 7 | 2020-06-02 | 定期檢測 | 拓緯工程顧問有限公司 | 2 | 1 | 1 | 1 | 混凝土剝落、破碎、鋼筋外露、銹蝕 | 未維修 | 鋼筋除鏽及混凝土修復(<=0.4*0.4*0.05m) | 0.02 | 平方公尺 | S3 |  | 橋面板
[12 empty] | 8 | 2020-06-02 | 定期檢測 | 拓緯工程顧問有限公司 | 2 | 1 | 1 | 1 | 其他損傷 | 未維修 | 表面蜂窩修補 | 0.8 | 平方公尺 | P6_F |  | 橋墩／帽梁
[12 empty] | 9 | 2020-06-02 | 定期檢測 | 拓緯工程顧問有限公司 | 2 | 1 | 2 | 2 | 混凝土剝落、破碎、鋼筋外露、銹蝕 | 未維修 | 鋼筋除鏽及混凝土修復(>0.4*0.4*0.05m) | 0.3 | 平方公尺 | S6 |  | 橋面板
[12 empty] | 10 | 2020-06-02 | 定期檢測 | 拓緯工程顧問有限公司 | 2 | 1 | 1 | 1 | 混凝土剝落、破碎、鋼筋外露、銹蝕 | 未維修 | 鋼筋除鏽及混凝土修復(<=0.4*0.4*0.05m) | 0.01 | 平方公尺 | S7 |  | 橋面板
[12 empty] | 11 | 2020-06-02 | 定期檢測 | 拓緯工程顧問有限公司 | 3 | 2 | 2 | 2 | 混凝土剝落、破碎、鋼筋外露、銹蝕 | 未維修 | 混凝土剝落鋼筋鏽蝕修復 | 65 | 處 | 0k+300_oi |  | 橋護欄
[12 empty] | 12 | 2020-06-02 | 定期檢測 | 拓緯工程顧問有限公司 | 2 | 1 | 1 | 1 | 混凝土剝落、破碎、鋼筋外露、銹蝕 | 未維修 | 混凝土修復(<=0.4*0.4*0.05m) | 0.01 | 平方公尺 | P4_F |  | 橋墩／帽梁
[12 empty] | 13 | 2020-06-02 | 定期檢測 | 拓緯工程顧問有限公司 | 2 | 1 | 1 | 1 | 混凝土剝落、破碎、鋼筋外露、銹蝕 | 未維修 | 混凝土修復，鋼筋銹蝕處理，水刀鑿除 | 0.01 | 平方公尺 | S7 |  | 橋面板
[12 empty] | 14 | 2020-06-02 | 定期檢測 | 拓緯工程顧問有限公司 | 2 | 1 | 1 | 1 | 滲水、白華 | 未維修 | 混凝土修復，白華修補，水刀鑿除 | 0.05 | 平方公尺 | S7 |  | 橋面板
[12 empty] | 15 | 2020-06-02 | 定期檢測 | 拓緯工程顧問有限公司 | 2 | 1 | 1 | 1 | 混凝土剝落、破碎、鋼筋外露、銹蝕 | 未維修 | 混凝土修復，鋼筋銹蝕處理，水刀鑿除 | 0.3 | 平方公尺 | S6 |  | 橋面板
[12 empty] | 16 | 2020-06-02 | 定期檢測 | 拓緯工程顧問有限公司 | 2 | 1 | 1 | 1 | 滲水、白華 | 未維修 | 混凝土修復，白華修補，水刀鑿除 | 0.06 | 平方公尺 | S4 |  | 橋面板
[12 empty] | 17 | 2020-06-02 | 定期檢測 | 拓緯工程顧問有限公司 | 2 | 1 | 1 | 1 | 滲水、白華 | 未維修 | 混凝土修復，白華修補，水刀鑿除 | 0.15 | 平方公尺 | S6 |  | 橋面板
[12 empty] | 18 | 2020-06-02 | 定期檢測 | 拓緯工程顧問有限公司 | 2 | 1 | 1 | 1 | 排水設施損傷 | 未維修 | 聚氯乙烯塑膠管及配件，PVC管(B管厚管)，含管配件 | 2 | 處 | S5 |  | 橋梁排水設施
[12 empty] | 19 | 2020-06-02 | 定期檢測 | 拓緯工程顧問有限公司 | 2 | 1 | 1 | 1 | 混凝土剝落、破碎、鋼筋外露、銹蝕 | 未維修 | 混凝土修復，鋼筋銹蝕處理，水刀鑿除 | 0.12 | 平方公尺 | P4 |  | 橋墩／帽梁
36 | 35203 | 平鎮系統LOOP G(N-W) | 國道1號 | 國道 | 0K+75M ~0K~283.72M | 高公局北區養護工程分局 | 中壢工務段 | 箱型梁 | 鋼構造 | 90 | 已維修：2 | NO | 檢測日期 | 檢測類別 | 檢測單位 | D | E | R | U | 劣化類型 | 狀態 | 建議維修工法 | 數量 | 單位 | 損壞位置 | 維修紀錄ID | 維修構件 | 維修工法 | 金額 | 開工日期 | 完成日期 | 維修原始紀錄日期 | 維修原始紀錄者 | 維修最後修改日期 | 維修最後修改者
[11 empty] | 未維修：20 | 1 | 2020-07-10 | 定期檢測 | 拓緯工程顧問有限公司 | 2 | 1 | 1 | 1 | 混凝土剝落、破碎、鋼筋外露、銹蝕 | 未維修 | 修補混凝土 | 0.24 | 平方公尺 | ii |  | 引道路堤護欄
[11 empty] | 全部：22 | 2 | 2020-07-10 | 定期檢測 | 拓緯工程顧問有限公司 | 2 | 1 | 2 | 2 | 混凝土結構裂縫 | 未維修 | 修補寬度大於0.3mm的裂縫 | 3.5 | 公尺 | P5-F |  | 橋墩／帽梁
[12 empty] | 3 | 2020-07-10 | 定期檢測 | 拓緯工程顧問有限公司 | 2 | 1 | 1 | 1 | 混凝土剝落、破碎、鋼筋外露、銹蝕 | 未維修 | 鋼筋除鏽及混凝土修復(<=0.4*0.4*0.05m) | 0.01 | 平方公尺 | P5_F |  | 橋墩／帽梁
[12 empty] | 4 | 2020-07-10 | 定期檢測 | 拓緯工程顧問有限公司 | 2 | 1 | 1 | 1 | 混凝土結構裂縫 | 未維修 | 修補寬度大於0.3mm的裂縫 | 5 | 公尺 | P6_F |  | 橋墩／帽梁
[12 empty] | 5 | 2020-07-10 | 定期檢測 | 拓緯工程顧問有限公司 | 2 | 1 | 1 | 1 | 滲水、白華 | 未維修 | 白華處理(處) | 2 | 處 | S3 |  | 橋面板
[12 empty] | 6 | 2020-07-10 | 定期檢測 | 拓緯工程顧問有限公司 | 2 | 1 | 1 | 1 | 混凝土剝落、破碎、鋼筋外露、銹蝕 | 未維修 | 混凝土修復(<=0.4*0.4*0.05m) | 0.1 | 平方公尺 | P3_B |  | 橋墩／帽梁
[12 empty] | 7 | 2020-07-10 | 定期檢測 | 拓緯工程顧問有限公司 | 2 | 1 | 1 | 1 | 混凝土結構裂縫 | 未維修 | 修補寬度大於0.3mm的裂縫 | 2 | 公尺 | P3-F |  | 橋墩／帽梁
[12 empty] | 8 | 2020-07-10 | 定期檢測 | 拓緯工程顧問有限公司 | 2 | 1 | 1 | 1 | 混凝土剝落、破碎、鋼筋外露、銹蝕 | 未維修 | 鋼筋除鏽及混凝土修復(<=0.4*0.4*0.05m) | 0.01 | 平方公尺 | S7 |  | 橋面板
[12 empty] | 9 | 2020-07-10 | 定期檢測 | 拓緯工程顧問有限公司 | 2 | 1 | 1 | 1 | 混凝土剝落、破碎、鋼筋外露、銹蝕 | 未維修 | 修補混凝土 | 0.08 | 平方公尺 | 0k+050_oi |  | 橋護欄
[12 empty] | 10 | 2020-07-10 | 定期檢測 | 拓緯工程顧問有限公司 | 2 | 1 | 1 | 1 | 混凝土剝落、破碎、鋼筋外露、銹蝕 | 未維修 | 混凝土剝落鋼筋鏽蝕修復 | 18 | 處 | 0k+250_oi |  | 橋護欄
[12 empty] | 11 | 2020-07-10 | 定期檢測 | 拓緯工程顧問有限公司 | 2 | 1 | 1 | 1 | 混凝土剝落、破碎、鋼筋外露、銹蝕 | 未維修 | 鋼筋除鏽及混凝土修復(<=0.4*0.4*0.05m) | 0.04 | 平方公尺 | P3_F |  | 橋墩／帽梁
[12 empty] | 12 | 2020-07-10 | 定期檢測 | 拓緯工程顧問有限公司 | 2 | 1 | 1 | 1 | 其他損傷 | 未維修 | 修補混凝土 | 0.08 | 平方公尺 | 0k+165_oo |  | 橋護欄
[12 empty] | 13 | 2020-07-10 | 定期檢測 | 拓緯工程顧問有限公司 | 2 | 1 | 1 | 1 | 混凝土剝落、破碎、鋼筋外露、銹蝕 | 未維修 | 鋼筋除鏽及修補混凝土 | 10 | 平方公尺 | 0k+200_oi |  | 橋護欄
[12 empty] | 14 | 2020-07-10 | 定期檢測 | 拓緯工程顧問有限公司 | 2 | 1 | 1 | 1 | 塗裝劣化、生銹或腐蝕 | 未維修 | 鋼梁油漆塗裝 | 0.02 | 平方公尺 | S4G1 |  | 主梁
[12 empty] | 15 | 2020-07-10 | 定期檢測 | 拓緯工程顧問有限公司 | 2 | 1 | 1 | 1 | 塗裝劣化、生銹或腐蝕 | 未維修 | 鋼梁油漆塗裝 | 0.09 | 平方公尺 | S3G1 |  | 主梁
[12 empty] | 16 | 2020-07-10 | 定期檢測 | 拓緯工程顧問有限公司 | 2 | 1 | 1 | 1 | 混凝土剝落、破碎、鋼筋外露、銹蝕 | 未維修 | 混凝土修復，蜂窩及剝落修補，水刀鑿除 | 0.12 | 平方公尺 | P2 |  | 橋墩／帽梁
[12 empty] | 17 | 2020-07-10 | 定期檢測 | 拓緯工程顧問有限公司 | 2 | 1 | 1 | 1 | 其他損傷 | 未維修 | 其他(清除植生) | 1 | 處 | A1 |  | 翼牆／擋土牆
[12 empty] | 18 | 2020-07-10 | 定期檢測 | 拓緯工程顧問有限公司 | 2 | 1 | 2 | 2 | 混凝土結構裂縫 | 未維修 | 混凝土修復，裂縫W＞0.3mm修補，水刀鑿除 | 8 | 公尺 | P4 |  | 橋墩／帽梁
[12 empty] | 19 | 2020-07-10 | 定期檢測 | 拓緯工程顧問有限公司 | 2 | 1 | 1 | 1 | 混凝土剝落、破碎、鋼筋外露、銹蝕 | 未維修 | 混凝土修復，蜂窩及剝落修補，水刀鑿除 | 0.04 | 平方公尺 | P5 |  | 橋墩／帽梁
[12 empty] | 20 | 2020-07-10 | 定期檢測 | 拓緯工程顧問有限公司 | 2 | 1 | 1 | 1 | 混凝土剝落、破碎、鋼筋外露、銹蝕 | 未維修 | 混凝土修復，蜂窩及剝落修補，水刀鑿除 | 0.5 | 平方公尺 | P6 |  | 橋墩／帽梁
[12 empty] | 21 | 2020-07-10 | 定期檢測 | 拓緯工程顧問有限公司 | 2 | 1 | 1 | 1 | 支柱損壞 | 已維修 | 鋼管護欄損壞 | 3 | 平方公尺 | 0k+100_oi | 22419 | 橋護欄 | 橋欄杆修復 | 3800 | 2020-11-26 | 2020-11-26 | 2021-01-11 09:24 | 張育雅
[12 empty] | 22 | 2020-07-10 | 定期檢測 | 拓緯工程顧問有限公司 | 2 | 1 | 1 | 3 | 支柱損壞 | 已維修 | 鋼管護欄損壞 | 1.5 | 平方公尺 | 0k+130_ii | 31033 | 橋護欄 | 橋欄杆修復 | 3800 | 2021-02-08 | 2021-02-09 | 2021-06-23 10:10 | 蕭澄清
37 | 35204 | 平鎮系統LOOP F(E-N) | 國道1號 | 國道 | 0K+65M ~0K~305M | 高公局北區養護工程分局 | 中壢工務段 | 箱型梁 | 鋼構造 | 90 | 已維修：2 | NO | 檢測日期 | 檢測類別 | 檢測單位 | D | E | R | U | 劣化類型 | 狀態 | 建議維修工法 | 數量 | 單位 | 損壞位置 | 維修紀錄ID | 維修構件 | 維修工法 | 金額 | 開工日期 | 完成日期 | 維修原始紀錄日期 | 維修原始紀錄者 | 維修最後修改日期 | 維修最後修改者
[11 empty] | 未維修：26 | 1 | 2020-07-10 | 定期檢測 | 拓緯工程顧問有限公司 | 2 | 1 | 1 | 1 | 混凝土剝落、破碎、鋼筋外露、銹蝕 | 未維修 | 混凝土修復(<=0.4*0.4*0.05m) | 0.12 | 平方公尺 | P8-B |  | 橋墩／帽梁
[11 empty] | 全部：28 | 2 | 2020-07-10 | 定期檢測 | 拓緯工程顧問有限公司 | 2 | 1 | 1 | 1 | 混凝土剝落、破碎、鋼筋外露、銹蝕 | 未維修 | 混凝土修復(<=0.4*0.4*0.05m) | 0.01 | 平方公尺 | P8-F |  | 橋墩／帽梁
[12 empty] | 3 | 2020-07-10 | 定期檢測 | 拓緯工程顧問有限公司 | 2 | 1 | 1 | 1 | 滲水、白華 | 未維修 | 白華處理(處) | 1 | 處 | S3 |  | 橋面板
[12 empty] | 4 | 2020-07-10 | 定期檢測 | 拓緯工程顧問有限公司 | 3 | 3 | 2 | 2 | 混凝土剝落、破碎、鋼筋外露、銹蝕 | 未維修 | 混凝土剝落鋼筋鏽蝕修復 | 90 | 處 | 0k+200_ii |  | 橋護欄
[12 empty] | 5 | 2020-07-10 | 定期檢測 | 拓緯工程顧問有限公司 | 2 | 1 | 1 | 1 | 混凝土剝落、破碎、鋼筋外露、銹蝕 | 未維修 | 混凝土修復(<=0.4*0.4*0.05m) | 0.03 | 平方公尺 | P7-F |  | 橋墩／帽梁
[12 empty] | 6 | 2020-07-10 | 定期檢測 | 拓緯工程顧問有限公司 | 2 | 1 | 1 | 1 | 混凝土結構裂縫 | 未維修 | 修補寬度大於0.3mm的裂縫 | 1 | 公尺 | P8_B |  | 橋墩／帽梁
[12 empty] | 7 | 2020-07-10 | 定期檢測 | 拓緯工程顧問有限公司 | 2 | 1 | 1 | 1 | 混凝土剝落、破碎、鋼筋外露、銹蝕 | 未維修 | 鋼筋除鏽及混凝土修復(<=0.4*0.4*0.05m) | 0.04 | 平方公尺 | S1 |  | 橋面板
[12 empty] | 8 | 2020-07-10 | 定期檢測 | 拓緯工程顧問有限公司 | 2 | 1 | 1 | 1 | 混凝土剝落、破碎、鋼筋外露、銹蝕 | 未維修 | 鋼筋除鏽及混凝土修復(<=0.4*0.4*0.05m) | 0.03 | 平方公尺 | S7 |  | 橋面板
[12 empty] | 9 | 2020-07-10 | 定期檢測 | 拓緯工程顧問有限公司 | 2 | 1 | 1 | 1 | 混凝土剝落、破碎、鋼筋外露、銹蝕 | 未維修 | 鋼筋除鏽及混凝土修復(<=0.4*0.4*0.05m) | 0.01 | 平方公尺 | S8 |  | 橋面板
[12 empty] | 10 | 2020-07-10 | 定期檢測 | 拓緯工程顧問有限公司 | 2 | 1 | 1 | 1 | 混凝土剝落、破碎、鋼筋外露、銹蝕 | 未維修 | 鋼筋除鏽及混凝土修復(<=0.4*0.4*0.05m) | 0.01 | 平方公尺 | S6 |  | 橋面板
[12 empty] | 11 | 2020-07-10 | 定期檢測 | 拓緯工程顧問有限公司 | 3 | 3 | 2 | 2 | 混凝土剝落、破碎、鋼筋外露、銹蝕 | 未維修 | 混凝土剝落鋼筋鏽蝕修復 | 99 | 處 | 0k+250_oi |  | 橋護欄
[12 empty] | 12 | 2020-07-10 | 定期檢測 | 拓緯工程顧問有限公司 | 2 | 1 | 1 | 1 | 其他損傷 | 未維修 | 植物清除 | 1 | 處 | P1-F |  | 橋墩／帽梁
[12 empty] | 13 | 2020-07-10 | 定期檢測 | 拓緯工程顧問有限公司 | 2 | 1 | 1 | 1 | 混凝土剝落、破碎、鋼筋外露、銹蝕 | 未維修 | 鋼筋除鏽及混凝土修復(<=0.4*0.4*0.05m) | 0.01 | 平方公尺 | P5_F |  | 橋墩／帽梁
[12 empty] | 14 | 2020-07-10 | 定期檢測 | 拓緯工程顧問有限公司 | 2 | 1 | 1 | 1 | 混凝土剝落、破碎、鋼筋外露、銹蝕 | 未維修 | 混凝土修復(<=0.4*0.4*0.05m) | 0.07 | 平方公尺 | P6_F |  | 橋墩／帽梁
[12 empty] | 15 | 2020-07-10 | 定期檢測 | 拓緯工程顧問有限公司 | 2 | 1 | 1 | 1 | 塗裝劣化、生銹或腐蝕 | 未維修 | 鋼梁油漆塗裝 | 0.04 | 平方公尺 | S5G1 |  | 主梁
[12 empty] | 16 | 2020-07-10 | 定期檢測 | 拓緯工程顧問有限公司 | 2 | 1 | 1 | 1 | 塗裝劣化、生銹或腐蝕 | 未維修 | 鋼梁油漆塗裝 | 0.08 | 平方公尺 | S6G2 |  | 主梁
[12 empty] | 17 | 2020-07-10 | 定期檢測 | 拓緯工程顧問有限公司 | 2 | 2 | 2 | 2 | 混凝土結構裂縫 | 未維修 | 混凝土修復，裂縫W＞0.3mm修補，水刀鑿除 | 8 | 公尺 | A2 |  | 翼牆／擋土牆
[12 empty] | 18 | 2020-07-10 | 定期檢測 | 拓緯工程顧問有限公司 | 2 | 2 | 2 | 2 | 混凝土結構裂縫 | 未維修 | 混凝土修復，裂縫W＞0.3mm修補，水刀鑿除 | 10 | 公尺 | P4 |  | 橋墩／帽梁
[12 empty] | 19 | 2020-07-10 | 定期檢測 | 拓緯工程顧問有限公司 | 2 | 1 | 2 | 2 | 混凝土結構裂縫 | 未維修 | 混凝土修復，裂縫W＞0.3mm修補，水刀鑿除 | 8 | 公尺 | P2 |  | 橋墩／帽梁
[12 empty] | 20 | 2020-07-10 | 定期檢測 | 拓緯工程顧問有限公司 | 2 | 1 | 1 | 1 | 混凝土剝落、破碎、鋼筋外露、銹蝕 | 未維修 | 混凝土修復，蜂窩及剝落修補，水刀鑿除 | 0.03 | 平方公尺 | A2 |  | 橋台
[12 empty] | 21 | 2020-07-10 | 定期檢測 | 拓緯工程顧問有限公司 | 2 | 2 | 2 | 2 | 混凝土結構裂縫 | 未維修 | 混凝土修復，裂縫W＞0.3mm修補，水刀鑿除 | 15 | 公尺 | P3 |  | 橋墩／帽梁
[12 empty] | 22 | 2020-07-10 | 定期檢測 | 拓緯工程顧問有限公司 | 2 | 1 | 1 | 1 | 滲水、白華 | 未維修 | 混凝土修復，白華修補，水刀鑿除 | 0.02 | 平方公尺 | S2 |  | 橋面板
[12 empty] | 23 | 2020-07-10 | 定期檢測 | 拓緯工程顧問有限公司 | 2 | 1 | 1 | 1 | 滲水、白華 | 未維修 | 混凝土修復，白華修補，水刀鑿除 | 0.5 | 平方公尺 | S5 |  | 橋面板
[12 empty] | 24 | 2020-07-10 | 定期檢測 | 拓緯工程顧問有限公司 | 2 | 1 | 1 | 1 | 滲水、白華 | 未維修 | 混凝土修復，白華修補，水刀鑿除 | 0.02 | 平方公尺 | S7 |  | 橋面板
[12 empty] | 25 | 2020-07-10 | 定期檢測 | 拓緯工程顧問有限公司 | 2 | 1 | 2 | 2 | 混凝土結構裂縫 | 未維修 | 混凝土修復，裂縫W＞0.3mm修補，水刀鑿除 | 2 | 公尺 | P6 |  | 橋墩／帽梁
[12 empty] | 26 | 2020-07-10 | 定期檢測 | 拓緯工程顧問有限公司 | 2 | 1 | 2 | 2 | 混凝土結構裂縫 | 未維修 | 混凝土修復，裂縫W＞0.3mm修補，水刀鑿除 | 5 | 公尺 | P7 |  | 橋墩／帽梁
[12 empty] | 27 | 2020-07-10 | 定期檢測 | 拓緯工程顧問有限公司 | 2 | 1 | 1 | 1 | 排水設施損傷 | 已維修 | 聚氯乙烯塑膠管及配件，PVC管(B管厚管)，含管配件 | 6 | 處 | S5,S6 | 25900 | 橋梁排水設施 | 修復受損的排水管 | 500 | 2021-01-20 | 2021-01-20 | 2021-03-22 09:30 | 張育雅
[12 empty] | 28 | 2020-07-10 | 定期檢測 | 拓緯工程顧問有限公司 | 2 | 1 | 1 | 1 | 排水設施損傷 | 已維修 | 修復受損的排水管 | 1 | 處 | S5 | 25901 | 橋梁排水設施 | 修復受損的排水管 | 500 | 2021-01-20 | 2021-01-20 | 2021-03-22 09:30 | 張育雅
38 | 35206 | 平鎮系統LOOP H(W-S) | 國道1號 | 國道 | 0K+80M ~0K~320M | 高公局北區養護工程分局 | 中壢工務段 | 箱型梁 | 鋼構造 | 90 | 已維修：0 | NO | 檢測日期 | 檢測類別 | 檢測單位 | D | E | R | U | 劣化類型 | 狀態 | 建議維修工法 | 數量 | 單位 | 損壞位置 | 維修紀錄ID | 維修構件 | 維修工法 | 金額 | 開工日期 | 完成日期 | 維修原始紀錄日期 | 維修原始紀錄者 | 維修最後修改日期 | 維修最後修改者
[11 empty] | 未維修：21 | 1 | 2020-07-12 | 定期檢測 | 拓緯工程顧問有限公司 | 2 | 1 | 1 | 1 | 滲水、白華 | 未維修 | 白華處理(處) | 0.06 | 處 | P1_B |  | 橋墩／帽梁
[11 empty] | 全部：21 | 2 | 2020-07-12 | 定期檢測 | 拓緯工程顧問有限公司 | 2 | 1 | 1 | 1 | 混凝土剝落、破碎、鋼筋外露、銹蝕 | 未維修 | 鋼筋除鏽及混凝土修復(<=0.4*0.4*0.05m) | 0.06 | 平方公尺 | P1_F |  | 橋墩／帽梁
[12 empty] | 3 | 2020-07-12 | 定期檢測 | 拓緯工程顧問有限公司 | 2 | 1 | 1 | 1 | 混凝土結構裂縫 | 未維修 | 修補寬度大於0.3mm的裂縫 | 1.5 | 公尺 | P2_F |  | 橋墩／帽梁
[12 empty] | 4 | 2020-07-12 | 定期檢測 | 拓緯工程顧問有限公司 | 2 | 1 | 1 | 1 | 混凝土剝落、破碎、鋼筋外露、銹蝕 | 未維修 | 鋼筋除鏽及混凝土修復(<=0.4*0.4*0.05m) | 0.05 | 平方公尺 | P3_B |  | 橋墩／帽梁
[12 empty] | 5 | 2020-07-12 | 定期檢測 | 拓緯工程顧問有限公司 | 2 | 1 | 1 | 1 | 混凝土剝落、破碎、鋼筋外露、銹蝕 | 未維修 | 修補混凝土 | 0.06 | 平方公尺 | A2 |  | 引道路堤護欄
[12 empty] | 6 | 2020-07-12 | 定期檢測 | 拓緯工程顧問有限公司 | 2 | 1 | 1 | 1 | 混凝土剝落、破碎、鋼筋外露、銹蝕 | 未維修 | 鋼筋除鏽及混凝土修復(<=0.4*0.4*0.05m) | 0.05 | 平方公尺 | S7 |  | 橋面板
[12 empty] | 7 | 2020-07-12 | 定期檢測 | 拓緯工程顧問有限公司 | 2 | 1 | 1 | 1 | 混凝土剝落、破碎、鋼筋外露、銹蝕 | 未維修 | 混凝土修復(<=0.4*0.4*0.05m) | 0.09 | 平方公尺 | S8 |  | 橋面板
[12 empty] | 8 | 2020-07-12 | 定期檢測 | 拓緯工程顧問有限公司 | 2 | 1 | 1 | 2 | 混凝土剝落、破碎、鋼筋外露、銹蝕 | 未維修 | 鋼筋除鏽及混凝土修復(<=0.4*0.4*0.05m) | 0.03 | 平方公尺 | S8 |  | 橋面板
[12 empty] | 9 | 2020-07-12 | 定期檢測 | 拓緯工程顧問有限公司 | 2 | 1 | 1 | 2 | 混凝土剝落、破碎、鋼筋外露、銹蝕 | 未維修 | 混凝土剝落鋼筋鏽蝕修復 | 1 | 處 | 0k+200_oo |  | 橋護欄
[12 empty] | 10 | 2020-07-12 | 定期檢測 | 拓緯工程顧問有限公司 | 2 | 1 | 1 | 1 | 混凝土剝落、破碎、鋼筋外露、銹蝕 | 未維修 | 剝落混凝土修補 | 0.06 | 平方公尺 | 0k+300_ii |  | 橋護欄
[12 empty] | 11 | 2020-07-12 | 定期檢測 | 拓緯工程顧問有限公司 | 2 | 1 | 1 | 1 | 其他損傷 | 未維修 | 表面蜂窩修補 | 0.06 | 平方公尺 | S1 |  | 橋面板
[12 empty] | 12 | 2020-07-12 | 定期檢測 | 拓緯工程顧問有限公司 | 2 | 1 | 1 | 1 | 混凝土剝落、破碎、鋼筋外露、銹蝕 | 未維修 | 鋼筋除鏽及混凝土修復(<=0.4*0.4*0.05m) | 0.06 | 平方公尺 | S5 |  | 橋面板
[12 empty] | 13 | 2020-07-12 | 定期檢測 | 拓緯工程顧問有限公司 | 2 | 1 | 1 | 2 | 混凝土剝落、破碎、鋼筋外露、銹蝕 | 未維修 | 混凝土剝落鋼筋鏽蝕修復 | 14 | 處 | 0k+240_ii |  | 橋護欄
[12 empty] | 14 | 2020-07-12 | 定期檢測 | 拓緯工程顧問有限公司 | 2 | 1 | 1 | 1 | 其他損傷 | 未維修 | 植物清除 | 1 | 處 | 0k+170_io |  | 橋護欄
[12 empty] | 15 | 2020-07-12 | 定期檢測 | 拓緯工程顧問有限公司 | 2 | 1 | 1 | 1 | 混凝土剝落、破碎、鋼筋外露、銹蝕 | 未維修 | 鋼筋除鏽及混凝土修復(<=0.4*0.4*0.05m) | 0.03 | 平方公尺 | P5_F |  | 橋墩／帽梁
[12 empty] | 16 | 2020-07-12 | 定期檢測 | 拓緯工程顧問有限公司 | 2 | 1 | 1 | 1 | 混凝土剝落、破碎、鋼筋外露、銹蝕 | 未維修 | 鋼筋除鏽及混凝土修復(<=0.4*0.4*0.05m) | 0.05 | 平方公尺 | S2 |  | 橋面板
[12 empty] | 17 | 2020-07-12 | 定期檢測 | 拓緯工程顧問有限公司 | 2 | 1 | 1 | 1 | 塗裝劣化、生銹或腐蝕 | 未維修 | 防蝕塗裝，水刀處理+油漆塗裝 | 0.01 | 平方公尺 | S3G2 |  | 主梁
[12 empty] | 18 | 2020-07-12 | 定期檢測 | 拓緯工程顧問有限公司 | 2 | 2 | 2 | 2 | 滲水、白華 | 未維修 | 混凝土修復，白華修補，水刀鑿除 | 0.1 | 平方公尺 | P2 |  | 橋墩／帽梁
[12 empty] | 19 | 2020-07-12 | 定期檢測 | 拓緯工程顧問有限公司 | 2 | 2 | 2 | 2 | 混凝土結構裂縫 | 未維修 | 混凝土修復，裂縫W＞0.3mm修補，水刀鑿除 | 12 | 公尺 | P3 |  | 橋墩／帽梁
[12 empty] | 20 | 2020-07-12 | 定期檢測 | 拓緯工程顧問有限公司 | 2 | 1 | 1 | 1 | 塗裝劣化、生銹或腐蝕 | 未維修 | 鋼梁油漆塗裝 | 0.21 | 平方公尺 | S1G2 |  | 主梁
[12 empty] | 21 | 2020-07-12 | 定期檢測 | 拓緯工程顧問有限公司 | 2 | 1 | 1 | 1 | 塗裝劣化、生銹或腐蝕 | 未維修 | 鋼梁油漆塗裝 | 0.08 | 平方公尺 | S2G2 |  | 主梁
39 | 35388 | 機場系統交流道穿越橋(東向) | 國道2號 | 國道 | 9K+63.906M ~9K~169.906M | 高公局北區養護工程分局 | 中壢工務段 | 箱型梁 | 鋼構造 | 86 | 已維修：1 | NO | 檢測日期 | 檢測類別 | 檢測單位 | D | E | R | U | 劣化類型 | 狀態 | 建議維修工法 | 數量 | 單位 | 損壞位置 | 維修紀錄ID | 維修構件 | 維修工法 | 金額 | 開工日期 | 完成日期 | 維修原始紀錄日期 | 維修原始紀錄者 | 維修最後修改日期 | 維修最後修改者
[11 empty] | 未維修：9 | 1 | 2020-06-19 | 定期檢測 | 拓緯工程顧問有限公司 | 2 | 1 | 1 | 1 | 混凝土剝落、破碎、鋼筋外露、銹蝕 | 未維修 | 混凝土修復(<=0.4*0.4*0.05m) | 0.05 | 平方公尺 | P1 |  | 橋墩／帽梁
[11 empty] | 全部：10 | 2 | 2020-06-19 | 定期檢測 | 拓緯工程顧問有限公司 | 2 | 1 | 1 | 1 | 塗裝劣化、生銹或腐蝕 | 未維修 | 鋼梁油漆塗裝 | 0.55 | 平方公尺 | S3G3 |  | 主梁
[12 empty] | 3 | 2020-06-19 | 定期檢測 | 拓緯工程顧問有限公司 | 2 | 1 | 1 | 1 | 滲水、白華 | 未維修 | 白華處理(平方公尺) | 0.05 | 平方公尺 | A1 |  | 橋台
[12 empty] | 4 | 2020-06-19 | 定期檢測 | 拓緯工程顧問有限公司 | 2 | 1 | 1 | 1 | 滲水、白華 | 未維修 | 混凝土修復(<=0.4*0.4*0.05m) | 0.09 | 平方公尺 | A1 |  | 橋台
[12 empty] | 5 | 2020-06-19 | 定期檢測 | 拓緯工程顧問有限公司 | 2 | 2 | 1 | 2 | 其他損傷 | 未維修 | 清除植生或雜物 | 1 | 處 | A2 |  | 翼牆／擋土牆
[12 empty] | 6 | 2020-06-19 | 定期檢測 | 拓緯工程顧問有限公司 | 3 | 2 | 2 | 2 | 混凝土剝落、破碎、鋼筋外露、銹蝕 | 未維修 | 混凝土剝落鋼筋鏽蝕修復 | 15 | 處 | 9k+064_oo |  | 橋護欄
[12 empty] | 7 | 2020-06-19 | 定期檢測 | 拓緯工程顧問有限公司 | 2 | 1 | 1 | 1 | 滲水、白華 | 未維修 | 白華處理(平方公尺) | 0.06 | 平方公尺 | S1 |  | 橋面板
[12 empty] | 8 | 2020-06-19 | 定期檢測 | 拓緯工程顧問有限公司 | 2 | 1 | 1 | 1 | 混凝土剝落、破碎、鋼筋外露、銹蝕 | 未維修 | 混凝土修復(<=0.4*0.4*0.05m) | 0.1 | 處 | S3 |  | 橋面板
[12 empty] | 9 | 2020-06-19 | 定期檢測 | 拓緯工程顧問有限公司 | 2 | 2 | 1 | 1 | 混凝土剝落、破碎、鋼筋外露、銹蝕 | 未維修 | 混凝土剝落鋼筋鏽蝕修復 | 15 | 處 | 9k+170_ii |  | 橋護欄
[12 empty] | 10 | 2020-06-19 | 定期檢測 | 拓緯工程顧問有限公司 | 3 | 3 | 2 | 2 | 伸縮縫間雜物堆積 | 已維修 | 伸縮縫清理 | 10 | 公尺 | A1 | 41500 | 伸縮縫 | 伸縮縫清理 | 500 | 2022-08-02 | 2022-08-02 | 2022-10-18 13:55 | 蕭澄清 | 2022-10-18 13:55 | 蕭澄清
40 | 35389 | 機場系統交流道穿越橋(西向) | 國道2號 | 國道 | 9K+63.906M ~9K~169.906M | 高公局北區養護工程分局 | 中壢工務段 | 箱型梁 | 鋼構造 | 86 | 已維修：1 | NO | 檢測日期 | 檢測類別 | 檢測單位 | D | E | R | U | 劣化類型 | 狀態 | 建議維修工法 | 數量 | 單位 | 損壞位置 | 維修紀錄ID | 維修構件 | 維修工法 | 金額 | 開工日期 | 完成日期 | 維修原始紀錄日期 | 維修原始紀錄者 | 維修最後修改日期 | 維修最後修改者
[11 empty] | 未維修：9 | 1 | 2020-06-19 | 定期檢測 | 拓緯工程顧問有限公司 | 2 | 1 | 2 | 2 | 構件損傷(挫曲、變形) | 未維修 | 整平修復 | 0.06 | 平方公尺 | S3G2 |  | 主梁
[11 empty] | 全部：10 | 2 | 2020-06-19 | 定期檢測 | 拓緯工程顧問有限公司 | 2 | 1 | 1 | 1 | 滲水、白華 | 未維修 | 白華處理(平方公尺) | 0.03 | 平方公尺 | S3 |  | 橋面板
[12 empty] | 3 | 2020-06-19 | 定期檢測 | 拓緯工程顧問有限公司 | 2 | 1 | 2 | 2 | 混凝土剝落、破碎、鋼筋外露、銹蝕 | 未維修 | 混凝土修復(<=0.4*0.4*0.05m) | 0.06 | 平方公尺 | S3 |  | 橋面板
[12 empty] | 4 | 2020-06-19 | 定期檢測 | 拓緯工程顧問有限公司 | 2 | 1 | 1 | 1 | 滲水、白華 | 未維修 | 白華處理(平方公尺) | 0.19 | 平方公尺 | A2 |  | 翼牆／擋土牆
[12 empty] | 5 | 2020-06-19 | 定期檢測 | 拓緯工程顧問有限公司 | 2 | 1 | 2 | 2 | 構件損傷(挫曲、變形) | 未維修 | 整平修復 | 0.19 | 平方公尺 | S1G2 |  | 主梁
[12 empty] | 6 | 2020-06-19 | 定期檢測 | 拓緯工程顧問有限公司 | 2 | 1 | 1 | 1 | 滲水、白華 | 未維修 | 白華處理(平方公尺) | 0.06 | 平方公尺 | A2 |  | 橋台
[12 empty] | 7 | 2020-06-19 | 定期檢測 | 拓緯工程顧問有限公司 | 3 | 1 | 2 | 2 | 滲水、白華 | 未維修 | 白華處理(平方公尺) | 0.11 | 平方公尺 | A1 |  | 翼牆／擋土牆
[12 empty] | 8 | 2020-06-19 | 定期檢測 | 拓緯工程顧問有限公司 | 3 | 2 | 2 | 2 | 混凝土剝落、破碎、鋼筋外露、銹蝕 | 未維修 | 混凝土剝落鋼筋鏽蝕修復 | 30 | 處 | 9k+150_oo |  | 橋護欄
[12 empty] | 9 | 2020-06-19 | 定期檢測 | 拓緯工程顧問有限公司 | 2 | 2 | 2 | 2 | 伸縮縫裝置損傷(變形、生銹、腐蝕) | 未維修 | 無收縮混凝土修復(5000PSI) | 1.2 | 平方公尺 | A1 |  | 伸縮縫
[12 empty] | 10 | 2020-06-19 | 定期檢測 | 拓緯工程顧問有限公司 | 2 | 2 | 1 | 1 | 伸縮縫間雜物堆積 | 已維修 | 伸縮縫清理 | 6 | 公尺 | A1 | 41501 | 伸縮縫 | 伸縮縫清理 | 500 | 2022-08-02 | 2022-08-02 | 2022-10-18 13:55 | 蕭澄清 | 2022-10-18 13:55 | 蕭澄清
41 | 35390 | 桃園四號穿越橋(東向) | 國道2號 | 國道 | 9K+682.4M ~9K~715.4M | 高公局北區養護工程分局 | 中壢工務段 | I型梁 | 預力混凝土 | 86 | 已維修：0 | NO | 檢測日期 | 檢測類別 | 檢測單位 | D | E | R | U | 劣化類型 | 狀態 | 建議維修工法 | 數量 | 單位 | 損壞位置 | 維修紀錄ID | 維修構件 | 維修工法 | 金額 | 開工日期 | 完成日期 | 維修原始紀錄日期 | 維修原始紀錄者 | 維修最後修改日期 | 維修最後修改者
[11 empty] | 未維修：5 | 1 | 2020-10-27 | 定期檢測 | 北分局中壢工務段 | 2 | 1 | 2 | 2 | 混凝土結構裂縫 | 未維修 | 混凝土修復，裂縫W＞0.3mm修補，水刀鑿除 | 1.5 | 公尺 | a1 |  | 翼牆／擋土牆
[11 empty] | 全部：5 | 2 | 2020-10-26 | 定期檢測 | 北分局中壢工務段 | 2 | 1 | 1 | 1 | 滲水、白華 | 未維修 | 混凝土修復，白華修補，水刀鑿除 | 1 |  | A2 |  | 橋台
[12 empty] | 3 | 2020-10-23 | 定期檢測 | 北分局中壢工務段 | 2 | 1 | 1 | 1 | 滲水、白華 | 未維修 | 混凝土修復，白華修補，水刀鑿除 | 0.2 | 平方公尺 | a2 |  | 橋台
[12 empty] | 4 | 2020-10-27 | 定期檢測 | 北分局中壢工務段 | 2 | 1 | 1 | 1 | 滲水、白華 | 未維修 | 混凝土修復，白華修補，水刀鑿除 | 0.15 | 平方公尺 | A2 |  | 橋台
[12 empty] | 5 | 2020-10-25 | 定期檢測 | 北分局中壢工務段 | 2 | 1 | 1 | 1 | 滲水、白華 | 未維修 | 混凝土修復，白華修補，水刀鑿除 | 0.2 | 平方公尺 | A2 |  | 橋台
42 | 35392 | 桃園高架橋(東向) | 國道2號 | 國道 | 9K+937.28M ~11K~155.6M | 高公局北區養護工程分局 | 中壢工務段 | I型梁 | 預力混凝土 | 86 | 已維修：2 | NO | 檢測日期 | 檢測類別 | 檢測單位 | D | E | R | U | 劣化類型 | 狀態 | 建議維修工法 | 數量 | 單位 | 損壞位置 | 維修紀錄ID | 維修構件 | 維修工法 | 金額 | 開工日期 | 完成日期 | 維修原始紀錄日期 | 維修原始紀錄者 | 維修最後修改日期 | 維修最後修改者
[11 empty] | 未維修：116 | 1 | 2020-07-15 | 定期檢測 | 拓緯工程顧問有限公司 | 2 | 1 | 1 | 1 | 其他損傷 | 未維修 | 植物清除 | 1 | 處 | S1 |  | 橋梁排水設施
[11 empty] | 全部：118 | 2 | 2020-07-15 | 定期檢測 | 拓緯工程顧問有限公司 | 2 | 1 | 1 | 1 | 混凝土剝落、破碎、鋼筋、鋼腱或錨碇外露、銹蝕 | 未維修 | 鋼筋除鏽及混凝土修復(<=0.4*0.4*0.05m) | 0.01 | 平方公尺 | S2G2 |  | 主梁
[12 empty] | 3 | 2020-07-15 | 定期檢測 | 拓緯工程顧問有限公司 | 2 | 1 | 1 | 1 | 其他損傷 | 未維修 | 螺栓凸出切除 | 1 | 處 | P1-1 |  | 橋墩／帽梁
[12 empty] | 4 | 2020-07-15 | 定期檢測 | 拓緯工程顧問有限公司 | 2 | 1 | 1 | 1 | 混凝土剝落、破碎、鋼筋、鋼腱或錨碇外露、銹蝕 | 未維修 | 混凝土修復(<=0.4*0.4*0.05m) | 0.2 | 平方公尺 | S1G5 |  | 主梁
[12 empty] | 5 | 2020-07-15 | 定期檢測 | 拓緯工程顧問有限公司 | 2 | 1 | 2 | 2 | 混凝土結構裂縫 | 未維修 | >0.3mm混凝土裂縫修補 | 0.8 | 公尺 | S2 |  | 橋面板
[12 empty] | 6 | 2020-07-15 | 定期檢測 | 拓緯工程顧問有限公司 | 2 | 1 | 1 | 1 | 混凝土剝落、破碎、鋼筋外露、銹蝕 | 未維修 | 鋼筋除鏽及修補混凝土 | 0.12 | 平方公尺 | S1 |  | 橋護欄
[12 empty] | 7 | 2020-07-15 | 定期檢測 | 拓緯工程顧問有限公司 | 2 | 1 | 2 | 2 | 滲水、白華 | 未維修 | 白華處理(平方公尺) | 0.03 | 平方公尺 | S1G5 |  | 主梁
[12 empty] | 8 | 2020-07-15 | 定期檢測 | 拓緯工程顧問有限公司 | 2 | 1 | 1 | 1 | 滲水、白華 | 未維修 | 白華處理(平方公尺) | 0.02 | 平方公尺 | S2 |  | 橋面板
[12 empty] | 9 | 2020-07-15 | 定期檢測 | 拓緯工程顧問有限公司 | 2 | 1 | 1 | 1 | 混凝土剝落、破碎、鋼筋外露、銹蝕 | 未維修 | 鋼筋除鏽及混凝土修復(<=0.4*0.4*0.05m) | 0.25 | 平方公尺 | S2D3-5 |  | 橫隔梁
[12 empty] | 10 | 2020-07-15 | 定期檢測 | 拓緯工程顧問有限公司 | 2 | 1 | 1 | 1 | 混凝土剝落、破碎、鋼筋外露、銹蝕 | 未維修 | 表面蜂窩修補 | 0.08 | 平方公尺 | S2DE-5 |  | 橫隔梁
[12 empty] | 11 | 2020-07-15 | 定期檢測 | 拓緯工程顧問有限公司 | 2 | 1 | 1 | 1 | 混凝土剝落、破碎、鋼筋、鋼腱或錨碇外露、銹蝕 | 未維修 | 鋼筋除鏽及混凝土修復(<=0.4*0.4*0.05m) | 0.06 | 平方公尺 | S2G5 |  | 主梁
[12 empty] | 12 | 2020-07-15 | 定期檢測 | 拓緯工程顧問有限公司 | 2 | 1 | 1 | 1 | 混凝土剝落、破碎、鋼筋外露、銹蝕 | 未維修 | 修補混凝土 | 0.04 | 平方公尺 | P2 |  | 橋墩／帽梁
[12 empty] | 13 | 2020-07-15 | 定期檢測 | 拓緯工程顧問有限公司 | 2 | 1 | 2 | 2 | 混凝土結構裂縫 | 未維修 | 修補寬度大於0.3mm的裂縫 | 0.7 | 公尺 | P2 |  | 橋墩／帽梁
[12 empty] | 14 | 2020-07-15 | 定期檢測 | 拓緯工程顧問有限公司 | 2 | 1 | 1 | 1 | 其他損傷 | 未維修 | 植物清除 | 1 | 處 | S1 |  | 橋梁排水設施
[12 empty] | 15 | 2020-07-15 | 定期檢測 | 拓緯工程顧問有限公司 | 2 | 1 | 2 | 1 | 滲水、白華 | 未維修 | 白華處理(平方公尺) | 0.04 | 平方公尺 | A1 |  | 翼牆／擋土牆
[12 empty] | 16 | 2020-07-15 | 定期檢測 | 拓緯工程顧問有限公司 | 2 | 1 | 1 | 1 | 混凝土剝落、破碎、鋼筋外露、銹蝕 | 未維修 | 鋼筋除鏽及混凝土修復(<=0.4*0.4*0.05m) | 0.03 | 平方公尺 | S38D3-6-B |  | 橫隔梁
[12 empty] | 17 | 2020-07-15 | 定期檢測 | 拓緯工程顧問有限公司 | 2 | 1 | 1 | 1 | 滲水、白華 | 未維修 | 白華處理(平方公尺) | 0.04 | 平方公尺 | S32 |  | 橋面板
[12 empty] | 18 | 2020-07-15 | 定期檢測 | 拓緯工程顧問有限公司 | 2 | 2 | 1 | 1 | 滲水、白華 | 未維修 | 白華處理(平方公尺) | 72 | 平方公尺 | S35 |  | 橋面板
[12 empty] | 19 | 2020-07-15 | 定期檢測 | 拓緯工程顧問有限公司 | 2 | 1 | 1 | 1 | 滲水、白華 | 未維修 | 白華處理(平方公尺) | 0.08 | 平方公尺 | S26 |  | 橋面板
[12 empty] | 20 | 2020-07-15 | 定期檢測 | 拓緯工程顧問有限公司 | 2 | 1 | 1 | 1 | 混凝土剝落、破碎、鋼筋外露、銹蝕 | 未維修 | 鋼筋除鏽及混凝土修復(<=0.4*0.4*0.05m) | 0.05 | 平方公尺 | S29 |  | 橋面板
[12 empty] | 21 | 2020-07-15 | 定期檢測 | 拓緯工程顧問有限公司 | 2 | 1 | 1 | 1 | 滲水、白華 | 未維修 | 白華處理(平方公尺) | 0.06 | 平方公尺 | S31 |  | 橋面板
[12 empty] | 22 | 2020-07-15 | 定期檢測 | 拓緯工程顧問有限公司 | 2 | 2 | 2 | 2 | 混凝土剝落、破碎、鋼筋外露、銹蝕 | 未維修 | 混凝土剝落鋼筋鏽蝕修復 | 50 | 處 | 10k+000_ii |  | 橋護欄
[12 empty] | 23 | 2020-07-15 | 定期檢測 | 拓緯工程顧問有限公司 | 2 | 1 | 1 | 1 | 混凝土剝落、破碎、鋼筋外露、銹蝕 | 未維修 | 修補混凝土 | 0.09 | 平方公尺 | 10k+325_oi |  | 橋護欄
[12 empty] | 24 | 2020-07-15 | 定期檢測 | 拓緯工程顧問有限公司 | 2 | 1 | 1 | 1 | 混凝土剝落、破碎、鋼筋外露、銹蝕 | 未維修 | 修補混凝土 | 0.03 | 平方公尺 | P35-2-B |  | 橋墩／帽梁
[12 empty] | 25 | 2020-07-15 | 定期檢測 | 拓緯工程顧問有限公司 | 2 | 1 | 1 | 1 | 混凝土剝落、破碎、鋼筋外露、銹蝕 | 未維修 | 修補混凝土 | 0.08 | 平方公尺 | P38-1-B |  | 橋墩／帽梁
[12 empty] | 26 | 2020-07-15 | 定期檢測 | 拓緯工程顧問有限公司 | 2 | 1 | 1 | 1 | 混凝土裂縫(止震塊) | 未維修 | 止震塊修復 | 0.15 | 平方公尺 | S37P36G3S4 |  | 防落設施
[12 empty] | 27 | 2020-07-15 | 定期檢測 | 拓緯工程顧問有限公司 | 3 | 3 | 2 | 2 | 伸縮縫間雜物堆積 | 未維修 | 伸縮縫清理 | 10 | 公尺 | A2 |  | 伸縮縫
[12 empty] | 28 | 2020-07-15 | 定期檢測 | 拓緯工程顧問有限公司 | 2 | 1 | 2 | 2 | 伸縮縫間雜物堆積 | 未維修 | 伸縮縫清理 | 1 | 公尺 | P27 |  | 伸縮縫
[12 empty] | 29 | 2020-07-15 | 定期檢測 | 拓緯工程顧問有限公司 | 3 | 1 | 2 | 2 | 伸縮縫間雜物堆積 | 未維修 | 伸縮縫清理 | 2 | 公尺 | P35 |  | 伸縮縫
[12 empty] | 30 | 2020-07-15 | 定期檢測 | 拓緯工程顧問有限公司 | 2 | 1 | 1 | 1 | 滲水、白華 | 未維修 | 白華處理(處) | 3 | 處 | S5G5 |  | 主梁
[12 empty] | 31 | 2020-07-15 | 定期檢測 | 拓緯工程顧問有限公司 | 2 | 1 | 1 | 1 | 滲水、白華 | 未維修 | 白華處理(處) | 5 | 處 | S6G5 |  | 主梁
[12 empty] | 32 | 2020-07-15 | 定期檢測 | 拓緯工程顧問有限公司 | 2 | 1 | 1 | 1 | 混凝土剝落、破碎、鋼筋、鋼腱或錨碇外露、銹蝕 | 未維修 | 混凝土修復(<=0.4*0.4*0.05m) | 0.09 | 平方公尺 | S21G1 |  | 主梁
[12 empty] | 33 | 2020-07-15 | 定期檢測 | 拓緯工程顧問有限公司 | 2 | 1 | 1 | 1 | 混凝土剝落、破碎、鋼筋、鋼腱或錨碇外露、銹蝕 | 未維修 | 混凝土修復(<=0.4*0.4*0.05m) | 0.08 | 平方公尺 | S23G2 |  | 主梁
[12 empty] | 34 | 2020-07-15 | 定期檢測 | 拓緯工程顧問有限公司 | 2 | 1 | 2 | 2 | 混凝土剝落、破碎、鋼筋、鋼腱或錨碇外露、銹蝕 | 未維修 | 鋼筋除鏽及混凝土修復(<=0.4*0.4*0.05m) | 0.06 | 平方公尺 | S25G2 |  | 主梁
[12 empty] | 35 | 2020-07-15 | 定期檢測 | 拓緯工程顧問有限公司 | 2 | 1 | 1 | 1 | 混凝土剝落、破碎、鋼筋、鋼腱或錨碇外露、銹蝕 | 未維修 | 混凝土修復(<=0.4*0.4*0.05m) | 0.03 | 平方公尺 | S26G6 |  | 主梁
[12 empty] | 36 | 2020-07-15 | 定期檢測 | 拓緯工程顧問有限公司 | 2 | 1 | 1 | 1 | 混凝土剝落、破碎、鋼筋、鋼腱或錨碇外露、銹蝕 | 未維修 | 混凝土修復(>0.4*0.4*0.05m) | 0.45 | 平方公尺 | S30G5 |  | 主梁
[12 empty] | 37 | 2020-07-15 | 定期檢測 | 拓緯工程顧問有限公司 | 2 | 1 | 1 | 1 | 混凝土剝落、破碎、鋼筋、鋼腱或錨碇外露、銹蝕 | 未維修 | 混凝土修復(>0.4*0.4*0.05m) | 0.18 | 平方公尺 | S31G5 |  | 主梁
[12 empty] | 38 | 2020-07-15 | 定期檢測 | 拓緯工程顧問有限公司 | 2 | 1 | 2 | 2 | 混凝土剝落、破碎、鋼筋、鋼腱或錨碇外露、銹蝕 | 未維修 | 混凝土修復(<=0.4*0.4*0.05m) | 0.06 | 平方公尺 | S34G5 |  | 主梁
[12 empty] | 39 | 2020-07-15 | 定期檢測 | 拓緯工程顧問有限公司 | 2 | 1 | 1 | 1 | 混凝土剝落、破碎、鋼筋、鋼腱或錨碇外露、銹蝕 | 未維修 | 混凝土修復(<=0.4*0.4*0.05m) | 0.03 | 平方公尺 | S36G2 |  | 主梁
[12 empty] | 40 | 2020-07-15 | 定期檢測 | 拓緯工程顧問有限公司 | 2 | 1 | 1 | 1 | 混凝土剝落、破碎、鋼筋、鋼腱或錨碇外露、銹蝕 | 未維修 | 混凝土修復(<=0.4*0.4*0.05m) | 0.05 | 平方公尺 | S38G4 |  | 主梁
[12 empty] | 41 | 2020-07-15 | 定期檢測 | 拓緯工程顧問有限公司 | 2 | 1 | 1 | 1 | 滲水、白華 | 未維修 | 白華處理(平方公尺) | 0.23 | 平方公尺 | S38G8 |  | 主梁
[12 empty] | 42 | 2020-07-15 | 定期檢測 | 拓緯工程顧問有限公司 | 2 | 1 | 1 | 1 | 混凝土剝落、破碎、鋼筋外露、銹蝕 | 未維修 | 混凝土修復(<=0.4*0.4*0.05m) | 0.03 | 平方公尺 | S24D4-3-F |  | 橫隔梁
[12 empty] | 43 | 2020-07-15 | 定期檢測 | 拓緯工程顧問有限公司 | 2 | 2 | 2 | 2 | 混凝土剝落、破碎、鋼筋外露、銹蝕 | 未維修 | 混凝土剝落鋼筋鏽蝕修復 | 20 | 處 | 10k+445_ii |  | 橋護欄
[12 empty] | 44 | 2020-07-15 | 定期檢測 | 拓緯工程顧問有限公司 | 2 | 2 | 2 | 1 | 混凝土剝落、破碎、鋼筋外露、銹蝕 | 未維修 | 混凝土剝落鋼筋鏽蝕修復 | 15 | 處 | 10k+565_ii |  | 橋護欄
[12 empty] | 45 | 2020-07-15 | 定期檢測 | 拓緯工程顧問有限公司 | 2 | 2 | 2 | 2 | 混凝土剝落、破碎、鋼筋外露、銹蝕 | 未維修 | 混凝土剝落鋼筋鏽蝕修復 | 15 | 處 | 10k+800_ii |  | 橋護欄
[12 empty] | 46 | 2020-07-15 | 定期檢測 | 拓緯工程顧問有限公司 | 2 | 2 | 2 | 2 | 混凝土剝落、破碎、鋼筋外露、銹蝕 | 未維修 | 剝落混凝土修補 | 0.12 | 平方公尺 | 11k+155_oi |  | 橋護欄
[12 empty] | 47 | 2020-07-15 | 定期檢測 | 拓緯工程顧問有限公司 | 2 | 1 | 1 | 1 | 混凝土剝落、破碎、鋼筋外露、銹蝕 | 未維修 | 修補混凝土 | 0.18 | 平方公尺 | P6-1 |  | 橋墩／帽梁
[12 empty] | 48 | 2020-07-15 | 定期檢測 | 拓緯工程顧問有限公司 | 2 | 1 | 1 | 1 | 混凝土剝落、破碎、鋼筋外露、銹蝕 | 未維修 | 修補混凝土 | 0.04 | 平方公尺 | P34-1-B |  | 橋墩／帽梁
[12 empty] | 49 | 2020-07-15 | 定期檢測 | 拓緯工程顧問有限公司 | 2 | 1 | 1 | 1 | 混凝土剝落、破碎、鋼筋外露、銹蝕 | 未維修 | 修補混凝土 | 0.06 | 平方公尺 | P37-2-B |  | 橋墩／帽梁
[12 empty] | 50 | 2020-07-15 | 定期檢測 | 拓緯工程顧問有限公司 | 3 | 3 | 2 | 2 | 伸縮縫間雜物堆積 | 未維修 | 伸縮縫清理 | 10 | 公尺 | A1 |  | 伸縮縫
[12 empty] | 51 | 2020-07-15 | 定期檢測 | 拓緯工程顧問有限公司 | 3 | 2 | 2 | 2 | 伸縮縫間雜物堆積 | 未維修 | 伸縮縫清理 | 4 | 公尺 | P4 |  | 伸縮縫
[12 empty] | 52 | 2020-07-15 | 定期檢測 | 拓緯工程顧問有限公司 | 3 | 2 | 2 | 2 | 伸縮縫間雜物堆積 | 未維修 | 伸縮縫清理 | 5 | 公尺 | P23 |  | 伸縮縫
[12 empty] | 53 | 2020-07-15 | 定期檢測 | 拓緯工程顧問有限公司 | 3 | 3 | 2 | 2 | 伸縮縫間雜物堆積 | 未維修 | 伸縮縫清理 | 8 | 公尺 | P31 |  | 伸縮縫
[12 empty] | 54 | 2020-07-15 | 定期檢測 | 拓緯工程顧問有限公司 | 2 | 1 | 1 | 1 | 混凝土剝落、破碎、鋼筋、鋼腱或錨碇外露、銹蝕 | 未維修 | 混凝土修復(<=0.4*0.4*0.05m) | 0.08 | 平方公尺 | S1G5 |  | 主梁
[12 empty] | 55 | 2020-07-15 | 定期檢測 | 拓緯工程顧問有限公司 | 2 | 1 | 1 | 1 | 混凝土剝落、破碎、鋼筋、鋼腱或錨碇外露、銹蝕 | 未維修 | 混凝土修復(<=0.4*0.4*0.05m) | 0.03 | 平方公尺 | S5G1 |  | 主梁
[12 empty] | 56 | 2020-07-15 | 定期檢測 | 拓緯工程顧問有限公司 | 2 | 1 | 1 | 1 | 混凝土剝落、破碎、鋼筋、鋼腱或錨碇外露、銹蝕 | 未維修 | 混凝土修復(<=0.4*0.4*0.05m) | 0.02 | 平方公尺 | S5G5 |  | 主梁
[12 empty] | 57 | 2020-07-15 | 定期檢測 | 拓緯工程顧問有限公司 | 2 | 1 | 1 | 1 | 混凝土剝落、破碎、鋼筋、鋼腱或錨碇外露、銹蝕 | 未維修 | 混凝土修復(<=0.4*0.4*0.05m) | 0.2 | 平方公尺 | S21G2 |  | 主梁
[12 empty] | 58 | 2020-07-15 | 定期檢測 | 拓緯工程顧問有限公司 | 2 | 1 | 1 | 1 | 混凝土剝落、破碎、鋼筋、鋼腱或錨碇外露、銹蝕 | 未維修 | 混凝土修復(<=0.4*0.4*0.05m) | 0.08 | 平方公尺 | S23G3 |  | 主梁
[12 empty] | 59 | 2020-07-15 | 定期檢測 | 拓緯工程顧問有限公司 | 2 | 1 | 1 | 1 | 混凝土剝落、破碎、鋼筋、鋼腱或錨碇外露、銹蝕 | 未維修 | 混凝土修復(<=0.4*0.4*0.05m) | 0.04 | 平方公尺 | S25G2 |  | 主梁
[12 empty] | 60 | 2020-07-15 | 定期檢測 | 拓緯工程顧問有限公司 | 2 | 1 | 1 | 1 | 混凝土剝落、破碎、鋼筋、鋼腱或錨碇外露、銹蝕 | 未維修 | 混凝土修復(<=0.4*0.4*0.05m) | 0.16 | 平方公尺 | S25G5 |  | 主梁
[12 empty] | 61 | 2020-07-15 | 定期檢測 | 拓緯工程顧問有限公司 | 2 | 1 | 1 | 1 | 混凝土剝落、破碎、鋼筋、鋼腱或錨碇外露、銹蝕 | 未維修 | 混凝土修復(<=0.4*0.4*0.05m) | 0.05 | 平方公尺 | S27G2 |  | 主梁
[12 empty] | 62 | 2020-07-15 | 定期檢測 | 拓緯工程顧問有限公司 | 2 | 1 | 1 | 1 | 混凝土剝落、破碎、鋼筋、鋼腱或錨碇外露、銹蝕 | 未維修 | 混凝土修復(<=0.4*0.4*0.05m) | 0.04 | 平方公尺 | S29G4 |  | 主梁
[12 empty] | 63 | 2020-07-15 | 定期檢測 | 拓緯工程顧問有限公司 | 2 | 1 | 1 | 1 | 混凝土剝落、破碎、鋼筋、鋼腱或錨碇外露、銹蝕 | 未維修 | 混凝土修復(<=0.4*0.4*0.05m) | 0.02 | 平方公尺 | S31G2 |  | 主梁
[12 empty] | 64 | 2020-07-15 | 定期檢測 | 拓緯工程顧問有限公司 | 2 | 1 | 2 | 2 | 混凝土剝落、破碎、鋼筋、鋼腱或錨碇外露、銹蝕 | 未維修 | 混凝土修復(>0.4*0.4*0.05m) | 0.6 | 平方公尺 | S35G5 |  | 主梁
[12 empty] | 65 | 2020-07-15 | 定期檢測 | 拓緯工程顧問有限公司 | 2 | 1 | 1 | 1 | 混凝土剝落、破碎、鋼筋、鋼腱或錨碇外露、銹蝕 | 未維修 | 混凝土修復(>0.4*0.4*0.05m) | 0.19 | 平方公尺 | S38G6 |  | 主梁
[12 empty] | 66 | 2020-07-15 | 定期檢測 | 拓緯工程顧問有限公司 | 2 | 1 | 1 | 1 | 滲水、白華 | 未維修 | 白華處理(平方公尺) | 0.08 | 平方公尺 | S39G7(左) |  | 主梁
[12 empty] | 67 | 2020-07-15 | 定期檢測 | 拓緯工程顧問有限公司 | 2 | 1 | 1 | 1 | 混凝土剝落、破碎、鋼筋外露、銹蝕 | 未維修 | 混凝土修復(<=0.4*0.4*0.05m) | 0.04 | 平方公尺 | S24D1-5-B |  | 橫隔梁
[12 empty] | 68 | 2020-07-15 | 定期檢測 | 拓緯工程顧問有限公司 | 2 | 1 | 1 | 1 | 混凝土剝落、破碎、鋼筋外露、銹蝕 | 未維修 | 混凝土修復(<=0.4*0.4*0.05m) | 0.02 | 平方公尺 | S24D4-5-F |  | 橫隔梁
[12 empty] | 69 | 2020-07-15 | 定期檢測 | 拓緯工程顧問有限公司 | 2 | 1 | 1 | 1 | 混凝土剝落、破碎、鋼筋外露、銹蝕 | 未維修 | 修補混凝土 | 0.24 | 平方公尺 | 9k+938_oi |  | 橋護欄
[12 empty] | 70 | 2020-07-15 | 定期檢測 | 拓緯工程顧問有限公司 | 2 | 2 | 2 | 2 | 混凝土剝落、破碎、鋼筋外露、銹蝕 | 未維修 | 混凝土剝落鋼筋鏽蝕修復 | 25 | 處 | 10k+154_ii |  | 橋護欄
[12 empty] | 71 | 2020-07-15 | 定期檢測 | 拓緯工程顧問有限公司 | 2 | 1 | 1 | 1 | 滲水、白華 | 未維修 | 白華處理(平方公尺) | 0.2 | 平方公尺 | S34 |  | 橋面板
[12 empty] | 72 | 2020-07-15 | 定期檢測 | 拓緯工程顧問有限公司 | 3 | 2 | 2 | 2 | 伸縮縫間雜物堆積 | 未維修 | 伸縮縫清理 | 5 | 公尺 | P7 |  | 伸縮縫
[12 empty] | 73 | 2020-07-15 | 定期檢測 | 拓緯工程顧問有限公司 | 3 | 2 | 2 | 2 | 伸縮縫間雜物堆積 | 未維修 | 伸縮縫清理 | 3 | 公尺 | P12(P9) |  | 伸縮縫
[12 empty] | 74 | 2020-07-15 | 定期檢測 | 拓緯工程顧問有限公司 | 3 | 2 | 2 | 2 | 伸縮縫間雜物堆積 | 未維修 | 伸縮縫清理 | 4 | 公尺 | P16 |  | 伸縮縫
[12 empty] | 75 | 2020-07-15 | 定期檢測 | 拓緯工程顧問有限公司 | 3 | 2 | 2 | 2 | 伸縮縫間雜物堆積 | 未維修 | 伸縮縫清理 | 4 | 公尺 | P20 |  | 伸縮縫
[12 empty] | 76 | 2020-07-15 | 定期檢測 | 拓緯工程顧問有限公司 | 2 | 1 | 1 | 1 | 混凝土剝落、破碎、鋼筋、鋼腱或錨碇外露、銹蝕 | 未維修 | 混凝土修復(<=0.4*0.4*0.05m) | 0.13 | 平方公尺 | S9G2 |  | 主梁
[12 empty] | 77 | 2020-07-15 | 定期檢測 | 拓緯工程顧問有限公司 | 2 | 1 | 1 | 1 | 混凝土剝落、破碎、鋼筋、鋼腱或錨碇外露、銹蝕 | 未維修 | 混凝土修復(<=0.4*0.4*0.05m) | 0.06 | 平方公尺 | S9G3 |  | 主梁
[12 empty] | 78 | 2020-07-15 | 定期檢測 | 拓緯工程顧問有限公司 | 2 | 1 | 1 | 1 | 混凝土剝落、破碎、鋼筋、鋼腱或錨碇外露、銹蝕 | 未維修 | 混凝土修復(<=0.4*0.4*0.05m) | 0.04 | 平方公尺 | S9G4 |  | 主梁
[12 empty] | 79 | 2020-07-15 | 定期檢測 | 拓緯工程顧問有限公司 | 2 | 1 | 1 | 1 | 混凝土剝落、破碎、鋼筋、鋼腱或錨碇外露、銹蝕 | 未維修 | 混凝土修復(<=0.4*0.4*0.05m) | 0.03 | 平方公尺 | S9G5 |  | 主梁
[12 empty] | 80 | 2020-07-15 | 定期檢測 | 拓緯工程顧問有限公司 | 2 | 1 | 1 | 1 | 混凝土剝落、破碎、鋼筋、鋼腱或錨碇外露、銹蝕 | 未維修 | 混凝土修復(<=0.4*0.4*0.05m) | 0.05 | 平方公尺 | S27G3 |  | 主梁
[12 empty] | 81 | 2020-07-15 | 定期檢測 | 拓緯工程顧問有限公司 | 2 | 1 | 1 | 1 | 混凝土剝落、破碎、鋼筋、鋼腱或錨碇外露、銹蝕 | 未維修 | 混凝土修復(<=0.4*0.4*0.05m) | 0.02 | 平方公尺 | S27G5 |  | 主梁
[12 empty] | 82 | 2020-07-15 | 定期檢測 | 拓緯工程顧問有限公司 | 2 | 1 | 1 | 1 | 混凝土剝落、破碎、鋼筋、鋼腱或錨碇外露、銹蝕 | 未維修 | 混凝土修復(<=0.4*0.4*0.05m) | 0.13 | 平方公尺 | S28G2 |  | 主梁
[12 empty] | 83 | 2020-07-15 | 定期檢測 | 拓緯工程顧問有限公司 | 2 | 1 | 1 | 1 | 混凝土剝落、破碎、鋼筋、鋼腱或錨碇外露、銹蝕 | 未維修 | 混凝土修復(<=0.4*0.4*0.05m) | 0.04 | 平方公尺 | S28G5 |  | 主梁
[12 empty] | 84 | 2020-07-15 | 定期檢測 | 拓緯工程顧問有限公司 | 2 | 1 | 1 | 1 | 混凝土剝落、破碎、鋼筋外露、銹蝕 | 未維修 | 混凝土剝落鋼筋鏽蝕修復 | 4 | 處 | A1_oi |  | 引道路堤護欄
[12 empty] | 85 | 2020-07-15 | 定期檢測 | 拓緯工程顧問有限公司 | 2 | 1 | 1 | 1 | 排水設施損傷 | 未維修 | 修復受損的排水管 | 1 | 公尺 | S4 |  | 橋梁排水設施
[12 empty] | 86 | 2020-07-15 | 定期檢測 | 拓緯工程顧問有限公司 | 2 | 2 | 2 | 2 | 混凝土剝落、破碎、鋼筋外露、銹蝕 | 未維修 | 混凝土剝落鋼筋鏽蝕修復 | 8 | 處 | 9k+938_ii |  | 橋護欄
[12 empty] | 87 | 2020-07-15 | 定期檢測 | 拓緯工程顧問有限公司 | 2 | 1 | 1 | 1 | 滲水、白華 | 未維修 | 白華處理(平方公尺) | 0.02 | 平方公尺 | PE26-F |  | 橋墩／帽梁
[12 empty] | 88 | 2020-07-15 | 定期檢測 | 拓緯工程顧問有限公司 | 2 | 1 | 1 | 1 | 混凝土剝落、破碎、鋼筋外露、銹蝕 | 未維修 | 修補混凝土 | 0.05 | 平方公尺 | PE26-F |  | 橋墩／帽梁
[12 empty] | 89 | 2020-07-15 | 定期檢測 | 拓緯工程顧問有限公司 | 2 | 1 | 2 | 2 | 混凝土剝落、破碎、鋼筋外露、銹蝕 | 未維修 | 鋼筋除鏽及混凝土修復(<=0.4*0.4*0.05m) | 0.06 | 平方公尺 | PE26-F |  | 橋墩／帽梁
[12 empty] | 90 | 2020-07-15 | 定期檢測 | 拓緯工程顧問有限公司 | 2 | 2 | 2 | 2 | 混凝土裂縫(止震塊) | 未維修 | 止震塊修復 | 0.12 | 平方公尺 | P5 |  | 防落設施
[12 empty] | 91 | 2020-07-15 | 定期檢測 | 拓緯工程顧問有限公司 | 2 | 1 | 1 | 1 | 滲水、白華 | 未維修 | 白華處理(處) | 3 | 處 | S2G5 |  | 主梁
[12 empty] | 92 | 2020-07-15 | 定期檢測 | 拓緯工程顧問有限公司 | 2 | 1 | 1 | 1 | 滲水、白華 | 未維修 | 白華處理(處) | 1 | 處 | S3G5 |  | 主梁
[12 empty] | 93 | 2020-07-15 | 定期檢測 | 拓緯工程顧問有限公司 | 2 | 1 | 1 | 1 | 混凝土剝落、破碎、鋼筋、鋼腱或錨碇外露、銹蝕 | 未維修 | 混凝土修復(>0.4*0.4*0.05m) | 0.21 | 平方公尺 | S3G5 |  | 主梁
[12 empty] | 94 | 2020-07-15 | 定期檢測 | 拓緯工程顧問有限公司 | 2 | 1 | 1 | 1 | 混凝土剝落、破碎、鋼筋、鋼腱或錨碇外露、銹蝕 | 未維修 | 混凝土修復(<=0.4*0.4*0.05m) | 0.13 | 平方公尺 | S4G5 |  | 主梁
[12 empty] | 95 | 2020-07-15 | 定期檢測 | 拓緯工程顧問有限公司 | 2 | 1 | 1 | 1 | 混凝土剝落、破碎、鋼筋、鋼腱或錨碇外露、銹蝕 | 未維修 | 混凝土修復(<=0.4*0.4*0.05m) | 0.06 | 平方公尺 | S23G4 |  | 主梁
[12 empty] | 96 | 2020-07-15 | 定期檢測 | 拓緯工程顧問有限公司 | 2 | 1 | 1 | 1 | 混凝土剝落、破碎、鋼筋、鋼腱或錨碇外露、銹蝕 | 未維修 | 混凝土修復(<=0.4*0.4*0.05m) | 0.02 | 平方公尺 | S23G6 |  | 主梁
[12 empty] | 97 | 2020-07-15 | 定期檢測 | 拓緯工程顧問有限公司 | 2 | 1 | 1 | 1 | 混凝土剝落、破碎、鋼筋、鋼腱或錨碇外露、銹蝕 | 未維修 | 混凝土修復(<=0.4*0.4*0.05m) | 0.1 | 平方公尺 | S24G3 |  | 主梁
[12 empty] | 98 | 2020-07-15 | 定期檢測 | 拓緯工程顧問有限公司 | 2 | 1 | 1 | 1 | 混凝土剝落、破碎、鋼筋、鋼腱或錨碇外露、銹蝕 | 未維修 | 混凝土修復(<=0.4*0.4*0.05m) | 0.06 | 平方公尺 | S25G1 |  | 主梁
[12 empty] | 99 | 2020-07-15 | 定期檢測 | 拓緯工程顧問有限公司 | 2 | 1 | 1 | 1 | 混凝土剝落、破碎、鋼筋、鋼腱或錨碇外露、銹蝕 | 未維修 | 混凝土修復(<=0.4*0.4*0.05m) | 0.06 | 平方公尺 | S32G5 |  | 主梁
[12 empty] | 100 | 2020-07-15 | 定期檢測 | 拓緯工程顧問有限公司 | 2 | 1 | 1 | 1 | 滲水、白華 | 未維修 | 白華處理(平方公尺) | 0.2 | 平方公尺 | S32G7(右） |  | 主梁
[12 empty] | 101 | 2020-07-15 | 定期檢測 | 拓緯工程顧問有限公司 | 2 | 1 | 1 | 1 | 滲水、白華 | 未維修 | 白華處理(平方公尺) | 0.3 | 平方公尺 | S32G7(左） |  | 主梁
[12 empty] | 102 | 2020-07-15 | 定期檢測 | 拓緯工程顧問有限公司 | 2 | 1 | 1 | 1 | 滲水、白華 | 未維修 | 白華處理(平方公尺) | 0.15 | 平方公尺 | S33G7(右) |  | 主梁
[12 empty] | 103 | 2020-07-15 | 定期檢測 | 拓緯工程顧問有限公司 | 2 | 1 | 1 | 1 | 混凝土剝落、破碎、鋼筋外露、銹蝕 | 未維修 | 鋼筋除鏽及混凝土修復(<=0.4*0.4*0.05m) | 0.01 | 平方公尺 | S2D3-5 |  | 橫隔梁
[12 empty] | 104 | 2020-07-15 | 定期檢測 | 拓緯工程顧問有限公司 | 2 | 1 | 1 | 1 | 混凝土剝落、破碎、鋼筋外露、銹蝕 | 未維修 | 混凝土修復(<=0.4*0.4*0.05m) | 0.05 | 平方公尺 | S4D1-1 |  | 橫隔梁
[12 empty] | 105 | 2020-07-15 | 定期檢測 | 拓緯工程顧問有限公司 | 2 | 1 | 1 | 1 | 混凝土剝落、破碎、鋼筋外露、銹蝕 | 未維修 | 混凝土修復(<=0.4*0.4*0.05m) | 0.09 | 處 | S5D4-1 |  | 橫隔梁
[12 empty] | 106 | 2020-07-15 | 定期檢測 | 拓緯工程顧問有限公司 | 2 | 1 | 1 | 1 | 混凝土剝落、破碎、鋼筋外露、銹蝕 | 未維修 | 混凝土修復(<=0.4*0.4*0.05m) | 0.1 | 平方公尺 | S5D4-4 |  | 橫隔梁
[12 empty] | 107 | 2020-07-15 | 定期檢測 | 拓緯工程顧問有限公司 | 2 | 1 | 1 | 1 | 混凝土剝落、破碎、鋼筋外露、銹蝕 | 未維修 | 鋼筋除鏽及混凝土修復(>0.4*0.4*0.05m) | 0.2 | 平方公尺 | S24 |  | 橋面板
[12 empty] | 108 | 2020-07-15 | 定期檢測 | 拓緯工程顧問有限公司 | 2 | 1 | 1 | 1 | 混凝土剝落、破碎、鋼筋、鋼腱或錨碇外露、銹蝕 | 未維修 | 混凝土修復(<=0.4*0.4*0.05m) | 0.1 | 平方公尺 | S36G3 |  | 主梁
[12 empty] | 109 | 2020-07-15 | 定期檢測 | 拓緯工程顧問有限公司 | 2 | 1 | 1 | 1 | 混凝土剝落、破碎、鋼筋、鋼腱或錨碇外露、銹蝕 | 未維修 | 混凝土修復(<=0.4*0.4*0.05m) | 0.12 | 平方公尺 | S36G5 |  | 主梁
[12 empty] | 110 | 2020-07-15 | 定期檢測 | 拓緯工程顧問有限公司 | 2 | 1 | 1 | 1 | 混凝土剝落、破碎、鋼筋、鋼腱或錨碇外露、銹蝕 | 未維修 | 混凝土修復(>0.4*0.4*0.05m) | 0.18 | 平方公尺 | S37G6 |  | 主梁
[12 empty] | 111 | 2020-07-15 | 定期檢測 | 拓緯工程顧問有限公司 | 2 | 1 | 1 | 1 | 滲水、白華 | 未維修 | 白華處理(平方公尺) | 0.15 | 平方公尺 | S37G8(右) |  | 主梁
[12 empty] | 112 | 2020-07-15 | 定期檢測 | 拓緯工程顧問有限公司 | 2 | 1 | 1 | 1 | 滲水、白華 | 未維修 | 白華處理(平方公尺) | 0.3 | 平方公尺 | S37G8(左） |  | 主梁
[12 empty] | 113 | 2020-07-15 | 定期檢測 | 拓緯工程顧問有限公司 | 2 | 1 | 1 | 1 | 混凝土剝落、破碎、鋼筋外露、銹蝕 | 未維修 | 混凝土修復(<=0.4*0.4*0.05m) | 0.05 | 平方公尺 | S27D2-3 |  | 橫隔梁
[12 empty] | 114 | 2020-07-15 | 定期檢測 | 拓緯工程顧問有限公司 | 2 | 1 | 1 | 1 | 混凝土剝落、破碎、鋼筋外露、銹蝕 | 未維修 | 混凝土修復(<=0.4*0.4*0.05m) | 0.03 | 平方公尺 | S27D3-1 |  | 橫隔梁
[12 empty] | 115 | 2020-07-15 | 定期檢測 | 拓緯工程顧問有限公司 | 2 | 1 | 1 | 1 | 混凝土剝落、破碎、鋼筋外露、銹蝕 | 未維修 | 混凝土修復(<=0.4*0.4*0.05m) | 0.04 | 平方公尺 | S28D1-6-B |  | 橫隔梁
[12 empty] | 116 | 2020-07-15 | 定期檢測 | 拓緯工程顧問有限公司 | 2 | 1 | 1 | 1 | 其他損傷 | 未維修 | 表面蜂窩修補 | 0.1 | 平方公尺 | S29D3-4 |  | 橫隔梁
[12 empty] | 117 | 2020-07-15 | 定期檢測 | 拓緯工程顧問有限公司 | 2 | 2 | 2 | 2 | 混凝土剝落、破碎、鋼筋外露、銹蝕 | 已維修 | 混凝土修復(>0.4*0.4*0.05m) | 1.2 | 平方公尺 | S32D1-4-B | 22370 | 橫隔梁 | 鋼筋除鏽及混凝土修復(>0.4*0.4*0.05m) | 4000 | 2020-11-09 | 2020-11-09 | 2021-01-07 15:17 | 張育雅
[12 empty] | 118 | 2020-07-15 | 定期檢測 | 拓緯工程顧問有限公司 | 2 | 2 | 2 | 2 | 混凝土剝落、破碎、鋼筋外露、銹蝕 | 已維修 | 混凝土修復(>0.4*0.4*0.05m) | 0.36 | 平方公尺 | S31D4-4-F | 22371 | 橫隔梁 | 鋼筋除鏽及混凝土修復(>0.4*0.4*0.05m) | 4000 | 2020-11-10 | 2020-11-10 | 2021-01-07 15:20 | 張育雅
43 | 35421 | 大湳高架橋第二標(東向) | 國道2號 | 國道 | 14K+886M ~16K~409.2M | 高公局北區養護工程分局 | 中壢工務段 | T型梁 | 預力混凝土 | 84 | 已維修：1 | NO | 檢測日期 | 檢測類別 | 檢測單位 | D | E | R | U | 劣化類型 | 狀態 | 建議維修工法 | 數量 | 單位 | 損壞位置 | 維修紀錄ID | 維修構件 | 維修工法 | 金額 | 開工日期 | 完成日期 | 維修原始紀錄日期 | 維修原始紀錄者 | 維修最後修改日期 | 維修最後修改者
[11 empty] | 未維修：71 | 1 | 2020-06-10 | 定期檢測 | 拓緯工程顧問有限公司 | 2 | 1 | 1 | 1 | 混凝土剝落、破碎、鋼筋外露、銹蝕 | 未維修 | 剝落混凝土修補 | 0.04 | 平方公尺 | 15k+386_ii |  | 橋護欄
[11 empty] | 全部：72 | 2 | 2020-06-10 | 定期檢測 | 拓緯工程顧問有限公司 | 2 | 1 | 1 | 1 | 混凝土剝落、破碎、鋼筋、鋼腱或錨碇外露、銹蝕 | 未維修 | 混凝土修復（<=0.4*0.4*0.05m) | 0.01 | 平方公尺 | S97G2 |  | 主梁
[12 empty] | 3 | 2020-06-10 | 定期檢測 | 拓緯工程顧問有限公司 | 2 | 1 | 1 | 1 | 混凝土剝落、破碎、鋼筋、鋼腱或錨碇外露、銹蝕 | 未維修 | 混凝土修復（<=0.4*0.4*0.05m) | 0.06 | 平方公尺 | S101G1 |  | 主梁
[12 empty] | 4 | 2020-06-10 | 定期檢測 | 拓緯工程顧問有限公司 | 2 | 1 | 1 | 2 | 混凝土剝落、破碎、鋼筋、鋼腱或錨碇外露、銹蝕 | 未維修 | 鋼筋除鏽及混凝土修復（<=0.4*0.4*0.05m) | 0.01 | 平方公尺 | S105G1 |  | 主梁
[12 empty] | 5 | 2020-06-10 | 定期檢測 | 拓緯工程顧問有限公司 | 2 | 1 | 1 | 1 | 滲水、白華 | 未維修 | 白華處理（平方公尺） | 3 | 平方公尺 | S105G3 |  | 主梁
[12 empty] | 6 | 2020-06-10 | 定期檢測 | 拓緯工程顧問有限公司 | 2 | 1 | 1 | 1 | 混凝土剝落、破碎、鋼筋、鋼腱或錨碇外露、銹蝕 | 未維修 | 混凝土修復（<=0.4*0.4*0.05m) | 0.13 | 平方公尺 | S110G2 |  | 主梁
[12 empty] | 7 | 2020-06-10 | 定期檢測 | 拓緯工程顧問有限公司 | 2 | 1 | 1 | 1 | 混凝土剝落、破碎、鋼筋、鋼腱或錨碇外露、銹蝕 | 未維修 | 混凝土修復（<=0.4*0.4*0.05m) | 0.11 | 平方公尺 | S113G2 |  | 主梁
[12 empty] | 8 | 2020-06-10 | 定期檢測 | 拓緯工程顧問有限公司 | 2 | 1 | 1 | 1 | 混凝土剝落、破碎、鋼筋、鋼腱或錨碇外露、銹蝕 | 未維修 | 混凝土修復（0.4*0.4*0.05m) | 0.01 | 平方公尺 | S123G1 |  | 主梁
[12 empty] | 9 | 2020-06-10 | 定期檢測 | 拓緯工程顧問有限公司 | 2 | 1 | 1 | 1 | 混凝土剝落、破碎、鋼筋、鋼腱或錨碇外露、銹蝕 | 未維修 | 混凝土修復（<0.4*0.4*0.05m) | 0.02 | 平方公尺 | S138G2 |  | 主梁
[12 empty] | 10 | 2020-06-10 | 定期檢測 | 拓緯工程顧問有限公司 | 2 | 1 | 1 | 1 | 滲水、白華 | 未維修 | 白華處理（處） | 0.09 | 處 | S106D1-2 |  | 橫隔梁
[12 empty] | 11 | 2020-06-10 | 定期檢測 | 拓緯工程顧問有限公司 | 2 | 1 | 1 | 2 | 混凝土剝落、破碎、鋼筋外露、銹蝕 | 未維修 | 鋼筋除鏽及混凝土修復 | 0.13 | 平方公尺 | S93 |  | 橋面板
[12 empty] | 12 | 2020-06-10 | 定期檢測 | 拓緯工程顧問有限公司 | 2 | 1 | 1 | 1 | 混凝土剝落、破碎、鋼筋外露、銹蝕 | 未維修 | 鋼筋除鏽及混凝土剝落（<0.4*0.4*0.05m) | 0.14 | 平方公尺 | S97 |  | 橋面板
[12 empty] | 13 | 2020-06-10 | 定期檢測 | 拓緯工程顧問有限公司 | 2 | 1 | 2 | 2 | 混凝土剝落、破碎、鋼筋外露、銹蝕 | 未維修 | 鋼筋除鏽及混凝土修復 | 1 | 平方公尺 | S98 |  | 橋面板
[12 empty] | 14 | 2020-06-10 | 定期檢測 | 拓緯工程顧問有限公司 | 2 | 1 | 1 | 1 | 混凝土剝落、破碎、鋼筋外露、銹蝕 | 未維修 | 鋼筋除鏽及混凝土修復 | 0.05 | 平方公尺 | S108 |  | 橋面板
[12 empty] | 15 | 2020-06-10 | 定期檢測 | 拓緯工程顧問有限公司 | 2 | 1 | 1 | 1 | 滲水、白華 | 未維修 | 白華處理（平方公尺） | 0.05 | 平方公尺 | S114 |  | 橋面板
[12 empty] | 16 | 2020-06-10 | 定期檢測 | 拓緯工程顧問有限公司 | 2 | 1 | 2 | 2 | 混凝土結構裂縫 | 未維修 | 修補寬度大於0.3mm的裂縫 | 2 | 公尺 | PE95_F |  | 橋墩／帽梁
[12 empty] | 17 | 2020-06-10 | 定期檢測 | 拓緯工程顧問有限公司 | 2 | 1 | 1 | 2 | 混凝土剝落、破碎、鋼筋、鋼腱或錨碇外露、銹蝕 | 未維修 | 鋼筋除鏽及混凝土修復（<=0.4*0.4*0.05m) | 0.01 | 平方公尺 | S96G1 |  | 主梁
[12 empty] | 18 | 2020-06-10 | 定期檢測 | 拓緯工程顧問有限公司 | 2 | 1 | 1 | 1 | 混凝土剝落、破碎、鋼筋、鋼腱或錨碇外露、銹蝕 | 未維修 | 混凝土修復（<=0.4*0.4*0.05m) | 0.06 | 平方公尺 | S96G2 |  | 主梁
[12 empty] | 19 | 2020-06-10 | 定期檢測 | 拓緯工程顧問有限公司 | 2 | 1 | 1 | 1 | 混凝土剝落、破碎、鋼筋、鋼腱或錨碇外露、銹蝕 | 未維修 | 混凝土修復（<=0.4*0.4*0.05m) | 0.06 | 平方公尺 | S98G1 |  | 主梁
[12 empty] | 20 | 2020-06-10 | 定期檢測 | 拓緯工程顧問有限公司 | 2 | 1 | 1 | 1 | 混凝土剝落、破碎、鋼筋、鋼腱或錨碇外露、銹蝕 | 未維修 | 混凝土修復（<=0.4*0.4*0.05m) | 0.04 | 平方公尺 | S99G1 |  | 主梁
[12 empty] | 21 | 2020-06-10 | 定期檢測 | 拓緯工程顧問有限公司 | 2 | 1 | 1 | 1 | 混凝土剝落、破碎、鋼筋、鋼腱或錨碇外露、銹蝕 | 未維修 | 混凝土修復（<=0.4*0.4*0.05m) | 0.08 | 平方公尺 | S110G1 |  | 主梁
[12 empty] | 22 | 2020-06-10 | 定期檢測 | 拓緯工程顧問有限公司 | 2 | 1 | 1 | 1 | 滲水、白華 | 未維修 | 白華處理（平方公尺） | 0.01 | 平方公尺 | S111G1 |  | 主梁
[12 empty] | 23 | 2020-06-10 | 定期檢測 | 拓緯工程顧問有限公司 | 2 | 1 | 1 | 1 | 滲水、白華 | 未維修 | 白華處理（平方公尺） | 0.03 | 平方公尺 | S113G3 |  | 主梁
[12 empty] | 24 | 2020-06-10 | 定期檢測 | 拓緯工程顧問有限公司 | 2 | 1 | 1 | 1 | 混凝土剝落、破碎、鋼筋、鋼腱或錨碇外露、銹蝕 | 未維修 | 混凝土修復（<=0.4*0.4*0.05m) | 0.04 | 平方公尺 | S114G1 |  | 主梁
[12 empty] | 25 | 2020-06-10 | 定期檢測 | 拓緯工程顧問有限公司 | 2 | 1 | 1 | 1 | 混凝土剝落、破碎、鋼筋、鋼腱或錨碇外露、銹蝕 | 未維修 | 混凝土修復（0.4*0.4*0.05m) | 0.05 | 平方公尺 | S117G2 |  | 主梁
[12 empty] | 26 | 2020-06-10 | 定期檢測 | 拓緯工程顧問有限公司 | 2 | 1 | 1 | 1 | 混凝土剝落、破碎、鋼筋、鋼腱或錨碇外露、銹蝕 | 未維修 | 混凝土修復（<0.4*0.4*0.05m) | 0.01 | 平方公尺 | S129G1 |  | 主梁
[12 empty] | 27 | 2020-06-10 | 定期檢測 | 拓緯工程顧問有限公司 | 2 | 1 | 1 | 2 | 混凝土剝落、破碎、鋼筋、鋼腱或錨碇外露、銹蝕 | 未維修 | 鋼筋除鏽及混凝土修復（<0.4*0.4*0.05m) | 0.02 | 平方公尺 | S138G1 |  | 主梁
[12 empty] | 28 | 2020-06-10 | 定期檢測 | 拓緯工程顧問有限公司 | 2 | 1 | 1 | 1 | 滲水、白華 | 未維修 | 白華處理（平方公尺） | 0.03 | 平方公尺 | S91D1-1_B |  | 橫隔梁
[12 empty] | 29 | 2020-06-10 | 定期檢測 | 拓緯工程顧問有限公司 | 2 | 1 | 1 | 1 | 混凝土剝落、破碎、鋼筋外露、銹蝕 | 未維修 | 混凝土修復（<0.*0.4*0.05m) | 0.08 | 平方公尺 | S105D2-1_F |  | 橫隔梁
[12 empty] | 30 | 2020-06-10 | 定期檢測 | 拓緯工程顧問有限公司 | 2 | 1 | 1 | 1 | 混凝土剝落、破碎、鋼筋外露、銹蝕 | 未維修 | 鋼筋除鏽及混凝土修復 | 0.03 | 平方公尺 | S94 |  | 橋面板
[12 empty] | 31 | 2020-06-10 | 定期檢測 | 拓緯工程顧問有限公司 | 2 | 1 | 1 | 1 | 混凝土剝落、破碎、鋼筋外露、銹蝕 | 未維修 | 混凝土剝落鋼筋鏽蝕修復 | 60 | 處 | 14K+890_oi |  | 橋護欄
[12 empty] | 32 | 2020-06-10 | 定期檢測 | 拓緯工程顧問有限公司 | 2 | 1 | 1 | 1 | 混凝土剝落、破碎、鋼筋、鋼腱或錨碇外露、銹蝕 | 未維修 | 修補混凝土 | 0.05 | 平方公尺 | S93G2 |  | 主梁
[12 empty] | 33 | 2020-06-10 | 定期檢測 | 拓緯工程顧問有限公司 | 2 | 1 | 1 | 1 | 混凝土剝落、破碎、鋼筋、鋼腱或錨碇外露、銹蝕 | 未維修 | 鋼筋除鏽及混凝土修復（<=0.4*0.4*0.05m) | 0.06 | 平方公尺 | S98G1 |  | 主梁
[12 empty] | 34 | 2020-06-10 | 定期檢測 | 拓緯工程顧問有限公司 | 2 | 1 | 1 | 1 | 混凝土剝落、破碎、鋼筋、鋼腱或錨碇外露、銹蝕 | 未維修 | 混凝土剝落鋼筋鏽蝕修復 | 0.01 | 平方公尺 | S102G1 |  | 主梁
[12 empty] | 35 | 2020-06-10 | 定期檢測 | 拓緯工程顧問有限公司 | 2 | 1 | 1 | 1 | 滲水、白華 | 未維修 | 白華處理（處） | 0.04 | 平方公尺 | S102G3 |  | 主梁
[12 empty] | 36 | 2020-06-10 | 定期檢測 | 拓緯工程顧問有限公司 | 2 | 1 | 1 | 1 | 混凝土剝落、破碎、鋼筋、鋼腱或錨碇外露、銹蝕 | 未維修 | 混凝土修復（>=0.4*0.4*0.05m) | 0.06 | 平方公尺 | S109G1 |  | 主梁
[12 empty] | 37 | 2020-06-10 | 定期檢測 | 拓緯工程顧問有限公司 | 2 | 1 | 1 | 1 | 滲水、白華 | 未維修 | 白華處理（平方公尺） | 0.05 | 平方公尺 | S112G3 |  | 主梁
[12 empty] | 38 | 2020-06-10 | 定期檢測 | 拓緯工程顧問有限公司 | 2 | 1 | 1 | 1 | 混凝土剝落、破碎、鋼筋、鋼腱或錨碇外露、銹蝕 | 未維修 | 混凝土修復（>0.4*0.4*0.05m) | 0.09 | 平方公尺 | S114G2 |  | 主梁
[12 empty] | 39 | 2020-06-10 | 定期檢測 | 拓緯工程顧問有限公司 | 2 | 1 | 1 | 1 | 混凝土剝落、破碎、鋼筋、鋼腱或錨碇外露、銹蝕 | 未維修 | 混凝土修復（<0.4*0.4*0.05m) | 0.02 | 平方公尺 | S116G2 |  | 主梁
[12 empty] | 40 | 2020-06-10 | 定期檢測 | 拓緯工程顧問有限公司 | 2 | 1 | 1 | 2 | 混凝土剝落、破碎、鋼筋外露、銹蝕 | 未維修 | 鋼筋除鏽及混凝土剝落（>0.4*0.4*0.05m) | 0.15 | 平方公尺 | S91 |  | 橋面板
[12 empty] | 41 | 2020-06-10 | 定期檢測 | 拓緯工程顧問有限公司 | 2 | 1 | 1 | 2 | 混凝土剝落、破碎、鋼筋外露、銹蝕 | 未維修 | 鋼筋除鏽及混凝土修復（<0.4*0.4*0.05) | 0.12 | 平方公尺 | S92 |  | 橋面板
[12 empty] | 42 | 2020-06-10 | 定期檢測 | 拓緯工程顧問有限公司 | 2 | 1 | 1 | 2 | 混凝土剝落、破碎、鋼筋外露、銹蝕 | 未維修 | 鋼筋除鏽及混凝土修復 | 0.2 | 平方公尺 | S95 |  | 橋面板
[12 empty] | 43 | 2020-06-10 | 定期檢測 | 拓緯工程顧問有限公司 | 2 | 1 | 2 | 2 | 混凝土剝落、破碎、鋼筋外露、銹蝕 | 未維修 | 鋼筋除鏽及混凝土修復 | 0.23 | 平方公尺 | S101 |  | 橋面板
[12 empty] | 44 | 2020-06-10 | 定期檢測 | 拓緯工程顧問有限公司 | 2 | 1 | 2 | 2 | 混凝土剝落、破碎、鋼筋外露、銹蝕 | 未維修 | 鋼筋除鏽及混凝土修復（>0.4*0.4*0.05m) | 0.08 | 平方公尺 | S104 |  | 橋面板
[12 empty] | 45 | 2020-06-10 | 定期檢測 | 拓緯工程顧問有限公司 | 2 | 1 | 2 | 2 | 混凝土剝落、破碎、鋼筋外露、銹蝕 | 未維修 | 鋼筋除鏽及混凝土修復（>0.4*0.4*0.05m) | 0.25 | 平方公尺 | S105 |  | 橋面板
[12 empty] | 46 | 2020-06-10 | 定期檢測 | 拓緯工程顧問有限公司 | 2 | 1 | 2 | 2 | 混凝土剝落、破碎、鋼筋外露、銹蝕 | 未維修 | 鋼筋除鏽及混凝土修復（<0.4*0.4*0.05m) | 0.15 | 平方公尺 | S110 |  | 橋面板
[12 empty] | 47 | 2020-06-10 | 定期檢測 | 拓緯工程顧問有限公司 | 2 | 1 | 1 | 1 | 混凝土剝落、破碎、鋼筋外露、銹蝕 | 未維修 | 鋼筋除鏽及混凝土修復（<0.4*0.4*0.05m) | 0.1 | 平方公尺 | S115 |  | 橋面板
[12 empty] | 48 | 2020-06-10 | 定期檢測 | 拓緯工程顧問有限公司 | 2 | 1 | 1 | 1 | 混凝土剝落、破碎、鋼筋外露、銹蝕 | 未維修 | 鋼筋除鏽及混凝土修復 | 0.05 | 平方公尺 | S116 |  | 橋面板
[12 empty] | 49 | 2020-06-10 | 定期檢測 | 拓緯工程顧問有限公司 | 2 | 1 | 1 | 1 | 混凝土剝落、破碎、鋼筋外露、銹蝕 | 未維修 | 鋼筋除鏽及混凝土修復(<0.4*0.4*0.05m) | 0.03 | 平方公尺 | S96 |  | 橋面板
[12 empty] | 50 | 2020-06-10 | 定期檢測 | 拓緯工程顧問有限公司 | 2 | 1 | 1 | 1 | 滲水、白華 | 未維修 | 白華處理（平方公尺） | 0.13 | 平方公尺 | S103 |  | 橋面板
[12 empty] | 51 | 2020-06-10 | 定期檢測 | 拓緯工程顧問有限公司 | 2 | 1 | 1 | 1 | 混凝土剝落、破碎、鋼筋外露、銹蝕 | 未維修 | 鋼筋除鏽及混凝土修復（<0.4*0.4*0.05m) | 0.1 | 平方公尺 | S107 |  | 橋面板
[12 empty] | 52 | 2020-06-10 | 定期檢測 | 拓緯工程顧問有限公司 | 2 | 1 | 2 | 2 | 混凝土剝落、破碎、鋼筋外露、銹蝕 | 未維修 | 鋼筋除鏽及混凝土修復（0.4*0.4*0.05m) | 0.15 | 平方公尺 | S109 |  | 橋面板
[12 empty] | 53 | 2020-06-10 | 定期檢測 | 拓緯工程顧問有限公司 | 2 | 1 | 1 | 1 | 滲水、白華 | 未維修 | 白華處理（平方公尺） | 0.16 | 平方公尺 | S113 |  | 橋面板
[12 empty] | 54 | 2020-06-10 | 定期檢測 | 拓緯工程顧問有限公司 | 2 | 1 | 1 | 1 | 混凝土剝落、破碎、鋼筋外露、銹蝕 | 未維修 | 鋼筋除鏽及混凝土修復（<0.4*0.4*0.05m) | 0.1 | 平方公尺 | S114 |  | 橋面板
[12 empty] | 55 | 2020-06-10 | 定期檢測 | 拓緯工程顧問有限公司 | 2 | 1 | 1 | 1 | 混凝土剝落、破碎、鋼筋外露、銹蝕 | 未維修 | 混凝土剝落鋼筋鏽蝕修復 | 20 | 處 | 16k+305_oi |  | 橋護欄
[12 empty] | 56 | 2020-06-10 | 定期檢測 | 拓緯工程顧問有限公司 | 2 | 1 | 1 | 2 | 混凝土剝落、破碎、鋼筋、鋼腱或錨碇外露、銹蝕 | 未維修 | 鋼筋除鏽及混凝土修復（<=0.4*0.4*0.05m) | 0.04 | 平方公尺 | S101G1 |  | 主梁
[12 empty] | 57 | 2020-06-10 | 定期檢測 | 拓緯工程顧問有限公司 | 2 | 1 | 1 | 1 | 滲水、白華 | 未維修 | 白華處理（處） | 0.04 | 平方公尺 | S103G1 |  | 主梁
[12 empty] | 58 | 2020-06-10 | 定期檢測 | 拓緯工程顧問有限公司 | 2 | 1 | 1 | 2 | 混凝土剝落、破碎、鋼筋、鋼腱或錨碇外露、銹蝕 | 未維修 | 鋼筋除鏽及混凝土修復（<=0.4*0.4*0.05) | 0.01 | 平方公尺 | S108G2 |  | 主梁
[12 empty] | 59 | 2020-06-10 | 定期檢測 | 拓緯工程顧問有限公司 | 2 | 1 | 1 | 1 | 混凝土剝落、破碎、鋼筋、鋼腱或錨碇外露、銹蝕 | 未維修 | 鋼筋除鏽及混凝土修復 | 0.01 | 平方公尺 | S110G1 |  | 主梁
[12 empty] | 60 | 2020-06-10 | 定期檢測 | 拓緯工程顧問有限公司 | 2 | 1 | 1 | 1 | 混凝土剝落、破碎、鋼筋、鋼腱或錨碇外露、銹蝕 | 未維修 | 混凝土修復（<=0.4*0.4*0.05m) | 0.03 | 平方公尺 | S111G2 |  | 主梁
[12 empty] | 61 | 2020-06-10 | 定期檢測 | 拓緯工程顧問有限公司 | 2 | 1 | 1 | 1 | 混凝土剝落、破碎、鋼筋、鋼腱或錨碇外露、銹蝕 | 未維修 | 混凝土修復（<=0.4*0.4*0.05m) | 0.05 | 平方公尺 | S113G1 |  | 主梁
[12 empty] | 62 | 2020-06-10 | 定期檢測 | 拓緯工程顧問有限公司 | 2 | 1 | 1 | 1 | 混凝土剝落、破碎、鋼筋、鋼腱或錨碇外露、銹蝕 | 未維修 | 鋼筋除鏽及混凝土修復（<0.4*0.4*0.05m) | 0.01 | 平方公尺 | S124G1 |  | 主梁
[12 empty] | 63 | 2020-06-10 | 定期檢測 | 拓緯工程顧問有限公司 | 2 | 1 | 2 | 2 | 混凝土剝落、破碎、鋼筋外露、銹蝕 | 未維修 | 鋼筋除鏽劑及混凝土修復 | 0.45 | 平方公尺 | S99 |  | 橋面板
[12 empty] | 64 | 2020-06-10 | 定期檢測 | 拓緯工程顧問有限公司 | 2 | 1 | 1 | 1 | 混凝土剝落、破碎、鋼筋外露、銹蝕 | 未維修 | 鋼筋除鏽及混凝土修復 | 0.05 | 平方公尺 | S100 |  | 橋面板
[12 empty] | 65 | 2020-06-10 | 定期檢測 | 拓緯工程顧問有限公司 | 2 | 1 | 1 | 1 | 混凝土剝落、破碎、鋼筋外露、銹蝕 | 未維修 | 鋼筋除鏽及混凝土修復 | 0.2 | 平方公尺 | S102 |  | 橋面板
[12 empty] | 66 | 2020-06-10 | 定期檢測 | 拓緯工程顧問有限公司 | 2 | 1 | 1 | 1 | 混凝土剝落、破碎、鋼筋外露、銹蝕 | 未維修 | 鋼筋除鏽及混凝土修復（>0.4*0.4*0.05m) | 0.5 | 平方公尺 | S103 |  | 橋面板
[12 empty] | 67 | 2020-06-10 | 定期檢測 | 拓緯工程顧問有限公司 | 2 | 1 | 1 | 1 | 混凝土剝落、破碎、鋼筋外露、銹蝕 | 未維修 | 鋼筋除鏽及混凝土修復（<0.4*0.4*0.05) | 0.04 | 平方公尺 | S113 |  | 橋面板
[12 empty] | 68 | 2020-06-10 | 定期檢測 | 拓緯工程顧問有限公司 | 2 | 2 | 1 | 1 | 伸縮縫間雜物堆積 | 未維修 | 雜物堵塞 | 4 | 平方公尺 | P137 |  | 伸縮縫
[12 empty] | 69 | 2020-06-10 | 定期檢測 | 拓緯工程顧問有限公司 | 2 | 2 | 1 | 1 | 伸縮縫間雜物堆積 | 未維修 | 雜物堆積 | 4 | 平方公尺 | P134 |  | 伸縮縫
[12 empty] | 70 | 2020-06-10 | 定期檢測 | 拓緯工程顧問有限公司 | 2 | 2 | 1 | 1 | 伸縮縫間雜物堆積 | 未維修 | 雜物堵塞 | 3 | 平方公尺 | P105 |  | 伸縮縫
[12 empty] | 71 | 2020-06-10 | 定期檢測 | 拓緯工程顧問有限公司 | 2 | 2 | 1 | 1 | 伸縮縫間雜物堆積 | 未維修 | 雜物堵塞 | 3 | 平方公尺 | P119 |  | 伸縮縫
[12 empty] | 72 | 2020-06-10 | 定期檢測 | 拓緯工程顧問有限公司 | 3 | 1 | 2 | 2 | 排水設施阻塞 | 已維修 | 排水設施清理 | 15 | 處 |  | 32256 | 橋梁排水設施 | 修復受損的排水管 | 600 | 2021-06-01 | 2021-06-30 | 2021-07-26 11:29 | 蕭澄清 | 2021-07-26 11:29 | 蕭澄清
44 | 35426 | 過水跨橋(一) | 渡槽 | 其他 | 無K+無M ~無K~無M | 高公局北區養護工程分局 | 中壢工務段 | 箱型梁 | 鋼筋混凝土 | 75 | 已維修：2 | NO | 檢測日期 | 檢測類別 | 檢測單位 | D | E | R | U | 劣化類型 | 狀態 | 建議維修工法 | 數量 | 單位 | 損壞位置 | 維修紀錄ID | 維修構件 | 維修工法 | 金額 | 開工日期 | 完成日期 | 維修原始紀錄日期 | 維修原始紀錄者 | 維修最後修改日期 | 維修最後修改者
[11 empty] | 未維修：14 | 1 | 2020-07-13 | 定期檢測 | 拓緯工程顧問有限公司 | 2 | 1 | 1 | 1 | 鋼筋外露、銹蝕 | 未維修 | 混凝土剝落鋼筋鏽蝕修復 | 0.05 | 平方公尺 | S3 |  | 橋護欄
[11 empty] | 全部：16 | 2 | 2020-07-13 | 定期檢測 | 拓緯工程顧問有限公司 | 2 | 1 | 1 | 1 | 混凝土剝落、破碎、鋼筋外露、銹蝕 | 未維修 | 鋼筋除鏽及混凝土修復(<=0.4*0.4*0.05m) | 0.05 | 平方公尺 | P2_F |  | 橋墩／帽梁
[12 empty] | 3 | 2020-07-13 | 定期檢測 | 拓緯工程顧問有限公司 | 2 | 1 | 2 | 2 | 混凝土剝落、鋼筋外露、銹蝕 | 未維修 | 混凝土修復(>0.4*0.4*0.05m) | 0.3 | 平方公尺 | S1G1 |  | 主梁
[12 empty] | 4 | 2020-07-13 | 定期檢測 | 拓緯工程顧問有限公司 | 2 | 1 | 1 | 1 | 其他損傷 | 未維修 | 表面蜂窩修補 | 0.06 | 平方公尺 | P2_B |  | 橋墩／帽梁
[12 empty] | 5 | 2020-07-13 | 定期檢測 | 拓緯工程顧問有限公司 | 2 | 1 | 2 | 2 | 混凝土剝落、鋼筋外露、銹蝕 | 未維修 | 鋼筋除鏽及混凝土修復(<=0.4*0.4*0.05m) | 0.08 | 平方公尺 | S1G1 |  | 主梁
[12 empty] | 6 | 2020-07-13 | 定期檢測 | 拓緯工程顧問有限公司 | 2 | 1 | 2 | 2 | 混凝土剝落、鋼筋外露、銹蝕 | 未維修 | 鋼筋除鏽及混凝土修復(<=0.4*0.4*0.05m) | 0.17 | 平方公尺 | S2G1 |  | 主梁
[12 empty] | 7 | 2020-07-13 | 定期檢測 | 拓緯工程顧問有限公司 | 2 | 1 | 2 | 2 | 混凝土剝落、鋼筋外露、銹蝕 | 未維修 | 混凝土修復(>0.4*0.4*0.05m) | 0.36 | 平方公尺 | S4G1 |  | 主梁
[12 empty] | 8 | 2020-07-13 | 定期檢測 | 拓緯工程顧問有限公司 | 2 | 1 | 1 | 1 | 混凝土剝落、破碎、鋼筋外露、銹蝕 | 未維修 | 鋼筋除鏽及混凝土修復(<=0.4*0.4*0.05m) | 0.01 | 平方公尺 | P1_B |  | 橋墩／帽梁
[12 empty] | 9 | 2020-07-13 | 定期檢測 | 拓緯工程顧問有限公司 | 2 | 1 | 1 | 1 | 滲水、白華 | 未維修 | 白華處理(處) | 0.12 | 處 | S4G1 |  | 主梁
[12 empty] | 10 | 2020-07-13 | 定期檢測 | 拓緯工程顧問有限公司 | 2 | 1 | 1 | 1 | 混凝土剝落、鋼筋外露、銹蝕 | 未維修 | 鋼筋除鏽及混凝土修復(<=0.4*0.4*0.05m) | 0.14 | 平方公尺 | S4G1 |  | 主梁
[12 empty] | 11 | 2020-07-13 | 定期檢測 | 拓緯工程顧問有限公司 | 2 | 3 | 1 | 1 | 伸縮縫間雜物堆積 | 未維修 | 伸縮縫清理 | 2 | 公尺 | A1 |  | 伸縮縫
[12 empty] | 12 | 2020-07-13 | 定期檢測 | 拓緯工程顧問有限公司 | 2 | 3 | 1 | 1 | 其他損傷 | 未維修 | 填縫劑更新 | 2 | 公尺 | A2 |  | 伸縮縫
[12 empty] | 13 | 2020-07-13 | 定期檢測 | 拓緯工程顧問有限公司 | 2 | 3 | 1 | 1 | 其他損傷 | 未維修 | 填縫劑更新 | 2 | 公尺 | P3 |  | 伸縮縫
[12 empty] | 14 | 2020-07-13 | 定期檢測 | 拓緯工程顧問有限公司 | 2 | 3 | 1 | 1 | 其他損傷 | 未維修 | 填縫劑更新 | 2 | 公尺 | P1 |  | 伸縮縫
[12 empty] | 15 | 2020-07-13 | 定期檢測 | 拓緯工程顧問有限公司 | 3 | 2 | 3 | 3 | 混凝土剝落、鋼筋外露、銹蝕 | 已維修 | 混凝土修復(>0.4*0.4*0.05m) | 0.4 | 平方公尺 | S3G1 | 19644 | 主梁 | 混凝土修復(>0.4*0.4*0.05m) | 500 | 2020-09-22 | 2020-09-22 | 2020-10-08 13:09 | 張育雅
[12 empty] | 16 | 2020-07-13 | 定期檢測 | 拓緯工程顧問有限公司 | 3 | 2 | 3 | 3 | 混凝土剝落、鋼筋外露、銹蝕 | 已維修 | 混凝土修復(>0.4*0.4*0.05m) | 0.6 | 平方公尺 | S2G1 | 29923 | 主梁 | 鋼筋除鏽及混凝土修復(>0.4*0.4*0.05m) | 4000 | 2020-09-18 | 2020-09-18 | 2021-05-10 13:33 | 張育雅
45 | 35530 | 埔心橋(1)西向 | 國道2號 | 國道 | 4K+410M ~4K~446M | 高公局北區養護工程分局 | 中壢工務段 | I型梁 | 預力混凝土 | 95 | 已維修：1 | NO | 檢測日期 | 檢測類別 | 檢測單位 | D | E | R | U | 劣化類型 | 狀態 | 建議維修工法 | 數量 | 單位 | 損壞位置 | 維修紀錄ID | 維修構件 | 維修工法 | 金額 | 開工日期 | 完成日期 | 維修原始紀錄日期 | 維修原始紀錄者 | 維修最後修改日期 | 維修最後修改者
[11 empty] | 未維修：14 | 1 | 2020-06-20 | 定期檢測 | 拓緯工程顧問有限公司 | 2 | 1 | 1 | 1 | 混凝土剝落、破碎、鋼筋外露、銹蝕 | 未維修 | 鋼筋除鏽、環氧樹脂及無聲縮砂漿修補 | 0.02 | 平方公尺 | A1 |  | 翼牆／擋土牆
[11 empty] | 全部：15 | 2 | 2020-06-20 | 定期檢測 | 拓緯工程顧問有限公司 | 2 | 2 | 2 | 2 | 混凝土剝落、破碎、鋼筋外露、銹蝕 | 未維修 | 混凝土剝落鋼筋鏽蝕修復 | 10 | 處 | 4K+430_ii |  | 橋護欄
[12 empty] | 3 | 2020-06-20 | 定期檢測 | 拓緯工程顧問有限公司 | 2 | 1 | 1 | 1 | 其他損傷 | 未維修 | 表面蜂窩修補 | 0.17 | 平方公尺 | S1D3-7 |  | 橫隔梁
[12 empty] | 4 | 2020-06-20 | 定期檢測 | 拓緯工程顧問有限公司 | 2 | 1 | 2 | 2 | 混凝土剝落、破碎、鋼筋外露、銹蝕 | 未維修 | 鋼筋除鏽及混凝土修復(>0.4*0.4*0.05m) | 0.2 | 平方公尺 | S1 |  | 橋面板
[12 empty] | 5 | 2020-06-20 | 定期檢測 | 拓緯工程顧問有限公司 | 2 | 1 | 2 | 2 | 混凝土結構裂縫 | 未維修 | 修補寬度大於0.3mm的裂縫 | 5.4 | 公尺 | A2 |  | 橋台
[12 empty] | 6 | 2020-06-20 | 定期檢測 | 拓緯工程顧問有限公司 | 2 | 1 | 2 | 2 | 混凝土結構裂縫 | 未維修 | 修補寬度大於0.3mm的裂縫 | 7 | 公尺 | A1 |  | 橋台
[12 empty] | 7 | 2020-06-20 | 定期檢測 | 拓緯工程顧問有限公司 | 2 | 1 | 1 | 1 | 混凝土剝落、破碎、鋼筋外露、銹蝕 | 未維修 | 鋼筋除鏽及混凝土修復(<=0.4*0.4*0.05m) | 0.01 | 平方公尺 | A1 |  | 橋台
[12 empty] | 8 | 2020-06-20 | 定期檢測 | 拓緯工程顧問有限公司 | 2 | 2 | 1 | 2 | 其他損傷 | 未維修 | 止震塊修復 | 0.09 | 平方公尺 | A1G7G8 |  | 防落設施
[12 empty] | 9 | 2020-06-20 | 定期檢測 | 拓緯工程顧問有限公司 | 2 | 2 | 1 | 1 | 其他損傷 | 未維修 | 無收縮混凝土修復(5000PSI) | 1 | 平方公尺 | A1 |  | 伸縮縫
[12 empty] | 10 | 2020-06-20 | 定期檢測 | 拓緯工程顧問有限公司 | 2 | 1 | 1 | 2 | 混凝土剝落、破碎、鋼筋外露、銹蝕 | 未維修 | 鋼筋除鏽及混凝土修復(<=0.4*0.4*0.05m) | 0.13 | 平方公尺 | A2 |  | 橋台
[12 empty] | 11 | 2020-06-20 | 定期檢測 | 拓緯工程顧問有限公司 | 2 | 1 | 2 | 2 | 混凝土剝落、破碎、鋼筋外露、銹蝕 | 未維修 | 剝落混凝土修補 | 0.12 | 平方公尺 | 4K+415_ii |  | 橋護欄
[12 empty] | 12 | 2020-06-20 | 定期檢測 | 拓緯工程顧問有限公司 | 2 | 1 | 1 | 1 | 其他損傷 | 未維修 | 鋼筋除鏽及混凝土修復(<=0.4*0.4*0.05m) | 0.02 | 平方公尺 | S1D5-4 |  | 橫隔梁
[12 empty] | 13 | 2020-06-20 | 定期檢測 | 拓緯工程顧問有限公司 | 2 | 2 | 1 | 1 | 其他損傷 | 未維修 | 無收縮混凝土修復(5000PSI) | 0.8 | 平方公尺 | A2 |  | 伸縮縫
[12 empty] | 14 | 2020-06-20 | 定期檢測 | 拓緯工程顧問有限公司 | 2 | 1 | 1 | 1 | 混凝土剝落、破碎、鋼筋、鋼腱或錨碇外露、銹蝕 | 未維修 | 混凝土修復(<=0.4*0.4*0.05m) | 0.08 | 平方公尺 | S1G2 |  | 主梁
[12 empty] | 15 | 2020-06-20 | 定期檢測 | 拓緯工程顧問有限公司 | 2 | 1 | 1 | 2 | 其他損傷 | 已維修 | 植物清除 | 1 | 處 | A1 | 22423 | 橋台 | 橋台清理 | 5000 | 2020-11-17 | 2020-11-17 | 2021-01-11 09:45 | 張育雅
46 | 35531 | 埔心橋(2)西向 | 國道2號 | 國道 | 5K+961M ~5K~997M | 高公局北區養護工程分局 | 中壢工務段 | I型梁 | 預力混凝土 | 62 | 已維修：2 | NO | 檢測日期 | 檢測類別 | 檢測單位 | D | E | R | U | 劣化類型 | 狀態 | 建議維修工法 | 數量 | 單位 | 損壞位置 | 維修紀錄ID | 維修構件 | 維修工法 | 金額 | 開工日期 | 完成日期 | 維修原始紀錄日期 | 維修原始紀錄者 | 維修最後修改日期 | 維修最後修改者
[11 empty] | 未維修：23 | 1 | 2020-06-20 | 定期檢測 | 拓緯工程顧問有限公司 | 2 | 1 | 1 | 1 | 混凝土剝落、破碎、鋼筋外露、銹蝕 | 未維修 | 混凝土修復(<=0.4*0.4*0.05m) | 0.06 | 平方公尺 | S1 |  | 橋面板
[11 empty] | 全部：25 | 2 | 2020-06-20 | 定期檢測 | 拓緯工程顧問有限公司 | 2 | 1 | 1 | 1 | 混凝土剝落、破碎、鋼筋外露、銹蝕 | 未維修 | 鋼筋除鏽及混凝土修復(<=0.4*0.4*0.05m) | 0.03 | 平方公尺 | S1 |  | 橋面板
[12 empty] | 3 | 2020-06-20 | 定期檢測 | 拓緯工程顧問有限公司 | 2 | 1 | 1 | 1 | 其他損傷 | 未維修 | 表面蜂窩修補 | 0.25 | 平方公尺 | S1D1-4-B |  | 橫隔梁
[12 empty] | 4 | 2020-06-20 | 定期檢測 | 拓緯工程顧問有限公司 | 2 | 1 | 2 | 2 | 混凝土結構裂縫 | 未維修 | 修補寬度大於0.3mm的裂縫 | 1.2 | 公尺 | A2 |  | 橋台
[12 empty] | 5 | 2020-06-20 | 定期檢測 | 拓緯工程顧問有限公司 | 2 | 1 | 1 | 1 | 其他損傷 | 未維修 | 修補混凝土蜂窩 | 0.05 | 處 | 5k+960_oi |  | 橋護欄
[12 empty] | 6 | 2020-06-20 | 定期檢測 | 拓緯工程顧問有限公司 | 2 | 1 | 1 | 1 | 混凝土剝落、破碎、鋼筋、鋼腱或錨碇外露、銹蝕 | 未維修 | 混凝土修復(<=0.4*0.4*0.05m) | 0.03 | 平方公尺 | S1G2 |  | 主梁
[12 empty] | 7 | 2020-06-20 | 定期檢測 | 拓緯工程顧問有限公司 | 2 | 1 | 1 | 1 | 混凝土剝落、破碎、鋼筋、鋼腱或錨碇外露、銹蝕 | 未維修 | 混凝土修復(<=0.4*0.4*0.05m) | 0.03 | 平方公尺 | S1G7 |  | 主梁
[12 empty] | 8 | 2020-06-20 | 定期檢測 | 拓緯工程顧問有限公司 | 2 | 1 | 1 | 1 | 其他損傷 | 未維修 | 表面蜂窩修補 | 0.48 | 平方公尺 | S1D1-4-B |  | 橫隔梁
[12 empty] | 9 | 2020-06-20 | 定期檢測 | 拓緯工程顧問有限公司 | 2 | 1 | 1 | 1 | 混凝土剝落、破碎、鋼筋外露、銹蝕 | 未維修 | 鋼筋除鏽及混凝土修復(<=0.4*0.4*0.05m) | 0.02 | 平方公尺 | S1D3-1_B |  | 橫隔梁
[12 empty] | 10 | 2020-06-20 | 定期檢測 | 拓緯工程顧問有限公司 | 2 | 1 | 1 | 1 | 混凝土裂縫(止震塊) | 未維修 | 止震塊修復 | 0.01 | 平方公尺 | A1G1G2 |  | 防落設施
[12 empty] | 11 | 2020-06-20 | 定期檢測 | 拓緯工程顧問有限公司 | 2 | 1 | 1 | 1 | 生銹或腐蝕 | 未維修 | 止震塊修復 | 0.02 | 平方公尺 | A2G1G2 |  | 防落設施
[12 empty] | 12 | 2020-06-20 | 定期檢測 | 拓緯工程顧問有限公司 | 2 | 1 | 2 | 2 | 其他損傷 | 未維修 | 無收縮混凝土修復(5000PSI) | 0.08 | 平方公尺 | A1 |  | 伸縮縫
[12 empty] | 13 | 2020-06-20 | 定期檢測 | 拓緯工程顧問有限公司 | 2 | 1 | 1 | 1 | 其他損傷 | 未維修 | 表面蜂窩修補 | 0.16 | 平方公尺 | S1D4-2_B |  | 橫隔梁
[12 empty] | 14 | 2020-06-20 | 定期檢測 | 拓緯工程顧問有限公司 | 2 | 1 | 1 | 1 | 其他損傷 | 未維修 | 表面蜂窩修補 | 0.08 | 平方公尺 | S1D4-5 |  | 橫隔梁
[12 empty] | 15 | 2020-06-20 | 定期檢測 | 拓緯工程顧問有限公司 | 2 | 1 | 1 | 1 | 其他損傷 | 未維修 | 表面蜂窩修補 | 0.02 | 平方公尺 | S1D5-1_F |  | 橫隔梁
[12 empty] | 16 | 2020-06-20 | 定期檢測 | 拓緯工程顧問有限公司 | 2 | 1 | 1 | 1 | 其他損傷 | 未維修 | 表面蜂窩修補 | 0.09 | 平方公尺 | S1D5-3_F |  | 橫隔梁
[12 empty] | 17 | 2020-06-20 | 定期檢測 | 拓緯工程顧問有限公司 | 2 | 2 | 2 | 2 | 其他損傷 | 未維修 | 橋台串方塊護坡修復 | 1 | 平方公尺 | A2 |  | 橋台
[12 empty] | 18 | 2020-06-20 | 定期檢測 | 拓緯工程顧問有限公司 | 2 | 1 | 1 | 1 | 混凝土剝落、破碎、鋼筋外露、銹蝕 | 未維修 | 鋼筋除鏽及修補混凝土 | 3 | 平方公尺 | 5k+975_oi |  | 橋護欄
[12 empty] | 19 | 2020-06-20 | 定期檢測 | 拓緯工程顧問有限公司 | 2 | 1 | 1 | 1 | 混凝土剝落、破碎、鋼筋、鋼腱或錨碇外露、銹蝕 | 未維修 | 混凝土修復(<=0.4*0.4*0.05m) | 0.01 | 平方公尺 | S1G1 |  | 主梁
[12 empty] | 20 | 2020-06-20 | 定期檢測 | 拓緯工程顧問有限公司 | 2 | 1 | 1 | 1 | 混凝土剝落、破碎、鋼筋、鋼腱或錨碇外露、銹蝕 | 未維修 | 混凝土修復(<=0.4*0.4*0.05m) | 0.09 | 平方公尺 | S1G5 |  | 主梁
[12 empty] | 21 | 2020-06-20 | 定期檢測 | 拓緯工程顧問有限公司 | 2 | 2 | 1 | 1 | 其他損傷 | 未維修 | 表面蜂窩修補 | 0.48 | 平方公尺 | S1D1-4-B |  | 橫隔梁
[12 empty] | 22 | 2020-06-20 | 定期檢測 | 拓緯工程顧問有限公司 | 2 | 1 | 1 | 1 | 其他損傷 | 未維修 | 表面蜂窩修補 | 0.16 | 平方公尺 | S1D3-1_B |  | 橫隔梁
[12 empty] | 23 | 2020-06-20 | 定期檢測 | 拓緯工程顧問有限公司 | 2 | 1 | 1 | 1 | 混凝土剝落、破碎、鋼筋外露、銹蝕 | 未維修 | 鋼筋除鏽及混凝土修復(<=0.4*0.4*0.05m) | 0.01 | 平方公尺 | S1D1-4-B |  | 橫隔梁
[12 empty] | 24 | 2020-06-20 | 定期檢測 | 拓緯工程顧問有限公司 | 2 | 1 | 2 | 2 | 其他損傷 | 已維修 | 植物清除 | 1 | 處 | A1 | 22399 | 橋台 | 橋台清理 | 5000 | 2020-11-24 | 2020-11-24 | 2021-01-07 17:11 | 張育雅
[12 empty] | 25 | 2020-06-20 | 定期檢測 | 拓緯工程顧問有限公司 | 2 | 2 | 2 | 2 | 其他損傷 | 已維修 | 無收縮混凝土修復(5000PSI) | 0.8 | 平方公尺 | A2 | 19651 | 伸縮縫 | 無收縮混凝土修復(5000PSI) | 18000 | 2020-09-23 | 2020-09-23 | 2020-10-12 08:55 | 張育雅
47 | 35536 | 大竹交流道 LOOP E (S-E) | 國道2號 | 國道 | 0K+79.15M ~0K~328M | 高公局北區養護工程分局 | 中壢工務段 | 箱型梁 | 鋼構造 | 95 | 已維修：0 | NO | 檢測日期 | 檢測類別 | 檢測單位 | D | E | R | U | 劣化類型 | 狀態 | 建議維修工法 | 數量 | 單位 | 損壞位置 | 維修紀錄ID | 維修構件 | 維修工法 | 金額 | 開工日期 | 完成日期 | 維修原始紀錄日期 | 維修原始紀錄者 | 維修最後修改日期 | 維修最後修改者
[11 empty] | 未維修：9 | 1 | 2020-06-29 | 定期檢測 | 拓緯工程顧問有限公司 | 2 | 1 | 2 | 2 | 混凝土剝落、破碎、鋼筋外露、銹蝕 | 未維修 | 混凝土剝落鋼筋鏽蝕修復 | 2 | 處 | 0k+250_oi |  | 橋護欄
[11 empty] | 全部：9 | 2 | 2020-06-29 | 定期檢測 | 拓緯工程顧問有限公司 | 2 | 1 | 1 | 1 | 混凝土剝落、破碎、鋼筋外露、銹蝕 | 未維修 | 鋼筋除鏽及混凝土修復(<=0.4*0.4*0.05m) | 0.08 | 平方公尺 | S4 |  | 橋面板
[12 empty] | 3 | 2020-06-29 | 定期檢測 | 拓緯工程顧問有限公司 | 2 | 1 | 1 | 1 | 混凝土剝落、破碎、鋼筋外露、銹蝕 | 未維修 | 混凝土修復(<=0.4*0.4*0.05m) | 0.03 | 平方公尺 | P3-B |  | 橋墩／帽梁
[12 empty] | 4 | 2020-06-29 | 定期檢測 | 拓緯工程顧問有限公司 | 2 | 1 | 1 | 1 | 混凝土剝落、破碎、鋼筋外露、銹蝕 | 未維修 | 鋼筋除鏽及混凝土修復(<=0.4*0.4*0.05m) | 0.02 | 平方公尺 | P4-F |  | 橋墩／帽梁
[12 empty] | 5 | 2020-06-29 | 定期檢測 | 拓緯工程顧問有限公司 | 2 | 1 | 1 | 1 | 生銹或腐蝕 | 未維修 | 鋼筋除鏽及混凝土修復 | 0.03 | 平方公尺 | A2G2 |  | 支承／支承墊／阻尼裝置
[12 empty] | 6 | 2020-06-29 | 定期檢測 | 拓緯工程顧問有限公司 | 2 | 1 | 1 | 1 | 混凝土剝落、破碎、鋼筋外露、銹蝕 | 未維修 | 修補混凝土 | 0.18 | 平方公尺 | 0k+150_io |  | 橋護欄
[12 empty] | 7 | 2020-06-29 | 定期檢測 | 拓緯工程顧問有限公司 | 2 | 1 | 2 | 2 | 混凝土結構裂縫 | 未維修 | 修補寬度大於0.3mm的裂縫 | 1.7 | 公尺 | P2-B |  | 橋墩／帽梁
[12 empty] | 8 | 2020-06-29 | 定期檢測 | 拓緯工程顧問有限公司 | 2 | 1 | 1 | 1 | 塗裝劣化、生銹或腐蝕 | 未維修 | 鋼梁油漆塗裝 | 0.3 | 平方公尺 | S4G2 |  | 主梁
[12 empty] | 9 | 2020-06-29 | 定期檢測 | 拓緯工程顧問有限公司 | 2 | 1 | 1 | 1 | 混凝土剝落、破碎、鋼筋外露、銹蝕 | 未維修 | 鋼筋除鏽及混凝土修復(<=0.4*0.4*0.05m) | 0.01 | 平方公尺 | S8 |  | 橋面板
48 | 35537 | 大竹交流道 RAMP F (A1-A2)(W-S) | 國道2號 | 國道 | 0K+134.4M ~0K~684.9M | 高公局北區養護工程分局 | 中壢工務段 | I型梁，箱型梁 | 預力混凝土，鋼構造 | 95 | 已維修：10 | NO | 檢測日期 | 檢測類別 | 檢測單位 | D | E | R | U | 劣化類型 | 狀態 | 建議維修工法 | 數量 | 單位 | 損壞位置 | 維修紀錄ID | 維修構件 | 維修工法 | 金額 | 開工日期 | 完成日期 | 維修原始紀錄日期 | 維修原始紀錄者 | 維修最後修改日期 | 維修最後修改者
[11 empty] | 未維修：19 | 1 | 2020-06-29 | 定期檢測 | 拓緯工程顧問有限公司 | 2 | 1 | 1 | 1 | 混凝土剝落、破碎、鋼筋外露、銹蝕 | 未維修 | 混凝土修復(<=0.4*0.4*0.05m) | 0.13 | 平方公尺 | S3D4-5 |  | 橫隔梁
[11 empty] | 全部：29 | 2 | 2020-06-29 | 定期檢測 | 拓緯工程顧問有限公司 | 2 | 1 | 1 | 1 | 混凝土剝落、破碎、鋼筋、鋼腱或錨碇外露、銹蝕 | 未維修 | 混凝土修復(<=0.4*0.4*0.05m) | 0.03 | 平方公尺 | S1G1 |  | 主梁
[12 empty] | 3 | 2020-06-29 | 定期檢測 | 拓緯工程顧問有限公司 | 2 | 1 | 1 | 1 | 塗裝劣化、生銹或腐蝕 | 未維修 | 鋼梁油漆塗裝 | 1.8 | 平方公尺 | S8G2 |  | 主梁
[12 empty] | 4 | 2020-06-29 | 定期檢測 | 拓緯工程顧問有限公司 | 2 | 1 | 1 | 1 | 混凝土剝落、破碎、鋼筋外露、銹蝕 | 未維修 | 修補混凝土 | 0.06 | 平方公尺 | P6-1-F |  | 橋墩／帽梁
[12 empty] | 5 | 2020-06-29 | 定期檢測 | 拓緯工程顧問有限公司 | 2 | 1 | 2 | 2 | 混凝土剝落、破碎、鋼筋外露、銹蝕 | 未維修 | 鋼筋除鏽、環氧樹脂及無收縮砂漿修補 | 0.1 | 平方公尺 | P9-B |  | 橋墩／帽梁
[12 empty] | 6 | 2020-06-29 | 定期檢測 | 拓緯工程顧問有限公司 | 2 | 1 | 1 | 1 | 混凝土剝落、破碎、鋼筋外露、銹蝕 | 未維修 | 鋼筋除鏽、環氧樹脂及無收縮砂漿修補 | 0.1 | 平方公尺 | P10-B |  | 橋墩／帽梁
[12 empty] | 7 | 2020-06-29 | 定期檢測 | 拓緯工程顧問有限公司 | 2 | 1 | 1 | 1 | 混凝土剝落、破碎、鋼筋外露、銹蝕 | 未維修 | 鋼筋除鏽、環氧樹脂及無收縮砂漿修補 | 0.05 | 平方公尺 | P11-F |  | 橋墩／帽梁
[12 empty] | 8 | 2020-06-29 | 定期檢測 | 拓緯工程顧問有限公司 | 2 | 1 | 1 | 1 | 混凝土剝落、破碎、鋼筋外露、銹蝕 | 未維修 | 鋼筋除鏽、環氧樹脂及無聲縮砂漿修補 | 0.02 | 平方公尺 | A2 |  | 翼牆／擋土牆
[12 empty] | 9 | 2020-06-29 | 定期檢測 | 拓緯工程顧問有限公司 | 2 | 1 | 1 | 1 | 滲水、白華 | 未維修 | 白華處理(平方公尺) | 0.12 | 平方公尺 | P2-B |  | 橋墩／帽梁
[12 empty] | 10 | 2020-06-29 | 定期檢測 | 拓緯工程顧問有限公司 | 2 | 1 | 1 | 1 | 其他損傷 | 未維修 | 清除植生或雜物 | 2 | 處 | A2 |  | 翼牆／擋土牆
[12 empty] | 11 | 2020-06-29 | 定期檢測 | 拓緯工程顧問有限公司 | 2 | 1 | 1 | 1 | 塗裝劣化、生銹或腐蝕 | 未維修 | 鋼梁油漆塗裝 | 2.4 | 平方公尺 | S10G2 |  | 主梁
[12 empty] | 12 | 2020-06-29 | 定期檢測 | 拓緯工程顧問有限公司 | 2 | 2 | 2 | 2 | 混凝土剝落、破碎、鋼筋外露、銹蝕 | 未維修 | 混凝土修復(>0.4*0.4*0.05m) | 0.4 | 平方公尺 | S3D1-q |  | 橫隔梁
[12 empty] | 13 | 2020-06-29 | 定期檢測 | 拓緯工程顧問有限公司 | 2 | 2 | 1 | 1 | 其他損傷 | 未維修 | 表面蜂窩修補 | 0.25 | 平方公尺 | S4D4-6 |  | 橫隔梁
[12 empty] | 14 | 2020-06-29 | 定期檢測 | 拓緯工程顧問有限公司 | 2 | 2 | 2 | 2 | 混凝土剝落、破碎、鋼筋外露、銹蝕 | 未維修 | 混凝土修復(>0.4*0.4*0.05m) | 0.4 | 平方公尺 | S3D1-5 |  | 橫隔梁
[12 empty] | 15 | 2020-06-29 | 定期檢測 | 拓緯工程顧問有限公司 | 3 | 1 | 2 | 2 | 滲水、白華 | 未維修 | 白華處理(平方公尺) | 0.03 | 平方公尺 | P2-F |  | 橋墩／帽梁
[12 empty] | 16 | 2020-06-29 | 定期檢測 | 拓緯工程顧問有限公司 | 2 | 1 | 1 | 1 | 其他損傷 | 未維修 | 表面蜂窩修補 | 1.2 | 平方公尺 | P6-F |  | 橋墩／帽梁
[12 empty] | 17 | 2020-06-29 | 定期檢測 | 拓緯工程顧問有限公司 | 2 | 1 | 2 | 2 | 伸縮縫間雜物堆積 | 未維修 | 伸縮縫清理 | 1.5 | 公尺 | A2 |  | 伸縮縫
[12 empty] | 18 | 2020-06-29 | 定期檢測 | 拓緯工程顧問有限公司 | 2 | 2 | 1 | 1 | 塗裝劣化、生銹或腐蝕 | 未維修 | 鋼梁油漆塗裝 | 13.8 | 平方公尺 | S8G1 |  | 主梁
[12 empty] | 19 | 2020-06-29 | 定期檢測 | 拓緯工程顧問有限公司 | 2 | 2 | 2 | 2 | 其他損傷 | 未維修 | 除鏽上漆 | 2 | 公尺 | A2 |  | 伸縮縫
[12 empty] | 20 | 2020-06-29 | 定期檢測 | 拓緯工程顧問有限公司 | 2 | 1 | 1 | 1 | 混凝土剝落、破碎、鋼筋外露、銹蝕 | 已維修 | 混凝土修復，蜂窩及剝落修補，水刀鑿除 | 0.02 | 平方公尺 | S2D2-1 | 30488 | 橫隔梁 | 0.4x0.4x0.05m) | 500 | 2021-05-22 | 2021-05-22 | 2021-05-24 11:20 | 張育雅
[12 empty] | 21 | 2020-06-29 | 定期檢測 | 拓緯工程顧問有限公司 | 2 | 1 | 1 | 1 | 混凝土剝落、破碎、鋼筋、鋼腱或錨碇外露、銹蝕 | 已維修 | 混凝土修復，鋼筋銹蝕處理，水刀鑿除 | 0.02 | 平方公尺 | S1G1 | 30489 | 主梁 | 0.4x0.4x0.05m) | 500 | 2021-05-22 | 2021-05-22 | 2021-05-24 11:20 | 張育雅
[12 empty] | 22 | 2020-06-29 | 定期檢測 | 拓緯工程顧問有限公司 | 2 | 2 | 1 | 1 | 混凝土剝落、破碎、鋼筋外露、銹蝕 | 已維修 | 鋼筋除鏽及混凝土修復(<=0.4*0.4*0.05m) | 2.5 | 平方公尺 | P4-B | 22458 | 橋墩／帽梁 | 鋼筋除鏽及混凝土修復(>0.4*0.4*0.05m) | 4000 | 2020-12-24 | 2020-12-24 | 2021-01-18 14:38 | 張育雅
[12 empty] | 23 | 2020-06-29 | 定期檢測 | 拓緯工程顧問有限公司 | 3 | 2 | 2 | 2 | 混凝土剝落、破碎、鋼筋外露、銹蝕 | 已維修 | 混凝土修復(>0.4*0.4*0.05m) | 0.6 | 平方公尺 | S3D1-3 | 22456 | 橫隔梁 | 鋼筋除鏽及混凝土修復(>0.4*0.4*0.05m) | 4000 | 2020-12-24 | 2020-12-24 | 2021-01-18 14:28 | 張育雅
[12 empty] | 24 | 2020-06-29 | 定期檢測 | 拓緯工程顧問有限公司 | 2 | 2 | 2 | 2 | 混凝土剝落、破碎、鋼筋外露、銹蝕 | 已維修 | 混凝土剝落鋼筋鏽蝕修復 | 100 | 處 | 0k+060_io | 22351 | 橋護欄 | 鋼筋除鏽及修補混凝土 | 3000 | 2020-11-06 | 2020-11-06 | 2021-01-07 11:45 | 張育雅
[12 empty] | 25 | 2020-06-29 | 定期檢測 | 拓緯工程顧問有限公司 | 2 | 2 | 2 | 2 | 混凝土剝落、破碎、鋼筋外露、銹蝕 | 已維修 | 混凝土剝落鋼筋鏽蝕修復 | 30 | 處 | 0k+280_oi | 22353 | 橋護欄 | 鋼筋除鏽及修補混凝土 | 3000 | 2020-11-09 | 2020-11-09 | 2021-01-07 11:55 | 張育雅
[12 empty] | 26 | 2020-06-29 | 定期檢測 | 拓緯工程顧問有限公司 | 2 | 1 | 1 | 1 | 混凝土剝落、破碎、鋼筋外露、銹蝕 | 已維修 | 混凝土剝落鋼筋鏽蝕修復 | 15 | 處 | 0k+350_oi | 22354 | 橋護欄 | 鋼筋除鏽及修補混凝土 | 3000 | 2020-11-09 | 2020-11-09 | 2021-01-07 11:55 | 張育雅
[12 empty] | 27 | 2020-06-29 | 定期檢測 | 拓緯工程顧問有限公司 | 2 | 2 | 2 | 2 | 混凝土剝落、破碎、鋼筋外露、銹蝕 | 已維修 | 混凝土剝落鋼筋鏽蝕修復 | 20 | 處 | 0k+450_oi | 22355 | 橋護欄 | 鋼筋除鏽及修補混凝土 | 3000 | 2020-11-09 | 2020-11-09 | 2021-01-07 11:55 | 張育雅
[12 empty] | 28 | 2020-06-29 | 定期檢測 | 拓緯工程顧問有限公司 | 2 | 1 | 2 | 2 | 混凝土剝落、破碎、鋼筋外露、銹蝕 | 已維修 | 混凝土剝落鋼筋鏽蝕修復 | 15 | 處 | 0k+550_ii | 22356 | 橋護欄 | 鋼筋除鏽及修補混凝土 | 3000 | 2020-11-09 | 2020-11-09 | 2021-01-07 11:55 | 張育雅
[12 empty] | 29 | 2020-06-29 | 定期檢測 | 拓緯工程顧問有限公司 | 2 | 1 | 1 | 1 | 混凝土剝落、破碎、鋼筋外露、銹蝕 | 已維修 | 混凝土剝落鋼筋鏽蝕修復 | 6 | 處 | 0k+200_oi | 22352 | 橋護欄 | 鋼筋除鏽及修補混凝土 | 3000 | 2020-11-09 | 2020-11-09 | 2021-01-07 11:55 | 張育雅
49 | 35538 | 大竹交流道 RAMP F (A3-P20)(W-S) | 國道2號 | 國道 | 0K+817.5M ~1K~85.5M | 高公局北區養護工程分局 | 中壢工務段 | I型梁 | 預力混凝土 | 95 | 已維修：1 | NO | 檢測日期 | 檢測類別 | 檢測單位 | D | E | R | U | 劣化類型 | 狀態 | 建議維修工法 | 數量 | 單位 | 損壞位置 | 維修紀錄ID | 維修構件 | 維修工法 | 金額 | 開工日期 | 完成日期 | 維修原始紀錄日期 | 維修原始紀錄者 | 維修最後修改日期 | 維修最後修改者
[11 empty] | 未維修：15 | 1 | 2020-06-29 | 定期檢測 | 拓緯工程顧問有限公司 | 2 | 1 | 1 | 1 | 混凝土剝落、破碎、鋼筋外露、銹蝕 | 未維修 | 混凝土剝落鋼筋鏽蝕修復 | 25 | 處 | 0k+880_oi |  | 橋護欄
[11 empty] | 全部：16 | 2 | 2020-06-29 | 定期檢測 | 拓緯工程顧問有限公司 | 2 | 2 | 2 | 2 | 混凝土剝落、破碎、鋼筋外露、銹蝕 | 未維修 | 混凝土剝落鋼筋鏽蝕修復 | 30 | 處 | 0k+950_oi |  | 橋護欄
[12 empty] | 3 | 2020-06-29 | 定期檢測 | 拓緯工程顧問有限公司 | 2 | 1 | 1 | 1 | 混凝土剝落、破碎、鋼筋外露、銹蝕 | 未維修 | 鋼筋除鏽及混凝土修復(<=0.4*0.4*0.05m) | 0.02 | 平方公尺 | S16D5-1 |  | 橫隔梁
[12 empty] | 4 | 2020-06-29 | 定期檢測 | 拓緯工程顧問有限公司 | 2 | 1 | 1 | 1 | 混凝土剝落、破碎、鋼筋外露、銹蝕 | 未維修 | 鋼筋除鏽及混凝土修復(<=0.4*0.4*0.05m) | 0.02 | 平方公尺 | A1(A3)_B |  | 橋台
[12 empty] | 5 | 2020-06-29 | 定期檢測 | 拓緯工程顧問有限公司 | 2 | 1 | 1 | 1 | 混凝土剝落、破碎、鋼筋外露、銹蝕 | 未維修 | 混凝土剝落鋼筋鏽蝕修復 | 4 | 處 | 0k+045_io |  | 橋護欄
[12 empty] | 6 | 2020-06-29 | 定期檢測 | 拓緯工程顧問有限公司 | 2 | 1 | 1 | 1 | 伸縮縫間雜物堆積 | 未維修 | 伸縮縫清理 | 1 | 公尺 | A1(A3) |  | 伸縮縫
[12 empty] | 7 | 2020-06-29 | 定期檢測 | 拓緯工程顧問有限公司 | 2 | 1 | 1 | 1 | 混凝土剝落、破碎、鋼筋、鋼腱或錨碇外露、銹蝕 | 未維修 | 混凝土修復(<=0.4*0.4*0.05m) | 0.05 | 平方公尺 | S20G1 |  | 主梁
[12 empty] | 8 | 2020-06-29 | 定期檢測 | 拓緯工程顧問有限公司 | 2 | 1 | 2 | 2 | 混凝土剝落、破碎、鋼筋外露、銹蝕 | 未維修 | 混凝土剝落鋼筋鏽蝕修復 | 7 | 處 | A1_oi |  | 引道路堤護欄
[12 empty] | 9 | 2020-06-29 | 定期檢測 | 拓緯工程顧問有限公司 | 2 | 1 | 1 | 1 | 混凝土剝落、破碎、鋼筋外露、銹蝕 | 未維修 | 混凝土修復(<=0.4*0.4*0.05m) | 0.06 | 平方公尺 | A3 |  | 橋台
[12 empty] | 10 | 2020-06-29 | 定期檢測 | 拓緯工程顧問有限公司 | 2 | 1 | 1 | 1 | 混凝土剝落、破碎、鋼筋、鋼腱或錨碇外露、銹蝕 | 未維修 | 混凝土修復(<=0.4*0.4*0.05m) | 0.05 | 平方公尺 | S16G1 |  | 主梁
[12 empty] | 11 | 2020-06-29 | 定期檢測 | 拓緯工程顧問有限公司 | 2 | 1 | 1 | 1 | 混凝土剝落、破碎、鋼筋、鋼腱或錨碇外露、銹蝕 | 未維修 | 混凝土修復(<=0.4*0.4*0.05m) | 0.12 | 平方公尺 | S21G6 |  | 主梁
[12 empty] | 12 | 2020-06-29 | 定期檢測 | 拓緯工程顧問有限公司 | 2 | 1 | 1 | 1 | 混凝土剝落、破碎、鋼筋外露、銹蝕 | 未維修 | 混凝土剝落鋼筋鏽蝕修復 | 3 | 處 | 0k+280_oo |  | 橋護欄
[12 empty] | 13 | 2020-06-29 | 定期檢測 | 拓緯工程顧問有限公司 | 2 | 1 | 1 | 1 | 混凝土剝落、破碎、鋼筋外露、銹蝕 | 未維修 | 混凝土剝落鋼筋鏽蝕修復 | 10 | 處 | 0k+830_oi |  | 橋護欄
[12 empty] | 14 | 2020-06-29 | 定期檢測 | 拓緯工程顧問有限公司 | 2 | 1 | 1 | 1 | 混凝土剝落、破碎、鋼筋外露、銹蝕 | 未維修 | 混凝土修復(<=0.4*0.4*0.05m) | 0.04 | 平方公尺 | S2D2-1 |  | 橫隔梁
[12 empty] | 15 | 2020-06-29 | 定期檢測 | 拓緯工程顧問有限公司 | 2 | 1 | 1 | 1 | 混凝土剝落、破碎、鋼筋、鋼腱或錨碇外露、銹蝕 | 未維修 | 鋼筋除鏽及混凝土修復(<=0.4*0.4*0.05m) | 0.01 | 平方公尺 | S14G1 |  | 主梁
[12 empty] | 16 | 2020-06-29 | 定期檢測 | 拓緯工程顧問有限公司 | 3 | 2 | 2 | 2 | 混凝土剝落、破碎、鋼筋外露、銹蝕 | 已維修 | 混凝土修復(>0.4*0.4*0.05m) | 1.2 | 平方公尺 | S21D5-1 | 22359 | 橫隔梁 | 鋼筋除鏽及混凝土修復(>0.4*0.4*0.05m) | 4000 | 2020-11-20 | 2020-11-20 | 2021-01-07 13:39 | 張育雅
50 | 35539 | 大竹交流道 LOOP G (N-W) | 國道2號 | 國道 | 0K+74.5M ~0K~319.5M | 高公局北區養護工程分局 | 中壢工務段 | 箱型梁 | 鋼構造 | 95 | 已維修：0 | NO | 檢測日期 | 檢測類別 | 檢測單位 | D | E | R | U | 劣化類型 | 狀態 | 建議維修工法 | 數量 | 單位 | 損壞位置 | 維修紀錄ID | 維修構件 | 維修工法 | 金額 | 開工日期 | 完成日期 | 維修原始紀錄日期 | 維修原始紀錄者 | 維修最後修改日期 | 維修最後修改者
[11 empty] | 未維修：21 | 1 | 2020-06-30 | 定期檢測 | 拓緯工程顧問有限公司 | 2 | 1 | 1 | 1 | 混凝土剝落、破碎、鋼筋外露、銹蝕 | 未維修 | 混凝土剝落鋼筋鏽蝕修復 | 15 | 處 | 0k+120_ii |  | 橋護欄
[11 empty] | 全部：21 | 2 | 2020-06-30 | 定期檢測 | 拓緯工程顧問有限公司 | 2 | 1 | 1 | 1 | 混凝土剝落、破碎、鋼筋外露、銹蝕 | 未維修 | 混凝土修復(<=0.4*0.4*0.05m) | 0.06 | 平方公尺 | P2-B |  | 橋墩／帽梁
[12 empty] | 3 | 2020-06-30 | 定期檢測 | 拓緯工程顧問有限公司 | 2 | 1 | 1 | 1 | 混凝土剝落、破碎、鋼筋外露、銹蝕 | 未維修 | 混凝土修復(<=0.4*0.4*0.05m) | 0.13 | 平方公尺 | P4-F |  | 橋墩／帽梁
[12 empty] | 4 | 2020-06-30 | 定期檢測 | 拓緯工程顧問有限公司 | 2 | 1 | 1 | 1 | 塗裝劣化、生銹或腐蝕 | 未維修 | 鋼梁油漆塗裝 | 1.13 | 平方公尺 | S3G2 |  | 主梁
[12 empty] | 5 | 2020-06-30 | 定期檢測 | 拓緯工程顧問有限公司 | 2 | 1 | 1 | 1 | 塗裝劣化、生銹或腐蝕 | 未維修 | 鋼梁油漆塗裝 | 0.15 | 平方公尺 | S8G1 |  | 主梁
[12 empty] | 6 | 2020-06-30 | 定期檢測 | 拓緯工程顧問有限公司 | 2 | 1 | 2 | 2 | 混凝土剝落、破碎、鋼筋外露、銹蝕 | 未維修 | 鋼筋除鏽及混凝土修復(<=0.4*0.4*0.05m) | 0.09 | 平方公尺 | S4 |  | 橋面板
[12 empty] | 7 | 2020-06-30 | 定期檢測 | 拓緯工程顧問有限公司 | 2 | 1 | 2 | 2 | 混凝土剝落、破碎、鋼筋外露、銹蝕 | 未維修 | 鋼筋除鏽及混凝土修復(>0.4*0.4*0.05m) | 0.38 | 平方公尺 | A2 |  | 橋台
[12 empty] | 8 | 2020-06-30 | 定期檢測 | 拓緯工程顧問有限公司 | 2 | 1 | 1 | 1 | 塗裝劣化、生銹或腐蝕 | 未維修 | 鋼梁油漆塗裝 | 0.06 | 平方公尺 | S4G1 |  | 主梁
[12 empty] | 9 | 2020-06-30 | 定期檢測 | 拓緯工程顧問有限公司 | 2 | 1 | 1 | 1 | 塗裝劣化、生銹或腐蝕 | 未維修 | 鋼梁油漆塗裝 | 0.11 | 平方公尺 | S4G2 |  | 主梁
[12 empty] | 10 | 2020-06-30 | 定期檢測 | 拓緯工程顧問有限公司 | 2 | 1 | 1 | 1 | 塗裝劣化、生銹或腐蝕 | 未維修 | 鋼梁油漆塗裝 | 0.24 | 平方公尺 | S7G1 |  | 主梁
[12 empty] | 11 | 2020-06-30 | 定期檢測 | 拓緯工程顧問有限公司 | 2 | 1 | 1 | 1 | 塗裝劣化、生銹或腐蝕 | 未維修 | 鋼梁油漆塗裝 | 0.09 | 平方公尺 | S7G2 |  | 主梁
[12 empty] | 12 | 2020-06-30 | 定期檢測 | 拓緯工程顧問有限公司 | 2 | 1 | 1 | 1 | 混凝土剝落、破碎、鋼筋外露、銹蝕 | 未維修 | 鋼筋除鏽及混凝土修復(>0.4*0.4*0.05m) | 2.25 | 平方公尺 | P2-B |  | 橋墩／帽梁
[12 empty] | 13 | 2020-06-30 | 定期檢測 | 拓緯工程顧問有限公司 | 2 | 1 | 2 | 2 | 混凝土結構裂縫 | 未維修 | 修補寬度大於0.3mm的裂縫 | 1.4 | 公尺 | P3-B |  | 橋墩／帽梁
[12 empty] | 14 | 2020-06-30 | 定期檢測 | 拓緯工程顧問有限公司 | 2 | 1 | 2 | 2 | 混凝土結構裂縫 | 未維修 | 修補寬度大於0.3mm的裂縫 | 1.2 | 公尺 | P3-F |  | 橋墩／帽梁
[12 empty] | 15 | 2020-06-30 | 定期檢測 | 拓緯工程顧問有限公司 | 2 | 1 | 2 | 2 | 混凝土結構裂縫 | 未維修 | 修補寬度大於0.3mm的裂縫 | 1.5 | 公尺 | P4-B |  | 橋墩／帽梁
[12 empty] | 16 | 2020-06-30 | 定期檢測 | 拓緯工程顧問有限公司 | 2 | 1 | 1 | 1 | 混凝土剝落、破碎、鋼筋外露、銹蝕 | 未維修 | 鋼筋除鏽及混凝土修復(<=0.4*0.4*0.05m) | 0.03 | 平方公尺 | P1-F |  | 橋墩／帽梁
[12 empty] | 17 | 2020-06-30 | 定期檢測 | 拓緯工程顧問有限公司 | 2 | 1 | 2 | 2 | 混凝土結構裂縫 | 未維修 | 修補寬度大於0.3mm的裂縫 | 1.2 | 公尺 | P2-B |  | 橋墩／帽梁
[12 empty] | 18 | 2020-06-30 | 定期檢測 | 拓緯工程顧問有限公司 | 2 | 1 | 1 | 1 | 混凝土剝落、破碎、鋼筋外露、銹蝕 | 未維修 | 鋼筋除鏽及混凝土修復(>0.4*0.4*0.05m) | 0.02 | 平方公尺 | P4-B |  | 橋墩／帽梁
[12 empty] | 19 | 2020-06-30 | 定期檢測 | 拓緯工程顧問有限公司 | 2 | 1 | 1 | 1 | 塗裝劣化、生銹或腐蝕 | 未維修 | 鋼梁油漆塗裝 | 0.18 | 平方公尺 | S2G1 |  | 主梁
[12 empty] | 20 | 2020-06-30 | 定期檢測 | 拓緯工程顧問有限公司 | 2 | 1 | 1 | 1 | 塗裝劣化、生銹或腐蝕 | 未維修 | 鋼梁油漆塗裝 | 0.21 | 平方公尺 | S8G2 |  | 主梁
[12 empty] | 21 | 2020-06-30 | 定期檢測 | 拓緯工程顧問有限公司 | 2 | 3 | 1 | 1 | 塗裝劣化、生銹或腐蝕 | 未維修 | 鋼梁油漆塗裝 | 0.48 | 平方公尺 | S5D3-1-B |  | 橫隔梁
51 | 35702 | 五楊中心線-南下線C907-U4S-U7S | 國道1號五楊高架 | 國道 | 51K+769M ~53K~45M | 高公局北區養護工程分局 | 中壢工務段 | 箱型梁 | 預力混凝土 | 102 | 已維修：5 | NO | 檢測日期 | 檢測類別 | 檢測單位 | D | E | R | U | 劣化類型 | 狀態 | 建議維修工法 | 數量 | 單位 | 損壞位置 | 維修紀錄ID | 維修構件 | 維修工法 | 金額 | 開工日期 | 完成日期 | 維修原始紀錄日期 | 維修原始紀錄者 | 維修最後修改日期 | 維修最後修改者
[11 empty] | 未維修：48 | 1 | 2020-06-02 | 定期檢測 | 拓緯工程顧問有限公司 | 3 | 2 | 2 | 2 | 其他損傷 | 未維修 | 混凝土修復，蜂窩及剝落修補，水刀鑿除 | 0.18 | 平方公尺 | P19 |  | 防落設施
[11 empty] | 全部：53 | 2 | 2020-10-29 | 定期檢測 | 北分局中壢工務段 | 2 | 1 | 1 | 1 | 混凝土剝落、破碎、鋼筋外露、銹蝕 | 未維修 | 混凝土修復，裂縫W＜0.3mm修補，水刀鑿除 | 10 | 處 | oi51.770 |  | 橋護欄
[12 empty] | 3 | 2020-06-02 | 定期檢測 | 拓緯工程顧問有限公司 | 2 | 1 | 1 | 1 | 混凝土剝落、破碎、鋼筋外露、銹蝕 | 未維修 | 混凝土修復，鋼筋銹蝕處理，水刀鑿除 | 0.05 | 平方公尺 | P32-2 |  | 橋墩／帽梁
[12 empty] | 4 | 2020-10-29 | 定期檢測 | 北分局中壢工務段 | 2 | 1 | 1 | 1 | 滲水、白華 | 未維修 | 混凝土修復，白華修補，水刀鑿除 | 2 | 處 | S21G1 |  | 主梁
[12 empty] | 5 | 2020-06-02 | 定期檢測 | 拓緯工程顧問有限公司 | 2 | 1 | 1 | 1 | 混凝土剝落、破碎、鋼筋外露、銹蝕 | 未維修 | 混凝土修復，蜂窩及剝落修補，水刀鑿除 | 0.24 | 平方公尺 | P28 |  | 橋墩／帽梁
[12 empty] | 6 | 2020-10-29 | 定期檢測 | 北分局中壢工務段 | 2 | 1 | 1 | 1 | 滲水、白華 | 未維修 | 白華處理(處) | 2 | 處 | S21 |  | 橋面板
[12 empty] | 7 | 2020-06-02 | 定期檢測 | 拓緯工程顧問有限公司 | 2 | 1 | 1 | 1 | 混凝土剝落、破碎、鋼筋外露、銹蝕 | 未維修 | 混凝土修復，蜂窩及剝落修補，水刀鑿除 | 0.04 | 平方公尺 | P29 |  | 橋墩／帽梁
[12 empty] | 8 | 2020-10-29 | 定期檢測 | 北分局中壢工務段 | 2 | 1 | 1 | 1 | 混凝土剝落、破碎、鋼筋外露、銹蝕 | 未維修 |  | 1 | 處 | P28 |  | 橋墩／帽梁
[12 empty] | 9 | 2020-06-02 | 定期檢測 | 拓緯工程顧問有限公司 | 2 | 1 | 1 | 1 | 混凝土剝落、破碎、鋼筋外露、銹蝕 | 未維修 | 混凝土修復，蜂窩及剝落修補，水刀鑿除 | 0.01 | 平方公尺 | P30 |  | 橋墩／帽梁
[12 empty] | 10 | 2020-10-29 | 定期檢測 | 北分局中壢工務段 | 2 | 1 | 1 | 1 | 混凝土剝落、破碎、鋼筋外露、銹蝕 | 未維修 | 混凝土修復，鋼筋銹蝕處理，水刀鑿除 | 1 | 處 | P26 |  | 橋墩／帽梁
[12 empty] | 11 | 2020-06-02 | 定期檢測 | 拓緯工程顧問有限公司 | 2 | 2 | 2 | 2 | 混凝土結構裂縫 | 未維修 | 混凝土修復，裂縫W＞0.3mm修補，水刀鑿除 | 15 | 公尺 | P28 |  | 橋墩／帽梁
[12 empty] | 12 | 2020-10-29 | 定期檢測 | 北分局中壢工務段 | 2 | 1 | 1 | 1 | 滲水、白華 | 未維修 | 混凝土修復，白華修補，水刀鑿除 | 4 | 處 | S31 |  | 橋面板
[12 empty] | 13 | 2020-06-02 | 定期檢測 | 拓緯工程顧問有限公司 | 2 | 1 | 1 | 1 | 混凝土剝落、破碎、鋼筋外露、銹蝕 | 未維修 | 混凝土修復，蜂窩及剝落修補，水刀鑿除 | 0.04 | 平方公尺 | P31 |  | 橋墩／帽梁
[12 empty] | 14 | 2020-10-29 | 定期檢測 | 北分局中壢工務段 | 2 | 1 | 1 | 1 | 滲水、白華 | 未維修 | 混凝土修復，白華修補，水刀鑿除 | 1 | 處 | S34 |  | 橋面板
[12 empty] | 15 | 2020-06-02 | 定期檢測 | 拓緯工程顧問有限公司 | 2 | 1 | 1 | 1 | 滲水、白華 | 未維修 | 混凝土修復，白華修補，水刀鑿除 | 0.16 | 平方公尺 | P32-1 |  | 橋墩／帽梁
[12 empty] | 16 | 2020-10-29 | 定期檢測 | 北分局中壢工務段 | 2 | 1 | 1 | 1 | 混凝土剝落、破碎、鋼筋外露、銹蝕 | 未維修 | 混凝土修復，鋼筋銹蝕處理，水刀鑿除 | 1 | 處 | P30 |  | 橋墩／帽梁
[12 empty] | 17 | 2020-06-02 | 定期檢測 | 拓緯工程顧問有限公司 | 2 | 1 | 1 | 1 | 滲水、白華 | 未維修 | 混凝土修復，白華修補，水刀鑿除 | 0.08 | 平方公尺 | P31 |  | 主梁
[12 empty] | 18 | 2020-10-29 | 定期檢測 | 北分局中壢工務段 | 2 | 1 | 1 | 1 | 滲水、白華 | 未維修 | 混凝土修復，白華修補，水刀鑿除 | 4 | 處 | S30G1 |  | 主梁
[12 empty] | 19 | 2020-06-02 | 定期檢測 | 拓緯工程顧問有限公司 | 2 | 2 | 1 | 1 | 混凝土剝落、破碎、鋼筋外露、銹蝕 | 未維修 | 混凝土剝落鋼筋鏽蝕修復 | 10 | 處 | 52k+200_ii |  | 橋護欄
[12 empty] | 20 | 2020-10-29 | 定期檢測 | 北分局中壢工務段 | 2 | 1 | 1 | 1 | 滲水、白華 | 未維修 |  | 1 | 處 | S32 |  | 橋面板
[12 empty] | 21 | 2020-06-02 | 定期檢測 | 拓緯工程顧問有限公司 | 2 | 1 | 1 | 1 | 混凝土剝落、破碎、鋼筋外露、銹蝕 | 未維修 | 剝落混凝土修補 | 0.04 | 平方公尺 | 52k+405_oo |  | 橋護欄
[12 empty] | 22 | 2020-10-29 | 定期檢測 | 北分局中壢工務段 | 2 | 1 | 1 | 1 | 滲水、白華 | 未維修 | 混凝土修復，白華修補，水刀鑿除 | 4 | 處 | S31G1 |  | 主梁
[12 empty] | 23 | 2020-06-02 | 定期檢測 | 拓緯工程顧問有限公司 | 2 | 2 | 1 | 1 | 滲水、白華 | 未維修 | 白華處理(平方公尺) | 0.36 | 平方公尺 | S21G1 |  | 主梁
[12 empty] | 24 | 2020-06-02 | 定期檢測 | 拓緯工程顧問有限公司 | 2 | 1 | 1 | 1 | 其他損傷 | 未維修 | 表面蜂窩修補 | 0.04 | 平方公尺 | S24G1 |  | 主梁
[12 empty] | 25 | 2020-06-02 | 定期檢測 | 拓緯工程顧問有限公司 | 2 | 2 | 1 | 1 | 滲水、白華 | 未維修 | 白華處理(平方公尺) | 0.05 | 平方公尺 | S33G1 |  | 主梁
[12 empty] | 26 | 2020-06-02 | 定期檢測 | 拓緯工程顧問有限公司 | 2 | 1 | 1 | 1 | 混凝土剝落、破碎、鋼筋外露、銹蝕 | 未維修 | 鋼筋除鏽及混凝土修復(<=0.4*0.4*0.05m) | 0.18 | 平方公尺 | P19S-1 |  | 橋墩／帽梁
[12 empty] | 27 | 2020-06-02 | 定期檢測 | 拓緯工程顧問有限公司 | 3 | 1 | 2 | 2 | 滲水、白華 | 未維修 | 白華處理(平方公尺) | 0.15 | 平方公尺 | S30G1 |  | 主梁
[12 empty] | 28 | 2020-06-02 | 定期檢測 | 拓緯工程顧問有限公司 | 2 | 1 | 1 | 1 | 其他損傷 | 未維修 | 表面蜂窩修補 | 0.15 | 平方公尺 | S31G1 |  | 主梁
[12 empty] | 29 | 2020-06-02 | 定期檢測 | 拓緯工程顧問有限公司 | 2 | 1 | 1 | 1 | 其他損傷 | 未維修 | 表面蜂窩修補 | 0.52 | 平方公尺 | S32G1 |  | 主梁
[12 empty] | 30 | 2020-06-02 | 定期檢測 | 拓緯工程顧問有限公司 | 2 | 2 | 1 | 1 | 滲水、白華 | 未維修 | 白華處理(平方公尺) | 0.12 | 平方公尺 | S32G1 |  | 主梁
[12 empty] | 31 | 2020-06-02 | 定期檢測 | 拓緯工程顧問有限公司 | 2 | 1 | 1 | 1 | 混凝土結構裂縫 | 未維修 | 修補寬度大於0.3mm的裂縫 | 2.4 | 公尺 | P31S_B |  | 橋墩／帽梁
[12 empty] | 32 | 2020-06-02 | 定期檢測 | 拓緯工程顧問有限公司 | 2 | 1 | 1 | 1 | 混凝土剝落、破碎、鋼筋外露、銹蝕 | 未維修 | 鋼筋除鏽及混凝土修復(<=0.4*0.4*0.05m) | 0.06 | 平方公尺 | P31S_F |  | 橋墩／帽梁
[12 empty] | 33 | 2020-06-02 | 定期檢測 | 拓緯工程顧問有限公司 | 2 | 1 | 1 | 1 | 滲水、白華 | 未維修 | 白華處理(平方公尺) | 0.03 | 平方公尺 | P32-1_B |  | 橋墩／帽梁
[12 empty] | 34 | 2020-06-02 | 定期檢測 | 拓緯工程顧問有限公司 | 2 | 1 | 1 | 1 | 混凝土剝落、破碎、鋼筋外露、銹蝕 | 未維修 | 鋼筋除鏽及混凝土修復(<=0.4*0.4*0.05m) | 0.04 | 平方公尺 | P32-2_F |  | 橋墩／帽梁
[12 empty] | 35 | 2020-06-02 | 定期檢測 | 拓緯工程顧問有限公司 | 2 | 1 | 1 | 1 | 滲水、白華 | 未維修 | 白華處理(平方公尺) | 0.04 | 平方公尺 | S20G1 |  | 主梁
[12 empty] | 36 | 2020-06-02 | 定期檢測 | 拓緯工程顧問有限公司 | 2 | 1 | 1 | 1 | 混凝土剝落、破碎、鋼筋、鋼腱或錨碇外露、銹蝕 | 未維修 | 鋼筋除鏽及混凝土修復(>0.4*0.4*0.05m) | 0.08 | 平方公尺 | S21G1 |  | 主梁
[12 empty] | 37 | 2020-06-02 | 定期檢測 | 拓緯工程顧問有限公司 | 3 | 1 | 2 | 2 | 滲水、白華 | 未維修 | 白華處理(平方公尺) | 0.1 | 平方公尺 | S29G1 |  | 主梁
[12 empty] | 38 | 2020-06-02 | 定期檢測 | 拓緯工程顧問有限公司 | 2 | 1 | 1 | 1 | 其他損傷 | 未維修 | 表面蜂窩修補 | 0.4 | 平方公尺 | S33G1 |  | 主梁
[12 empty] | 39 | 2020-06-02 | 定期檢測 | 拓緯工程顧問有限公司 | 2 | 1 | 1 | 1 | 混凝土剝落、破碎、鋼筋、鋼腱或錨碇外露、銹蝕 | 未維修 | 鋼筋除鏽及混凝土修復(<=0.4*0.4*0.05m) | 0.01 | 平方公尺 | S33G1 |  | 主梁
[12 empty] | 40 | 2020-06-02 | 定期檢測 | 拓緯工程顧問有限公司 | 2 | 1 | 1 | 1 | 其他損傷 | 未維修 | 表面蜂窩修補 | 0.063 | 平方公尺 | 52k+420_oo |  | 橋護欄
[12 empty] | 41 | 2020-06-02 | 定期檢測 | 拓緯工程顧問有限公司 | 2 | 1 | 1 | 1 | 混凝土剝落、破碎、鋼筋外露、銹蝕 | 未維修 | 混凝土剝落鋼筋鏽蝕修復 | 5 | 處 | 52k+500_ii |  | 橋護欄
[12 empty] | 42 | 2020-06-02 | 定期檢測 | 拓緯工程顧問有限公司 | 2 | 2 | 1 | 1 | 混凝土剝落、破碎、鋼筋外露、銹蝕 | 未維修 | 混凝土剝落鋼筋鏽蝕修復 | 20 | 處 | 52k+680_ii |  | 橋護欄
[12 empty] | 43 | 2020-06-02 | 定期檢測 | 拓緯工程顧問有限公司 | 2 | 1 | 1 | 1 | 混凝土剝落、破碎、鋼筋外露、銹蝕 | 未維修 | 混凝土剝落鋼筋鏽蝕修復 | 5 | 處 | 51k+850_ii |  | 橋護欄
[12 empty] | 44 | 2020-06-02 | 定期檢測 | 拓緯工程顧問有限公司 | 2 | 1 | 1 | 1 | 混凝土剝落、破碎、鋼筋外露、銹蝕 | 未維修 | 混凝土剝落鋼筋鏽蝕修復 | 8 | 處 | 52k+400_ii |  | 橋護欄
[12 empty] | 45 | 2020-06-02 | 定期檢測 | 拓緯工程顧問有限公司 | 2 | 1 | 1 | 1 | 滲水、白華 | 未維修 | 白華處理(平方公尺) | 0.04 | 平方公尺 | P24S_B |  | 橋墩／帽梁
[12 empty] | 46 | 2020-06-02 | 定期檢測 | 拓緯工程顧問有限公司 | 2 | 2 | 1 | 1 | 滲水、白華 | 未維修 | 混凝土修復，白華修補，水刀鑿除 | 2 | 平方公尺 | S21G1 |  | 主梁
[12 empty] | 47 | 2020-06-02 | 定期檢測 | 拓緯工程顧問有限公司 | 2 | 1 | 2 | 2 | 混凝土剝落、破碎、鋼筋、鋼腱或錨碇外露、銹蝕 | 未維修 | 混凝土修復，鋼筋銹蝕處理，水刀鑿除 | 0.08 | 平方公尺 | S21G1 |  | 主梁
[12 empty] | 48 | 2020-06-02 | 定期檢測 | 拓緯工程顧問有限公司 | 2 | 2 | 1 | 1 | 滲水、白華 | 未維修 | 混凝土修復，白華修補，水刀鑿除 | 0.6 | 平方公尺 | S22G1 |  | 主梁
[12 empty] | 49 | 2020-10-29 | 定期檢測 | 北分局中壢工務段 | 2 | 1 | 1 | 1 | 混凝土剝落、破碎、鋼筋外露、銹蝕 | 已維修 |  | 2 | 處 | P25 | 33629 | 橋墩／帽梁 | 鋼筋除鏽及混凝土修復(>0.4x0.4x0.05m) | 4000 | 2021-08-11 | 2021-08-11 | 2021-09-23 11:44 | 蕭澄清 | 2021-09-23 11:44 | 蕭澄清
[12 empty] | 50 | 2020-06-02 | 定期檢測 | 拓緯工程顧問有限公司 | 2 | 1 | 1 | 1 | 混凝土剝落、破碎、鋼筋外露、銹蝕 | 已維修 | 鋼筋除鏽及混凝土修復(<=0.4*0.4*0.05m) | 0.03 | 平方公尺 | P25_F | 40919 | 橋墩／帽梁 | 鋼筋除鏽及混凝土修復(<=0.4*0.4*0.05m) |  | 2021-10-30 | 2021-10-30 | 2022-09-16 09:28 | 蕭澄清 | 2022-09-16 09:28 | 蕭澄清
[12 empty] | 51 | 2020-06-02 | 定期檢測 | 拓緯工程顧問有限公司 | 2 | 1 | 1 | 3 | 螺栓損傷、欠缺或鬆動或護欄脫落 | 已維修 | 鋼管護欄修復 | 1 | 處 | 51k+110_oi | 31067 | 橋護欄 | 橋欄杆修復 | 3800 | 2021-06-23 | 2021-06-23 | 2021-06-23 13:44 | 蕭澄清
[12 empty] | 52 | 2020-06-02 | 定期檢測 | 拓緯工程顧問有限公司 | 2 | 2 | 1 | 3 | 螺栓損傷、欠缺或鬆動或護欄脫落 | 已維修 | 鋼管護欄缺損 | 2.5 | 平方公尺 | 51k+769_ii | 29997 | 橋護欄 | 橋欄杆修復 | 3800 | 2020-12-11 | 2020-12-11 | 2021-05-11 09:30 | 張育雅
[12 empty] | 53 | 2020-06-02 | 定期檢測 | 拓緯工程顧問有限公司 | 2 | 1 | 1 | 1 | 混凝土剝落、破碎、鋼筋外露、銹蝕 | 已維修 | 鋼筋除鏽及混凝土修復(<=0.4*0.4*0.05m) | 0.52 | 平方公尺 | P25_B | 33628 | 橋墩／帽梁 | 鋼筋除鏽及混凝土修復(>0.4x0.4x0.05m) | 4000 | 2021-08-11 | 2021-08-11 | 2021-09-23 11:44 | 蕭澄清 | 2021-09-23 11:44 | 蕭澄清
52 | 35704 | 五楊中心線-南下線C909-U6S-U7S | 國道1號五楊高架 | 國道 | 54K+740M ~55K~450M | 高公局北區養護工程分局 | 中壢工務段 | 箱型梁 | 鋼構造 | 102 | 已維修：0 | NO | 檢測日期 | 檢測類別 | 檢測單位 | D | E | R | U | 劣化類型 | 狀態 | 建議維修工法 | 數量 | 單位 | 損壞位置 | 維修紀錄ID | 維修構件 | 維修工法 | 金額 | 開工日期 | 完成日期 | 維修原始紀錄日期 | 維修原始紀錄者 | 維修最後修改日期 | 維修最後修改者
[11 empty] | 未維修：2 | 1 | 2020-07-23 | 定期檢測 | 拓緯工程顧問有限公司 | 2 | 1 | 1 | 1 | 混凝土剝落、破碎、鋼筋外露、銹蝕 | 未維修 | 混凝土修復(<=0.4*0.4*0.05m) | 0.1 | 平方公尺 | P34_B |  | 橋墩／帽梁
[11 empty] | 全部：2 | 2 | 2020-07-23 | 定期檢測 | 拓緯工程顧問有限公司 | 2 | 1 | 1 | 1 | 混凝土剝落、破碎、鋼筋外露、銹蝕 | 未維修 | 混凝土修復(<=0.4*0.4*0.05m) | 0.03 | 平方公尺 | P34_F |  | 橋墩／帽梁
53 | 35707 | 五楊中心線-北上線C910-U8N-U15N | 國道1號五楊高架 | 國道 | 62K+636.628M ~64K~701.628M | 高公局北區養護工程分局 | 中壢工務段 | 箱型梁 | 預力混凝土 | 101 | 已維修：0 | NO | 檢測日期 | 檢測類別 | 檢測單位 | D | E | R | U | 劣化類型 | 狀態 | 建議維修工法 | 數量 | 單位 | 損壞位置 | 維修紀錄ID | 維修構件 | 維修工法 | 金額 | 開工日期 | 完成日期 | 維修原始紀錄日期 | 維修原始紀錄者 | 維修最後修改日期 | 維修最後修改者
[11 empty] | 未維修：4 | 1 | 2020-06-02 | 定期檢測 | 拓緯工程顧問有限公司 | 2 | 1 | 2 | 2 | 混凝土結構裂縫 | 未維修 | 混凝土修復，裂縫W＞0.3mm修補，水刀鑿除 | 1 | 平方公尺 | P39N_B |  | 橋墩／帽梁
[11 empty] | 全部：4 | 2 | 2020-06-02 | 定期檢測 | 拓緯工程顧問有限公司 | 2 | 1 | 1 | 1 | 混凝土剝落、破碎、鋼筋外露、銹蝕 | 未維修 | 混凝土修復 | 0.11 | 平方公尺 | P43N_F |  | 橋墩／帽梁
[12 empty] | 3 | 2020-06-02 | 定期檢測 | 拓緯工程顧問有限公司 | 2 | 1 | 1 | 1 | 滲水、白華 | 未維修 | 白華處理 | 0.03 | 平方公尺 | P59N_B |  | 橋墩／帽梁
[12 empty] | 4 | 2020-06-02 | 定期檢測 | 拓緯工程顧問有限公司 | 2 | 1 | 1 | 1 | 混凝土剝落、破碎、鋼筋、鋼腱或錨碇外露、銹蝕 | 未維修 | 混凝土修復，蜂窩及剝落修補，水刀鑿除 | 0.25 | 平方公尺 | S30G1 |  | 主梁
54 | 35709 | 五楊中心線-北上線C908-U7N-U8N | 國道1號五楊高架 | 國道 | 54K+799M ~55K~424M | 高公局北區養護工程分局 | 中壢工務段 | 箱型梁 | 鋼構造 | 102 | 已維修：0 | NO | 檢測日期 | 檢測類別 | 檢測單位 | D | E | R | U | 劣化類型 | 狀態 | 建議維修工法 | 數量 | 單位 | 損壞位置 | 維修紀錄ID | 維修構件 | 維修工法 | 金額 | 開工日期 | 完成日期 | 維修原始紀錄日期 | 維修原始紀錄者 | 維修最後修改日期 | 維修最後修改者
[11 empty] | 未維修：11 | 1 | 2020-07-23 | 定期檢測 | 拓緯工程顧問有限公司 | 2 | 1 | 1 | 1 | 混凝土剝落、破碎、鋼筋外露、銹蝕 | 未維修 | 混凝土修復(<=0.4*0.4*0.05m) | 0.15 | 平方公尺 | P40-1_F |  | 橋墩／帽梁
[11 empty] | 全部：11 | 2 | 2020-07-23 | 定期檢測 | 拓緯工程顧問有限公司 | 2 | 1 | 1 | 1 | 混凝土剝落、破碎、鋼筋外露、銹蝕 | 未維修 | 鋼筋除鏽及混凝土修復(<=0.4*0.4*0.05m) | 0.03 | 平方公尺 | P43-1_F |  | 橋墩／帽梁
[12 empty] | 3 | 2020-07-23 | 定期檢測 | 拓緯工程顧問有限公司 | 2 | 1 | 1 | 1 | 混凝土剝落、破碎、鋼筋外露、銹蝕 | 未維修 | 鋼筋除鏽及混凝土修復(<=0.4*0.4*0.05m) | 0.03 | 平方公尺 | P39-1_F |  | 橋墩／帽梁
[12 empty] | 4 | 2020-07-23 | 定期檢測 | 拓緯工程顧問有限公司 | 2 | 1 | 1 | 1 | 混凝土剝落、破碎、鋼筋外露、銹蝕 | 未維修 | 混凝土修復(<=0.4*0.4*0.05m) | 0.04 | 平方公尺 | P40-1_B |  | 橋墩／帽梁
[12 empty] | 5 | 2020-07-23 | 定期檢測 | 拓緯工程顧問有限公司 | 2 | 1 | 2 | 2 | 混凝土結構裂縫 | 未維修 | 修補寬度大於0.3mm的裂縫 | 0.8 | 公尺 | P44N_F |  | 橋墩／帽梁
[12 empty] | 6 | 2020-07-23 | 定期檢測 | 拓緯工程顧問有限公司 | 2 | 1 | 2 | 2 | 混凝土結構裂縫 | 未維修 | 修補寬度大於0.3mm的裂縫 | 0.8 | 公尺 | P40N_F |  | 橋墩／帽梁
[12 empty] | 7 | 2020-07-23 | 定期檢測 | 拓緯工程顧問有限公司 | 2 | 1 | 2 | 2 | 混凝土結構裂縫 | 未維修 | 修補寬度大於0.3mm的裂縫 | 1.5 | 公尺 | P44N_B |  | 橋墩／帽梁
[12 empty] | 8 | 2020-07-23 | 定期檢測 | 拓緯工程顧問有限公司 | 2 | 1 | 1 | 1 | 塗裝劣化、生銹或腐蝕 | 未維修 | 鋼梁油漆塗裝 | 0.4 | 平方公尺 | S39G1 |  | 主梁
[12 empty] | 9 | 2020-07-23 | 定期檢測 | 拓緯工程顧問有限公司 | 2 | 1 | 1 | 1 | 塗裝劣化、生銹或腐蝕 | 未維修 | 鋼梁油漆塗裝 | 0.01 | 平方公尺 | S38G1 |  | 主梁
[12 empty] | 10 | 2020-07-23 | 定期檢測 | 拓緯工程顧問有限公司 | 2 | 1 | 1 | 1 | 塗裝劣化、生銹或腐蝕 | 未維修 | 鋼梁油漆塗裝 | 0.04 | 平方公尺 | S38G2 |  | 主梁
[12 empty] | 11 | 2020-07-23 | 定期檢測 | 拓緯工程顧問有限公司 | 2 | 1 | 1 | 1 | 塗裝劣化、生銹或腐蝕 | 未維修 | 鋼梁油漆塗裝 | 0.04 | 平方公尺 | S39G2 |  | 主梁
55 | 35726 | 五楊中心線-南下線C906-U11S-U12S | 國道1號五楊高架 | 國道 | 48K+720M ~49K~351M | 高公局北區養護工程分局 | 中壢工務段 | 箱型梁 | 鋼構造 | 102 | 已維修：0 | NO | 檢測日期 | 檢測類別 | 檢測單位 | D | E | R | U | 劣化類型 | 狀態 | 建議維修工法 | 數量 | 單位 | 損壞位置 | 維修紀錄ID | 維修構件 | 維修工法 | 金額 | 開工日期 | 完成日期 | 維修原始紀錄日期 | 維修原始紀錄者 | 維修最後修改日期 | 維修最後修改者
[11 empty] | 未維修：7 | 1 | 2020-07-22 | 定期檢測 | 拓緯工程顧問有限公司 | 3 | 1 | 2 | 2 | 滲水、白華 | 未維修 | 白華處理(平方公尺) | 0.05 | 平方公尺 | P61_B |  | 橋墩／帽梁
[11 empty] | 全部：7 | 2 | 2020-07-22 | 定期檢測 | 拓緯工程顧問有限公司 | 2 | 1 | 1 | 1 | 混凝土剝落、破碎、鋼筋外露、銹蝕 | 未維修 | 混凝土修復(<=0.4*0.4*0.05m) | 0.04 | 平方公尺 | P62-1_B |  | 橋墩／帽梁
[12 empty] | 3 | 2020-07-22 | 定期檢測 | 拓緯工程顧問有限公司 | 2 | 1 | 1 | 1 | 其他損傷 | 未維修 | 表面蜂窩修補 | 1 | 平方公尺 | P63S_F |  | 橋墩／帽梁
[12 empty] | 4 | 2020-07-22 | 定期檢測 | 拓緯工程顧問有限公司 | 2 | 1 | 2 | 2 | 混凝土結構裂縫 | 未維修 | 修補寬度大於0.3mm的裂縫 | 120 | 公尺 | P62_F |  | 橋墩／帽梁
[12 empty] | 5 | 2020-07-22 | 定期檢測 | 拓緯工程顧問有限公司 | 2 | 1 | 1 | 1 | 滲水、白華 | 未維修 | 白華處理(平方公尺) | 0.02 | 平方公尺 | P63S_F |  | 橋墩／帽梁
[12 empty] | 6 | 2020-07-22 | 定期檢測 | 拓緯工程顧問有限公司 | 3 | 1 | 2 | 2 | 滲水、白華 | 未維修 | 白華處理(平方公尺) | 0.04 | 平方公尺 | P64S_F |  | 橋墩／帽梁
[12 empty] | 7 | 2020-07-22 | 定期檢測 | 拓緯工程顧問有限公司 | 2 | 1 | 1 | 1 | 混凝土剝落、破碎、鋼筋外露、銹蝕 | 未維修 | 鋼筋除鏽及混凝土修復(<=0.4*0.4*0.05m) | 0.06 | 平方公尺 | P65S_F |  | 橋墩／帽梁
56 | 35732 | 五楊中心線-北上線C905-U14N-U15N | 國道1號五楊高架 | 國道 | 48K+808M ~49K~433M | 高公局北區養護工程分局 | 中壢工務段 | 箱型梁 | 鋼構造 | 101 | 已維修：0 | NO | 檢測日期 | 檢測類別 | 檢測單位 | D | E | R | U | 劣化類型 | 狀態 | 建議維修工法 | 數量 | 單位 | 損壞位置 | 維修紀錄ID | 維修構件 | 維修工法 | 金額 | 開工日期 | 完成日期 | 維修原始紀錄日期 | 維修原始紀錄者 | 維修最後修改日期 | 維修最後修改者
[11 empty] | 未維修：11 | 1 | 2020-07-22 | 定期檢測 | 拓緯工程顧問有限公司 | 2 | 1 | 1 | 1 | 滲水、白華 | 未維修 | 白華處理(平方公尺) | 0.08 | 平方公尺 | P76-1_B |  | 橋墩／帽梁
[11 empty] | 全部：11 | 2 | 2020-07-22 | 定期檢測 | 拓緯工程顧問有限公司 | 2 | 1 | 1 | 1 | 滲水、白華 | 未維修 | 白華處理(平方公尺) | 0.02 | 平方公尺 | P76-1_F |  | 橋墩／帽梁
[12 empty] | 3 | 2020-07-22 | 定期檢測 | 拓緯工程顧問有限公司 | 2 | 1 | 2 | 2 | 混凝土結構裂縫 | 未維修 | 修補寬度大於0.3mm的裂縫 | 2.4 | 公尺 | P76N_F |  | 橋墩／帽梁
[12 empty] | 4 | 2020-07-22 | 定期檢測 | 拓緯工程顧問有限公司 | 2 | 1 | 2 | 2 | 混凝土結構裂縫 | 未維修 | 修補寬度大於0.3mm的裂縫 | 1.2 | 公尺 | P78N_B |  | 橋墩／帽梁
[12 empty] | 5 | 2020-07-22 | 定期檢測 | 拓緯工程顧問有限公司 | 2 | 1 | 2 | 2 | 混凝土結構裂縫 | 未維修 | 修補寬度大於0.3mm的裂縫 | 3 | 公尺 | P72N_F |  | 橋墩／帽梁
[12 empty] | 6 | 2020-07-22 | 定期檢測 | 拓緯工程顧問有限公司 | 2 | 2 | 2 | 2 | 混凝土結構裂縫 | 未維修 | 修補寬度大於0.3mm的裂縫 | 3 | 公尺 | P75-1_B |  | 橋墩／帽梁
[12 empty] | 7 | 2020-07-22 | 定期檢測 | 拓緯工程顧問有限公司 | 2 | 1 | 1 | 1 | 混凝土剝落、破碎、鋼筋外露、銹蝕 | 未維修 | 混凝土修復(<=0.4*0.4*0.05m) | 0.51 | 平方公尺 | P74-1_B |  | 橋墩／帽梁
[12 empty] | 8 | 2020-07-22 | 定期檢測 | 拓緯工程顧問有限公司 | 2 | 2 | 1 | 1 | 滲水、白華 | 未維修 | 白華處理(平方公尺) | 0.06 | 平方公尺 | P75-1_F |  | 橋墩／帽梁
[12 empty] | 9 | 2020-07-22 | 定期檢測 | 拓緯工程顧問有限公司 | 2 | 1 | 2 | 2 | 混凝土結構裂縫 | 未維修 | 修補寬度大於0.3mm的裂縫 | 5.9 | 公尺 | P79N_F |  | 橋墩／帽梁
[12 empty] | 10 | 2020-07-22 | 定期檢測 | 拓緯工程顧問有限公司 | 2 | 2 | 1 | 1 | 滲水、白華 | 未維修 | 白華處理(處) | 0.8 | 平方公尺 | P71N_B |  | 橋墩／帽梁
[12 empty] | 11 | 2020-07-22 | 定期檢測 | 拓緯工程顧問有限公司 | 2 | 1 | 1 | 1 | 其他損傷 | 未維修 | 表面蜂窩修補 | 2 | 平方公尺 | P71N_F |  | 橋墩／帽梁
57 | 35740 | 五楊中心線-北上線C905-U2-U3 | 國道1號五楊高架 | 國道 | 0K+120M ~0K~654M | 高公局北區養護工程分局 | 中壢工務段 | 箱型梁 | 鋼構造 | 101 | 已維修：1 | NO | 檢測日期 | 檢測類別 | 檢測單位 | D | E | R | U | 劣化類型 | 狀態 | 建議維修工法 | 數量 | 單位 | 損壞位置 | 維修紀錄ID | 維修構件 | 維修工法 | 金額 | 開工日期 | 完成日期 | 維修原始紀錄日期 | 維修原始紀錄者 | 維修最後修改日期 | 維修最後修改者
[11 empty] | 未維修：6 | 1 | 2020-07-23 | 定期檢測 | 拓緯工程顧問有限公司 | 2 | 1 | 2 | 2 | 混凝土結構裂縫 | 未維修 | 修補寬度大於0.3mm的裂縫 | 0.5 | 公尺 | P7_F |  | 橋墩／帽梁
[11 empty] | 全部：7 | 2 | 2020-07-23 | 定期檢測 | 拓緯工程顧問有限公司 | 2 | 1 | 1 | 1 | 混凝土剝落、破碎、鋼筋外露、銹蝕 | 未維修 | 混凝土修復(<=0.4*0.4*0.05m) | 0.04 | 平方公尺 | P7_F |  | 橋墩／帽梁
[12 empty] | 3 | 2020-07-23 | 定期檢測 | 拓緯工程顧問有限公司 | 2 | 1 | 1 | 1 | 混凝土剝落、破碎、鋼筋外露、銹蝕 | 未維修 | 鋼筋除鏽、環氧樹脂及無聲縮砂漿修補 | 0.01 | 平方公尺 | A2 |  | 翼牆／擋土牆
[12 empty] | 4 | 2020-07-23 | 定期檢測 | 拓緯工程顧問有限公司 | 2 | 1 | 1 | 1 | 其他損傷 | 未維修 | 支承螺栓長度不足且未凸牙,建議持續觀測 | 1 | 處 | P10 |  | 支承／支承墊／阻尼裝置
[12 empty] | 5 | 2020-07-23 | 定期檢測 | 拓緯工程顧問有限公司 | 2 | 1 | 2 | 2 | 支承座、支承端部損傷 | 未維修 | 混凝土修復，裂縫W＞0.3mm修補，水刀鑿除 | 0.8 | 公尺 | P10 |  | 支承／支承墊／阻尼裝置
[12 empty] | 6 | 2020-07-23 | 定期檢測 | 拓緯工程顧問有限公司 | 2 | 1 | 1 | 1 | 塗裝劣化、生銹或腐蝕 | 未維修 | 防蝕塗裝，水刀處理+油漆塗裝 | 0.12 | 平方公尺 | S10G2 |  | 主梁
[12 empty] | 7 | 2020-07-23 | 定期檢測 | 拓緯工程顧問有限公司 | 2 | 1 | 1 | 3 | 護欄損傷 | 已維修 | 橋欄杆修復 | 1 | 公尺 | 0k+350_ii | 29998 | 橋護欄 | 橋欄杆修復 | 3800 | 2021-04-08 | 2021-04-08 | 2021-05-11 09:38 | 張育雅
58 | 35743 | 五楊中心線-南下線C906-U1 | 國道1號五楊高架 | 國道 | 0K+703M ~0K~744.2M | 高公局北區養護工程分局 | 中壢工務段 | 箱型梁 | 鋼構造 | 102 | 已維修：1 | NO | 檢測日期 | 檢測類別 | 檢測單位 | D | E | R | U | 劣化類型 | 狀態 | 建議維修工法 | 數量 | 單位 | 損壞位置 | 維修紀錄ID | 維修構件 | 維修工法 | 金額 | 開工日期 | 完成日期 | 維修原始紀錄日期 | 維修原始紀錄者 | 維修最後修改日期 | 維修最後修改者
[11 empty] | 未維修：0 | 1 | 2020-07-22 | 定期檢測 | 拓緯工程顧問有限公司 | 3 | 1 | 3 | 3 | 排水設施阻塞或功能性降低 | 已維修 | 路面排水孔堵塞 | 1 | 處 | S1 | 23038 | 橋梁排水設施 | 清理淤塞的排水孔 | 500 | 2020-12-18 | 2020-12-18 | 2021-03-03 08:56 | 張育雅 | 2021-04-28 09:48 | 張育雅
全部：1
59 | 35746 | 五楊中心線-北上線C910-U19N-U25N | 國道1號五楊高架 | 國道 | 65K+382.763M ~67K~185.763M | 高公局北區養護工程分局 | 中壢工務段 | 箱型梁 | 預力混凝土 | 101 | 已維修：0 | NO | 檢測日期 | 檢測類別 | 檢測單位 | D | E | R | U | 劣化類型 | 狀態 | 建議維修工法 | 數量 | 單位 | 損壞位置 | 維修紀錄ID | 維修構件 | 維修工法 | 金額 | 開工日期 | 完成日期 | 維修原始紀錄日期 | 維修原始紀錄者 | 維修最後修改日期 | 維修最後修改者
[11 empty] | 未維修：1 | 1 | 2020-05-28 | 定期檢測 | 拓緯工程顧問有限公司 | 2 | 1 | 1 | 1 | 混凝土剝落、破碎、鋼筋外露、銹蝕 | 未維修 | 混凝土修復，蜂窩及剝落修補，水刀鑿除 | 0.06 | 平方公尺 | P87N_B |  | 橋墩／帽梁
全部：1
60 | 35747 | 五楊中心線-南下線C911-U8S-U15S | 國道1號五楊高架 | 國道 | 62K+656M ~64K~670M | 高公局北區養護工程分局 | 中壢工務段 | 箱型梁 | 預力混凝土 | 101 | 已維修：1 | NO | 檢測日期 | 檢測類別 | 檢測單位 | D | E | R | U | 劣化類型 | 狀態 | 建議維修工法 | 數量 | 單位 | 損壞位置 | 維修紀錄ID | 維修構件 | 維修工法 | 金額 | 開工日期 | 完成日期 | 維修原始紀錄日期 | 維修原始紀錄者 | 維修最後修改日期 | 維修最後修改者
[11 empty] | 未維修：3 | 1 | 2020-05-06 | 定期檢測 | 拓緯工程顧問有限公司 | 2 | 2 | 2 | 2 | 混凝土剝落、破碎、鋼筋外露、銹蝕 | 未維修 | 混凝土修復，鋼筋銹蝕處理，水刀鑿除 | 30 | 處 | 62+770_oi |  | 橋護欄
[11 empty] | 全部：4 | 2 | 2020-05-06 | 定期檢測 | 拓緯工程顧問有限公司 | 2 | 1 | 1 | 1 | 混凝土剝落、破碎、鋼筋外露、銹蝕 | 未維修 | 混凝土修復，鋼筋銹蝕處理，水刀鑿除 | 0.1 | 平方公尺 | P56S_F |  | 橋墩／帽梁
[12 empty] | 3 | 2020-05-06 | 定期檢測 | 拓緯工程顧問有限公司 | 2 | 2 | 1 | 1 | 滲水、白華 | 未維修 | 混凝土修復，白華修補，水刀鑿除 | 0.12 | 平方公尺 | P60S_B |  | 橋墩／帽梁
[12 empty] | 4 | 2020-05-06 | 定期檢測 | 拓緯工程顧問有限公司 | 2 | 2 | 2 | 2 | 混凝土剝落、破碎、鋼筋外露、銹蝕 | 已維修 | 混凝土修復，鋼筋銹蝕處理，水刀鑿除 | 50 | 處 | 64+580_oi | 22417 | 橋護欄 | 混凝土剝落鋼筋鏽蝕修復 | 500 | 2020-11-25 | 2020-11-25 | 2021-01-11 08:53 | 張育雅 | 2021-01-11 09:05 | 張育雅
61 | 35750 | 五楊中心線-北上線C910-U28N-U32N | 國道1號五楊高架 | 國道 | 67K+691.124M ~68K~842.124M | 高公局北區養護工程分局 | 中壢工務段 | 箱型梁 | 預力混凝土 | 101 | 已維修：0 | NO | 檢測日期 | 檢測類別 | 檢測單位 | D | E | R | U | 劣化類型 | 狀態 | 建議維修工法 | 數量 | 單位 | 損壞位置 | 維修紀錄ID | 維修構件 | 維修工法 | 金額 | 開工日期 | 完成日期 | 維修原始紀錄日期 | 維修原始紀錄者 | 維修最後修改日期 | 維修最後修改者
[11 empty] | 未維修：7 | 1 | 2020-05-25 | 定期檢測 | 拓緯工程顧問有限公司 | 2 | 1 | 1 | 1 | 混凝土剝落、破碎、鋼筋外露、銹蝕 | 未維修 | 混凝土修復，蜂窩及剝落修補，水刀鑿除 | 0.75 | 平方公尺 | P139N_B |  | 橋墩／帽梁
[11 empty] | 全部：7 | 2 | 2020-05-25 | 定期檢測 | 拓緯工程顧問有限公司 | 2 | 1 | 1 | 1 | 滲水、白華 | 未維修 | 混凝土修復，白華修補，水刀鑿除 | 0.04 | 平方公尺 | P148N_F |  | 橋墩／帽梁
[12 empty] | 3 | 2020-05-25 | 定期檢測 | 拓緯工程顧問有限公司 | 2 | 1 | 2 | 2 | 混凝土結構裂縫 | 未維修 | 混凝土修復，裂縫W＞0.3mm修補，水刀鑿除 | 1 | 公尺 | P163N_F |  | 橋墩／帽梁
[12 empty] | 4 | 2020-05-25 | 定期檢測 | 拓緯工程顧問有限公司 | 2 | 1 | 2 | 2 | 混凝土結構裂縫 | 未維修 | 混凝土修復，裂縫W＞0.3mm修補，水刀鑿除 | 1.2 |  | P159N_B |  | 橋墩／帽梁
[12 empty] | 5 | 2020-05-25 | 定期檢測 | 拓緯工程顧問有限公司 | 2 | 1 | 2 | 2 | 混凝土結構裂縫 | 未維修 | 混凝土修復，裂縫W＞0.3mm修補，水刀鑿除 | 0.5 | 平方公尺 | P160N_F |  | 橋墩／帽梁
[12 empty] | 6 | 2020-05-25 | 定期檢測 | 拓緯工程顧問有限公司 | 2 | 1 | 1 | 1 | 混凝土剝落、破碎、鋼筋外露、銹蝕 | 未維修 | 混凝土修復，蜂窩及剝落修補，水刀鑿除 | 0.26 | 平方公尺 | P163N_F |  | 橋墩／帽梁
[12 empty] | 7 | 2020-05-25 | 定期檢測 | 拓緯工程顧問有限公司 | 2 | 1 | 1 | 1 | 混凝土剝落、破碎、鋼筋外露、銹蝕 | 未維修 | 混凝土修復，蜂窩及剝落修補，水刀鑿除 | 0.06 | 平方公尺 | P144N_B |  | 橋墩／帽梁
62 | 35761 | 五楊中心線-南下線C911-U16S-U18S | 國道1號五楊高架 | 國道 | 64K+670M ~65K~352M | 高公局北區養護工程分局 | 中壢工務段 | 箱型梁 | 預力混凝土 | 101 | 已維修：1 | NO | 檢測日期 | 檢測類別 | 檢測單位 | D | E | R | U | 劣化類型 | 狀態 | 建議維修工法 | 數量 | 單位 | 損壞位置 | 維修紀錄ID | 維修構件 | 維修工法 | 金額 | 開工日期 | 完成日期 | 維修原始紀錄日期 | 維修原始紀錄者 | 維修最後修改日期 | 維修最後修改者
[11 empty] | 未維修：6 | 1 | 2020-05-08 | 定期檢測 | 拓緯工程顧問有限公司 | 2 | 1 | 1 | 1 | 混凝土剝落、破碎、鋼筋外露、銹蝕 | 未維修 | 混凝土修復，鋼筋銹蝕處理，水刀鑿除 | 0.05 | 平方公尺 | P75S_B |  | 橋墩／帽梁
[11 empty] | 全部：7 | 2 | 2020-05-08 | 定期檢測 | 拓緯工程顧問有限公司 | 2 | 1 | 2 | 2 | 混凝土結構裂縫 | 未維修 | 混凝土修復，裂縫W＞0.3mm修補，水刀鑿除 | 32 | 平方公尺 | P75S_B |  | 橋墩／帽梁
[12 empty] | 3 | 2020-05-08 | 定期檢測 | 拓緯工程顧問有限公司 | 2 | 1 | 2 | 2 | 混凝土結構裂縫 | 未維修 | 混凝土修復，裂縫W＞0.3mm修補，水刀鑿除 | 3 | 平方公尺 | P76S_F |  | 橋墩／帽梁
[12 empty] | 4 | 2020-05-08 | 定期檢測 | 拓緯工程顧問有限公司 | 2 | 1 | 2 | 2 | 混凝土結構裂縫 | 未維修 | 混凝土修復，裂縫W＞0.3mm修補，水刀鑿除 | 15 | 平方公尺 | P78S_B |  | 橋墩／帽梁
[12 empty] | 5 | 2020-05-08 | 定期檢測 | 拓緯工程顧問有限公司 | 2 | 1 | 1 | 1 | 混凝土剝落、破碎、鋼筋外露、銹蝕 | 未維修 | 混凝土修復，鋼筋銹蝕處理，水刀鑿除 | 0.04 | 平方公尺 | P82S_F |  | 橋墩／帽梁
[12 empty] | 6 | 2020-05-08 | 定期檢測 | 拓緯工程顧問有限公司 | 2 | 1 | 1 | 1 | 滲水、白華 | 未維修 | 混凝土修復，白華修補，水刀鑿除 | 1 | 處 | P82S_F |  | 橋墩／帽梁
[12 empty] | 7 | 2020-05-08 | 定期檢測 | 拓緯工程顧問有限公司 | 2 | 2 | 2 | 2 | 混凝土剝落、破碎、鋼筋外露、銹蝕 | 已維修 | 混凝土修復，鋼筋銹蝕處理，水刀鑿除 | 30 | 處 | 64k+730_oi | 22418 | 橋護欄 | 混凝土剝落鋼筋鏽蝕修復 | 500 | 2020-11-30 | 2020-11-30 | 2021-01-11 09:05 | 張育雅
63 | 35763 | 五楊中心線-南下線C911-U26S-U28S | 國道1號五楊高架 | 國道 | 67K+6M ~67K~531M | 高公局北區養護工程分局 | 中壢工務段 | 箱型梁 | 預力混凝土 | 101 | 已維修：0 | NO | 檢測日期 | 檢測類別 | 檢測單位 | D | E | R | U | 劣化類型 | 狀態 | 建議維修工法 | 數量 | 單位 | 損壞位置 | 維修紀錄ID | 維修構件 | 維修工法 | 金額 | 開工日期 | 完成日期 | 維修原始紀錄日期 | 維修原始紀錄者 | 維修最後修改日期 | 維修最後修改者
[11 empty] | 未維修：9 | 1 | 2020-05-13 | 定期檢測 | 拓緯工程顧問有限公司 | 2 | 1 | 1 | 1 | 混凝土剝落、破碎、鋼筋外露、銹蝕 | 未維修 | 混凝土修復，白華修補，水刀鑿除 | 0.06 | 平方公尺 | P129_B |  | 橋墩／帽梁
[11 empty] | 全部：9 | 2 | 2020-05-13 | 定期檢測 | 拓緯工程顧問有限公司 | 2 | 2 | 2 | 2 | 滲水、白華 | 未維修 | 混凝土修復，白華修補，水刀鑿除 | 0.45 | 平方公尺 | S124 |  | 橋面板
[12 empty] | 3 | 2020-05-13 | 定期檢測 | 拓緯工程顧問有限公司 | 2 | 1 | 2 | 2 | 滲水、白華 | 未維修 | 混凝土修復，白華修補，水刀鑿除 | 0.03 | 平方公尺 | P129_F |  | 橋墩／帽梁
[12 empty] | 4 | 2020-05-13 | 定期檢測 | 拓緯工程顧問有限公司 | 2 | 1 | 2 | 2 | 混凝土結構裂縫 | 未維修 | 混凝土修復，裂縫W＞0.3mm修補，水刀鑿除 | 1 | 公尺 | P129_F |  | 橋墩／帽梁
[12 empty] | 5 | 2020-05-13 | 定期檢測 | 拓緯工程顧問有限公司 | 2 | 1 | 1 | 1 | 混凝土結構裂縫 | 未維修 | 混凝土修復，裂縫W＞0.3mm修補，水刀鑿除 | 6 | 公尺 | P130_F |  | 橋墩／帽梁
[12 empty] | 6 | 2020-05-13 | 定期檢測 | 拓緯工程顧問有限公司 | 2 | 1 | 1 | 1 | 滲水、白華 | 未維修 | 混凝土修復，白華修補，水刀鑿除 | 0.05 | 平方公尺 | P131_F |  | 橋墩／帽梁
[12 empty] | 7 | 2020-05-13 | 定期檢測 | 拓緯工程顧問有限公司 | 2 | 2 | 2 | 2 | 混凝土剝落、破碎、鋼筋外露、銹蝕 | 未維修 | 混凝土修復，鋼筋銹蝕處理，水刀鑿除 | 20 | 處 | 67+240_oi |  | 橋護欄
[12 empty] | 8 | 2020-05-13 | 定期檢測 | 拓緯工程顧問有限公司 | 2 | 1 | 2 | 2 | 混凝土剝落、破碎、鋼筋外露、銹蝕 | 未維修 | 混凝土修復，裂縫W＞0.3mm修補，水刀鑿除 | 2 | 公尺 | P125-1_F |  | 橋墩／帽梁
[12 empty] | 9 | 2020-05-13 | 定期檢測 | 拓緯工程顧問有限公司 | 2 | 1 | 2 | 2 | 混凝土結構裂縫 | 未維修 | 混凝土修復，裂縫W＞0.3mm修補，水刀鑿除 | 1.2 | 公尺 | P129_B |  | 橋墩／帽梁
64 | 35765 | 五楊中心線-北上線C910-U33N-U35N | 國道1號五楊高架 | 國道 | 68K+845.304M ~69K~487.304M | 高公局北區養護工程分局 | 中壢工務段 | 箱型梁 | 預力混凝土 | 101 | 已維修：0 | NO | 檢測日期 | 檢測類別 | 檢測單位 | D | E | R | U | 劣化類型 | 狀態 | 建議維修工法 | 數量 | 單位 | 損壞位置 | 維修紀錄ID | 維修構件 | 維修工法 | 金額 | 開工日期 | 完成日期 | 維修原始紀錄日期 | 維修原始紀錄者 | 維修最後修改日期 | 維修最後修改者
[11 empty] | 未維修：7 | 1 | 2020-05-22 | 定期檢測 | 拓緯工程顧問有限公司 | 2 | 1 | 2 | 2 | 混凝土結構裂縫 | 未維修 | 混凝土修復，裂縫W＞0.3mm修補，水刀鑿除 | 1 | 公尺 | P164N_B |  | 橋墩／帽梁
[11 empty] | 全部：7 | 2 | 2020-05-22 | 定期檢測 | 拓緯工程顧問有限公司 | 2 | 1 | 1 | 1 | 滲水、白華 | 未維修 | 混凝土修復，白華修補，水刀鑿除 | 0.15 | 平方公尺 | P168N_B |  | 橋墩／帽梁
[12 empty] | 3 | 2020-05-22 | 定期檢測 | 拓緯工程顧問有限公司 | 2 | 1 | 2 | 2 | 混凝土結構裂縫 | 未維修 | 混凝土修復，裂縫W＞0.3mm修補，水刀鑿除 | 1.3 | 平方公尺 | P168N_F |  | 橋墩／帽梁
[12 empty] | 4 | 2020-05-22 | 定期檢測 | 拓緯工程顧問有限公司 | 2 | 1 | 2 | 2 | 混凝土結構裂縫 | 未維修 | 混凝土修復，裂縫W＞0.3mm修補，水刀鑿除 | 2 | 公尺 | P172N_B |  | 橋墩／帽梁
[12 empty] | 5 | 2020-05-22 | 定期檢測 | 拓緯工程顧問有限公司 | 2 | 1 | 2 | 2 | 混凝土結構裂縫 | 未維修 | 混凝土修復，裂縫W＞0.3mm修補，水刀鑿除 | 6 | 公尺 | P172N_F |  | 橋墩／帽梁
[12 empty] | 6 | 2020-05-22 | 定期檢測 | 拓緯工程顧問有限公司 | 2 | 1 | 1 | 1 | 混凝土剝落、破碎、鋼筋外露、銹蝕 | 未維修 | 混凝土修復，鋼筋銹蝕處理，水刀鑿除 | 30 | 處 | 69k+190_oi |  | 橋護欄
[12 empty] | 7 | 2020-05-22 | 定期檢測 | 拓緯工程顧問有限公司 | 2 | 1 | 1 | 1 | 混凝土剝落、破碎、鋼筋外露、銹蝕 | 未維修 | 混凝土修復，鋼筋銹蝕處理，水刀鑿除 | 40 | 處 | 69k+370_oi |  | 橋護欄
65 | 35767 | 五楊中心線-北上線C910-U36N-U37N | 國道1號五楊高架 | 國道 | 69K+479.802M ~69K~894.802M | 高公局北區養護工程分局 | 中壢工務段 | 箱型梁 | 預力混凝土 | 101 | 已維修：1 | NO | 檢測日期 | 檢測類別 | 檢測單位 | D | E | R | U | 劣化類型 | 狀態 | 建議維修工法 | 數量 | 單位 | 損壞位置 | 維修紀錄ID | 維修構件 | 維修工法 | 金額 | 開工日期 | 完成日期 | 維修原始紀錄日期 | 維修原始紀錄者 | 維修最後修改日期 | 維修最後修改者
[11 empty] | 未維修：5 | 1 | 2020-05-21 | 定期檢測 | 拓緯工程顧問有限公司 | 2 | 1 | 1 | 1 | 滲水、白華 | 未維修 | 混凝土修復，白華修補，水刀鑿除 | 0.12 | 平方公尺 | S183G1 |  | 主梁
[11 empty] | 全部：6 | 2 | 2020-05-21 | 定期檢測 | 拓緯工程顧問有限公司 | 2 | 1 | 2 | 2 | 混凝土剝落、破碎、鋼筋、鋼腱或錨碇外露、銹蝕 | 未維修 | 混凝土修復，鋼筋銹蝕處理，水刀鑿除 | 0.06 | 平方公尺 | S183G1 |  | 主梁
[12 empty] | 3 | 2020-05-21 | 定期檢測 | 拓緯工程顧問有限公司 | 2 | 2 | 1 | 1 | 其他損傷 | 未維修 | 混凝土修復，蜂窩及剝落修補，水刀鑿除 | 0.2 | 平方公尺 | S176G1 |  | 主梁
[12 empty] | 4 | 2020-05-21 | 定期檢測 | 拓緯工程顧問有限公司 | 2 | 1 | 1 | 1 | 混凝土剝落、破碎、鋼筋外露、銹蝕 | 未維修 | 混凝土修復，鋼筋銹蝕處理，水刀鑿除 | 0.1 | 平方公尺 | A2 |  | 引道路堤護欄
[12 empty] | 5 | 2020-05-21 | 定期檢測 | 拓緯工程顧問有限公司 | 2 | 1 | 2 | 2 | 混凝土結構裂縫 | 未維修 | 混凝土修復，裂縫W＞0.3mm修補，水刀鑿除 | 3 | 公尺 | P183N_B |  | 橋墩／帽梁
[12 empty] | 6 | 2020-05-21 | 定期檢測 | 拓緯工程顧問有限公司 | 2 | 1 | 1 | 1 | 伸縮縫間雜物堆積 | 已維修 | 空氣壓縮機伸縮縫清除 | 2 | 公尺 | A2 | 22424 | 伸縮縫 | 伸縮縫清理 | 300 | 2020-11-11 | 2020-11-11 | 2021-01-11 09:56 | 張育雅
66 | 35770 | 五楊中心線-南下線C904B-U4B04-U4B10 | 國道1號五楊高架 | 國道 | 40K+650M ~42K~595M | 高公局北區養護工程分局 | 中壢工務段 | 箱型梁 | 鋼構造 | 101 | 已維修：0 | NO | 檢測日期 | 檢測類別 | 檢測單位 | D | E | R | U | 劣化類型 | 狀態 | 建議維修工法 | 數量 | 單位 | 損壞位置 | 維修紀錄ID | 維修構件 | 維修工法 | 金額 | 開工日期 | 完成日期 | 維修原始紀錄日期 | 維修原始紀錄者 | 維修最後修改日期 | 維修最後修改者
[11 empty] | 未維修：19 | 1 | 2020-07-22 | 定期檢測 | 拓緯工程顧問有限公司 | 2 | 1 | 1 | 1 | 混凝土剝落、破碎、鋼筋外露、銹蝕 | 未維修 | 鋼筋除鏽及混凝土修復(<=0.4*0.4*0.05m) | 0.01 | 平方公尺 | P26S_F |  | 橋墩／帽梁
[11 empty] | 全部：19 | 2 | 2020-07-22 | 定期檢測 | 拓緯工程顧問有限公司 | 2 | 1 | 1 | 1 | 其他損傷 | 未維修 | 油漆塗裝 | 0.06 | 平方公尺 | P19S-2 |  | 橋墩／帽梁
[12 empty] | 3 | 2020-07-22 | 定期檢測 | 拓緯工程顧問有限公司 | 2 | 1 | 1 | 1 | 滲水、白華 | 未維修 | 白華處理(處) | 0.05 | 平方公尺 | P22_F |  | 橋墩／帽梁
[12 empty] | 4 | 2020-07-22 | 定期檢測 | 拓緯工程顧問有限公司 | 2 | 1 | 1 | 1 | 混凝土剝落、破碎、鋼筋外露、銹蝕 | 未維修 | 混凝土修復(<=0.4*0.4*0.05m) | 0.19 | 平方公尺 | P29S_B |  | 橋墩／帽梁
[12 empty] | 5 | 2020-07-22 | 定期檢測 | 拓緯工程顧問有限公司 | 2 | 1 | 1 | 1 | 混凝土剝落、破碎、鋼筋外露、銹蝕 | 未維修 | 止震塊修復 | 0.36 | 平方公尺 | P29S_B |  | 橋墩／帽梁
[12 empty] | 6 | 2020-07-22 | 定期檢測 | 拓緯工程顧問有限公司 | 2 | 1 | 1 | 1 | 混凝土剝落、破碎、鋼筋外露、銹蝕 | 未維修 | 混凝土修復(<=0.4*0.4*0.05m) | 0.05 | 平方公尺 | P38S_B |  | 橋墩／帽梁
[12 empty] | 7 | 2020-07-22 | 定期檢測 | 拓緯工程顧問有限公司 | 2 | 1 | 1 | 1 | 其他損傷 | 未維修 | 油漆塗裝 | 0.12 | 平方公尺 | P24-2_F |  | 橋墩／帽梁
[12 empty] | 8 | 2020-07-22 | 定期檢測 | 拓緯工程顧問有限公司 | 2 | 1 | 1 | 1 | 其他損傷 | 未維修 | 鋼板螺栓除鏽及油漆 | 2.4 | 平方公尺 | P24S-2_F |  | 橋墩／帽梁
[12 empty] | 9 | 2020-07-22 | 定期檢測 | 拓緯工程顧問有限公司 | 3 | 1 | 2 | 2 | 滲水、白華 | 未維修 | 白華處理(處) | 0.03 | 平方公尺 | P26S_F |  | 橋墩／帽梁
[12 empty] | 10 | 2020-07-22 | 定期檢測 | 拓緯工程顧問有限公司 | 2 | 1 | 1 | 1 | 混凝土剝落、破碎、鋼筋外露、銹蝕 | 未維修 | 鋼筋除鏽及混凝土修復(<=0.4*0.4*0.05m) | 0.2 | 平方公尺 | P21S_F |  | 橋墩／帽梁
[12 empty] | 11 | 2020-07-22 | 定期檢測 | 拓緯工程顧問有限公司 | 2 | 1 | 1 | 1 | 其他損傷 | 未維修 | 鋼板螺栓除鏽及油漆 | 2.4 | 平方公尺 | P24S-1 |  | 橋墩／帽梁
[12 empty] | 12 | 2020-07-22 | 定期檢測 | 拓緯工程顧問有限公司 | 2 | 1 | 2 | 2 | 混凝土結構裂縫 | 未維修 | 修補寬度大於0.3mm的裂縫 | 1.2 | 公尺 | P28S_B |  | 橋墩／帽梁
[12 empty] | 13 | 2020-07-22 | 定期檢測 | 拓緯工程顧問有限公司 | 2 | 1 | 2 | 2 | 混凝土結構裂縫 | 未維修 | 修補寬度大於0.3mm的裂縫 | 2 | 公尺 | P29S_B |  | 橋墩／帽梁
[12 empty] | 14 | 2020-07-22 | 定期檢測 | 拓緯工程顧問有限公司 | 2 | 1 | 1 | 1 | 塗裝劣化、生銹或腐蝕 | 未維修 | 鋼梁油漆塗裝 | 0.05 | 平方公尺 | S24G1 |  | 主梁
[12 empty] | 15 | 2020-07-22 | 定期檢測 | 拓緯工程顧問有限公司 | 2 | 1 | 1 | 1 | 混凝土剝落、破碎、鋼筋外露、銹蝕 | 未維修 | 鋼筋除鏽及混凝土修復(<=0.4*0.4*0.05m) | 0.08 | 平方公尺 | P19S-1 |  | 橋墩／帽梁
[12 empty] | 16 | 2020-07-22 | 定期檢測 | 拓緯工程顧問有限公司 | 2 | 1 | 1 | 1 | 混凝土剝落、破碎、鋼筋外露、銹蝕 | 未維修 | 混凝土修復(<=0.4*0.4*0.05m) | 0.08 | 平方公尺 | P30S_B |  | 橋墩／帽梁
[12 empty] | 17 | 2020-07-22 | 定期檢測 | 拓緯工程顧問有限公司 | 2 | 1 | 1 | 1 | 其他損傷 | 未維修 | 油漆塗裝 | 0.08 | 平方公尺 | P33S-2_F |  | 橋墩／帽梁
[12 empty] | 18 | 2020-07-22 | 定期檢測 | 拓緯工程顧問有限公司 | 2 | 1 | 2 | 2 | 混凝土結構裂縫 | 未維修 | 修補寬度大於0.3mm的裂縫 | 4 | 公尺 | P36S_B |  | 橋墩／帽梁
[12 empty] | 19 | 2020-07-22 | 定期檢測 | 拓緯工程顧問有限公司 | 2 | 1 | 2 | 2 | 混凝土結構裂縫 | 未維修 | 修補寬度大於0.3mm的裂縫 | 0.6 | 公尺 | P37S_B |  | 橋墩／帽梁
67 | 35773 | 五楊中心線-南下線C904B-U4B14 | 國道1號五楊高架 | 國道 | 43K+440M ~43K~695M | 高公局北區養護工程分局 | 中壢工務段 | 箱型梁 | 鋼構造 | 101 | 已維修：2 | NO | 檢測日期 | 檢測類別 | 檢測單位 | D | E | R | U | 劣化類型 | 狀態 | 建議維修工法 | 數量 | 單位 | 損壞位置 | 維修紀錄ID | 維修構件 | 維修工法 | 金額 | 開工日期 | 完成日期 | 維修原始紀錄日期 | 維修原始紀錄者 | 維修最後修改日期 | 維修最後修改者
[11 empty] | 未維修：8 | 1 | 2020-05-26 | 定期檢測 | 拓緯工程顧問有限公司 | 2 | 1 | 1 | 1 | 螺栓損傷、欠缺及鬆動 | 未維修 | 鋼梁油漆塗裝 | 4 | 處 | S61G2 |  | 主梁
[11 empty] | 全部：10 | 2 | 2020-05-26 | 定期檢測 | 拓緯工程顧問有限公司 | 2 | 1 | 1 | 1 | 螺栓損傷、欠缺及鬆動 | 未維修 | 鋼梁油漆塗裝 | 5 | 處 | S62G2 |  | 主梁
[12 empty] | 3 | 2020-05-26 | 定期檢測 | 拓緯工程顧問有限公司 | 2 | 1 | 1 | 1 | 螺栓損傷、欠缺及鬆動 | 未維修 | 鋼梁油漆塗裝 | 7 | 處 | S60G2 |  | 主梁
[12 empty] | 4 | 2020-05-26 | 定期檢測 | 拓緯工程顧問有限公司 | 2 | 1 | 1 | 1 | 螺栓損傷、欠缺及鬆動 | 未維修 | 鋼梁油漆塗裝 | 8 | 處 | S61G1 |  | 主梁
[12 empty] | 5 | 2020-05-26 | 定期檢測 | 拓緯工程顧問有限公司 | 2 | 1 | 1 | 1 | 螺栓損傷、欠缺及鬆動 | 未維修 | 鋼梁油漆塗裝 | 6 | 處 | S62G1 |  | 主梁
[12 empty] | 6 | 2020-05-26 | 定期檢測 | 拓緯工程顧問有限公司 | 2 | 1 | 1 | 1 | 塗裝劣化、生銹或腐蝕 | 未維修 | 鋼梁油漆塗裝 | 7 | 處 | S60G1 |  | 主梁
[12 empty] | 7 | 2020-05-26 | 定期檢測 | 拓緯工程顧問有限公司 | 2 | 1 | 1 | 1 | 混凝土剝落、破碎、鋼筋外露、銹蝕 | 未維修 | 鋼筋除鏽及混凝土修復(<=0.4*0.4*0.05m) | 0.07 | 平方公尺 | P60S_F |  | 橋墩／帽梁
[12 empty] | 8 | 2020-05-26 | 定期檢測 | 拓緯工程顧問有限公司 | 2 | 1 | 1 | 1 | 混凝土剝落、破碎、鋼筋外露、銹蝕 | 未維修 | 混凝土修復(<=0.4*0.4*0.05m) | 0.07 | 平方公尺 | P62S_B |  | 橋墩／帽梁
[12 empty] | 9 | 2020-05-26 | 定期檢測 | 拓緯工程顧問有限公司 | 2 | 1 | 1 | 1 | 混凝土剝落、破碎、鋼筋外露、銹蝕 | 已維修 | 鋼筋除鏽及混凝土修復(<=0.4*0.4*0.05m) | 0.05 | 平方公尺 | P61S_B | 23003 | 橋墩／帽梁 | 0.4x0.4x0.05m) | 500 | 2020-12-08 | 2020-12-08 | 2021-03-02 16:34 | 張育雅
[12 empty] | 10 | 2020-05-26 | 定期檢測 | 拓緯工程顧問有限公司 | 2 | 1 | 1 | 1 | 混凝土剝落、破碎、鋼筋外露、銹蝕 | 已維修 | 鋼筋除鏽及混凝土修復(<=0.4*0.4*0.05m) | 0.06 | 平方公尺 | P61S_F | 23004 | 橋墩／帽梁 | 0.4x0.4x0.05m) | 500 | 2020-12-08 | 2020-12-08 | 2021-03-02 16:34 | 張育雅
68 | 35778 | 五楊中心線-南下線C911-U19S-U25S | 國道1號五楊高架 | 國道 | 65K+352M ~67K~6M | 高公局北區養護工程分局 | 中壢工務段 | 箱型梁 | 預力混凝土 | 101 | 已維修：0 | NO | 檢測日期 | 檢測類別 | 檢測單位 | D | E | R | U | 劣化類型 | 狀態 | 建議維修工法 | 數量 | 單位 | 損壞位置 | 維修紀錄ID | 維修構件 | 維修工法 | 金額 | 開工日期 | 完成日期 | 維修原始紀錄日期 | 維修原始紀錄者 | 維修最後修改日期 | 維修最後修改者
[11 empty] | 未維修：4 | 1 | 2020-05-11 | 定期檢測 | 拓緯工程顧問有限公司 | 3 | 1 | 2 | 2 | 滲水、白華 | 未維修 | 混凝土修復，白華修補，水刀鑿除 | 0.06 | 平方公尺 | P87S_B |  | 橋墩／帽梁
[11 empty] | 全部：4 | 2 | 2020-05-11 | 定期檢測 | 拓緯工程顧問有限公司 | 2 | 2 | 1 | 1 | 滲水、白華 | 未維修 | 混凝土修復，白華修補，水刀鑿除 | 0.05 | 平方公尺 | P96S_F |  | 橋墩／帽梁
[12 empty] | 3 | 2020-05-11 | 定期檢測 | 拓緯工程顧問有限公司 | 2 | 1 | 2 | 2 | 混凝土結構裂縫 | 未維修 | 混凝土修復，裂縫W＞0.3mm修補，水刀鑿除 | 0.6 | 公尺 | P108S_F |  | 橋墩／帽梁
[12 empty] | 4 | 2020-05-11 | 定期檢測 | 拓緯工程顧問有限公司 | 2 | 1 | 1 | 1 | 混凝土剝落、破碎、鋼筋外露、銹蝕 | 未維修 | 混凝土修復，鋼筋銹蝕處理，水刀鑿除 | 0.02 | 平方公尺 | S89 |  | 橋面板
69 | 35780 | 五楊中心線-南下線C911-U34S-U36S | 國道1號五楊高架 | 國道 | 68K+786M ~69K~415M | 高公局北區養護工程分局 | 中壢工務段 | 箱型梁 | 預力混凝土 | 101 | 已維修：0 | NO | 檢測日期 | 檢測類別 | 檢測單位 | D | E | R | U | 劣化類型 | 狀態 | 建議維修工法 | 數量 | 單位 | 損壞位置 | 維修紀錄ID | 維修構件 | 維修工法 | 金額 | 開工日期 | 完成日期 | 維修原始紀錄日期 | 維修原始紀錄者 | 維修最後修改日期 | 維修最後修改者
[11 empty] | 未維修：5 | 1 | 2020-05-18 | 定期檢測 | 拓緯工程顧問有限公司 | 2 | 1 | 2 | 2 | 混凝土結構裂縫 | 未維修 | 混凝土修復，裂縫W＞0.3mm修補，水刀鑿除 | 1.8 | 公尺 | P164S_F |  | 橋墩／帽梁
[11 empty] | 全部：5 | 2 | 2020-05-18 | 定期檢測 | 拓緯工程顧問有限公司 | 2 | 1 | 2 | 2 | 混凝土結構裂縫 | 未維修 | 混凝土修復，裂縫W＞0.3mm修補，水刀鑿除 | 4 | 公尺 | P165S_B |  | 橋墩／帽梁
[12 empty] | 3 | 2020-05-18 | 定期檢測 | 拓緯工程顧問有限公司 | 2 | 1 | 2 | 2 | 混凝土結構裂縫 | 未維修 | 混凝土修復，裂縫W＞0.3mm修補，水刀鑿除 | 1.2 | 平方公尺 | P166S_F |  | 橋墩／帽梁
[12 empty] | 4 | 2020-05-18 | 定期檢測 | 拓緯工程顧問有限公司 | 2 | 1 | 1 | 1 | 滲水、白華 | 未維修 | 混凝土修復，白華修補，水刀鑿除 | 0.08 | 平方公尺 | P162S-1_F |  | 橋墩／帽梁
[12 empty] | 5 | 2020-05-18 | 定期檢測 | 拓緯工程顧問有限公司 | 2 | 1 | 2 | 2 | 滲水、白華 | 未維修 | 混凝土修復，白華修補，水刀鑿除 | 0.15 | 平方公尺 | P163S_B |  | 橋墩／帽梁
70 | 35781 | 五楊中心線-南下線C911-U37S-U38S | 國道1號五楊高架 | 國道 | 69K+415M ~69K~820M | 高公局北區養護工程分局 | 中壢工務段 | 箱型梁 | 預力混凝土 | 101 | 已維修：0 | NO | 檢測日期 | 檢測類別 | 檢測單位 | D | E | R | U | 劣化類型 | 狀態 | 建議維修工法 | 數量 | 單位 | 損壞位置 | 維修紀錄ID | 維修構件 | 維修工法 | 金額 | 開工日期 | 完成日期 | 維修原始紀錄日期 | 維修原始紀錄者 | 維修最後修改日期 | 維修最後修改者
[11 empty] | 未維修：7 | 1 | 2020-05-19 | 定期檢測 | 拓緯工程顧問有限公司 | 2 | 1 | 1 | 1 | 混凝土剝落、破碎、鋼筋外露、銹蝕 | 未維修 | 混凝土修復，鋼筋銹蝕處理，水刀鑿除 | 1.2 | 平方公尺 | A2 |  | 橋台
[11 empty] | 全部：7 | 2 | 2020-05-19 | 定期檢測 | 拓緯工程顧問有限公司 | 2 | 1 | 1 | 1 | 滲水、白華 | 未維修 | 混凝土修復，白華修補，水刀鑿除 | 0.05 | 平方公尺 | S175 |  | 橋面板
[12 empty] | 3 | 2020-05-19 | 定期檢測 | 拓緯工程顧問有限公司 | 2 | 1 | 1 | 1 | 滲水、白華 | 未維修 | 混凝土修復，白華修補，水刀鑿除 | 0.05 | 平方公尺 | S176 |  | 橋面板
[12 empty] | 4 | 2020-05-19 | 定期檢測 | 拓緯工程顧問有限公司 | 2 | 1 | 1 | 1 | 混凝土剝落、破碎、鋼筋外露、銹蝕 | 未維修 | 混凝土修復，鋼筋銹蝕處理，水刀鑿除 | 0.11 | 平方公尺 | A2_F |  | 橋台
[12 empty] | 5 | 2020-05-19 | 定期檢測 | 拓緯工程顧問有限公司 | 2 | 1 | 1 | 1 | 混凝土剝落、破碎、鋼筋外露、銹蝕 | 未維修 | 混凝土修復，鋼筋銹蝕處理，水刀鑿除 | 0.02 | 平方公尺 | A2_F |  | 翼牆／擋土牆
[12 empty] | 6 | 2020-05-19 | 定期檢測 | 拓緯工程顧問有限公司 | 2 | 1 | 1 | 1 | 混凝土剝落、破碎、鋼筋外露、銹蝕 | 未維修 | 混凝土修復，鋼筋銹蝕處理，水刀鑿除 | 0.05 | 平方公尺 | P178_B |  | 橋墩／帽梁
[12 empty] | 7 | 2020-05-19 | 定期檢測 | 拓緯工程顧問有限公司 | 2 | 1 | 1 | 1 | 其他損傷 | 未維修 | 混凝土修復，蜂窩及剝落修補，水刀鑿除 | 0.48 | 平方公尺 | S172 |  | 橋面板
71 | 35794 | 大湳高架橋第一標(西向) | 國道2號 | 國道 | 12K+2.5M ~14K~886M | 高公局北區養護工程分局 | 中壢工務段 | I型梁，T型梁，箱型梁 | 預力混凝土，鋼構造 | 86 | 已維修：7 | NO | 檢測日期 | 檢測類別 | 檢測單位 | D | E | R | U | 劣化類型 | 狀態 | 建議維修工法 | 數量 | 單位 | 損壞位置 | 維修紀錄ID | 維修構件 | 維修工法 | 金額 | 開工日期 | 完成日期 | 維修原始紀錄日期 | 維修原始紀錄者 | 維修最後修改日期 | 維修最後修改者
[11 empty] | 未維修：183 | 1 | 2020-05-27 | 定期檢測 | 拓緯工程顧問有限公司 | 2 | 1 | 1 | 1 | 混凝土剝落、破碎、鋼筋、鋼腱或錨碇外露、銹蝕 | 未維修 | 鋼筋除鏽及混凝土修復(<=0.4*0.4*0.05m) | 0.02 | 平方公尺 | S51G2 |  | 主梁
[11 empty] | 全部：190 | 2 | 2020-05-27 | 定期檢測 | 拓緯工程顧問有限公司 | 2 | 1 | 1 | 1 | 混凝土剝落、破碎、鋼筋、鋼腱或錨碇外露、銹蝕 | 未維修 | 鋼筋除鏽及混凝土修復(<=0.4*0.4*0.05m) | 0.02 | 平方公尺 | S52G3 |  | 主梁
[12 empty] | 3 | 2020-05-27 | 定期檢測 | 拓緯工程顧問有限公司 | 2 | 1 | 1 | 1 | 混凝土剝落、破碎、鋼筋、鋼腱或錨碇外露、銹蝕 | 未維修 | 鋼筋除鏽及混凝土修復(<=0.4*0.4*0.05m) | 0.05 | 平方公尺 | S64G3 |  | 主梁
[12 empty] | 4 | 2020-05-27 | 定期檢測 | 拓緯工程顧問有限公司 | 2 | 1 | 1 | 1 | 混凝土剝落、破碎、鋼筋、鋼腱或錨碇外露、銹蝕 | 未維修 | 鋼筋除鏽及混凝土修復(<=0.4*0.4*0.05m) | 0.01 | 平方公尺 | S1G7 |  | 主梁
[12 empty] | 5 | 2020-05-27 | 定期檢測 | 拓緯工程顧問有限公司 | 2 | 1 | 1 | 1 | 混凝土剝落、破碎、鋼筋、鋼腱或錨碇外露、銹蝕 | 未維修 | 混凝土修復(>0.4*0.4*0.05m) | 0.38 | 平方公尺 | S3G2 |  | 主梁
[12 empty] | 6 | 2020-05-27 | 定期檢測 | 拓緯工程顧問有限公司 | 2 | 1 | 1 | 1 | 混凝土剝落、破碎、鋼筋、鋼腱或錨碇外露、銹蝕 | 未維修 | 混凝土修復(>0.4*0.4*0.05m) | 0.18 | 平方公尺 | S7G2 |  | 主梁
[12 empty] | 7 | 2020-05-27 | 定期檢測 | 拓緯工程顧問有限公司 | 2 | 1 | 1 | 1 | 混凝土剝落、破碎、鋼筋、鋼腱或錨碇外露、銹蝕 | 未維修 | 混凝土修復(<=0.4*0.4*0.05m) | 0.06 | 平方公尺 | S7G5 |  | 主梁
[12 empty] | 8 | 2020-05-27 | 定期檢測 | 拓緯工程顧問有限公司 | 2 | 1 | 1 | 1 | 混凝土剝落、破碎、鋼筋、鋼腱或錨碇外露、銹蝕 | 未維修 | 混凝土修復(<=0.4*0.4*0.05m) | 0.11 | 平方公尺 | S9G4 |  | 主梁
[12 empty] | 9 | 2020-05-27 | 定期檢測 | 拓緯工程顧問有限公司 | 2 | 1 | 2 | 2 | 混凝土剝落、破碎、鋼筋、鋼腱或錨碇外露、銹蝕 | 未維修 | 混凝土修復(>0.4*0.4*0.05m) | 0.24 | 平方公尺 | S11G2 |  | 主梁
[12 empty] | 10 | 2020-05-27 | 定期檢測 | 拓緯工程顧問有限公司 | 2 | 1 | 1 | 1 | 混凝土剝落、破碎、鋼筋、鋼腱或錨碇外露、銹蝕 | 未維修 | 鋼筋除鏽及混凝土修復(<=0.4*0.4*0.05m) | 0.02 | 平方公尺 | S25G2 |  | 主梁
[12 empty] | 11 | 2020-05-27 | 定期檢測 | 拓緯工程顧問有限公司 | 2 | 1 | 1 | 1 | 混凝土剝落、破碎、鋼筋、鋼腱或錨碇外露、銹蝕 | 未維修 | 混凝土修復(<=0.4*0.4*0.05m) | 0.12 | 平方公尺 | S28G4 |  | 主梁
[12 empty] | 12 | 2020-05-27 | 定期檢測 | 拓緯工程顧問有限公司 | 2 | 1 | 1 | 1 | 混凝土剝落、破碎、鋼筋、鋼腱或錨碇外露、銹蝕 | 未維修 | 鋼筋除鏽及混凝土修復(<=0.4*0.4*0.05m) | 0.01 | 平方公尺 | S43G2 |  | 主梁
[12 empty] | 13 | 2020-05-27 | 定期檢測 | 拓緯工程顧問有限公司 | 2 | 1 | 2 | 2 | 混凝土結構裂縫 | 未維修 | >0.3mm混凝土裂縫修補 | 2.5 | 公尺 | S44G1 |  | 主梁
[12 empty] | 14 | 2020-05-27 | 定期檢測 | 拓緯工程顧問有限公司 | 2 | 1 | 1 | 1 | 混凝土剝落、破碎、鋼筋、鋼腱或錨碇外露、銹蝕 | 未維修 | 鋼筋除鏽及混凝土修復(<=0.4*0.4*0.05m) | 0.02 | 平方公尺 | S50G3 |  | 主梁
[12 empty] | 15 | 2020-05-27 | 定期檢測 | 拓緯工程顧問有限公司 | 2 | 1 | 1 | 1 | 混凝土剝落、破碎、鋼筋、鋼腱或錨碇外露、銹蝕 | 未維修 | 鋼筋除鏽及混凝土修復(<=0.4*0.4*0.05m) | 0.04 | 平方公尺 | S67G3 |  | 主梁
[12 empty] | 16 | 2020-05-27 | 定期檢測 | 拓緯工程顧問有限公司 | 2 | 1 | 2 | 2 | 混凝土剝落、破碎、鋼筋、鋼腱或錨碇外露、銹蝕 | 未維修 | 鋼筋除鏽及混凝土修復(<=0.4*0.4*0.05m) | 0.06 | 平方公尺 | S77G3 |  | 主梁
[12 empty] | 17 | 2020-05-27 | 定期檢測 | 拓緯工程顧問有限公司 | 2 | 1 | 1 | 1 | 混凝土剝落、破碎、鋼筋、鋼腱或錨碇外露、銹蝕 | 未維修 | 混凝土修復(<=0.4*0.4*0.05m) | 0.05 | 平方公尺 | S81G2 |  | 主梁
[12 empty] | 18 | 2020-05-27 | 定期檢測 | 拓緯工程顧問有限公司 | 2 | 1 | 1 | 1 | 混凝土剝落、破碎、鋼筋、鋼腱或錨碇外露、銹蝕 | 未維修 | 鋼筋除鏽及混凝土修復(<=0.4*0.4*0.05m) | 0.01 | 平方公尺 | S82G2 |  | 主梁
[12 empty] | 19 | 2020-05-27 | 定期檢測 | 拓緯工程顧問有限公司 | 2 | 1 | 1 | 1 | 混凝土剝落、破碎、鋼筋、鋼腱或錨碇外露、銹蝕 | 未維修 | 鋼筋除鏽及混凝土修復(<=0.4*0.4*0.05m) | 0.02 | 平方公尺 | S85G2 |  | 主梁
[12 empty] | 20 | 2020-05-27 | 定期檢測 | 拓緯工程顧問有限公司 | 2 | 1 | 1 | 1 | 混凝土剝落、破碎、鋼筋、鋼腱或錨碇外露、銹蝕 | 未維修 | 鋼筋除鏽及混凝土修復(<=0.4*0.4*0.05m) | 0.03 | 平方公尺 | S87G3 |  | 主梁
[12 empty] | 21 | 2020-05-27 | 定期檢測 | 拓緯工程顧問有限公司 | 2 | 1 | 1 | 1 | 混凝土剝落、破碎、鋼筋、鋼腱或錨碇外露、銹蝕 | 未維修 | 鋼筋除鏽及混凝土修復(<=0.4*0.4*0.05m) | 0.05 | 平方公尺 | S90G3 |  | 主梁
[12 empty] | 22 | 2020-05-27 | 定期檢測 | 拓緯工程顧問有限公司 | 2 | 1 | 1 | 1 | 滲水、白華 | 未維修 | 白華處理(平方公尺) | 0.03 | 平方公尺 | S48D1-1B |  | 橫隔梁
[12 empty] | 23 | 2020-05-27 | 定期檢測 | 拓緯工程顧問有限公司 | 2 | 1 | 1 | 1 | 滲水、白華 | 未維修 | 白華處理(平方公尺) | 0.03 | 平方公尺 | S62D1-2 |  | 橫隔梁
[12 empty] | 24 | 2020-05-27 | 定期檢測 | 拓緯工程顧問有限公司 | 2 | 1 | 1 | 1 | 其他損傷 | 未維修 | 植物清除 | 1 | 處 | S29 |  | 橋面板
[12 empty] | 25 | 2020-05-27 | 定期檢測 | 拓緯工程顧問有限公司 | 2 | 1 | 1 | 1 | 混凝土剝落、破碎、鋼筋外露、銹蝕 | 未維修 | 鋼筋除鏽及混凝土修復(<=0.4*0.4*0.05m) | 0.04 | 平方公尺 | S35 |  | 橋面板
[12 empty] | 26 | 2020-05-27 | 定期檢測 | 拓緯工程顧問有限公司 | 2 | 1 | 1 | 1 | 滲水、白華 | 未維修 | 白華處理(處) | 2 | 處 | S43 |  | 橋面板
[12 empty] | 27 | 2020-05-27 | 定期檢測 | 拓緯工程顧問有限公司 | 2 | 1 | 1 | 1 | 混凝土剝落、破碎、鋼筋外露、銹蝕 | 未維修 | 鋼筋除鏽及混凝土修復(<=0.4*0.4*0.05m) | 0.15 | 平方公尺 | S45 |  | 橋面板
[12 empty] | 28 | 2020-05-27 | 定期檢測 | 拓緯工程顧問有限公司 | 2 | 2 | 1 | 1 | 滲水、白華 | 未維修 | 白華處理(處) | 13 | 處 | S46 |  | 橋面板
[12 empty] | 29 | 2020-05-27 | 定期檢測 | 拓緯工程顧問有限公司 | 2 | 1 | 1 | 1 | 混凝土剝落、破碎、鋼筋外露、銹蝕 | 未維修 | 混凝土修復(>0.4*0.4*0.05m) | 0.3 | 平方公尺 | S46 |  | 橋面板
[12 empty] | 30 | 2020-05-27 | 定期檢測 | 拓緯工程顧問有限公司 | 2 | 1 | 1 | 1 | 滲水、白華 | 未維修 | 白華處理(平方公尺) | 0.01 | 平方公尺 | S58 |  | 橋面板
[12 empty] | 31 | 2020-05-27 | 定期檢測 | 拓緯工程顧問有限公司 | 2 | 1 | 1 | 1 | 混凝土剝落、破碎、鋼筋外露、銹蝕 | 未維修 | 鋼筋除鏽及混凝土修復(<=0.4*0.4*0.05m) | 0.1 | 平方公尺 | S60 |  | 橋面板
[12 empty] | 32 | 2020-05-27 | 定期檢測 | 拓緯工程顧問有限公司 | 2 | 1 | 2 | 2 | 混凝土剝落、破碎、鋼筋外露、銹蝕 | 未維修 | 鋼筋除鏽及混凝土修復(>0.4*0.4*0.05m) | 0.55 | 平方公尺 | S61 |  | 橋面板
[12 empty] | 33 | 2020-05-27 | 定期檢測 | 拓緯工程顧問有限公司 | 2 | 1 | 1 | 1 | 混凝土剝落、破碎、鋼筋外露、銹蝕 | 未維修 | 鋼筋除鏽及混凝土修復(>0.4*0.4*0.05m) | 0.38 | 平方公尺 | S62 |  | 橋面板
[12 empty] | 34 | 2020-05-27 | 定期檢測 | 拓緯工程顧問有限公司 | 2 | 1 | 1 | 1 | 滲水、白華 | 未維修 | 白華處理(平方公尺) | 0.06 | 平方公尺 | S77 |  | 橋面板
[12 empty] | 35 | 2020-05-27 | 定期檢測 | 拓緯工程顧問有限公司 | 2 | 1 | 1 | 1 | 滲水、白華 | 未維修 | 白華處理(平方公尺) | 0.06 | 平方公尺 | S78 |  | 橋面板
[12 empty] | 36 | 2020-05-27 | 定期檢測 | 拓緯工程顧問有限公司 | 2 | 1 | 1 | 1 | 滲水、白華 | 未維修 | 白華處理(平方公尺) | 0.06 | 平方公尺 | S79 |  | 橋面板
[12 empty] | 37 | 2020-05-27 | 定期檢測 | 拓緯工程顧問有限公司 | 2 | 1 | 1 | 1 | 混凝土剝落、破碎、鋼筋外露、銹蝕 | 未維修 | 鋼筋除鏽及混凝土修復(<=0.4*0.4*0.05m) | 0.02 | 平方公尺 | S79 |  | 橋面板
[12 empty] | 38 | 2020-05-27 | 定期檢測 | 拓緯工程顧問有限公司 | 2 | 1 | 1 | 1 | 混凝土剝落、破碎、鋼筋外露、銹蝕 | 未維修 | 鋼筋除鏽及混凝土修復(<=0.4*0.4*0.05m) | 0.01 | 平方公尺 | S86 |  | 橋面板
[12 empty] | 39 | 2020-05-27 | 定期檢測 | 拓緯工程顧問有限公司 | 2 | 1 | 1 | 1 | 混凝土剝落、破碎、鋼筋、鋼腱或錨碇外露、銹蝕 | 未維修 | 鋼筋除鏽及混凝土修復(<=0.4*0.4*0.05m) | 0.02 | 平方公尺 | S21G4 |  | 主梁
[12 empty] | 40 | 2020-05-27 | 定期檢測 | 拓緯工程顧問有限公司 | 2 | 1 | 1 | 1 | 其他損傷 | 未維修 | 表面蜂窩修補 | 0.06 | 平方公尺 | S44G1 |  | 主梁
[12 empty] | 41 | 2020-05-27 | 定期檢測 | 拓緯工程顧問有限公司 | 2 | 1 | 1 | 1 | 混凝土剝落、破碎、鋼筋、鋼腱或錨碇外露、銹蝕 | 未維修 | 鋼筋除鏽及混凝土修復(<=0.4*0.4*0.05m) | 0.03 | 平方公尺 | S44G3 |  | 主梁
[12 empty] | 42 | 2020-05-27 | 定期檢測 | 拓緯工程顧問有限公司 | 2 | 1 | 1 | 1 | 混凝土剝落、破碎、鋼筋、鋼腱或錨碇外露、銹蝕 | 未維修 | 鋼筋除鏽及混凝土修復(<=0.4*0.4*0.05m) | 0.03 | 平方公尺 | S45G3 |  | 主梁
[12 empty] | 43 | 2020-05-27 | 定期檢測 | 拓緯工程顧問有限公司 | 2 | 1 | 1 | 1 | 滲水、白華 | 未維修 | 白華處理(平方公尺) | 0.16 | 平方公尺 | S49G1 |  | 主梁
[12 empty] | 44 | 2020-05-27 | 定期檢測 | 拓緯工程顧問有限公司 | 2 | 1 | 1 | 1 | 混凝土剝落、破碎、鋼筋、鋼腱或錨碇外露、銹蝕 | 未維修 | 鋼筋除鏽及混凝土修復(<=0.4*0.4*0.05m) | 0.05 | 平方公尺 | S78G3 |  | 主梁
[12 empty] | 45 | 2020-05-27 | 定期檢測 | 拓緯工程顧問有限公司 | 2 | 1 | 1 | 1 | 混凝土剝落、破碎、鋼筋、鋼腱或錨碇外露、銹蝕 | 未維修 | 鋼筋除鏽及混凝土修復(<=0.4*0.4*0.05m) | 0.01 | 平方公尺 | S79G2 |  | 主梁
[12 empty] | 46 | 2020-05-27 | 定期檢測 | 拓緯工程顧問有限公司 | 2 | 1 | 1 | 1 | 混凝土剝落、破碎、鋼筋、鋼腱或錨碇外露、銹蝕 | 未維修 | 混凝土修復(<=0.4*0.4*0.05m) | 0.04 | 平方公尺 | S79G3 |  | 主梁
[12 empty] | 47 | 2020-05-27 | 定期檢測 | 拓緯工程顧問有限公司 | 2 | 1 | 1 | 1 | 混凝土剝落、破碎、鋼筋、鋼腱或錨碇外露、銹蝕 | 未維修 | 鋼筋除鏽及混凝土修復(<=0.4*0.4*0.05m) | 0.03 | 平方公尺 | S79G3 |  | 主梁
[12 empty] | 48 | 2020-05-27 | 定期檢測 | 拓緯工程顧問有限公司 | 2 | 1 | 1 | 1 | 滲水、白華 | 未維修 | 白華處理(平方公尺) | 0.05 | 平方公尺 | S88G1 |  | 主梁
[12 empty] | 49 | 2020-05-27 | 定期檢測 | 拓緯工程顧問有限公司 | 2 | 1 | 1 | 1 | 混凝土剝落、破碎、鋼筋、鋼腱或錨碇外露、銹蝕 | 未維修 | 鋼筋除鏽及混凝土修復(<=0.4*0.4*0.05m) | 0.08 | 平方公尺 | S88G1 |  | 主梁
[12 empty] | 50 | 2020-05-27 | 定期檢測 | 拓緯工程顧問有限公司 | 2 | 1 | 1 | 1 | 混凝土剝落、破碎、鋼筋、鋼腱或錨碇外露、銹蝕 | 未維修 | 鋼筋除鏽及混凝土修復(<=0.4*0.4*0.05m) | 0.03 | 平方公尺 | S51G3 |  | 主梁
[12 empty] | 51 | 2020-05-27 | 定期檢測 | 拓緯工程顧問有限公司 | 2 | 1 | 1 | 1 | 混凝土剝落、破碎、鋼筋、鋼腱或錨碇外露、銹蝕 | 未維修 | 鋼筋除鏽及混凝土修復(<=0.4*0.4*0.05m) | 0.05 | 平方公尺 | S65G3 |  | 主梁
[12 empty] | 52 | 2020-05-27 | 定期檢測 | 拓緯工程顧問有限公司 | 2 | 1 | 1 | 1 | 滲水、白華 | 未維修 | 白華處理(平方公尺) | 0.04 | 平方公尺 | S68G1 |  | 主梁
[12 empty] | 53 | 2020-05-27 | 定期檢測 | 拓緯工程顧問有限公司 | 2 | 1 | 1 | 1 | 混凝土剝落、破碎、鋼筋、鋼腱或錨碇外露、銹蝕 | 未維修 | 混凝土修復(<=0.4*0.4*0.05m) | 0.08 | 平方公尺 | S81G3 |  | 主梁
[12 empty] | 54 | 2020-05-27 | 定期檢測 | 拓緯工程顧問有限公司 | 2 | 1 | 1 | 1 | 混凝土剝落、破碎、鋼筋、鋼腱或錨碇外露、銹蝕 | 未維修 | 鋼筋除鏽及混凝土修復(<=0.4*0.4*0.05m) | 0.07 | 平方公尺 | S82G3 |  | 主梁
[12 empty] | 55 | 2020-05-27 | 定期檢測 | 拓緯工程顧問有限公司 | 2 | 1 | 1 | 1 | 混凝土剝落、破碎、鋼筋、鋼腱或錨碇外露、銹蝕 | 未維修 | 混凝土修復(<=0.4*0.4*0.05m) | 0.03 | 平方公尺 | S85G2 |  | 主梁
[12 empty] | 56 | 2020-05-27 | 定期檢測 | 拓緯工程顧問有限公司 | 2 | 1 | 1 | 1 | 混凝土剝落、破碎、鋼筋、鋼腱或錨碇外露、銹蝕 | 未維修 | 鋼筋除鏽及混凝土修復(<=0.4*0.4*0.05m) | 0.02 | 平方公尺 | S86G3 |  | 主梁
[12 empty] | 57 | 2020-05-27 | 定期檢測 | 拓緯工程顧問有限公司 | 2 | 1 | 1 | 1 | 其他損傷 | 未維修 | 混凝土修復(<=0.4*0.4*0.05m) | 0.05 | 平方公尺 | S30D2-2-B |  | 橫隔梁
[12 empty] | 58 | 2020-05-27 | 定期檢測 | 拓緯工程顧問有限公司 | 2 | 1 | 1 | 1 | 滲水、白華 | 未維修 | 白華處理(平方公尺) | 0.03 | 平方公尺 | S48D1-2-B |  | 橫隔梁
[12 empty] | 59 | 2020-05-27 | 定期檢測 | 拓緯工程顧問有限公司 | 2 | 1 | 1 | 1 | 混凝土剝落、破碎、鋼筋外露、銹蝕 | 未維修 | 鋼筋除鏽及混凝土修復(>0.4*0.4*0.05m) | 0.28 | 平方公尺 | S34 |  | 橋面板
[12 empty] | 60 | 2020-05-27 | 定期檢測 | 拓緯工程顧問有限公司 | 2 | 1 | 1 | 1 | 混凝土剝落、破碎、鋼筋外露、銹蝕 | 未維修 | 鋼筋除鏽及混凝土修復(<=0.4*0.4*0.05m) | 0.15 | 平方公尺 | S37 |  | 橋面板
[12 empty] | 61 | 2020-05-27 | 定期檢測 | 拓緯工程顧問有限公司 | 2 | 1 | 1 | 1 | 滲水、白華 | 未維修 | 白華處理(處) | 14 | 處 | S42 |  | 橋面板
[12 empty] | 62 | 2020-05-27 | 定期檢測 | 拓緯工程顧問有限公司 | 2 | 1 | 1 | 1 | 滲水、白華 | 未維修 | 白華處理(處) | 8 | 處 | S44 |  | 橋面板
[12 empty] | 63 | 2020-05-27 | 定期檢測 | 拓緯工程顧問有限公司 | 2 | 1 | 1 | 1 | 混凝土剝落、破碎、鋼筋外露、銹蝕 | 未維修 | 鋼筋除鏽及混凝土修復(>0.4*0.4*0.05m) | 0.5 | 平方公尺 | S47 |  | 橋面板
[12 empty] | 64 | 2020-05-27 | 定期檢測 | 拓緯工程顧問有限公司 | 2 | 1 | 1 | 1 | 滲水、白華 | 未維修 | 白華處理(平方公尺) | 0.24 | 平方公尺 | S50 |  | 橋面板
[12 empty] | 65 | 2020-05-27 | 定期檢測 | 拓緯工程顧問有限公司 | 2 | 1 | 1 | 1 | 混凝土剝落、破碎、鋼筋外露、銹蝕 | 未維修 | 鋼筋除鏽及混凝土修復(<=0.4*0.4*0.05m) | 0.08 | 平方公尺 | S54 |  | 橋面板
[12 empty] | 66 | 2020-05-27 | 定期檢測 | 拓緯工程顧問有限公司 | 2 | 1 | 1 | 1 | 混凝土剝落、破碎、鋼筋外露、銹蝕 | 未維修 | 鋼筋除鏽及混凝土修復(<=0.4*0.4*0.05m) | 0.02 | 平方公尺 | S55 |  | 橋面板
[12 empty] | 67 | 2020-05-27 | 定期檢測 | 拓緯工程顧問有限公司 | 2 | 1 | 1 | 1 | 混凝土剝落、破碎、鋼筋外露、銹蝕 | 未維修 | 鋼筋除鏽及混凝土修復(<=0.4*0.4*0.05m) | 0.05 | 平方公尺 | S63 |  | 橋面板
[12 empty] | 68 | 2020-05-27 | 定期檢測 | 拓緯工程顧問有限公司 | 2 | 1 | 1 | 1 | 滲水、白華 | 未維修 | 白華處理(平方公尺) | 0.05 | 平方公尺 | S65 |  | 橋面板
[12 empty] | 69 | 2020-05-27 | 定期檢測 | 拓緯工程顧問有限公司 | 2 | 1 | 1 | 1 | 滲水、白華 | 未維修 | 白華處理(平方公尺) | 0.34 | 平方公尺 | S74 |  | 橋面板
[12 empty] | 70 | 2020-05-27 | 定期檢測 | 拓緯工程顧問有限公司 | 2 | 1 | 1 | 1 | 滲水、白華 | 未維修 | 白華處理(平方公尺) | 0.05 | 平方公尺 | S75 |  | 橋面板
[12 empty] | 71 | 2020-05-27 | 定期檢測 | 拓緯工程顧問有限公司 | 2 | 1 | 1 | 1 | 混凝土剝落、破碎、鋼筋外露、銹蝕 | 未維修 | 鋼筋除鏽及混凝土修復(<=0.4*0.4*0.05m) | 0.03 | 處 | S80 |  | 橋面板
[12 empty] | 72 | 2020-05-27 | 定期檢測 | 拓緯工程顧問有限公司 | 2 | 1 | 1 | 1 | 滲水、白華 | 未維修 | 白華處理(平方公尺) | 0.05 | 平方公尺 | S82 |  | 橋面板
[12 empty] | 73 | 2020-05-27 | 定期檢測 | 拓緯工程顧問有限公司 | 2 | 1 | 1 | 1 | 混凝土剝落、破碎、鋼筋外露、銹蝕 | 未維修 | 鋼筋除鏽及混凝土修復(<=0.4*0.4*0.05m) | 0.03 | 平方公尺 | S84 |  | 橋面板
[12 empty] | 74 | 2020-05-27 | 定期檢測 | 拓緯工程顧問有限公司 | 2 | 1 | 1 | 1 | 滲水、白華 | 未維修 | 白華處理(處) | 2 | 處 | S45 |  | 橋面板
[12 empty] | 75 | 2020-05-27 | 定期檢測 | 拓緯工程顧問有限公司 | 2 | 1 | 1 | 1 | 混凝土剝落、破碎、鋼筋外露、銹蝕 | 未維修 | 鋼筋除鏽及混凝土修復(>0.4*0.4*0.05m) | 0.19 | 平方公尺 | S46 |  | 橋面板
[12 empty] | 76 | 2020-05-27 | 定期檢測 | 拓緯工程顧問有限公司 | 2 | 1 | 1 | 1 | 滲水、白華 | 未維修 | 白華處理(平方公尺) | 0.18 | 平方公尺 | S48 |  | 橋面板
[12 empty] | 77 | 2020-05-27 | 定期檢測 | 拓緯工程顧問有限公司 | 2 | 1 | 1 | 1 | 混凝土剝落、破碎、鋼筋外露、銹蝕 | 未維修 | 鋼筋除鏽及混凝土修復(<=0.4*0.4*0.05m) | 0.07 | 平方公尺 | S50 |  | 橋面板
[12 empty] | 78 | 2020-05-27 | 定期檢測 | 拓緯工程顧問有限公司 | 2 | 1 | 1 | 1 | 滲水、白華 | 未維修 | 白華處理(平方公尺) | 0.05 | 平方公尺 | S54 |  | 橋面板
[12 empty] | 79 | 2020-05-27 | 定期檢測 | 拓緯工程顧問有限公司 | 2 | 1 | 1 | 1 | 滲水、白華 | 未維修 | 白華處理(平方公尺) | 0.06 | 平方公尺 | S55 |  | 橋面板
[12 empty] | 80 | 2020-05-27 | 定期檢測 | 拓緯工程顧問有限公司 | 2 | 1 | 1 | 1 | 滲水、白華 | 未維修 | 白華處理(平方公尺) | 0.03 | 平方公尺 | S64 |  | 橋面板
[12 empty] | 81 | 2020-05-27 | 定期檢測 | 拓緯工程顧問有限公司 | 2 | 1 | 1 | 1 | 混凝土剝落、破碎、鋼筋外露、銹蝕 | 未維修 | 鋼筋除鏽及混凝土修復(<=0.4*0.4*0.05m) | 0.15 | 平方公尺 | S65 |  | 橋面板
[12 empty] | 82 | 2020-05-27 | 定期檢測 | 拓緯工程顧問有限公司 | 2 | 1 | 1 | 1 | 混凝土剝落、破碎、鋼筋外露、銹蝕 | 未維修 | 鋼筋除鏽及混凝土修復(<=0.4*0.4*0.05m) | 0.02 | 平方公尺 | S74 |  | 橋面板
[12 empty] | 83 | 2020-05-27 | 定期檢測 | 拓緯工程顧問有限公司 | 2 | 1 | 1 | 1 | 滲水、白華 | 未維修 | 白華處理(平方公尺) | 0.2 | 平方公尺 | S76 |  | 橋面板
[12 empty] | 84 | 2020-05-27 | 定期檢測 | 拓緯工程顧問有限公司 | 2 | 1 | 1 | 1 | 滲水、白華 | 未維修 | 白華處理(平方公尺) | 0.08 | 平方公尺 | S80 |  | 橋面板
[12 empty] | 85 | 2020-05-27 | 定期檢測 | 拓緯工程顧問有限公司 | 2 | 1 | 1 | 1 | 混凝土剝落、破碎、鋼筋外露、銹蝕 | 未維修 | 鋼筋除鏽及混凝土修復(<=0.4*0.4*0.05m) | 0.04 | 平方公尺 | S81 |  | 橋面板
[12 empty] | 86 | 2020-05-27 | 定期檢測 | 拓緯工程顧問有限公司 | 2 | 1 | 1 | 1 | 混凝土剝落、破碎、鋼筋、鋼腱或錨碇外露、銹蝕 | 未維修 | 混凝土修復(<=0.4*0.4*0.05m) | 0.08 | 平方公尺 | S89G3 |  | 主梁
[12 empty] | 87 | 2020-05-27 | 定期檢測 | 拓緯工程顧問有限公司 | 2 | 1 | 1 | 1 | 混凝土剝落、破碎、鋼筋、鋼腱或錨碇外露、銹蝕 | 未維修 | 鋼筋除鏽及混凝土修復(<=0.4*0.4*0.05m) | 0.08 | 平方公尺 | S89G3 |  | 主梁
[12 empty] | 88 | 2020-05-27 | 定期檢測 | 拓緯工程顧問有限公司 | 2 | 1 | 1 | 1 | 混凝土剝落、破碎、鋼筋外露、銹蝕 | 未維修 | 鋼筋除鏽及混凝土修復(>0.4*0.4*0.05m) | 0.25 | 平方公尺 | S38 |  | 橋面板
[12 empty] | 89 | 2020-05-27 | 定期檢測 | 拓緯工程顧問有限公司 | 2 | 1 | 2 | 2 | 混凝土結構裂縫 | 未維修 | >0.3mm混凝土裂縫修補 | 3 | 公尺 | S39 |  | 橋面板
[12 empty] | 90 | 2020-05-27 | 定期檢測 | 拓緯工程顧問有限公司 | 2 | 1 | 1 | 1 | 混凝土剝落、破碎、鋼筋外露、銹蝕 | 未維修 | 鋼筋除鏽及混凝土修復(<=0.4*0.4*0.05m) | 0.13 | 平方公尺 | S40 |  | 橋面板
[12 empty] | 91 | 2020-05-27 | 定期檢測 | 拓緯工程顧問有限公司 | 2 | 1 | 1 | 1 | 滲水、白華 | 未維修 | 白華處理(處) | 15 | 處 | S41 |  | 橋面板
[12 empty] | 92 | 2020-05-27 | 定期檢測 | 拓緯工程顧問有限公司 | 2 | 1 | 1 | 1 | 滲水、白華 | 未維修 | 白華處理(平方公尺) | 0.18 | 平方公尺 | S51 |  | 橋面板
[12 empty] | 93 | 2020-05-27 | 定期檢測 | 拓緯工程顧問有限公司 | 2 | 1 | 1 | 1 | 混凝土剝落、破碎、鋼筋外露、銹蝕 | 未維修 | 鋼筋除鏽及混凝土修復(<=0.4*0.4*0.05m) | 0.15 | 平方公尺 | S51 |  | 橋面板
[12 empty] | 94 | 2020-05-27 | 定期檢測 | 拓緯工程顧問有限公司 | 2 | 1 | 1 | 1 | 滲水、白華 | 未維修 | 白華處理(平方公尺) | 0.13 | 平方公尺 | S52 |  | 橋面板
[12 empty] | 95 | 2020-05-27 | 定期檢測 | 拓緯工程顧問有限公司 | 2 | 1 | 1 | 1 | 混凝土剝落、破碎、鋼筋外露、銹蝕 | 未維修 | 鋼筋除鏽及混凝土修復(<=0.4*0.4*0.05m) | 0.06 | 平方公尺 | S53 |  | 橋面板
[12 empty] | 96 | 2020-05-27 | 定期檢測 | 拓緯工程顧問有限公司 | 2 | 1 | 1 | 1 | 滲水、白華 | 未維修 | 白華處理(平方公尺) | 0.06 | 平方公尺 | S66 |  | 橋面板
[12 empty] | 97 | 2020-05-27 | 定期檢測 | 拓緯工程顧問有限公司 | 2 | 1 | 1 | 1 | 混凝土剝落、破碎、鋼筋外露、銹蝕 | 未維修 | 鋼筋除鏽及混凝土修復(<=0.4*0.4*0.05m) | 0.06 | 平方公尺 | S67 |  | 橋面板
[12 empty] | 98 | 2020-05-27 | 定期檢測 | 拓緯工程顧問有限公司 | 2 | 1 | 1 | 1 | 滲水、白華 | 未維修 | 白華處理(平方公尺) | 0.18 | 平方公尺 | S87 |  | 橋面板
[12 empty] | 99 | 2020-05-27 | 定期檢測 | 拓緯工程顧問有限公司 | 2 | 1 | 1 | 1 | 混凝土剝落、破碎、鋼筋外露、銹蝕 | 未維修 | 鋼筋除鏽及混凝土修復(<=0.4*0.4*0.05m) | 0.01 | 平方公尺 | S87 |  | 橋面板
[12 empty] | 100 | 2020-05-27 | 定期檢測 | 拓緯工程顧問有限公司 | 2 | 1 | 1 | 1 | 滲水、白華 | 未維修 | 白華處理(平方公尺) | 0.08 | 平方公尺 | S88 |  | 橋面板
[12 empty] | 101 | 2020-05-27 | 定期檢測 | 拓緯工程顧問有限公司 | 2 | 1 | 1 | 1 | 混凝土剝落、破碎、鋼筋外露、銹蝕 | 未維修 | 鋼筋除鏽及混凝土修復(<=0.4*0.4*0.05m) | 0.04 | 平方公尺 | S88 |  | 橋面板
[12 empty] | 102 | 2020-05-27 | 定期檢測 | 拓緯工程顧問有限公司 | 2 | 1 | 1 | 1 | 其他損傷 | 未維修 | 表面蜂窩修補 | 0.04 | 平方公尺 | S41G2 |  | 主梁
[12 empty] | 103 | 2020-05-27 | 定期檢測 | 拓緯工程顧問有限公司 | 2 | 1 | 1 | 1 | 其他損傷 | 未維修 | 表面蜂窩修補 | 0.09 | 平方公尺 | S35G2 |  | 主梁
[12 empty] | 104 | 2020-05-27 | 定期檢測 | 拓緯工程顧問有限公司 | 2 | 1 | 2 | 2 | 混凝土結構裂縫 | 未維修 | >0.3mm混凝土裂縫修補 | 2 | 公尺 | S42G1 |  | 主梁
[12 empty] | 105 | 2020-05-27 | 定期檢測 | 拓緯工程顧問有限公司 | 2 | 1 | 1 | 1 | 混凝土剝落、破碎、鋼筋、鋼腱或錨碇外露、銹蝕 | 未維修 | 鋼筋除鏽及混凝土修復(<=0.4*0.4*0.05m) | 0.05 | 平方公尺 | S55G3 |  | 主梁
[12 empty] | 106 | 2020-05-27 | 定期檢測 | 拓緯工程顧問有限公司 | 2 | 1 | 1 | 1 | 滲水、白華 | 未維修 | 白華處理(平方公尺) | 0.06 | 平方公尺 | S57G3 |  | 主梁
[12 empty] | 107 | 2020-05-27 | 定期檢測 | 拓緯工程顧問有限公司 | 2 | 1 | 1 | 1 | 混凝土剝落、破碎、鋼筋、鋼腱或錨碇外露、銹蝕 | 未維修 | 鋼筋除鏽及混凝土修復(<=0.4*0.4*0.05m) | 0.02 | 平方公尺 | S61G3 |  | 主梁
[12 empty] | 108 | 2020-05-27 | 定期檢測 | 拓緯工程顧問有限公司 | 2 | 1 | 1 | 1 | 混凝土剝落、破碎、鋼筋、鋼腱或錨碇外露、銹蝕 | 未維修 | 鋼筋除鏽及混凝土修復(<=0.4*0.4*0.05m) | 0.02 | 平方公尺 | S62G2 |  | 主梁
[12 empty] | 109 | 2020-05-27 | 定期檢測 | 拓緯工程顧問有限公司 | 2 | 1 | 2 | 2 | 混凝土剝落、破碎、鋼筋、鋼腱或錨碇外露、銹蝕 | 未維修 | 鋼筋除鏽及混凝土修復(<=0.4*0.4*0.05m) | 0.03 | 平方公尺 | S83G2 |  | 主梁
[12 empty] | 110 | 2020-05-27 | 定期檢測 | 拓緯工程顧問有限公司 | 2 | 1 | 1 | 1 | 混凝土剝落、破碎、鋼筋、鋼腱或錨碇外露、銹蝕 | 未維修 | 混凝土修復(<=0.4*0.4*0.05m) | 0.1 | 平方公尺 | S83G3 |  | 主梁
[12 empty] | 111 | 2020-05-27 | 定期檢測 | 拓緯工程顧問有限公司 | 2 | 1 | 1 | 1 | 混凝土剝落、破碎、鋼筋、鋼腱或錨碇外露、銹蝕 | 未維修 | 鋼筋除鏽及混凝土修復(<=0.4*0.4*0.05m) | 0.02 | 平方公尺 | S84G2 |  | 主梁
[12 empty] | 112 | 2020-05-27 | 定期檢測 | 拓緯工程顧問有限公司 | 2 | 1 | 1 | 1 | 混凝土剝落、破碎、鋼筋、鋼腱或錨碇外露、銹蝕 | 未維修 | 混凝土修復(<=0.4*0.4*0.05m) | 0.02 | 處 | S84G3 |  | 主梁
[12 empty] | 113 | 2020-05-27 | 定期檢測 | 拓緯工程顧問有限公司 | 2 | 1 | 1 | 1 | 滲水、白華 | 未維修 | 白華處理(平方公尺) | 0.09 | 平方公尺 | S90D2-2-F |  | 橫隔梁
[12 empty] | 114 | 2020-05-27 | 定期檢測 | 拓緯工程顧問有限公司 | 2 | 1 | 1 | 1 | 滲水、白華 | 未維修 | 白華處理(平方公尺) | 0.05 | 平方公尺 | S2 |  | 橋面板
[12 empty] | 115 | 2020-05-27 | 定期檢測 | 拓緯工程顧問有限公司 | 2 | 1 | 1 | 1 | 滲水、白華 | 未維修 | 白華處理(平方公尺) | 0.05 | 平方公尺 | S19 |  | 橋面板
[12 empty] | 116 | 2020-05-27 | 定期檢測 | 拓緯工程顧問有限公司 | 2 | 1 | 1 | 1 | 滲水、白華 | 未維修 | 白華處理(平方公尺) | 0.1 | 平方公尺 | S21 |  | 橋面板
[12 empty] | 117 | 2020-05-27 | 定期檢測 | 拓緯工程顧問有限公司 | 2 | 1 | 2 | 2 | 混凝土結構裂縫 | 未維修 | >0.3mm混凝土裂縫修補 | 1.5 | 公尺 | S45 |  | 橋面板
[12 empty] | 118 | 2020-05-27 | 定期檢測 | 拓緯工程顧問有限公司 | 2 | 1 | 1 | 1 | 混凝土剝落、破碎、鋼筋外露、銹蝕 | 未維修 | 鋼筋除鏽及混凝土修復(<=0.4*0.4*0.05m) | 0.02 | 平方公尺 | P1-B |  | 橋墩／帽梁
[12 empty] | 119 | 2020-05-27 | 定期檢測 | 拓緯工程顧問有限公司 | 2 | 1 | 1 | 1 | 混凝土剝落、破碎、鋼筋外露、銹蝕 | 未維修 | 混凝土修復(<=0.4*0.4*0.05m) | 0.03 | 平方公尺 | P6-B |  | 橋墩／帽梁
[12 empty] | 120 | 2020-05-27 | 定期檢測 | 拓緯工程顧問有限公司 | 2 | 1 | 1 | 1 | 混凝土剝落、破碎、鋼筋外露、銹蝕 | 未維修 | 鋼筋除鏽及混凝土修復(<=0.4*0.4*0.05m) | 0.02 | 平方公尺 | PW12-F |  | 橋墩／帽梁
[12 empty] | 121 | 2020-05-27 | 定期檢測 | 拓緯工程顧問有限公司 | 2 | 1 | 1 | 1 | 混凝土剝落、破碎、鋼筋外露、銹蝕 | 未維修 | 混凝土修復(<=0.4*0.4*0.05m) | 0.07 | 平方公尺 | PW43-B |  | 橋墩／帽梁
[12 empty] | 122 | 2020-05-27 | 定期檢測 | 拓緯工程顧問有限公司 | 2 | 1 | 2 | 2 | 混凝土結構裂縫 | 未維修 | 修補寬度大於0.3mm的裂縫 | 12 | 公尺 | PW51-2-B |  | 橋墩／帽梁
[12 empty] | 123 | 2020-05-27 | 定期檢測 | 拓緯工程顧問有限公司 | 2 | 1 | 2 | 2 | 混凝土結構裂縫 | 未維修 | 修補寬度大於0.3mm的裂縫 | 2.4 | 公尺 | PW91-1-B |  | 橋墩／帽梁
[12 empty] | 124 | 2020-05-27 | 定期檢測 | 拓緯工程顧問有限公司 | 2 | 1 | 2 | 2 | 混凝土結構裂縫 | 未維修 | 修補寬度大於0.3mm的裂縫 | 1.2 | 公尺 | PW91-2-B |  | 橋墩／帽梁
[12 empty] | 125 | 2020-05-27 | 定期檢測 | 拓緯工程顧問有限公司 | 2 | 1 | 1 | 1 | 混凝土剝落、破碎、鋼筋、鋼腱或錨碇外露、銹蝕 | 未維修 | 混凝土修復(<=0.4*0.4*0.05m) | 0.05 | 平方公尺 | S8G3 |  | 主梁
[12 empty] | 126 | 2020-05-27 | 定期檢測 | 拓緯工程顧問有限公司 | 2 | 1 | 1 | 1 | 混凝土剝落、破碎、鋼筋、鋼腱或錨碇外露、銹蝕 | 未維修 | 混凝土修復(<=0.4*0.4*0.05m) | 0.02 | 平方公尺 | S8G4 |  | 主梁
[12 empty] | 127 | 2020-05-27 | 定期檢測 | 拓緯工程顧問有限公司 | 2 | 1 | 2 | 2 | 構件損傷(挫曲、變形) | 未維修 |  | 0.05 |  | S31G2 |  | 主梁
[12 empty] | 128 | 2020-05-27 | 定期檢測 | 拓緯工程顧問有限公司 | 2 | 1 | 1 | 1 | 混凝土剝落、破碎、鋼筋、鋼腱或錨碇外露、銹蝕 | 未維修 | 鋼筋除鏽及混凝土修復(<=0.4*0.4*0.05m) | 0.04 | 平方公尺 | S36G3 |  | 主梁
[12 empty] | 129 | 2020-05-27 | 定期檢測 | 拓緯工程顧問有限公司 | 2 | 1 | 1 | 1 | 混凝土剝落、破碎、鋼筋外露、銹蝕 | 未維修 | 鋼筋除鏽及混凝土修復(<=0.4*0.4*0.05m) | 0.01 | 平方公尺 | S85 |  | 橋面板
[12 empty] | 130 | 2020-05-27 | 定期檢測 | 拓緯工程顧問有限公司 | 2 | 1 | 1 | 1 | 滲水、白華 | 未維修 | 白華處理(平方公尺) | 0.2 | 平方公尺 | S89 |  | 橋面板
[12 empty] | 131 | 2020-05-27 | 定期檢測 | 拓緯工程顧問有限公司 | 2 | 1 | 1 | 1 | 混凝土剝落、破碎、鋼筋外露、銹蝕 | 未維修 | 鋼筋除鏽及混凝土修復(<=0.4*0.4*0.05m) | 0.07 | 平方公尺 | S90 |  | 橋面板
[12 empty] | 132 | 2020-05-27 | 定期檢測 | 拓緯工程顧問有限公司 | 2 | 2 | 2 | 2 | 混凝土剝落、破碎、鋼筋外露、銹蝕 | 未維修 | 鋼筋除鏽及混凝土修復(>0.4*0.4*0.05m) | 0.3 | 平方公尺 | S68 |  | 橋面板
[12 empty] | 133 | 2020-05-27 | 定期檢測 | 拓緯工程顧問有限公司 | 2 | 1 | 1 | 1 | 滲水、白華 | 未維修 | 白華處理(平方公尺) | 0.02 | 平方公尺 | S73 |  | 橋面板
[12 empty] | 134 | 2020-05-27 | 定期檢測 | 拓緯工程顧問有限公司 | 2 | 1 | 1 | 1 | 混凝土剝落、破碎、鋼筋外露、銹蝕 | 未維修 | 鋼筋除鏽及混凝土修復(<=0.4*0.4*0.05m) | 0.02 | 平方公尺 | S82 |  | 橋面板
[12 empty] | 135 | 2020-05-27 | 定期檢測 | 拓緯工程顧問有限公司 | 2 | 1 | 1 | 1 | 滲水、白華 | 未維修 | 白華處理(平方公尺) | 0.22 | 平方公尺 | S83 |  | 橋面板
[12 empty] | 136 | 2020-05-27 | 定期檢測 | 拓緯工程顧問有限公司 | 2 | 1 | 1 | 1 | 滲水、白華 | 未維修 | 白華處理(平方公尺) | 0.09 | 平方公尺 | S84 |  | 橋面板
[12 empty] | 137 | 2020-05-27 | 定期檢測 | 拓緯工程顧問有限公司 | 2 | 1 | 1 | 1 | 混凝土剝落、破碎、鋼筋外露、銹蝕 | 未維修 | 混凝土修復(<=0.4*0.4*0.05m) | 0.08 | 平方公尺 | S84 |  | 橋面板
[12 empty] | 138 | 2020-05-27 | 定期檢測 | 拓緯工程顧問有限公司 | 3 | 1 | 2 | 2 | 混凝土剝落、破碎、鋼筋外露、銹蝕 | 未維修 | 剝落混凝土修補 | 0.24 | 平方公尺 | 12k+177_oo |  | 橋護欄
[12 empty] | 139 | 2020-05-27 | 定期檢測 | 拓緯工程顧問有限公司 | 2 | 1 | 1 | 1 | 混凝土剝落、破碎、鋼筋外露、銹蝕 | 未維修 | 混凝土修復(<=0.4*0.4*0.05m) | 0.05 | 平方公尺 | P1-B |  | 橋墩／帽梁
[12 empty] | 140 | 2020-05-27 | 定期檢測 | 拓緯工程顧問有限公司 | 2 | 1 | 1 | 1 | 混凝土剝落、破碎、鋼筋外露、銹蝕 | 未維修 | 混凝土修復(<=0.4*0.4*0.05m) | 0.03 | 平方公尺 | P3-F |  | 橋墩／帽梁
[12 empty] | 141 | 2020-05-27 | 定期檢測 | 拓緯工程顧問有限公司 | 2 | 1 | 1 | 1 | 混凝土剝落、破碎、鋼筋外露、銹蝕 | 未維修 | 鋼筋除鏽及混凝土修復(<=0.4*0.4*0.05m) | 0.01 | 平方公尺 | PW26-F |  | 橋墩／帽梁
[12 empty] | 142 | 2020-05-27 | 定期檢測 | 拓緯工程顧問有限公司 | 2 | 1 | 1 | 1 | 混凝土剝落、破碎、鋼筋外露、銹蝕 | 未維修 | 混凝土修復(<=0.4*0.4*0.05m) | 0.11 | 平方公尺 | PW45-B |  | 橋墩／帽梁
[12 empty] | 143 | 2020-05-27 | 定期檢測 | 拓緯工程顧問有限公司 | 2 | 1 | 2 | 2 | 混凝土結構裂縫 | 未維修 | 修補寬度大於0.3mm的裂縫 | 2.4 | 公尺 | PW91-1-F |  | 橋墩／帽梁
[12 empty] | 144 | 2020-05-27 | 定期檢測 | 拓緯工程顧問有限公司 | 2 | 2 | 1 | 1 | 伸縮縫間雜物堆積 | 未維修 | 伸縮縫清理 | 3 | 公尺 | A1 |  | 伸縮縫
[12 empty] | 145 | 2020-05-27 | 定期檢測 | 拓緯工程顧問有限公司 | 2 | 1 | 1 | 1 | 混凝土剝落、破碎、鋼筋、鋼腱或錨碇外露、銹蝕 | 未維修 | 混凝土修復(<=0.4*0.4*0.05m) | 0.03 | 平方公尺 | S2G6 |  | 主梁
[12 empty] | 146 | 2020-05-27 | 定期檢測 | 拓緯工程顧問有限公司 | 2 | 1 | 1 | 1 | 混凝土剝落、破碎、鋼筋、鋼腱或錨碇外露、銹蝕 | 未維修 | 混凝土修復(<=0.4*0.4*0.05m) | 0.16 | 平方公尺 | S6G2 |  | 主梁
[12 empty] | 147 | 2020-05-27 | 定期檢測 | 拓緯工程顧問有限公司 | 2 | 1 | 1 | 1 | 混凝土剝落、破碎、鋼筋、鋼腱或錨碇外露、銹蝕 | 未維修 | 混凝土修復(<=0.4*0.4*0.05m) | 0.12 | 平方公尺 | S7G3 |  | 主梁
[12 empty] | 148 | 2020-05-27 | 定期檢測 | 拓緯工程顧問有限公司 | 2 | 1 | 1 | 1 | 混凝土剝落、破碎、鋼筋、鋼腱或錨碇外露、銹蝕 | 未維修 | 混凝土修復(<=0.4*0.4*0.05m) | 0.11 | 平方公尺 | S10G5 |  | 主梁
[12 empty] | 149 | 2020-05-27 | 定期檢測 | 拓緯工程顧問有限公司 | 2 | 1 | 1 | 1 | 混凝土剝落、破碎、鋼筋、鋼腱或錨碇外露、銹蝕 | 未維修 | 混凝土修復(<=0.4*0.4*0.05m) | 0.06 | 平方公尺 | S11G3 |  | 主梁
[12 empty] | 150 | 2020-05-27 | 定期檢測 | 拓緯工程顧問有限公司 | 2 | 1 | 1 | 1 | 混凝土剝落、破碎、鋼筋、鋼腱或錨碇外露、銹蝕 | 未維修 | 鋼筋除鏽及混凝土修復(<=0.4*0.4*0.05m) | 0.02 | 平方公尺 | S24G6 |  | 主梁
[12 empty] | 151 | 2020-05-27 | 定期檢測 | 拓緯工程顧問有限公司 | 2 | 1 | 2 | 2 | 混凝土剝落、破碎、鋼筋、鋼腱或錨碇外露、銹蝕 | 未維修 | 混凝土修復(<=0.4*0.4*0.05m) | 0.13 | 平方公尺 | S27G3 |  | 主梁
[12 empty] | 152 | 2020-05-27 | 定期檢測 | 拓緯工程顧問有限公司 | 2 | 1 | 1 | 1 | 其他損傷 | 未維修 | 白華處理(平方公尺) | 1 | 平方公尺 | S42G1 |  | 主梁
[12 empty] | 153 | 2020-05-27 | 定期檢測 | 拓緯工程顧問有限公司 | 2 | 1 | 1 | 1 | 混凝土剝落、破碎、鋼筋、鋼腱或錨碇外露、銹蝕 | 未維修 | 鋼筋除鏽及混凝土修復(<=0.4*0.4*0.05m) | 0.05 | 平方公尺 | S43G3 |  | 主梁
[12 empty] | 154 | 2020-05-27 | 定期檢測 | 拓緯工程顧問有限公司 | 2 | 1 | 2 | 2 | 滲水、白華 | 未維修 | 白華處理(平方公尺) | 0.08 | 平方公尺 | S85 |  | 橋面板
[12 empty] | 155 | 2020-05-27 | 定期檢測 | 拓緯工程顧問有限公司 | 2 | 1 | 1 | 1 | 滲水、白華 | 未維修 | 白華處理(平方公尺) | 0.36 | 平方公尺 | S86 |  | 橋面板
[12 empty] | 156 | 2020-05-27 | 定期檢測 | 拓緯工程顧問有限公司 | 2 | 1 | 1 | 1 | 混凝土剝落、破碎、鋼筋外露、銹蝕 | 未維修 | 鋼筋除鏽及混凝土修復(<=0.4*0.4*0.05m) | 0.05 | 平方公尺 | S89 |  | 橋面板
[12 empty] | 157 | 2020-05-27 | 定期檢測 | 拓緯工程顧問有限公司 | 2 | 1 | 1 | 1 | 混凝土剝落、破碎、鋼筋外露、銹蝕 | 未維修 | 鋼筋除鏽及混凝土修復(<=0.4*0.4*0.05m) | 0.06 | 平方公尺 | S91 |  | 橋面板
[12 empty] | 158 | 2020-05-27 | 定期檢測 | 拓緯工程顧問有限公司 | 2 | 1 | 1 | 1 | 混凝土剝落、破碎、鋼筋、鋼腱或錨碇外露、銹蝕 | 未維修 | 鋼筋除鏽及混凝土修復(<=0.4*0.4*0.05m) | 0.02 | 平方公尺 | S85G3 |  | 主梁
[12 empty] | 159 | 2020-05-27 | 定期檢測 | 拓緯工程顧問有限公司 | 2 | 1 | 1 | 1 | 混凝土剝落、破碎、鋼筋外露、銹蝕 | 未維修 | 剝落混凝土修補 | 0.06 | 平方公尺 | 13k+300_ii |  | 橋護欄
[12 empty] | 160 | 2020-05-27 | 定期檢測 | 拓緯工程顧問有限公司 | 2 | 1 | 2 | 2 | 混凝土剝落、破碎、鋼筋外露、銹蝕 | 未維修 | 混凝土剝落鋼筋鏽蝕修復 | 20 | 處 | 13k+447_ii |  | 橋護欄
[12 empty] | 161 | 2020-05-27 | 定期檢測 | 拓緯工程顧問有限公司 | 2 | 1 | 2 | 2 | 混凝土剝落、破碎、鋼筋外露、銹蝕 | 未維修 | 剝落混凝土修補 | 0.24 | 平方公尺 | 13k+970_ii |  | 橋護欄
[12 empty] | 162 | 2020-05-27 | 定期檢測 | 拓緯工程顧問有限公司 | 2 | 1 | 2 | 2 | 混凝土結構裂縫 | 未維修 | 修補寬度大於0.3mm的裂縫 | 3 | 公尺 | PW61-B |  | 橋墩／帽梁
[12 empty] | 163 | 2020-05-27 | 定期檢測 | 拓緯工程顧問有限公司 | 2 | 1 | 2 | 2 | 混凝土結構裂縫 | 未維修 | 修補寬度大於0.3mm的裂縫 | 3 | 公尺 | PW61-F |  | 橋墩／帽梁
[12 empty] | 164 | 2020-05-27 | 定期檢測 | 拓緯工程顧問有限公司 | 2 | 1 | 2 | 2 | 混凝土結構裂縫 | 未維修 | 修補寬度大於0.3mm的裂縫 | 9.6 | 公尺 | PW61-1-B |  | 橋墩／帽梁
[12 empty] | 165 | 2020-05-27 | 定期檢測 | 拓緯工程顧問有限公司 | 2 | 1 | 1 | 1 | 混凝土剝落、破碎、鋼筋、鋼腱或錨碇外露、銹蝕 | 未維修 | 鋼筋除鏽及混凝土修復(<=0.4*0.4*0.05m) | 0.01 | 平方公尺 | S4G3 |  | 主梁
[12 empty] | 166 | 2020-05-27 | 定期檢測 | 拓緯工程顧問有限公司 | 2 | 1 | 1 | 1 | 混凝土剝落、破碎、鋼筋、鋼腱或錨碇外露、銹蝕 | 未維修 | 混凝土修復(<=0.4*0.4*0.05m) | 0.04 | 平方公尺 | S4G4 |  | 主梁
[12 empty] | 167 | 2020-05-27 | 定期檢測 | 拓緯工程顧問有限公司 | 2 | 1 | 1 | 1 | 混凝土剝落、破碎、鋼筋、鋼腱或錨碇外露、銹蝕 | 未維修 | 混凝土修復(>0.4*0.4*0.05m) | 0.21 | 平方公尺 | S4G6 |  | 主梁
[12 empty] | 168 | 2020-05-27 | 定期檢測 | 拓緯工程顧問有限公司 | 2 | 1 | 1 | 1 | 混凝土剝落、破碎、鋼筋、鋼腱或錨碇外露、銹蝕 | 未維修 | 混凝土修復(>0.4*0.4*0.05m) | 0.5 | 平方公尺 | S5G2 |  | 主梁
[12 empty] | 169 | 2020-05-27 | 定期檢測 | 拓緯工程顧問有限公司 | 2 | 1 | 1 | 1 | 混凝土剝落、破碎、鋼筋、鋼腱或錨碇外露、銹蝕 | 未維修 | 混凝土修復(<=0.4*0.4*0.05m) | 0.03 | 平方公尺 | S11G4 |  | 主梁
[12 empty] | 170 | 2020-05-27 | 定期檢測 | 拓緯工程顧問有限公司 | 2 | 1 | 1 | 1 | 混凝土剝落、破碎、鋼筋、鋼腱或錨碇外露、銹蝕 | 未維修 | 混凝土修復(<=0.4*0.4*0.05m) | 0.08 | 平方公尺 | S11G5 |  | 主梁
[12 empty] | 171 | 2020-05-27 | 定期檢測 | 拓緯工程顧問有限公司 | 2 | 1 | 1 | 1 | 混凝土剝落、破碎、鋼筋、鋼腱或錨碇外露、銹蝕 | 未維修 | 混凝土修復(<=0.4*0.4*0.05m) | 0.03 | 公尺 | S15G3 |  | 主梁
[12 empty] | 172 | 2020-05-27 | 定期檢測 | 拓緯工程顧問有限公司 | 3 | 1 | 2 | 2 | 滲水、白華 | 未維修 | 白華處理(平方公尺) | 0.1 | 平方公尺 | A1 |  | 翼牆／擋土牆
[12 empty] | 173 | 2020-05-27 | 定期檢測 | 拓緯工程顧問有限公司 | 2 | 2 | 2 | 2 | 其他損傷 | 未維修 | 清除植生或雜物 | 1 | 處 | A1 |  | 翼牆／擋土牆
[12 empty] | 174 | 2020-05-27 | 定期檢測 | 拓緯工程顧問有限公司 | 2 | 1 | 1 | 1 | 混凝土剝落、破碎、鋼筋外露、銹蝕 | 未維修 | 鋼筋除鏽及混凝土修復(<=0.4*0.4*0.05m) | 0.02 | 平方公尺 | P6-B |  | 橋墩／帽梁
[12 empty] | 175 | 2020-05-27 | 定期檢測 | 拓緯工程顧問有限公司 | 2 | 1 | 1 | 1 | 混凝土剝落、破碎、鋼筋外露、銹蝕 | 未維修 | 混凝土修復(<=0.4*0.4*0.05m) | 0.02 | 平方公尺 | P8-F |  | 橋墩／帽梁
[12 empty] | 176 | 2020-05-27 | 定期檢測 | 拓緯工程顧問有限公司 | 2 | 1 | 1 | 1 | 混凝土剝落、破碎、鋼筋外露、銹蝕 | 未維修 | 鋼筋除鏽及混凝土修復(<=0.4*0.4*0.05m) | 0.02 | 平方公尺 | P14-F |  | 橋墩／帽梁
[12 empty] | 177 | 2020-05-27 | 定期檢測 | 拓緯工程顧問有限公司 | 2 | 1 | 1 | 1 | 混凝土剝落、破碎、鋼筋外露、銹蝕 | 未維修 | 混凝土修復(<=0.4*0.4*0.05m) | 0.04 | 平方公尺 | PW11-B |  | 橋墩／帽梁
[12 empty] | 178 | 2020-05-27 | 定期檢測 | 拓緯工程顧問有限公司 | 2 | 2 | 1 | 1 | 伸縮縫間雜物堆積 | 未維修 | 伸縮縫清理 | 3 | 公尺 | P2 |  | 伸縮縫
[12 empty] | 179 | 2020-05-27 | 定期檢測 | 拓緯工程顧問有限公司 | 2 | 1 | 1 | 1 | 伸縮縫間雜物堆積 | 未維修 | 伸縮縫清理 | 1 | 公尺 | P10 |  | 伸縮縫
[12 empty] | 180 | 2020-05-27 | 定期檢測 | 拓緯工程顧問有限公司 | 2 | 1 | 1 | 1 | 伸縮縫間雜物堆積 | 未維修 | 伸縮縫清理 | 2 | 公尺 | P33 |  | 伸縮縫
[12 empty] | 181 | 2020-05-27 | 定期檢測 | 拓緯工程顧問有限公司 | 2 | 1 | 1 | 1 | 伸縮縫間雜物堆積 | 未維修 | 伸縮縫清理 | 2 | 公尺 | P47 |  | 伸縮縫
[12 empty] | 182 | 2020-05-27 | 定期檢測 | 拓緯工程顧問有限公司 | 2 | 1 | 1 | 1 | 混凝土剝落、破碎、鋼筋、鋼腱或錨碇外露、銹蝕 | 未維修 | 混凝土修復(<=0.4*0.4*0.05m) | 0.15 | 平方公尺 | S7G6 |  | 主梁
[12 empty] | 183 | 2020-05-27 | 定期檢測 | 拓緯工程顧問有限公司 | 2 | 1 | 1 | 1 | 混凝土剝落、破碎、鋼筋、鋼腱或錨碇外露、銹蝕 | 未維修 | 混凝土修復(<=0.4*0.4*0.05m) | 0.14 | 平方公尺 | S8G2 |  | 主梁
[12 empty] | 184 | 2020-05-27 | 定期檢測 | 拓緯工程顧問有限公司 | 2 | 1 | 1 | 1 | 混凝土剝落、破碎、鋼筋、鋼腱或錨碇外露、銹蝕 | 已維修 | 混凝土修復(>0.4*0.4*0.05m) | 0.33 | 平方公尺 | S4G2 | 18992 | 主梁 | 混凝土修復(>0.4x0.4x0.05m) | 3200 | 2020-08-15 | 2020-08-15 | 2020-09-11 13:14 | 張育雅
[12 empty] | 185 | 2020-05-27 | 定期檢測 | 拓緯工程顧問有限公司 | 2 | 1 | 1 | 1 | 混凝土剝落、破碎、鋼筋外露、銹蝕 | 已維修 | 混凝土修復(>0.4*0.4*0.05m) | 0.25 | 平方公尺 | PW59-F | 18820 | 橋墩／帽梁 | 混凝土修復(>0.4x0.4x0.05m) | 3200 | 2020-02-15 | 2020-02-15 | 2020-09-04 17:24 | 張育雅
[12 empty] | 186 | 2020-05-27 | 定期檢測 | 拓緯工程顧問有限公司 | 2 | 1 | 1 | 1 | 混凝土剝落、破碎、鋼筋外露、銹蝕 | 已維修 | 混凝土剝落鋼筋鏽蝕修復 | 15 | 處 | 13k+070_oi | 19074 | 橋護欄 | 混凝土剝落鋼筋鏽蝕修復 | 500 | 2020-08-31 | 2020-08-31 | 2020-09-11 16:43 | 張育雅
[12 empty] | 187 | 2020-05-27 | 定期檢測 | 拓緯工程顧問有限公司 | 2 | 1 | 1 | 1 | 其他損傷 | 已維修 | 修復受損的排水管 | 1 | 處 | S33 | 32251 | 橋梁排水設施 | 修復受損的排水管 | 600 | 2021-06-01 | 2021-06-30 | 2021-07-26 11:29 | 蕭澄清 | 2021-07-26 11:29 | 蕭澄清
[12 empty] | 188 | 2020-05-27 | 定期檢測 | 拓緯工程顧問有限公司 | 2 | 2 | 1 | 1 | 伸縮縫間雜物堆積 | 已維修 | 伸縮縫清理 | 4 | 公尺 | P77 | 36342 | 伸縮縫 | 伸縮縫清理 | 300 | 2021-11-01 | 2021-11-01 | 2021-12-13 13:56 | 蕭澄清 | 2021-12-13 13:56 | 蕭澄清
[12 empty] | 189 | 2020-05-27 | 定期檢測 | 拓緯工程顧問有限公司 | 2 | 1 | 1 | 1 | 其他損傷 | 已維修 | 修復受損的排水管 | 3 | 處 | S30 | 32250 | 橋梁排水設施 | 修復受損的排水管 | 600 | 2021-06-01 | 2021-06-30 | 2021-07-26 11:29 | 蕭澄清 | 2021-07-26 11:29 | 蕭澄清
[12 empty] | 190 | 2020-05-27 | 定期檢測 | 拓緯工程顧問有限公司 | 2 | 1 | 1 | 1 | 其他損傷 | 已維修 | 修復受損的排水管 | 1 | 處 | S41 | 32252 | 橋梁排水設施 | 修復受損的排水管 | 600 | 2021-06-01 | 2021-06-30 | 2021-07-26 11:29 | 蕭澄清 | 2021-07-26 11:29 | 蕭澄清
72 | 35795 | 南桃園交流道匝道R2排水橋 | 國道2號 | 國道 | 0K+62.345M ~0K~116.655M | 高公局北區養護工程分局 | 中壢工務段 | I型梁 | 預力混凝土 | 87 | 已維修：0 | NO | 檢測日期 | 檢測類別 | 檢測單位 | D | E | R | U | 劣化類型 | 狀態 | 建議維修工法 | 數量 | 單位 | 損壞位置 | 維修紀錄ID | 維修構件 | 維修工法 | 金額 | 開工日期 | 完成日期 | 維修原始紀錄日期 | 維修原始紀錄者 | 維修最後修改日期 | 維修最後修改者
[11 empty] | 未維修：8 | 1 | 2020-07-24 | 定期檢測 | 拓緯工程顧問有限公司 | 2 | 1 | 1 | 1 | 混凝土剝落、破碎、鋼筋外露、銹蝕 | 未維修 | 鋼筋除鏽、環氧樹脂及無聲縮砂漿修補 | 0.03 | 平方公尺 | A1 |  | 翼牆／擋土牆
[11 empty] | 全部：8 | 2 | 2020-07-24 | 定期檢測 | 拓緯工程顧問有限公司 | 2 | 2 | 1 | 1 | 混凝土剝落、破碎、鋼筋外露、銹蝕 | 未維修 | 混凝土剝落鋼筋鏽蝕修復 | 30 | 處 | 00k+072_ii |  | 橋護欄
[12 empty] | 3 | 2020-07-24 | 定期檢測 | 拓緯工程顧問有限公司 | 2 | 1 | 1 | 1 | 混凝土剝落、破碎、鋼筋外露、銹蝕 | 未維修 | 鋼筋除鏽及混凝土修復(<=0.4*0.4*0.05m) | 0.06 | 平方公尺 | A2 |  | 橋台
[12 empty] | 4 | 2020-07-24 | 定期檢測 | 拓緯工程顧問有限公司 | 2 | 1 | 1 | 1 | 混凝土剝落、破碎、鋼筋外露、銹蝕 | 未維修 | 混凝土剝落鋼筋鏽蝕修復 | 1 | 處 | 00k+070_io |  | 橋護欄
[12 empty] | 5 | 2020-07-24 | 定期檢測 | 拓緯工程顧問有限公司 | 2 | 1 | 1 | 1 | 混凝土剝落、破碎、鋼筋、鋼腱或錨碇外露、銹蝕 | 未維修 | 混凝土修復(<=0.4*0.4*0.05m) | 0.04 | 平方公尺 | S2G3 |  | 主梁
[12 empty] | 6 | 2020-07-24 | 定期檢測 | 拓緯工程顧問有限公司 | 2 | 1 | 1 | 1 | 混凝土剝落、破碎、鋼筋外露、銹蝕 | 未維修 | 混凝土剝落鋼筋鏽蝕修復 | 12 | 處 | A2 |  | 引道路堤護欄
[12 empty] | 7 | 2020-07-24 | 定期檢測 | 拓緯工程顧問有限公司 | 2 | 1 | 1 | 1 | 混凝土剝落、破碎、鋼筋外露、銹蝕 | 未維修 | 混凝土修復(<=0.4*0.4*0.05m) | 0.12 | 平方公尺 | A2 |  | 橋台
[12 empty] | 8 | 2020-07-24 | 定期檢測 | 拓緯工程顧問有限公司 | 2 | 1 | 1 | 1 | 其他損傷 | 未維修 | 雜物清理 | 1 | 處 | A1 |  | 橋台
73 | 35796 | 大湳高架橋第一標(東向) | 國道2號 | 國道 | 12K+5M ~14K~880.2M | 高公局北區養護工程分局 | 中壢工務段 | I型梁，T型梁，箱型梁 | 預力混凝土，鋼構造 | 86 | 已維修：11 | NO | 檢測日期 | 檢測類別 | 檢測單位 | D | E | R | U | 劣化類型 | 狀態 | 建議維修工法 | 數量 | 單位 | 損壞位置 | 維修紀錄ID | 維修構件 | 維修工法 | 金額 | 開工日期 | 完成日期 | 維修原始紀錄日期 | 維修原始紀錄者 | 維修最後修改日期 | 維修最後修改者
[11 empty] | 未維修：145 | 1 | 2020-05-27 | 定期檢測 | 拓緯工程顧問有限公司 | 2 | 2 | 2 | 2 | 混凝土剝落、破碎、鋼筋外露、銹蝕 | 未維修 | 混凝土剝落鋼筋鏽蝕修復 | 30 | 處 | 13k+340_ii |  | 橋護欄
[11 empty] | 全部：156 | 2 | 2020-05-27 | 定期檢測 | 拓緯工程顧問有限公司 | 2 | 2 | 2 | 2 | 混凝土剝落、破碎、鋼筋外露、銹蝕 | 未維修 | 剝落混凝土修補 | 0.24 | 平方公尺 | 13k+320_ii |  | 橋護欄
[12 empty] | 3 | 2020-05-27 | 定期檢測 | 拓緯工程顧問有限公司 | 2 | 1 | 1 | 1 | 混凝土剝落、破碎、鋼筋、鋼腱或錨碇外露、銹蝕 | 未維修 | 鋼筋除鏽及混凝土修復(<=0.4*0.4*0.05m) | 0.01 | 平方公尺 | S78G1 |  | 主梁
[12 empty] | 4 | 2020-05-27 | 定期檢測 | 拓緯工程顧問有限公司 | 2 | 1 | 2 | 2 | 混凝土剝落、破碎、鋼筋、鋼腱或錨碇外露、銹蝕 | 未維修 | 鋼筋除鏽及混凝土修復(<=0.4*0.4*0.05m) | 0.06 | 平方公尺 | S79G1 |  | 主梁
[12 empty] | 5 | 2020-05-27 | 定期檢測 | 拓緯工程顧問有限公司 | 2 | 1 | 1 | 1 | 混凝土剝落、破碎、鋼筋、鋼腱或錨碇外露、銹蝕 | 未維修 | 混凝土修復(<=0.4*0.4*0.05m) | 0.02 | 平方公尺 | S81G1 |  | 主梁
[12 empty] | 6 | 2020-05-27 | 定期檢測 | 拓緯工程顧問有限公司 | 2 | 1 | 1 | 1 | 混凝土剝落、破碎、鋼筋、鋼腱或錨碇外露、銹蝕 | 未維修 | 鋼筋除鏽及混凝土修復(<=0.4*0.4*0.05m) | 0.04 | 平方公尺 | S81G1 |  | 主梁
[12 empty] | 7 | 2020-05-27 | 定期檢測 | 拓緯工程顧問有限公司 | 2 | 1 | 1 | 1 | 混凝土剝落、破碎、鋼筋外露、銹蝕 | 未維修 | 混凝土修復(<=0.4*0.4*0.05m) | 0.03 | 平方公尺 | S3D2-4-F |  | 橫隔梁
[12 empty] | 8 | 2020-05-27 | 定期檢測 | 拓緯工程顧問有限公司 | 2 | 1 | 2 | 2 | 混凝土剝落、破碎、鋼筋外露、銹蝕 | 未維修 | 鋼筋除鏽及混凝土修復(<=0.4*0.4*0.05m) | 0.05 | 平方公尺 | S27D3-1-F |  | 橫隔梁
[12 empty] | 9 | 2020-05-27 | 定期檢測 | 拓緯工程顧問有限公司 | 2 | 1 | 1 | 1 | 其他損傷 | 未維修 | 表面蜂窩修補 | 0.09 | 平方公尺 | S28D3-2-F |  | 橫隔梁
[12 empty] | 10 | 2020-05-27 | 定期檢測 | 拓緯工程顧問有限公司 | 2 | 1 | 1 | 1 | 滲水、白華 | 未維修 | 白華處理(平方公尺) | 0.04 | 平方公尺 | S46D2-2 |  | 橫隔梁
[12 empty] | 11 | 2020-05-27 | 定期檢測 | 拓緯工程顧問有限公司 | 2 | 1 | 1 | 1 | 混凝土剝落、破碎、鋼筋外露、銹蝕 | 未維修 | 鋼筋除鏽及混凝土修復(>0.4*0.4*0.05m) | 0.25 | 平方公尺 | S39 |  | 橋面板
[12 empty] | 12 | 2020-05-27 | 定期檢測 | 拓緯工程顧問有限公司 | 2 | 1 | 1 | 1 | 滲水、白華 | 未維修 | 白華處理(處) | 1 | 處 | S40 |  | 橋面板
[12 empty] | 13 | 2020-05-27 | 定期檢測 | 拓緯工程顧問有限公司 | 2 | 1 | 1 | 1 | 混凝土剝落、破碎、鋼筋外露、銹蝕 | 未維修 | 鋼筋除鏽及混凝土修復(<=0.4*0.4*0.05m) | 0.01 | 平方公尺 | S40 |  | 橋面板
[12 empty] | 14 | 2020-05-27 | 定期檢測 | 拓緯工程顧問有限公司 | 2 | 1 | 1 | 1 | 滲水、白華 | 未維修 | 白華處理(處) | 1 | 處 | S41 |  | 橋面板
[12 empty] | 15 | 2020-05-27 | 定期檢測 | 拓緯工程顧問有限公司 | 2 | 1 | 2 | 2 | 混凝土剝落、破碎、鋼筋外露、銹蝕 | 未維修 | 鋼筋除鏽及混凝土修復(<=0.4*0.4*0.05m) | 0.12 | 平方公尺 | P5-B |  | 橋墩／帽梁
[12 empty] | 16 | 2020-05-27 | 定期檢測 | 拓緯工程顧問有限公司 | 2 | 1 | 2 | 2 | 混凝土結構裂縫 | 未維修 | 修補寬度大於0.3mm的裂縫 | 4 | 公尺 | P45-1 |  | 橋墩／帽梁
[12 empty] | 17 | 2020-05-27 | 定期檢測 | 拓緯工程顧問有限公司 | 2 | 1 | 1 | 1 | 混凝土剝落、破碎、鋼筋外露、銹蝕 | 未維修 | 鋼筋除鏽及混凝土修復(<=0.4*0.4*0.05m) | 0.01 | 平方公尺 | PE20-F |  | 橋墩／帽梁
[12 empty] | 18 | 2020-05-27 | 定期檢測 | 拓緯工程顧問有限公司 | 2 | 1 | 1 | 1 | 混凝土剝落、破碎、鋼筋外露、銹蝕 | 未維修 | 混凝土修復(<=0.4*0.4*0.05m) | 0.33 | 平方公尺 | PE42-F |  | 橋墩／帽梁
[12 empty] | 19 | 2020-05-27 | 定期檢測 | 拓緯工程顧問有限公司 | 2 | 3 | 1 | 1 | 伸縮縫間雜物堆積 | 未維修 | 伸縮縫清理 | 8 | 公尺 | A1 |  | 伸縮縫
[12 empty] | 20 | 2020-05-27 | 定期檢測 | 拓緯工程顧問有限公司 | 2 | 1 | 1 | 1 | 混凝土剝落、破碎、鋼筋外露、銹蝕 | 未維修 | 混凝土修復(<=0.4*0.4*0.05m) | 0.04 | 平方公尺 | A1 |  | 橋台
[12 empty] | 21 | 2020-05-27 | 定期檢測 | 拓緯工程顧問有限公司 | 2 | 1 | 1 | 1 | 混凝土剝落、破碎、鋼筋外露、銹蝕 | 未維修 | 鋼筋除鏽及混凝土修復(<=0.4*0.4*0.05m) | 0.01 | 處 | A1 |  | 橋台
[12 empty] | 22 | 2020-05-27 | 定期檢測 | 拓緯工程顧問有限公司 | 2 | 1 | 2 | 2 | 滲水、白華 | 未維修 | 白華處理(平方公尺) | 0.35 | 平方公尺 | A1 |  | 翼牆／擋土牆
[12 empty] | 23 | 2020-05-27 | 定期檢測 | 拓緯工程顧問有限公司 | 2 | 1 | 1 | 1 | 混凝土剝落、破碎、鋼筋外露、銹蝕 | 未維修 | 剝落混凝土修補 | 0.09 | 平方公尺 | 13k+909_ii |  | 橋護欄
[12 empty] | 24 | 2020-05-27 | 定期檢測 | 拓緯工程顧問有限公司 | 3 | 2 | 2 | 2 | 混凝土剝落、破碎、鋼筋外露、銹蝕 | 未維修 | 剝落混凝土修補 | 0.48 | 平方公尺 | 14k+830_oi |  | 橋護欄
[12 empty] | 25 | 2020-05-27 | 定期檢測 | 拓緯工程顧問有限公司 | 2 | 1 | 1 | 1 | 混凝土剝落、破碎、鋼筋外露、銹蝕 | 未維修 | 修補混凝土 | 0.06 | 平方公尺 | P1-B |  | 橋墩／帽梁
[12 empty] | 26 | 2020-05-27 | 定期檢測 | 拓緯工程顧問有限公司 | 2 | 1 | 1 | 1 | 混凝土剝落、破碎、鋼筋外露、銹蝕 | 未維修 | 混凝土修復(>0.4*0.4*0.05m) | 0.76 | 平方公尺 | PE43-F |  | 橋墩／帽梁
[12 empty] | 27 | 2020-05-27 | 定期檢測 | 拓緯工程顧問有限公司 | 2 | 1 | 2 | 2 | 混凝土剝落、破碎、鋼筋外露、銹蝕 | 未維修 | 修補寬度大於0.3mm的裂縫 | 7.5 | 公尺 | P51-1 |  | 橋墩／帽梁
[12 empty] | 28 | 2020-05-27 | 定期檢測 | 拓緯工程顧問有限公司 | 2 | 1 | 1 | 1 | 混凝土剝落、破碎、鋼筋外露、銹蝕 | 未維修 | 混凝土修復(<=0.4*0.4*0.05m) | 0.04 | 平方公尺 | PE9-B |  | 橋墩／帽梁
[12 empty] | 29 | 2020-05-27 | 定期檢測 | 拓緯工程顧問有限公司 | 2 | 1 | 1 | 1 | 混凝土剝落、破碎、鋼筋外露、銹蝕 | 未維修 | 鋼筋除鏽及混凝土修復(<=0.4*0.4*0.05m) | 0.04 | 平方公尺 | PE60-B |  | 橋墩／帽梁
[12 empty] | 30 | 2020-05-27 | 定期檢測 | 拓緯工程顧問有限公司 | 2 | 1 | 2 | 2 | 混凝土結構裂縫 | 未維修 | 修補寬度大於0.3mm的裂縫 | 2.5 | 公尺 | PE88-F |  | 橋墩／帽梁
[12 empty] | 31 | 2020-05-27 | 定期檢測 | 拓緯工程顧問有限公司 | 2 | 1 | 2 | 2 | 其他損傷 | 未維修 | 混凝土修補 | 0.06 | 平方公尺 | S87G1 |  | 支承／支承墊／阻尼裝置
[12 empty] | 32 | 2020-05-27 | 定期檢測 | 拓緯工程顧問有限公司 | 2 | 1 | 1 | 1 | 混凝土剝落、破碎、鋼筋、鋼腱或錨碇外露、銹蝕 | 未維修 | 混凝土修復(<=0.4*0.4*0.05m) | 0.02 | 平方公尺 | S2G6 |  | 主梁
[12 empty] | 33 | 2020-05-27 | 定期檢測 | 拓緯工程顧問有限公司 | 2 | 1 | 1 | 1 | 混凝土剝落、破碎、鋼筋、鋼腱或錨碇外露、銹蝕 | 未維修 | 混凝土修復(<=0.4*0.4*0.05m) | 0.1 | 平方公尺 | S3G6 |  | 主梁
[12 empty] | 34 | 2020-05-27 | 定期檢測 | 拓緯工程顧問有限公司 | 2 | 1 | 1 | 1 | 混凝土剝落、破碎、鋼筋、鋼腱或錨碇外露、銹蝕 | 未維修 | 混凝土修復(<=0.4*0.4*0.05m) | 0.02 | 平方公尺 | S5G4 |  | 主梁
[12 empty] | 35 | 2020-05-27 | 定期檢測 | 拓緯工程顧問有限公司 | 2 | 1 | 2 | 2 | 混凝土剝落、破碎、鋼筋、鋼腱或錨碇外露、銹蝕 | 未維修 | 混凝土修復(>0.4*0.4*0.05m) | 0.24 | 平方公尺 | S5G6 |  | 主梁
[12 empty] | 36 | 2020-05-27 | 定期檢測 | 拓緯工程顧問有限公司 | 2 | 1 | 1 | 1 | 混凝土剝落、破碎、鋼筋、鋼腱或錨碇外露、銹蝕 | 未維修 | 鋼筋除鏽及混凝土修復(<=0.4*0.4*0.05m) | 0.01 | 平方公尺 | S35G1 |  | 主梁
[12 empty] | 37 | 2020-05-27 | 定期檢測 | 拓緯工程顧問有限公司 | 2 | 1 | 1 | 1 | 滲水、白華 | 未維修 | 白華處理(處) | 1 | 處 | S40G1 |  | 主梁
[12 empty] | 38 | 2020-05-27 | 定期檢測 | 拓緯工程顧問有限公司 | 2 | 1 | 1 | 1 | 混凝土剝落、破碎、鋼筋、鋼腱或錨碇外露、銹蝕 | 未維修 | 鋼筋除鏽及混凝土修復(<=0.4*0.4*0.05m) | 0.01 | 平方公尺 | S40G1 |  | 主梁
[12 empty] | 39 | 2020-05-27 | 定期檢測 | 拓緯工程顧問有限公司 | 2 | 1 | 1 | 1 | 混凝土剝落、破碎、鋼筋、鋼腱或錨碇外露、銹蝕 | 未維修 | 鋼筋除鏽及混凝土修復(<=0.4*0.4*0.05m) | 0.03 | 平方公尺 | S41G3 |  | 主梁
[12 empty] | 40 | 2020-05-27 | 定期檢測 | 拓緯工程顧問有限公司 | 2 | 1 | 1 | 1 | 混凝土剝落、破碎、鋼筋、鋼腱或錨碇外露、銹蝕 | 未維修 | 混凝土修復(<=0.4*0.4*0.05m) | 0.04 | 平方公尺 | S42G1 |  | 主梁
[12 empty] | 41 | 2020-05-27 | 定期檢測 | 拓緯工程顧問有限公司 | 2 | 1 | 2 | 2 | 構件裂縫 | 未維修 | 修補寬度大於0.3mm的裂縫 | 0.7 | 公尺 | PE29-F |  | 橋墩／帽梁
[12 empty] | 42 | 2020-05-27 | 定期檢測 | 拓緯工程顧問有限公司 | 2 | 2 | 1 | 1 | 伸縮縫間雜物堆積 | 未維修 | 伸縮縫清理 | 4 | 公尺 | P2 |  | 伸縮縫
[12 empty] | 43 | 2020-05-27 | 定期檢測 | 拓緯工程顧問有限公司 | 2 | 2 | 1 | 1 | 伸縮縫間雜物堆積 | 未維修 | 伸縮縫清理 | 4 | 公尺 | P13 |  | 伸縮縫
[12 empty] | 44 | 2020-05-27 | 定期檢測 | 拓緯工程顧問有限公司 | 2 | 2 | 1 | 1 | 伸縮縫間雜物堆積 | 未維修 | 伸縮縫清理 | 3 | 公尺 | P60 |  | 伸縮縫
[12 empty] | 45 | 2020-05-27 | 定期檢測 | 拓緯工程顧問有限公司 | 2 | 2 | 1 | 1 | 伸縮縫間雜物堆積 | 未維修 | 伸縮縫清理 | 3 | 公尺 | P90 |  | 伸縮縫
[12 empty] | 46 | 2020-05-27 | 定期檢測 | 拓緯工程顧問有限公司 | 2 | 1 | 1 | 1 | 混凝土剝落、破碎、鋼筋、鋼腱或錨碇外露、銹蝕 | 未維修 | 混凝土修復(<=0.4*0.4*0.05m) | 0.05 | 處 | S6G1 |  | 主梁
[12 empty] | 47 | 2020-05-27 | 定期檢測 | 拓緯工程顧問有限公司 | 2 | 1 | 1 | 1 | 混凝土剝落、破碎、鋼筋、鋼腱或錨碇外露、銹蝕 | 未維修 | 混凝土修復(<=0.4*0.4*0.05m) | 0.04 | 平方公尺 | S8G3 |  | 主梁
[12 empty] | 48 | 2020-05-27 | 定期檢測 | 拓緯工程顧問有限公司 | 2 | 1 | 1 | 1 | 滲水、白華 | 未維修 | 白華處理(平方公尺) | 0.06 | 平方公尺 | S33G1 |  | 主梁
[12 empty] | 49 | 2020-05-27 | 定期檢測 | 拓緯工程顧問有限公司 | 2 | 1 | 1 | 1 | 混凝土剝落、破碎、鋼筋、鋼腱或錨碇外露、銹蝕 | 未維修 | 混凝土修復(<=0.4*0.4*0.05m) | 0.1 | 平方公尺 | S34G3 |  | 主梁
[12 empty] | 50 | 2020-05-27 | 定期檢測 | 拓緯工程顧問有限公司 | 2 | 1 | 1 | 1 | 混凝土剝落、破碎、鋼筋、鋼腱或錨碇外露、銹蝕 | 未維修 | 鋼筋除鏽及混凝土修復(<=0.4*0.4*0.05m) | 0.04 | 平方公尺 | S42G3 |  | 主梁
[12 empty] | 51 | 2020-05-27 | 定期檢測 | 拓緯工程顧問有限公司 | 2 | 1 | 1 | 1 | 滲水、白華 | 未維修 | 白華處理(平方公尺) | 0.06 | 平方公尺 | S51G1 |  | 主梁
[12 empty] | 52 | 2020-05-27 | 定期檢測 | 拓緯工程顧問有限公司 | 2 | 1 | 1 | 1 | 混凝土剝落、破碎、鋼筋、鋼腱或錨碇外露、銹蝕 | 未維修 | 鋼筋除鏽及混凝土修復(<=0.4*0.4*0.05m) | 0.03 | 平方公尺 | S61G1 |  | 主梁
[12 empty] | 53 | 2020-05-27 | 定期檢測 | 拓緯工程顧問有限公司 | 2 | 1 | 1 | 1 | 混凝土剝落、破碎、鋼筋外露、銹蝕 | 未維修 | 鋼筋除鏽及混凝土修復(<=0.4*0.4*0.05m) | 0.07 | 平方公尺 | S59 |  | 橋面板
[12 empty] | 54 | 2020-05-27 | 定期檢測 | 拓緯工程顧問有限公司 | 2 | 1 | 1 | 1 | 混凝土剝落、破碎、鋼筋外露、銹蝕 | 未維修 | 鋼筋除鏽及混凝土修復(<=0.4*0.4*0.05m) | 0.03 | 平方公尺 | S60 |  | 橋面板
[12 empty] | 55 | 2020-05-27 | 定期檢測 | 拓緯工程顧問有限公司 | 2 | 1 | 1 | 1 | 混凝土剝落、破碎、鋼筋外露、銹蝕 | 未維修 | 鋼筋除鏽及混凝土修復(<=0.4*0.4*0.05m) | 0.03 | 平方公尺 | S66 |  | 橋面板
[12 empty] | 56 | 2020-05-27 | 定期檢測 | 拓緯工程顧問有限公司 | 2 | 1 | 1 | 1 | 滲水、白華 | 未維修 | 白華處理(平方公尺) | 0.11 | 平方公尺 | S70 |  | 橋面板
[12 empty] | 57 | 2020-05-27 | 定期檢測 | 拓緯工程顧問有限公司 | 2 | 1 | 1 | 1 | 混凝土剝落、破碎、鋼筋外露、銹蝕 | 未維修 | 鋼筋除鏽及混凝土修復(<=0.4*0.4*0.05m) | 0.02 | 平方公尺 | S83 |  | 橋面板
[12 empty] | 58 | 2020-05-27 | 定期檢測 | 拓緯工程顧問有限公司 | 2 | 1 | 1 | 1 | 滲水、白華 | 未維修 | 白華處理(平方公尺) | 0.14 | 平方公尺 | S84 |  | 橋面板
[12 empty] | 59 | 2020-05-27 | 定期檢測 | 拓緯工程顧問有限公司 | 2 | 1 | 1 | 1 | 混凝土剝落、破碎、鋼筋外露、銹蝕 | 未維修 | 混凝土修復(<=0.4*0.4*0.05m) | 0.05 | 平方公尺 | S84 |  | 橋面板
[12 empty] | 60 | 2020-05-27 | 定期檢測 | 拓緯工程顧問有限公司 | 2 | 1 | 1 | 1 | 滲水、白華 | 未維修 | 白華處理(平方公尺) | 0.06 | 平方公尺 | S85 |  | 橋面板
[12 empty] | 61 | 2020-05-27 | 定期檢測 | 拓緯工程顧問有限公司 | 2 | 1 | 1 | 1 | 混凝土剝落、破碎、鋼筋外露、銹蝕 | 未維修 | 混凝土修復(<=0.4*0.4*0.05m) | 0.06 | 平方公尺 | S71 |  | 橋面板
[12 empty] | 62 | 2020-05-27 | 定期檢測 | 拓緯工程顧問有限公司 | 2 | 1 | 2 | 2 | 混凝土結構裂縫 | 未維修 | >0.3mm混凝土裂縫修補 | 9 | 公尺 | S72 |  | 橋面板
[12 empty] | 63 | 2020-05-27 | 定期檢測 | 拓緯工程顧問有限公司 | 2 | 1 | 1 | 1 | 混凝土剝落、破碎、鋼筋外露、銹蝕 | 未維修 | 鋼筋除鏽及混凝土修復(<=0.4*0.4*0.05m) | 0.08 | 平方公尺 | S82 |  | 橋面板
[12 empty] | 64 | 2020-05-27 | 定期檢測 | 拓緯工程顧問有限公司 | 2 | 1 | 1 | 1 | 滲水、白華 | 未維修 | 白華處理(平方公尺) | 0.12 | 平方公尺 | S85 |  | 橋面板
[12 empty] | 65 | 2020-05-27 | 定期檢測 | 拓緯工程顧問有限公司 | 2 | 1 | 1 | 1 | 混凝土剝落、破碎、鋼筋外露、銹蝕 | 未維修 | 鋼筋除鏽及混凝土修復(<=0.4*0.4*0.05m) | 0.02 | 平方公尺 | S86 |  | 橋面板
[12 empty] | 66 | 2020-05-27 | 定期檢測 | 拓緯工程顧問有限公司 | 2 | 2 | 1 | 1 | 伸縮縫間雜物堆積 | 未維修 | 伸縮縫清理 | 4 | 公尺 | P46 |  | 伸縮縫
[12 empty] | 67 | 2020-05-27 | 定期檢測 | 拓緯工程顧問有限公司 | 2 | 2 | 1 | 1 | 伸縮縫間雜物堆積 | 未維修 | 伸縮縫清理 | 4 | 公尺 | P76 |  | 伸縮縫
[12 empty] | 68 | 2020-05-27 | 定期檢測 | 拓緯工程顧問有限公司 | 2 | 1 | 1 | 1 | 混凝土剝落、破碎、鋼筋、鋼腱或錨碇外露、銹蝕 | 未維修 | 混凝土修復(<=0.4*0.4*0.05m) | 0.04 | 平方公尺 | S7G5 |  | 主梁
[12 empty] | 69 | 2020-05-27 | 定期檢測 | 拓緯工程顧問有限公司 | 2 | 1 | 1 | 1 | 混凝土剝落、破碎、鋼筋、鋼腱或錨碇外露、銹蝕 | 未維修 | 混凝土修復(<=0.4*0.4*0.05m) | 0.08 | 處 | S10G7 |  | 主梁
[12 empty] | 70 | 2020-05-27 | 定期檢測 | 拓緯工程顧問有限公司 | 2 | 1 | 1 | 1 | 混凝土剝落、破碎、鋼筋、鋼腱或錨碇外露、銹蝕 | 未維修 | 鋼筋除鏽及混凝土修復(<=0.4*0.4*0.05m) | 0.03 | 平方公尺 | S29G1 |  | 主梁
[12 empty] | 71 | 2020-05-27 | 定期檢測 | 拓緯工程顧問有限公司 | 2 | 1 | 1 | 1 | 混凝土剝落、破碎、鋼筋、鋼腱或錨碇外露、銹蝕 | 未維修 | 鋼筋除鏽及混凝土修復(<=0.4*0.4*0.05m) | 0.01 | 平方公尺 | S33G2 |  | 主梁
[12 empty] | 72 | 2020-05-27 | 定期檢測 | 拓緯工程顧問有限公司 | 2 | 1 | 1 | 1 | 混凝土剝落、破碎、鋼筋、鋼腱或錨碇外露、銹蝕 | 未維修 | 鋼筋除鏽及混凝土修復(<=0.4*0.4*0.05m) | 0.02 | 平方公尺 | S42G2 |  | 主梁
[12 empty] | 73 | 2020-05-27 | 定期檢測 | 拓緯工程顧問有限公司 | 2 | 1 | 2 | 2 | 滲水、白華 | 未維修 | 白華處理(平方公尺) | 0.08 | 平方公尺 | S47G2 |  | 主梁
[12 empty] | 74 | 2020-05-27 | 定期檢測 | 拓緯工程顧問有限公司 | 2 | 1 | 1 | 1 | 混凝土剝落、破碎、鋼筋、鋼腱或錨碇外露、銹蝕 | 未維修 | 鋼筋除鏽及混凝土修復(<=0.4*0.4*0.05m) | 0.02 | 平方公尺 | S73G2 |  | 主梁
[12 empty] | 75 | 2020-05-27 | 定期檢測 | 拓緯工程顧問有限公司 | 2 | 1 | 1 | 1 | 混凝土剝落、破碎、鋼筋、鋼腱或錨碇外露、銹蝕 | 未維修 | 鋼筋除鏽及混凝土修復(<=0.4*0.4*0.05m) | 0.03 | 平方公尺 | S77G1 |  | 主梁
[12 empty] | 76 | 2020-05-27 | 定期檢測 | 拓緯工程顧問有限公司 | 2 | 1 | 1 | 1 | 混凝土剝落、破碎、鋼筋、鋼腱或錨碇外露、銹蝕 | 未維修 | 鋼筋除鏽及混凝土修復(<=0.4*0.4*0.05m) | 0.08 | 平方公尺 | S82G1 |  | 主梁
[12 empty] | 77 | 2020-05-27 | 定期檢測 | 拓緯工程顧問有限公司 | 2 | 1 | 1 | 1 | 混凝土剝落、破碎、鋼筋、鋼腱或錨碇外露、銹蝕 | 未維修 | 鋼筋除鏽及混凝土修復(<=0.4*0.4*0.05m) | 0.07 | 平方公尺 | S83G1 |  | 主梁
[12 empty] | 78 | 2020-05-27 | 定期檢測 | 拓緯工程顧問有限公司 | 2 | 1 | 1 | 1 | 混凝土剝落、破碎、鋼筋、鋼腱或錨碇外露、銹蝕 | 未維修 | 鋼筋除鏽及混凝土修復(<=0.4*0.4*0.05m) | 0.06 | 平方公尺 | S85G1 |  | 主梁
[12 empty] | 79 | 2020-05-27 | 定期檢測 | 拓緯工程顧問有限公司 | 2 | 1 | 1 | 1 | 混凝土剝落、破碎、鋼筋、鋼腱或錨碇外露、銹蝕 | 未維修 | 鋼筋除鏽及混凝土修復(<=0.4*0.4*0.05m) | 0.08 | 平方公尺 | S89G1 |  | 主梁
[12 empty] | 80 | 2020-05-27 | 定期檢測 | 拓緯工程顧問有限公司 | 2 | 1 | 1 | 1 | 混凝土剝落、破碎、鋼筋、鋼腱或錨碇外露、銹蝕 | 未維修 | 鋼筋除鏽及混凝土修復(<=0.4*0.4*0.05m) | 0.02 | 平方公尺 | S90G1 |  | 主梁
[12 empty] | 81 | 2020-05-27 | 定期檢測 | 拓緯工程顧問有限公司 | 2 | 1 | 1 | 1 | 滲水、白華 | 未維修 | 白華處理(平方公尺) | 0.6 | 平方公尺 | S2 |  | 橋面板
[12 empty] | 82 | 2020-05-27 | 定期檢測 | 拓緯工程顧問有限公司 | 2 | 1 | 1 | 1 | 滲水、白華 | 未維修 | 白華處理(平方公尺) | 0.15 | 平方公尺 | S13 |  | 橋面板
[12 empty] | 83 | 2020-05-27 | 定期檢測 | 拓緯工程顧問有限公司 | 2 | 1 | 2 | 2 | 混凝土剝落、破碎、鋼筋外露、銹蝕 | 未維修 | 剝落混凝土修補 | 0.08 | 平方公尺 | 12k+399_oo |  | 橋護欄
[12 empty] | 84 | 2020-05-27 | 定期檢測 | 拓緯工程顧問有限公司 | 2 | 1 | 1 | 1 | 混凝土剝落、破碎、鋼筋外露、銹蝕 | 未維修 | 剝落混凝土修補 | 0.09 | 平方公尺 | 12k+955_oo |  | 橋護欄
[12 empty] | 85 | 2020-05-27 | 定期檢測 | 拓緯工程顧問有限公司 | 2 | 1 | 1 | 1 | 混凝土剝落、破碎、鋼筋外露、銹蝕 | 未維修 | 鋼筋除鏽及混凝土修復(<=0.4*0.4*0.05m) | 0.1 | 平方公尺 | P56-1-B |  | 橋墩／帽梁
[12 empty] | 86 | 2020-05-27 | 定期檢測 | 拓緯工程顧問有限公司 | 2 | 1 | 2 | 2 | 混凝土結構裂縫 | 未維修 | 修補寬度大於0.3mm的裂縫 | 3 | 公尺 | P59-1-B |  | 橋墩／帽梁
[12 empty] | 87 | 2020-05-27 | 定期檢測 | 拓緯工程顧問有限公司 | 2 | 1 | 1 | 1 | 混凝土剝落、破碎、鋼筋外露、銹蝕 | 未維修 | 修補混凝土 | 0.04 | 平方公尺 | P60-2-B |  | 橋墩／帽梁
[12 empty] | 88 | 2020-05-27 | 定期檢測 | 拓緯工程顧問有限公司 | 2 | 1 | 1 | 1 | 混凝土剝落、破碎、鋼筋外露、銹蝕 | 未維修 | 混凝土修復(<=0.4*0.4*0.05m) | 0.04 | 平方公尺 | P65-1-F |  | 橋墩／帽梁
[12 empty] | 89 | 2020-05-27 | 定期檢測 | 拓緯工程顧問有限公司 | 2 | 2 | 1 | 1 | 伸縮縫間雜物堆積 | 未維修 | 伸縮縫清理 | 4 | 公尺 | P17 |  | 伸縮縫
[12 empty] | 90 | 2020-05-27 | 定期檢測 | 拓緯工程顧問有限公司 | 2 | 2 | 1 | 1 | 伸縮縫間雜物堆積 | 未維修 | 伸縮縫清理 | 5 | 公尺 | P21 |  | 伸縮縫
[12 empty] | 91 | 2020-05-27 | 定期檢測 | 拓緯工程顧問有限公司 | 2 | 2 | 1 | 1 | 伸縮縫間雜物堆積 | 未維修 | 伸縮縫清理 | 6 | 公尺 | P25 |  | 伸縮縫
[12 empty] | 92 | 2020-05-27 | 定期檢測 | 拓緯工程顧問有限公司 | 2 | 1 | 1 | 1 | 混凝土剝落、破碎、鋼筋、鋼腱或錨碇外露、銹蝕 | 未維修 | 鋼筋除鏽及混凝土修復(<=0.4*0.4*0.05m) | 0.03 | 平方公尺 | S75G1 |  | 主梁
[12 empty] | 93 | 2020-05-27 | 定期檢測 | 拓緯工程顧問有限公司 | 2 | 1 | 1 | 1 | 混凝土剝落、破碎、鋼筋、鋼腱或錨碇外露、銹蝕 | 未維修 | 鋼筋除鏽及混凝土修復(<=0.4*0.4*0.05m) | 0.03 | 平方公尺 | S82G2 |  | 主梁
[12 empty] | 94 | 2020-05-27 | 定期檢測 | 拓緯工程顧問有限公司 | 2 | 1 | 1 | 1 | 混凝土剝落、破碎、鋼筋、鋼腱或錨碇外露、銹蝕 | 未維修 | 鋼筋除鏽及混凝土修復(<=0.4*0.4*0.05m) | 0.02 | 平方公尺 | S84G1 |  | 主梁
[12 empty] | 95 | 2020-05-27 | 定期檢測 | 拓緯工程顧問有限公司 | 2 | 1 | 1 | 1 | 混凝土剝落、破碎、鋼筋、鋼腱或錨碇外露、銹蝕 | 未維修 | 鋼筋除鏽及混凝土修復(<=0.4*0.4*0.05m) | 0.03 | 平方公尺 | S89G2 |  | 主梁
[12 empty] | 96 | 2020-05-27 | 定期檢測 | 拓緯工程顧問有限公司 | 2 | 1 | 1 | 1 | 混凝土剝落、破碎、鋼筋外露、銹蝕 | 未維修 | 混凝土修復(<=0.4*0.4*0.05m) | 0.02 | 平方公尺 | S3D2-1-F |  | 橫隔梁
[12 empty] | 97 | 2020-05-27 | 定期檢測 | 拓緯工程顧問有限公司 | 2 | 1 | 2 | 2 | 滲水、白華 | 未維修 | 白華處理(平方公尺) | 0.1 | 平方公尺 | S77D1-1-B |  | 橫隔梁
[12 empty] | 98 | 2020-05-27 | 定期檢測 | 拓緯工程顧問有限公司 | 2 | 1 | 1 | 1 | 混凝土剝落、破碎、鋼筋外露、銹蝕 | 未維修 | 白華處理(平方公尺) | 0.08 | 平方公尺 | S3 |  | 橋面板
[12 empty] | 99 | 2020-05-27 | 定期檢測 | 拓緯工程顧問有限公司 | 2 | 1 | 1 | 1 | 混凝土剝落、破碎、鋼筋外露、銹蝕 | 未維修 | 鋼筋除鏽及混凝土修復(<=0.4*0.4*0.05m) | 0.02 | 平方公尺 | S37 |  | 橋面板
[12 empty] | 100 | 2020-05-27 | 定期檢測 | 拓緯工程顧問有限公司 | 2 | 1 | 1 | 1 | 滲水、白華 | 未維修 | 白華處理(處) | 3 | 處 | S43 |  | 橋面板
[12 empty] | 101 | 2020-05-27 | 定期檢測 | 拓緯工程顧問有限公司 | 2 | 1 | 1 | 1 | 混凝土剝落、破碎、鋼筋外露、銹蝕 | 未維修 | 鋼筋除鏽及混凝土修復(<=0.4*0.4*0.05m) | 0.16 | 處 | S44 |  | 橋面板
[12 empty] | 102 | 2020-05-27 | 定期檢測 | 拓緯工程顧問有限公司 | 2 | 1 | 1 | 1 | 混凝土剝落、破碎、鋼筋外露、銹蝕 | 未維修 | 鋼筋除鏽及混凝土修復(<=0.4*0.4*0.05m) | 0.05 | 平方公尺 | S54 |  | 橋面板
[12 empty] | 103 | 2020-05-27 | 定期檢測 | 拓緯工程顧問有限公司 | 2 | 1 | 1 | 1 | 滲水、白華 | 未維修 | 白華處理(平方公尺) | 0.03 | 平方公尺 | S56 |  | 橋面板
[12 empty] | 104 | 2020-05-27 | 定期檢測 | 拓緯工程顧問有限公司 | 2 | 2 | 1 | 1 | 伸縮縫間雜物堆積 | 未維修 | 伸縮縫清理 | 6 | 公尺 | P29 |  | 伸縮縫
[12 empty] | 105 | 2020-05-27 | 定期檢測 | 拓緯工程顧問有限公司 | 2 | 2 | 1 | 1 | 伸縮縫間雜物堆積 | 未維修 | 伸縮縫清理 | 4 | 公尺 | P32 |  | 伸縮縫
[12 empty] | 106 | 2020-05-27 | 定期檢測 | 拓緯工程顧問有限公司 | 2 | 2 | 2 | 2 | 滲水、白華 | 未維修 | 白華處理(平方公尺) | 0.36 | 平方公尺 | S13G5 |  | 主梁
[12 empty] | 107 | 2020-05-27 | 定期檢測 | 拓緯工程顧問有限公司 | 2 | 1 | 1 | 1 | 混凝土剝落、破碎、鋼筋、鋼腱或錨碇外露、銹蝕 | 未維修 | 混凝土修復(<=0.4*0.4*0.05m) | 0.04 | 平方公尺 | S25G2 |  | 主梁
[12 empty] | 108 | 2020-05-27 | 定期檢測 | 拓緯工程顧問有限公司 | 2 | 1 | 1 | 1 | 混凝土剝落、破碎、鋼筋、鋼腱或錨碇外露、銹蝕 | 未維修 | 混凝土修復(<=0.4*0.4*0.05m) | 0.06 | 平方公尺 | S27G1 |  | 主梁
[12 empty] | 109 | 2020-05-27 | 定期檢測 | 拓緯工程顧問有限公司 | 2 | 1 | 1 | 1 | 混凝土剝落、破碎、鋼筋、鋼腱或錨碇外露、銹蝕 | 未維修 | 鋼筋除鏽及混凝土修復(<=0.4*0.4*0.05m) | 0.13 | 平方公尺 | S28G1 |  | 主梁
[12 empty] | 110 | 2020-05-27 | 定期檢測 | 拓緯工程顧問有限公司 | 2 | 1 | 1 | 1 | 混凝土剝落、破碎、鋼筋、鋼腱或錨碇外露、銹蝕 | 未維修 | 鋼筋除鏽及混凝土修復(<=0.4*0.4*0.05m) | 0.02 | 平方公尺 | S51G2 |  | 主梁
[12 empty] | 111 | 2020-05-27 | 定期檢測 | 拓緯工程顧問有限公司 | 2 | 1 | 1 | 1 | 混凝土剝落、破碎、鋼筋、鋼腱或錨碇外露、銹蝕 | 未維修 | 鋼筋除鏽及混凝土修復(<=0.4*0.4*0.05m) | 0.04 | 平方公尺 | S53G3 |  | 主梁
[12 empty] | 112 | 2020-05-27 | 定期檢測 | 拓緯工程顧問有限公司 | 2 | 1 | 1 | 1 | 混凝土剝落、破碎、鋼筋、鋼腱或錨碇外露、銹蝕 | 未維修 | 鋼筋除鏽及混凝土修復(<=0.4*0.4*0.05m) | 0.03 | 平方公尺 | S55G2 |  | 主梁
[12 empty] | 113 | 2020-05-27 | 定期檢測 | 拓緯工程顧問有限公司 | 2 | 1 | 1 | 1 | 混凝土剝落、破碎、鋼筋、鋼腱或錨碇外露、銹蝕 | 未維修 | 鋼筋除鏽及混凝土修復(<=0.4*0.4*0.05m) | 0.02 | 平方公尺 | S58G1 |  | 主梁
[12 empty] | 114 | 2020-05-27 | 定期檢測 | 拓緯工程顧問有限公司 | 2 | 1 | 1 | 1 | 混凝土剝落、破碎、鋼筋、鋼腱或錨碇外露、銹蝕 | 未維修 | 混凝土修復(<=0.4*0.4*0.05m) | 0.02 | 平方公尺 | S86G1 |  | 主梁
[12 empty] | 115 | 2020-05-27 | 定期檢測 | 拓緯工程顧問有限公司 | 2 | 1 | 1 | 1 | 混凝土剝落、破碎、鋼筋、鋼腱或錨碇外露、銹蝕 | 未維修 | 鋼筋除鏽及混凝土修復(<=0.4*0.4*0.05m) | 0.09 | 平方公尺 | S86G1 |  | 主梁
[12 empty] | 116 | 2020-05-27 | 定期檢測 | 拓緯工程顧問有限公司 | 2 | 1 | 1 | 1 | 混凝土剝落、破碎、鋼筋、鋼腱或錨碇外露、銹蝕 | 未維修 | 鋼筋除鏽及混凝土修復(<=0.4*0.4*0.05m) | 0.01 | 平方公尺 | S86G2 |  | 主梁
[12 empty] | 117 | 2020-05-27 | 定期檢測 | 拓緯工程顧問有限公司 | 2 | 1 | 1 | 1 | 混凝土剝落、破碎、鋼筋、鋼腱或錨碇外露、銹蝕 | 未維修 | 鋼筋除鏽及混凝土修復(<=0.4*0.4*0.05m) | 0.02 | 平方公尺 | S87G1 |  | 主梁
[12 empty] | 118 | 2020-05-27 | 定期檢測 | 拓緯工程顧問有限公司 | 2 | 1 | 1 | 1 | 滲水、白華 | 未維修 | 白華處理(平方公尺) | 0.08 | 平方公尺 | S14 |  | 橋面板
[12 empty] | 119 | 2020-05-27 | 定期檢測 | 拓緯工程顧問有限公司 | 2 | 1 | 1 | 1 | 滲水、白華 | 未維修 | 白華處理(平方公尺) | 0.2 | 平方公尺 | S15 |  | 橋面板
[12 empty] | 120 | 2020-05-27 | 定期檢測 | 拓緯工程顧問有限公司 | 2 | 1 | 1 | 1 | 滲水、白華 | 未維修 | 橋面版滲水處理 | 1 | 處 | S22 |  | 橋面板
[12 empty] | 121 | 2020-05-27 | 定期檢測 | 拓緯工程顧問有限公司 | 2 | 1 | 1 | 1 | 混凝土剝落、破碎、鋼筋外露、銹蝕 | 未維修 | 混凝土修復(<=0.4*0.4*0.05m) | 0.08 | 平方公尺 | S34 |  | 橋面板
[12 empty] | 122 | 2020-05-27 | 定期檢測 | 拓緯工程顧問有限公司 | 2 | 1 | 1 | 1 | 混凝土剝落、破碎、鋼筋外露、銹蝕 | 未維修 | 鋼筋除鏽及混凝土修復(<=0.4*0.4*0.05m) | 0.08 | 平方公尺 | S45 |  | 橋面板
[12 empty] | 123 | 2020-05-27 | 定期檢測 | 拓緯工程顧問有限公司 | 2 | 1 | 1 | 1 | 混凝土剝落、破碎、鋼筋外露、銹蝕 | 未維修 | 鋼筋除鏽及混凝土修復(<=0.4*0.4*0.05m) | 0.01 | 平方公尺 | S48 |  | 橋面板
[12 empty] | 124 | 2020-05-27 | 定期檢測 | 拓緯工程顧問有限公司 | 2 | 1 | 1 | 1 | 混凝土剝落、破碎、鋼筋外露、銹蝕 | 未維修 | 鋼筋除鏽及混凝土修復(<=0.4*0.4*0.05m) | 0.02 | 平方公尺 | S49 |  | 橋面板
[12 empty] | 125 | 2020-05-27 | 定期檢測 | 拓緯工程顧問有限公司 | 2 | 1 | 1 | 1 | 混凝土剝落、破碎、鋼筋外露、銹蝕 | 未維修 | 鋼筋除鏽及混凝土修復(>0.4*0.4*0.05m) | 0.24 | 平方公尺 | S53 |  | 橋面板
[12 empty] | 126 | 2020-05-27 | 定期檢測 | 拓緯工程顧問有限公司 | 2 | 1 | 2 | 2 | 混凝土結構裂縫 | 未維修 | >0.3mm混凝土裂縫修補 | 22.5 | 公尺 | S74 |  | 橋面板
[12 empty] | 127 | 2020-05-27 | 定期檢測 | 拓緯工程顧問有限公司 | 2 | 1 | 1 | 1 | 滲水、白華 | 未維修 | 白華處理(平方公尺) | 0.02 | 平方公尺 | S78 |  | 橋面板
[12 empty] | 128 | 2020-05-27 | 定期檢測 | 拓緯工程顧問有限公司 | 2 | 1 | 1 | 1 | 混凝土剝落、破碎、鋼筋外露、銹蝕 | 未維修 | 混凝土修復(<=0.4*0.4*0.05m) | 0.15 | 平方公尺 | S37 |  | 橋面板
[12 empty] | 129 | 2020-05-27 | 定期檢測 | 拓緯工程顧問有限公司 | 2 | 1 | 1 | 1 | 滲水、白華 | 未維修 | 白華處理(平方公尺) | 0.01 | 平方公尺 | S38 |  | 橋面板
[12 empty] | 130 | 2020-05-27 | 定期檢測 | 拓緯工程顧問有限公司 | 2 | 1 | 1 | 1 | 混凝土剝落、破碎、鋼筋外露、銹蝕 | 未維修 | 鋼筋除鏽及混凝土修復(<=0.4*0.4*0.05m) | 0.09 | 平方公尺 | S38 |  | 橋面板
[12 empty] | 131 | 2020-05-27 | 定期檢測 | 拓緯工程顧問有限公司 | 2 | 1 | 1 | 1 | 滲水、白華 | 未維修 | 白華處理(處) | 2 | 處 | S42 |  | 橋面板
[12 empty] | 132 | 2020-05-27 | 定期檢測 | 拓緯工程顧問有限公司 | 2 | 1 | 1 | 1 | 混凝土剝落、破碎、鋼筋外露、銹蝕 | 未維修 | 鋼筋除鏽及混凝土修復(>0.4*0.4*0.05m) | 0.4 | 平方公尺 | S43 |  | 橋面板
[12 empty] | 133 | 2020-05-27 | 定期檢測 | 拓緯工程顧問有限公司 | 2 | 1 | 1 | 1 | 混凝土剝落、破碎、鋼筋外露、銹蝕 | 未維修 | 鋼筋除鏽及混凝土修復(<=0.4*0.4*0.05m) | 0.15 | 平方公尺 | S56 |  | 橋面板
[12 empty] | 134 | 2020-05-27 | 定期檢測 | 拓緯工程顧問有限公司 | 2 | 1 | 1 | 1 | 混凝土結構裂縫 | 未維修 | >0.3mm混凝土裂縫修補 | 18 | 公尺 | S70 |  | 橋面板
[12 empty] | 135 | 2020-05-27 | 定期檢測 | 拓緯工程顧問有限公司 | 2 | 1 | 2 | 2 | 混凝土結構裂縫 | 未維修 | >0.3mm混凝土裂縫修補 | 10.5 | 公尺 | S71 |  | 橋面板
[12 empty] | 136 | 2020-05-27 | 定期檢測 | 拓緯工程顧問有限公司 | 2 | 1 | 1 | 1 | 滲水、白華 | 未維修 | 白華處理(平方公尺) | 0.13 | 平方公尺 | S73 |  | 橋面板
[12 empty] | 137 | 2020-05-27 | 定期檢測 | 拓緯工程顧問有限公司 | 2 | 1 | 1 | 1 | 滲水、白華 | 未維修 | 白華處理(平方公尺) | 0.09 | 平方公尺 | S82 |  | 橋面板
[12 empty] | 138 | 2020-05-27 | 定期檢測 | 拓緯工程顧問有限公司 | 2 | 1 | 1 | 1 | 滲水、白華 | 未維修 | 白華處理(平方公尺) | 0.06 | 平方公尺 | S83 |  | 橋面板
[12 empty] | 139 | 2020-05-27 | 定期檢測 | 拓緯工程顧問有限公司 | 2 | 1 | 1 | 1 | 混凝土剝落、破碎、鋼筋外露、銹蝕 | 未維修 | 鋼筋除鏽及混凝土修復(<=0.4*0.4*0.05m) | 0.07 | 平方公尺 | S85 |  | 橋面板
[12 empty] | 140 | 2020-05-27 | 定期檢測 | 拓緯工程顧問有限公司 | 2 | 1 | 1 | 1 | 滲水、白華 | 未維修 | 白華處理(平方公尺) | 0.04 | 平方公尺 | S81 |  | 橋面板
[12 empty] | 141 | 2020-05-27 | 定期檢測 | 拓緯工程顧問有限公司 | 2 | 1 | 1 | 1 | 混凝土剝落、破碎、鋼筋外露、銹蝕 | 未維修 | 鋼筋除鏽及混凝土修復(<=0.4*0.4*0.05m) | 0.02 | 平方公尺 | S81 |  | 橋面板
[12 empty] | 142 | 2020-05-27 | 定期檢測 | 拓緯工程顧問有限公司 | 2 | 1 | 1 | 1 | 混凝土剝落、破碎、鋼筋外露、銹蝕 | 未維修 | 鋼筋除鏽及混凝土修復(<=0.4*0.4*0.05m) | 0.05 | 平方公尺 | S87 |  | 橋面板
[12 empty] | 143 | 2020-05-27 | 定期檢測 | 拓緯工程顧問有限公司 | 2 | 1 | 1 | 1 | 滲水、白華 | 未維修 | 白華處理(平方公尺) | 0.13 | 平方公尺 | S89 |  | 橋面板
[12 empty] | 144 | 2020-05-27 | 定期檢測 | 拓緯工程顧問有限公司 | 2 | 1 | 1 | 1 | 混凝土剝落、破碎、鋼筋外露、銹蝕 | 未維修 | 混凝土修復(<=0.4*0.4*0.05m) | 0.01 | 平方公尺 | S90 |  | 橋面板
[12 empty] | 145 | 2020-05-27 | 定期檢測 | 拓緯工程顧問有限公司 | 2 | 1 | 1 | 1 | 滲水、白華 | 未維修 | 白華處理(平方公尺) | 0.4 | 平方公尺 | S87 |  | 橋面板
[12 empty] | 146 | 2020-05-27 | 定期檢測 | 拓緯工程顧問有限公司 | 2 | 2 | 2 | 2 | 混凝土剝落、破碎、鋼筋外露、銹蝕 | 已維修 | 剝落混凝土修補 | 0.1 | 平方公尺 | 12k+079_oi | 19632 | 橋護欄 | 剝落混凝土修補 | 350 | 2020-09-01 | 2020-09-01 | 2020-10-08 09:30 | 張育雅
[12 empty] | 147 | 2020-05-27 | 定期檢測 | 拓緯工程顧問有限公司 | 2 | 1 | 2 | 2 | 混凝土剝落、破碎、鋼筋外露、銹蝕 | 已維修 | 剝落混凝土修補 | 0.18 | 平方公尺 | 12k+377_oi | 19633 | 橋護欄 | 剝落混凝土修補 | 350 | 2020-09-01 | 2020-09-01 | 2020-10-08 09:30 | 張育雅
[12 empty] | 148 | 2020-05-27 | 定期檢測 | 拓緯工程顧問有限公司 | 2 | 1 | 1 | 1 | 其他損傷 | 已維修 | 清除植生或雜物 | 1 | 處 | A1 | 22398 | 翼牆／擋土牆 | 植物清除 | 500 | 2020-11-24 | 2020-11-24 | 2021-01-07 17:07 | 張育雅
[12 empty] | 149 | 2020-05-27 | 定期檢測 | 拓緯工程顧問有限公司 | 2 | 1 | 1 | 1 | 其他損傷 | 已維修 | 修復受損的排水管 | 4 | 處 | S36 | 32254 | 橋梁排水設施 | 修復受損的排水管 | 600 | 2021-06-01 | 2021-06-30 | 2021-07-26 11:29 | 蕭澄清 | 2021-07-26 11:29 | 蕭澄清
[12 empty] | 150 | 2020-05-27 | 定期檢測 | 拓緯工程顧問有限公司 | 2 | 2 | 1 | 1 | 伸縮縫間雜物堆積 | 已維修 | 伸縮縫清理 | 4 | 公尺 | P9 | 36345 | 伸縮縫 | 伸縮縫清理 | 300 | 2021-11-03 | 2021-11-03 | 2021-12-13 16:26 | 蕭澄清 | 2021-12-13 16:26 | 蕭澄清
[12 empty] | 151 | 2020-05-27 | 定期檢測 | 拓緯工程顧問有限公司 | 2 | 1 | 1 | 1 | 混凝土剝落、破碎、鋼筋外露、銹蝕 | 已維修 | 混凝土剝落鋼筋鏽蝕修復 | 15 | 處 | 13k+580_oi | 19634 | 橋護欄 | 剝落混凝土修補 | 350 | 2020-09-02 | 2020-09-02 | 2020-10-08 09:44 | 張育雅
[12 empty] | 152 | 2020-05-27 | 定期檢測 | 拓緯工程顧問有限公司 | 2 | 1 | 1 | 1 | 排水設施損傷 | 已維修 | 修復受損的排水管 | 3 | 處 | S31 | 32253 | 橋梁排水設施 | 修復受損的排水管 | 600 | 2021-06-01 | 2021-06-30 | 2021-07-26 11:29 | 蕭澄清 | 2021-07-26 11:29 | 蕭澄清
[12 empty] | 153 | 2020-05-27 | 定期檢測 | 拓緯工程顧問有限公司 | 2 | 1 | 1 | 1 | 排水設施損傷 | 已維修 | 修復受損的排水管 | 1 | 處 | S90 | 32255 | 橋梁排水設施 | 修復受損的排水管 | 600 | 2021-06-01 | 2021-06-30 | 2021-07-26 11:29 | 蕭澄清 | 2021-07-26 11:29 | 蕭澄清
[12 empty] | 154 | 2020-05-27 | 定期檢測 | 拓緯工程顧問有限公司 | 2 | 1 | 1 | 1 | 其他損傷 | 已維修 | 螺栓切除 | 1 | 處 | P1-1 | 30497 | 橋墩／帽梁 | 鋼筋凸出切除 | 150 | 2021-04-20 | 2021-04-20 | 2021-05-24 11:50 | 張育雅
[12 empty] | 155 | 2020-05-27 | 定期檢測 | 拓緯工程顧問有限公司 | 2 | 1 | 1 | 1 | 混凝土剝落、破碎、鋼筋、鋼腱或錨碇外露、銹蝕 | 已維修 | 混凝土修復，蜂窩及剝落修補，水刀鑿除 | 0.02 | 平方公尺 | S1G1 | 30499 | 主梁 | 0.4*0.4*0.05m) | 500 | 2021-05-22 | 2021-05-22 | 2021-05-24 11:50 | 張育雅
[12 empty] | 156 | 2020-05-27 | 定期檢測 | 拓緯工程顧問有限公司 | 2 | 1 | 1 | 1 | 其他損傷 | 已維修 | 其他(清除植生) | 1 | 處 | S1 | 30498 | 橋梁排水設施 | 排水管清理 | 800 | 2021-04-20 | 2021-04-20 | 2021-05-24 11:50 | 張育雅
74 | 35833 | 南桃園交流道匝道R1排水橋 | 國道2號 | 國道 | 0K+215M ~0K~360M | 高公局北區養護工程分局 | 中壢工務段 | 箱型梁 | 鋼構造 | 101 | 已維修：0 | NO | 檢測日期 | 檢測類別 | 檢測單位 | D | E | R | U | 劣化類型 | 狀態 | 建議維修工法 | 數量 | 單位 | 損壞位置 | 維修紀錄ID | 維修構件 | 維修工法 | 金額 | 開工日期 | 完成日期 | 維修原始紀錄日期 | 維修原始紀錄者 | 維修最後修改日期 | 維修最後修改者
[11 empty] | 未維修：4 | 1 | 2020-07-23 | 定期檢測 | 拓緯工程顧問有限公司 | 2 | 1 | 1 | 1 | 混凝土剝落、破碎、鋼筋外露、銹蝕 | 未維修 | 修補混凝土 | 0.08 | 平方公尺 | A1 |  | 引道路堤護欄
[11 empty] | 全部：4 | 2 | 2020-07-23 | 定期檢測 | 拓緯工程顧問有限公司 | 2 | 2 | 2 | 2 | 其他損傷 | 未維修 | 橋台清理 | 1 | 處 | A2 |  | 橋台
[12 empty] | 3 | 2020-07-23 | 定期檢測 | 拓緯工程顧問有限公司 | 2 | 2 | 1 | 1 | 伸縮縫間雜物堆積 | 未維修 | 伸縮縫清理 | 3 | 公尺 | A1 |  | 伸縮縫
[12 empty] | 4 | 2020-07-23 | 定期檢測 | 拓緯工程顧問有限公司 | 2 | 2 | 1 | 1 | 伸縮縫間雜物堆積 | 未維修 | 伸縮縫清理 | 2.5 | 公尺 | A2 |  | 伸縮縫
75 | 35834 | 南桃園交流道環道R3穿越橋 | 國道2號 | 國道 | 0K+317M ~0K~422M | 高公局北區養護工程分局 | 中壢工務段 | 箱型梁 | 鋼構造 | 101 | 已維修：6 | NO | 檢測日期 | 檢測類別 | 檢測單位 | D | E | R | U | 劣化類型 | 狀態 | 建議維修工法 | 數量 | 單位 | 損壞位置 | 維修紀錄ID | 維修構件 | 維修工法 | 金額 | 開工日期 | 完成日期 | 維修原始紀錄日期 | 維修原始紀錄者 | 維修最後修改日期 | 維修最後修改者
[11 empty] | 未維修：7 | 1 | 2020-07-14 | 定期檢測 | 拓緯工程顧問有限公司 | 2 | 1 | 1 | 1 | 混凝土剝落、破碎、鋼筋外露、銹蝕 | 未維修 | 修補混凝土 | 0.02 | 平方公尺 | A1 |  | 橋台
[11 empty] | 全部：13 | 2 | 2020-07-14 | 定期檢測 | 拓緯工程顧問有限公司 | 2 | 1 | 1 | 1 | 混凝土剝落、破碎、鋼筋外露、銹蝕 | 未維修 | 修補混凝土 | 0.05 | 平方公尺 | 0k+001_oo |  | 橋護欄
[12 empty] | 3 | 2020-07-14 | 定期檢測 | 拓緯工程顧問有限公司 | 2 | 1 | 1 | 1 | 滲水、白華 | 未維修 | 混凝土修復，白華修補，水刀鑿除 | 0.14 | 平方公尺 | A2 |  | 橋台
[12 empty] | 4 | 2020-07-14 | 定期檢測 | 拓緯工程顧問有限公司 | 2 | 1 | 1 | 1 | 滲水、白華 | 未維修 | 白華處理 | 0.04 | 平方公尺 | A2 |  | 翼牆／擋土牆
[12 empty] | 5 | 2020-07-14 | 定期檢測 | 拓緯工程顧問有限公司 | 2 | 1 | 1 | 1 | 其他損傷 | 未維修 | 混凝土修復，蜂窩及剝落修補，水刀鑿除 | 0.16 | 平方公尺 | A2 |  | 防落設施
[12 empty] | 6 | 2020-07-14 | 定期檢測 | 拓緯工程顧問有限公司 | 2 | 1 | 2 | 2 | 構件損傷(挫曲、變形) | 未維修 | 鋼材修復 | 0.06 | 平方公尺 | S3G1 |  | 主梁
[12 empty] | 7 | 2020-07-14 | 定期檢測 | 拓緯工程顧問有限公司 | 2 | 1 | 1 | 1 | 塗裝劣化、生銹或腐蝕 | 未維修 | 防蝕塗裝，水刀處理+油漆塗裝 | 0.12 | 平方公尺 | S1G2 |  | 主梁
[12 empty] | 8 | 2020-07-14 | 定期檢測 | 拓緯工程顧問有限公司 | 2 | 1 | 1 | 1 | 混凝土剝落、破碎、鋼筋外露、銹蝕 | 已維修 | 混凝土修復，蜂窩及剝落修補，水刀鑿除 | 0.36 | 平方公尺 | A1 | 20246 | 橋護欄 | 修補混凝土 | 2300 | 2020-10-28 | 2020-10-28 | 2020-10-28 20:54 | 張育雅
[12 empty] | 9 | 2020-07-14 | 定期檢測 | 拓緯工程顧問有限公司 | 2 | 2 | 2 | 2 | 混凝土結構裂縫 | 已維修 | 混凝土修復，裂縫W＞0.3mm修補，水刀鑿除 | 9.2 | 公尺 | P2 | 20256 | 橋墩／帽梁 | >0.3mm混凝土裂縫修補 | 700 | 2020-10-28 | 2020-10-28 | 2020-10-28 21:18 | 張育雅
[12 empty] | 10 | 2020-07-14 | 定期檢測 | 拓緯工程顧問有限公司 | 2 | 2 | 2 | 2 | 混凝土剝落、破碎、鋼筋外露、銹蝕 | 已維修 | 混凝土修復，鋼筋銹蝕處理，水刀鑿除 | 0.48 | 平方公尺 | A1 | 20245 | 橋台 | 鋼筋除鏽及混凝土修復(>0.4*0.4*0.05m) | 4000 | 2020-10-27 | 2020-10-27 | 2020-10-28 20:41 | 張育雅
[12 empty] | 11 | 2020-07-14 | 定期檢測 | 拓緯工程顧問有限公司 | 2 | 1 | 1 | 1 | 其他損傷 | 已維修 | 其他(雜物清理) | 1 | 處 | A1 | 19468 | 橋台 | 橋台雜物及破碎混凝土塊處理 | 500 | 2020-09-27 | 2020-09-27 | 2020-09-29 10:59 | 張育雅
[12 empty] | 12 | 2020-07-14 | 定期檢測 | 拓緯工程顧問有限公司 | 2 | 1 | 1 | 1 | 混凝土剝落、破碎、鋼筋外露、銹蝕 | 已維修 | 混凝土修復，蜂窩及剝落修補，水刀鑿除 | 0.07 | 平方公尺 | A1 | 20247 | 翼牆／擋土牆 | 環氧樹脂及無收縮砂將修補 | 500 | 2020-10-28 | 2020-10-28 | 2020-10-28 20:58 | 張育雅
[12 empty] | 13 | 2020-07-14 | 定期檢測 | 拓緯工程顧問有限公司 | 2 | 2 | 1 | 1 | 混凝土剝落、破碎、鋼筋外露、銹蝕 | 已維修 | 修補混凝土 | 0.24 | 平方公尺 | A1 | 19467 | 引道路堤護欄 | 修補混凝土 | 2000 | 2020-09-27 | 2020-09-27 | 2020-09-29 10:54 | 張育雅
76 | 35835 | 南桃園交流道匝道R4高架橋 | 國道2號 | 國道 | 0K+92.5M ~0K~480M | 高公局北區養護工程分局 | 中壢工務段 | 箱型梁 | 鋼構造 | 101 | 已維修：1 | NO | 檢測日期 | 檢測類別 | 檢測單位 | D | E | R | U | 劣化類型 | 狀態 | 建議維修工法 | 數量 | 單位 | 損壞位置 | 維修紀錄ID | 維修構件 | 維修工法 | 金額 | 開工日期 | 完成日期 | 維修原始紀錄日期 | 維修原始紀錄者 | 維修最後修改日期 | 維修最後修改者
[11 empty] | 未維修：14 | 1 | 2020-07-23 | 定期檢測 | 拓緯工程顧問有限公司 | 2 | 1 | 1 | 1 | 混凝土剝落、破碎、鋼筋外露、銹蝕 | 未維修 | 修補混凝土 | 0.25 | 平方公尺 | A2_io |  | 引道路堤護欄
[11 empty] | 全部：15 | 2 | 2020-07-23 | 定期檢測 | 拓緯工程顧問有限公司 | 2 | 1 | 1 | 1 | 滲水、白華 | 未維修 | 白華處理(平方公尺) | 0.52 | 平方公尺 | S3 |  | 橋面板
[12 empty] | 3 | 2020-07-23 | 定期檢測 | 拓緯工程顧問有限公司 | 2 | 1 | 1 | 1 | 其他損傷 | 未維修 | 表面蜂窩修補 | 0.25 | 平方公尺 | S3 |  | 橋面板
[12 empty] | 4 | 2020-07-23 | 定期檢測 | 拓緯工程顧問有限公司 | 2 | 2 | 1 | 1 | 混凝土剝落、破碎、鋼筋外露、銹蝕 | 未維修 | 混凝土剝落鋼筋鏽蝕修復 | 2 | 處 | 00k+410_io |  | 橋護欄
[12 empty] | 5 | 2020-07-23 | 定期檢測 | 拓緯工程顧問有限公司 | 2 | 1 | 1 | 2 | 混凝土剝落、破碎、鋼筋外露、銹蝕 | 未維修 | 剝落混凝土修補 | 0.16 | 平方公尺 | 00k+410_oi |  | 橋護欄
[12 empty] | 6 | 2020-07-23 | 定期檢測 | 拓緯工程顧問有限公司 | 2 | 1 | 1 | 1 | 混凝土剝落、破碎、鋼筋外露、銹蝕 | 未維修 | 混凝土剝落鋼筋鏽蝕修復 | 4 | 處 | 00k+085_oo |  | 橋護欄
[12 empty] | 7 | 2020-07-23 | 定期檢測 | 拓緯工程顧問有限公司 | 2 | 2 | 1 | 1 | 混凝土剝落、破碎、鋼筋外露、銹蝕 | 未維修 | 混凝土剝落鋼筋鏽蝕修復 | 6 | 處 | 00k+125_oo |  | 橋護欄
[12 empty] | 8 | 2020-07-23 | 定期檢測 | 拓緯工程顧問有限公司 | 2 | 2 | 1 | 1 | 其他損傷 | 未維修 | 無收縮混凝土修復(5000PSI) | 1.25 | 平方公尺 | A2 |  | 伸縮縫
[12 empty] | 9 | 2020-07-23 | 定期檢測 | 拓緯工程顧問有限公司 | 2 | 1 | 1 | 1 | 伸縮縫間雜物堆積 | 未維修 | 伸縮縫清理 | 1.5 | 公尺 | P6 |  | 伸縮縫
[12 empty] | 10 | 2020-07-23 | 定期檢測 | 拓緯工程顧問有限公司 | 2 | 1 | 1 | 1 | 混凝土剝落、破碎、鋼筋外露、銹蝕 | 未維修 | 修補混凝土 | 0.02 | 平方公尺 | 00k+123_io |  | 橋護欄
[12 empty] | 11 | 2020-07-23 | 定期檢測 | 拓緯工程顧問有限公司 | 2 | 2 | 1 | 1 | 混凝土剝落、破碎、鋼筋外露、銹蝕 | 未維修 | 混凝土剝落鋼筋鏽蝕修復 | 30 | 處 | 00k+200_oi |  | 橋護欄
[12 empty] | 12 | 2020-07-23 | 定期檢測 | 拓緯工程顧問有限公司 | 2 | 2 | 1 | 1 | 伸縮縫間雜物堆積 | 未維修 | 伸縮縫清理 | 4 | 公尺 | A2 |  | 伸縮縫
[12 empty] | 13 | 2020-07-23 | 定期檢測 | 拓緯工程顧問有限公司 | 2 | 1 | 1 | 1 | 伸縮縫間雜物堆積 | 未維修 | 伸縮縫清理 | 1.5 | 公尺 | P3 |  | 伸縮縫
[12 empty] | 14 | 2020-07-23 | 定期檢測 | 拓緯工程顧問有限公司 | 2 | 2 | 1 | 1 | 伸縮縫間雜物堆積 | 未維修 | 伸縮縫清理 | 5 | 公尺 | A1 |  | 伸縮縫
[12 empty] | 15 | 2020-07-23 | 定期檢測 | 拓緯工程顧問有限公司 | 2 | 1 | 1 | 3 | 護欄損傷 | 已維修 | 橋欄杆修復 | 2 | 公尺 | 00k+410_oi | 22410 | 橋護欄 | 橋欄杆修復 | 3800 | 2020-11-25 | 2020-11-25 | 2021-01-08 10:13 | 張育雅
77 | 35836 | 南桃園交流道環道L3穿越橋 | 國道2號 | 國道 | 0K+322.652M ~0K~427.652M | 高公局北區養護工程分局 | 中壢工務段 | 箱型梁 | 鋼構造 | 101 | 已維修：4 | NO | 檢測日期 | 檢測類別 | 檢測單位 | D | E | R | U | 劣化類型 | 狀態 | 建議維修工法 | 數量 | 單位 | 損壞位置 | 維修紀錄ID | 維修構件 | 維修工法 | 金額 | 開工日期 | 完成日期 | 維修原始紀錄日期 | 維修原始紀錄者 | 維修最後修改日期 | 維修最後修改者
[11 empty] | 未維修：12 | 1 | 2020-07-14 | 定期檢測 | 拓緯工程顧問有限公司 | 2 | 1 | 1 | 1 | 混凝土剝落、破碎、鋼筋外露、銹蝕 | 未維修 | 鋼筋除鏽、環氧樹脂及無收縮砂漿修補 | 0.11 | 平方公尺 | P2-1 |  | 橋墩／帽梁
[11 empty] | 全部：16 | 2 | 2020-07-14 | 定期檢測 | 拓緯工程顧問有限公司 | 3 | 2 | 2 | 2 | 混凝土剝落、破碎、鋼筋外露、銹蝕 | 未維修 | 修補混凝土 | 0.32 | 平方公尺 | A2 |  | 引道路堤護欄
[12 empty] | 3 | 2020-07-14 | 定期檢測 | 拓緯工程顧問有限公司 | 2 | 2 | 2 | 2 | 混凝土結構裂縫 | 未維修 | 混凝土修復，裂縫W＞0.3mm修補，水刀鑿除 | 8.5 | 公尺 | P2 |  | 橋墩／帽梁
[12 empty] | 4 | 2020-07-14 | 定期檢測 | 拓緯工程顧問有限公司 | 2 | 1 | 1 | 1 | 混凝土剝落、破碎、鋼筋外露、銹蝕 | 未維修 | 混凝土修復，蜂窩及剝落修補，水刀鑿除 | 0.05 | 平方公尺 | P1 |  | 橋墩／帽梁
[12 empty] | 5 | 2020-07-14 | 定期檢測 | 拓緯工程顧問有限公司 | 2 | 1 | 1 | 1 | 塗裝劣化、生銹或腐蝕 | 未維修 | 混凝土修復，蜂窩及剝落修補，水刀鑿除 | 0.1 | 平方公尺 | A2 |  | 引道路堤護欄
[12 empty] | 6 | 2020-07-14 | 定期檢測 | 拓緯工程顧問有限公司 | 2 | 1 | 2 | 2 | 混凝土剝落、破碎、鋼筋外露、銹蝕 | 未維修 | 鋼筋除鏽、環氧樹脂及無聲縮砂漿修補 | 0.09 | 平方公尺 | A2 |  | 翼牆／擋土牆
[12 empty] | 7 | 2020-07-14 | 定期檢測 | 拓緯工程顧問有限公司 | 2 | 1 | 2 | 2 | 混凝土剝落、破碎、鋼筋外露、銹蝕 | 未維修 | 修補混凝土 | 0.08 | 平方公尺 | 0k+100_oo |  | 橋護欄
[12 empty] | 8 | 2020-07-14 | 定期檢測 | 拓緯工程顧問有限公司 | 2 | 1 | 1 | 1 | 塗裝劣化、生銹或腐蝕 | 未維修 | 防蝕塗裝，水刀處理+油漆塗裝 | 0.36 | 平方公尺 | S1G1 |  | 主梁
[12 empty] | 9 | 2020-07-14 | 定期檢測 | 拓緯工程顧問有限公司 | 2 | 1 | 1 | 1 | 塗裝劣化、生銹或腐蝕 | 未維修 | 防蝕塗裝，水刀處理+油漆塗裝 | 0.32 | 平方公尺 | S2G2 |  | 主梁
[12 empty] | 10 | 2020-07-14 | 定期檢測 | 拓緯工程顧問有限公司 | 2 | 1 | 1 | 1 | 塗裝劣化、生銹或腐蝕 | 未維修 | 防蝕塗裝，水刀處理+油漆塗裝 | 0.04 | 平方公尺 | S2G1 |  | 主梁
[12 empty] | 11 | 2020-07-14 | 定期檢測 | 拓緯工程顧問有限公司 | 2 | 1 | 1 | 1 | 塗裝劣化、生銹或腐蝕 | 未維修 | 防蝕塗裝，水刀處理+油漆塗裝 | 0.01 | 平方公尺 | S1G2 |  | 主梁
[12 empty] | 12 | 2020-07-14 | 定期檢測 | 拓緯工程顧問有限公司 | 2 | 2 | 1 | 1 | 混凝土剝落、破碎、鋼筋外露、銹蝕 | 未維修 | 混凝土修復，蜂窩及剝落修補，水刀鑿除 | 0.72 | 平方公尺 | A1 |  | 翼牆／擋土牆
[12 empty] | 13 | 2020-07-14 | 定期檢測 | 拓緯工程顧問有限公司 | 2 | 1 | 1 | 1 | 其他損傷 | 已維修 | 鋼筋突出切除 | 1 | 處 | A1 | 20250 | 橋台 | 鋼筋凸出切除 | 150 | 2020-10-27 | 2020-10-27 | 2020-10-28 21:12 | 張育雅
[12 empty] | 14 | 2020-07-14 | 定期檢測 | 拓緯工程顧問有限公司 | 2 | 2 | 2 | 2 | 混凝土結構裂縫 | 已維修 | 混凝土修復，裂縫W＞0.3mm修補，水刀鑿除 | 12 | 公尺 | P1 | 20251 | 橋墩／帽梁 | >0.3mm混凝土裂縫修補 | 700 | 2020-10-27 | 2020-10-27 | 2020-10-28 21:12 | 張育雅
[12 empty] | 15 | 2020-07-14 | 定期檢測 | 拓緯工程顧問有限公司 | 2 | 1 | 2 | 2 | 混凝土剝落、破碎、鋼筋外露、銹蝕 | 已維修 | 修補混凝土 | 0.24 | 平方公尺 | A1 | 19474 | 翼牆／擋土牆 | 修補混凝土 | 3000 | 2020-09-26 | 2020-09-26 | 2020-09-29 11:12 | 張育雅
[12 empty] | 16 | 2020-07-14 | 定期檢測 | 拓緯工程顧問有限公司 | 2 | 1 | 2 | 2 | 混凝土剝落、破碎、鋼筋外露、銹蝕 | 已維修 | 鋼筋除鏽、環氧樹脂及無聲縮砂漿修補 | 0.04 | 平方公尺 | A1 | 19475 | 翼牆／擋土牆 | 鋼筋除鏽、環氧樹脂及無聲縮砂漿修補 | 500 | 2020-09-26 | 2020-09-26 | 2020-09-29 11:12 | 張育雅
78 | 35837 | 南桃園交流道匝道L4高架橋 | 國道2號 | 國道 | 0K+145M ~0K~335M | 高公局北區養護工程分局 | 中壢工務段 | 箱型梁 | 鋼構造 | 101 | 已維修：2 | NO | 檢測日期 | 檢測類別 | 檢測單位 | D | E | R | U | 劣化類型 | 狀態 | 建議維修工法 | 數量 | 單位 | 損壞位置 | 維修紀錄ID | 維修構件 | 維修工法 | 金額 | 開工日期 | 完成日期 | 維修原始紀錄日期 | 維修原始紀錄者 | 維修最後修改日期 | 維修最後修改者
[11 empty] | 未維修：9 | 1 | 2020-07-23 | 定期檢測 | 拓緯工程顧問有限公司 | 2 | 1 | 2 | 2 | 混凝土結構裂縫 | 未維修 | >0.3mm混凝土裂縫修補 | 3.6 | 公尺 | A2 |  | 橋台
[11 empty] | 全部：11 | 2 | 2020-07-23 | 定期檢測 | 拓緯工程顧問有限公司 | 2 | 2 | 2 | 2 | 混凝土剝落、破碎、鋼筋外露、銹蝕 | 未維修 | 混凝土剝落鋼筋鏽蝕修復 | 50 | 處 | 0k+150_oo |  | 橋護欄
[12 empty] | 3 | 2020-07-23 | 定期檢測 | 拓緯工程顧問有限公司 | 2 | 2 | 2 | 2 | 混凝土剝落、破碎、鋼筋外露、銹蝕 | 未維修 | 混凝土剝落鋼筋鏽蝕修復 | 30 | 處 | 0k+160_oi |  | 橋護欄
[12 empty] | 4 | 2020-07-23 | 定期檢測 | 拓緯工程顧問有限公司 | 2 | 1 | 1 | 1 | 混凝土剝落、破碎、鋼筋外露、銹蝕 | 未維修 | 混凝土剝落鋼筋鏽蝕修復 | 0.15 | 平方公尺 | 0k+190_ii |  | 橋護欄
[12 empty] | 5 | 2020-07-23 | 定期檢測 | 拓緯工程顧問有限公司 | 2 | 2 | 1 | 1 | 伸縮縫間雜物堆積 | 未維修 | 伸縮縫清理 | 5 | 公尺 | A1 |  | 伸縮縫
[12 empty] | 6 | 2020-07-23 | 定期檢測 | 拓緯工程顧問有限公司 | 2 | 1 | 1 | 1 | 混凝土剝落、破碎、鋼筋外露、銹蝕 | 未維修 | 鋼筋除鏽及混凝土修復(<=0.4*0.4*0.05m) | 0.03 | 平方公尺 | S2 |  | 橋面板
[12 empty] | 7 | 2020-07-23 | 定期檢測 | 拓緯工程顧問有限公司 | 2 | 2 | 1 | 1 | 混凝土剝落、破碎、鋼筋外露、銹蝕 | 未維修 | 混凝土剝落鋼筋鏽蝕修復 | 35 | 處 | A1 |  | 引道路堤護欄
[12 empty] | 8 | 2020-07-23 | 定期檢測 | 拓緯工程顧問有限公司 | 2 | 2 | 1 | 1 | 伸縮縫間雜物堆積 | 未維修 | 伸縮縫清理 | 3 | 公尺 | A2 |  | 伸縮縫
[12 empty] | 9 | 2020-07-23 | 定期檢測 | 拓緯工程顧問有限公司 | 3 | 1 | 2 | 2 | 排水設施損傷 | 未維修 | 修復受損的排水管 | 1 | 處 |  |  | 橋梁排水設施
[12 empty] | 10 | 2020-07-23 | 定期檢測 | 拓緯工程顧問有限公司 | 2 | 1 | 1 | 1 | 混凝土剝落、破碎、鋼筋外露、銹蝕 | 已維修 | 混凝土修復(<=0.4*0.4*0.05m) | 0.07 | 平方公尺 | P1-1-B | 47088 | 橋墩／帽梁 | 鋼筋除鏽及混凝土修復 |  |  | 2022-12-14 | 2023-05-15 09:56 | 蕭澄清 | 2023-05-15 10:10 | 蕭澄清
[12 empty] | 11 | 2020-07-23 | 定期檢測 | 拓緯工程顧問有限公司 | 2 | 2 | 1 | 1 | 伸縮縫間雜物堆積 | 已維修 | 伸縮縫清理 | 3 | 公尺 | P1 | 45762 | 伸縮縫 | 伸縮縫清理 |  | 2022-12-01 | 2022-12-01 | 2023-03-24 09:09 | 蕭澄清 | 2023-03-24 09:09 | 蕭澄清
79 | 35846 | 桃園高架橋(西向) | 國道2號 | 國道 | 9K+937.28M ~11K~155.6M | 高公局北區養護工程分局 | 中壢工務段 | I型梁 | 預力混凝土 | 86 | 已維修：8 | NO | 檢測日期 | 檢測類別 | 檢測單位 | D | E | R | U | 劣化類型 | 狀態 | 建議維修工法 | 數量 | 單位 | 損壞位置 | 維修紀錄ID | 維修構件 | 維修工法 | 金額 | 開工日期 | 完成日期 | 維修原始紀錄日期 | 維修原始紀錄者 | 維修最後修改日期 | 維修最後修改者
[11 empty] | 未維修：83 | 1 | 2020-07-17 | 定期檢測 | 拓緯工程顧問有限公司 | 2 | 1 | 1 | 1 | 混凝土裂縫(止震塊) | 未維修 | 止震塊修復 | 0.04 | 平方公尺 | P3 |  | 防落設施
[11 empty] | 全部：91 | 2 | 2020-07-17 | 定期檢測 | 拓緯工程顧問有限公司 | 2 | 1 | 1 | 1 | 其他損傷 | 未維修 | 混凝土支承墊破損修補 | 0.35 | 平方公尺 | P3-1 |  | 防落設施
[12 empty] | 3 | 2020-07-17 | 定期檢測 | 拓緯工程顧問有限公司 | 2 | 2 | 1 | 1 | 混凝土裂縫(止震塊) | 未維修 | 止震塊修復 | 0.14 | 平方公尺 | P1 |  | 防落設施
[12 empty] | 4 | 2020-07-17 | 定期檢測 | 拓緯工程顧問有限公司 | 2 | 2 | 2 | 2 | 滲水、白華 | 未維修 | 白華處理(平方公尺) | 0.2 | 平方公尺 | S38G2(右） |  | 主梁
[12 empty] | 5 | 2020-07-17 | 定期檢測 | 拓緯工程顧問有限公司 | 2 | 2 | 2 | 2 | 滲水、白華 | 未維修 | 白華處理(平方公尺) | 0.1 | 平方公尺 | S38G3(右） |  | 主梁
[12 empty] | 6 | 2020-07-17 | 定期檢測 | 拓緯工程顧問有限公司 | 2 | 2 | 2 | 2 | 滲水、白華 | 未維修 | 白華處理(平方公尺) | 0.08 | 平方公尺 | S39G2(右） |  | 主梁
[12 empty] | 7 | 2020-07-17 | 定期檢測 | 拓緯工程顧問有限公司 | 2 | 2 | 2 | 2 | 滲水、白華 | 未維修 | 白華處理(平方公尺) | 0.2 | 平方公尺 | S35G2(左） |  | 主梁
[12 empty] | 8 | 2020-07-17 | 定期檢測 | 拓緯工程顧問有限公司 | 2 | 2 | 2 | 2 | 滲水、白華 | 未維修 | 白華處理(平方公尺) | 0.3 | 平方公尺 | S37G3(左） |  | 主梁
[12 empty] | 9 | 2020-07-17 | 定期檢測 | 拓緯工程顧問有限公司 | 2 | 1 | 1 | 2 | 混凝土剝落、破碎、鋼筋外露、銹蝕 | 未維修 | 鋼筋除鏽及混凝土修復(<=0.4*0.4*0.05m) | 0.05 | 平方公尺 | P28-2_B |  | 橋墩／帽梁
[12 empty] | 10 | 2020-07-17 | 定期檢測 | 拓緯工程顧問有限公司 | 2 | 1 | 1 | 1 | 混凝土剝落、破碎、鋼筋外露、銹蝕 | 未維修 | 混凝土修復(<=0.4*0.4*0.05m) | 0.09 | 平方公尺 | P35-2_B |  | 橋墩／帽梁
[12 empty] | 11 | 2020-07-17 | 定期檢測 | 拓緯工程顧問有限公司 | 2 | 1 | 1 | 1 | 混凝土剝落、破碎、鋼筋外露、銹蝕 | 未維修 | 鋼筋除鏽及混凝土修復(<=0.4*0.4*0.05m) | 0.01 | 平方公尺 | P35-2_F |  | 橋墩／帽梁
[12 empty] | 12 | 2020-07-17 | 定期檢測 | 拓緯工程顧問有限公司 | 3 | 2 | 2 | 2 | 伸縮縫間雜物堆積 | 未維修 | 雜物清除 | 6 | 平方公尺 | P31 |  | 伸縮縫
[12 empty] | 13 | 2020-07-17 | 定期檢測 | 拓緯工程顧問有限公司 | 3 | 3 | 2 | 2 | 伸縮縫間雜物堆積 | 未維修 | 雜物清除 | 7 | 平方公尺 | P35 |  | 伸縮縫
[12 empty] | 14 | 2020-07-17 | 定期檢測 | 拓緯工程顧問有限公司 | 2 | 1 | 1 | 1 | 混凝土剝落、破碎、鋼筋外露、銹蝕 | 未維修 | 混凝土修復(<=0.4*0.4*0.05m) | 0.05 | 平方公尺 | S3D3-8 |  | 橫隔梁
[12 empty] | 15 | 2020-07-17 | 定期檢測 | 拓緯工程顧問有限公司 | 2 | 1 | 1 | 1 | 混凝土剝落、破碎、鋼筋外露、銹蝕 | 未維修 | 修補混凝土 | 0.03 | 平方公尺 | P6-1 |  | 橋墩／帽梁
[12 empty] | 16 | 2020-07-17 | 定期檢測 | 拓緯工程顧問有限公司 | 2 | 1 | 1 | 1 | 混凝土剝落、破碎、鋼筋外露、銹蝕 | 未維修 | 鋼筋除鏽及混凝土修復(<=0.4*0.4*0.05m) | 0.03 | 平方公尺 | P20-2_B |  | 橋墩／帽梁
[12 empty] | 17 | 2020-07-17 | 定期檢測 | 拓緯工程顧問有限公司 | 2 | 1 | 1 | 2 | 混凝土剝落、破碎、鋼筋外露、銹蝕 | 未維修 | 鋼筋除鏽及混凝土修復(>0.4*0.4*0.05m) | 0.2 | 平方公尺 | S24 |  | 橋面板
[12 empty] | 18 | 2020-07-17 | 定期檢測 | 拓緯工程顧問有限公司 | 3 | 3 | 2 | 2 | 伸縮縫間雜物堆積 | 未維修 | 雜物清除 | 15 | 平方公尺 | P20 |  | 伸縮縫
[12 empty] | 19 | 2020-07-17 | 定期檢測 | 拓緯工程顧問有限公司 | 3 | 3 | 2 | 2 | 伸縮縫間雜物堆積 | 未維修 | 雜物清除 | 10 | 平方公尺 | P27 |  | 伸縮縫
[12 empty] | 20 | 2020-07-17 | 定期檢測 | 拓緯工程顧問有限公司 | 2 | 1 | 1 | 1 | 混凝土剝落、破碎、鋼筋外露、銹蝕 | 未維修 | 混凝土修復(<=0.4*0.4*0.05m) | 0.02 | 平方公尺 | S7D4-4 |  | 橫隔梁
[12 empty] | 21 | 2020-07-17 | 定期檢測 | 拓緯工程顧問有限公司 | 2 | 2 | 2 | 2 | 滲水、白華 | 未維修 | 白華處理(平方公尺) | 0.3 | 平方公尺 | S38G3(左） |  | 主梁
[12 empty] | 22 | 2020-07-17 | 定期檢測 | 拓緯工程顧問有限公司 | 2 | 1 | 1 | 1 | 混凝土剝落、破碎、鋼筋、鋼腱或錨碇外露、銹蝕 | 未維修 | 混凝土修復(<=0.4*0.4*0.05m) | 0.03 | 平方公尺 | S38G4 |  | 主梁
[12 empty] | 23 | 2020-07-17 | 定期檢測 | 拓緯工程顧問有限公司 | 2 | 2 | 2 | 2 | 滲水、白華 | 未維修 | 白華處理(平方公尺) | 0.08 | 平方公尺 | S39G1(右） |  | 主梁
[12 empty] | 24 | 2020-07-17 | 定期檢測 | 拓緯工程顧問有限公司 | 2 | 2 | 2 | 2 | 滲水、白華 | 未維修 | 白華處理(平方公尺) | 0.08 | 平方公尺 | S39G1(左） |  | 主梁
[12 empty] | 25 | 2020-07-17 | 定期檢測 | 拓緯工程顧問有限公司 | 2 | 2 | 1 | 1 | 滲水、白華 | 未維修 | 白華處理(平方公尺) | 0.31 | 平方公尺 | S29G1 |  | 主梁
[12 empty] | 26 | 2020-07-17 | 定期檢測 | 拓緯工程顧問有限公司 | 2 | 1 | 2 | 2 | 混凝土剝落、破碎、鋼筋、鋼腱或錨碇外露、銹蝕 | 未維修 | 混凝土修復(>0.4*0.4*0.05m) | 0.15 | 平方公尺 | S29G4 |  | 主梁
[12 empty] | 27 | 2020-07-17 | 定期檢測 | 拓緯工程顧問有限公司 | 2 | 1 | 1 | 1 | 混凝土剝落、破碎、鋼筋、鋼腱或錨碇外露、銹蝕 | 未維修 | 混凝土修復(<=0.4*0.4*0.05m) | 0.05 | 平方公尺 | S35G5 |  | 主梁
[12 empty] | 28 | 2020-07-17 | 定期檢測 | 拓緯工程顧問有限公司 | 2 | 2 | 2 | 2 | 滲水、白華 | 未維修 | 白華處理(平方公尺) | 0.1 | 平方公尺 | S37G1 |  | 主梁
[12 empty] | 29 | 2020-07-17 | 定期檢測 | 拓緯工程顧問有限公司 | 2 | 1 | 2 | 2 | 混凝土剝落、破碎、鋼筋外露、銹蝕 | 未維修 | 修補混凝土 | 0.09 | 平方公尺 | A2 |  | 翼牆／擋土牆
[12 empty] | 30 | 2020-07-17 | 定期檢測 | 拓緯工程顧問有限公司 | 2 | 1 | 1 | 1 | 混凝土剝落、破碎、鋼筋外露、銹蝕 | 未維修 | 混凝土修復(<=0.4*0.4*0.05m) | 0.08 | 平方公尺 | P8-2 |  | 橋墩／帽梁
[12 empty] | 31 | 2020-07-17 | 定期檢測 | 拓緯工程顧問有限公司 | 2 | 1 | 1 | 1 | 混凝土剝落、破碎、鋼筋外露、銹蝕 | 未維修 | 混凝土修復(<=0.4*0.4*0.05m) | 0.02 | 平方公尺 | P24-1_F |  | 橋墩／帽梁
[12 empty] | 32 | 2020-07-17 | 定期檢測 | 拓緯工程顧問有限公司 | 2 | 1 | 1 | 1 | 混凝土剝落、破碎、鋼筋外露、銹蝕 | 未維修 | 混凝土修復(<=0.4*0.4*0.05m) | 0.02 | 平方公尺 | S19 |  | 橋面板
[12 empty] | 33 | 2020-07-17 | 定期檢測 | 拓緯工程顧問有限公司 | 3 | 3 | 2 | 2 | 伸縮縫間雜物堆積 | 未維修 | 雜物清除 | 10 | 平方公尺 | A1 |  | 伸縮縫
[12 empty] | 34 | 2020-07-17 | 定期檢測 | 拓緯工程顧問有限公司 | 3 | 3 | 2 | 2 | 伸縮縫間雜物堆積 | 未維修 | 雜物清除 | 10 | 平方公尺 | P16 |  | 伸縮縫
[12 empty] | 35 | 2020-07-17 | 定期檢測 | 拓緯工程顧問有限公司 | 3 | 3 | 2 | 2 | 伸縮縫間雜物堆積 | 未維修 | 雜物清除 | 8 | 平方公尺 | 分P23 |  | 伸縮縫
[12 empty] | 36 | 2020-07-17 | 定期檢測 | 拓緯工程顧問有限公司 | 2 | 2 | 2 | 2 | 混凝土剝落、破碎、鋼筋外露、銹蝕 | 未維修 | 混凝土修復(>0.4*0.4*0.05m) | 0.26 | 平方公尺 | S24D1-4_B |  | 橫隔梁
[12 empty] | 37 | 2020-07-17 | 定期檢測 | 拓緯工程顧問有限公司 | 2 | 1 | 1 | 1 | 混凝土剝落、破碎、鋼筋外露、銹蝕 | 未維修 | 混凝土修復(<=0.4*0.4*0.05m) | 0.1 | 平方公尺 | S38D2-8 |  | 橫隔梁
[12 empty] | 38 | 2020-07-17 | 定期檢測 | 拓緯工程顧問有限公司 | 2 | 1 | 1 | 1 | 混凝土剝落、破碎、鋼筋外露、銹蝕 | 未維修 | 混凝土修復(<=0.4*0.4*0.05m) | 0.05 | 平方公尺 | S39D2-3 |  | 橫隔梁
[12 empty] | 39 | 2020-07-17 | 定期檢測 | 拓緯工程顧問有限公司 | 2 | 2 | 1 | 1 | 滲水、白華 | 未維修 | 白華處理(處) | 20 | 處 | S3G1 |  | 主梁
[12 empty] | 40 | 2020-07-17 | 定期檢測 | 拓緯工程顧問有限公司 | 2 | 1 | 1 | 1 | 混凝土剝落、破碎、鋼筋、鋼腱或錨碇外露、銹蝕 | 未維修 | 混凝土修復(<=0.4*0.4*0.05m) | 0.05 | 平方公尺 | S3G4 |  | 主梁
[12 empty] | 41 | 2020-07-17 | 定期檢測 | 拓緯工程顧問有限公司 | 2 | 1 | 1 | 1 | 混凝土剝落、破碎、鋼筋、鋼腱或錨碇外露、銹蝕 | 未維修 | 混凝土修復(<=0.4*0.4*0.05m) | 0.01 | 平方公尺 | S1G1 |  | 主梁
[12 empty] | 42 | 2020-07-17 | 定期檢測 | 拓緯工程顧問有限公司 | 2 | 1 | 1 | 1 | 混凝土剝落、破碎、鋼筋、鋼腱或錨碇外露、銹蝕 | 未維修 | 混凝土修復(<=0.4*0.4*0.05m) | 0.02 | 平方公尺 | S1G6 |  | 主梁
[12 empty] | 43 | 2020-07-17 | 定期檢測 | 拓緯工程顧問有限公司 | 2 | 1 | 1 | 1 | 滲水、白華 | 未維修 | 白華處理(處) | 5 | 處 | S2G4 |  | 主梁
[12 empty] | 44 | 2020-07-17 | 定期檢測 | 拓緯工程顧問有限公司 | 2 | 1 | 1 | 1 | 混凝土剝落、破碎、鋼筋、鋼腱或錨碇外露、銹蝕 | 未維修 | 混凝土修復(>0.4*0.4*0.05m) | 0.18 | 平方公尺 | S2G4 |  | 主梁
[12 empty] | 45 | 2020-07-17 | 定期檢測 | 拓緯工程顧問有限公司 | 2 | 1 | 1 | 1 | 混凝土剝落、破碎、鋼筋、鋼腱或錨碇外露、銹蝕 | 未維修 | 混凝土修復(<=0.4*0.4*0.05m) | 0.05 | 平方公尺 | S28G7 |  | 主梁
[12 empty] | 46 | 2020-07-17 | 定期檢測 | 拓緯工程顧問有限公司 | 2 | 1 | 1 | 1 | 混凝土剝落、破碎、鋼筋、鋼腱或錨碇外露、銹蝕 | 未維修 | 混凝土修復(<=0.4*0.4*0.05m) | 0.15 | 平方公尺 | S28G8 |  | 主梁
[12 empty] | 47 | 2020-07-17 | 定期檢測 | 拓緯工程顧問有限公司 | 2 | 1 | 1 | 1 | 混凝土剝落、破碎、鋼筋外露、銹蝕 | 未維修 | 混凝土修復(<=0.4*0.4*0.05m) | 0.08 | 平方公尺 | S24D1-7_B |  | 橫隔梁
[12 empty] | 48 | 2020-07-17 | 定期檢測 | 拓緯工程顧問有限公司 | 2 | 1 | 1 | 1 | 混凝土剝落、破碎、鋼筋外露、銹蝕 | 未維修 | 混凝土修復(>0.4*0.4*0.05m) | 0.2 | 平方公尺 | S36D1-6_B |  | 橫隔梁
[12 empty] | 49 | 2020-07-17 | 定期檢測 | 拓緯工程顧問有限公司 | 2 | 1 | 1 | 1 | 混凝土剝落、破碎、鋼筋外露、銹蝕 | 未維修 | 混凝土修復(<=0.4*0.4*0.05m) | 0.09 | 平方公尺 | S38D3-8_B |  | 橫隔梁
[12 empty] | 50 | 2020-07-17 | 定期檢測 | 拓緯工程顧問有限公司 | 2 | 2 | 1 | 1 | 滲水、白華 | 未維修 | 白華處理(處) | 15 | 處 | S3G2 |  | 主梁
[12 empty] | 51 | 2020-07-17 | 定期檢測 | 拓緯工程顧問有限公司 | 2 | 1 | 1 | 1 | 混凝土剝落、破碎、鋼筋、鋼腱或錨碇外露、銹蝕 | 未維修 | 混凝土修復(<=0.4*0.4*0.05m) | 0.07 | 平方公尺 | S4G4 |  | 主梁
[12 empty] | 52 | 2020-07-17 | 定期檢測 | 拓緯工程顧問有限公司 | 2 | 1 | 1 | 1 | 混凝土剝落、破碎、鋼筋、鋼腱或錨碇外露、銹蝕 | 未維修 | 混凝土修復(<=0.4*0.4*0.05m) | 0.02 | 平方公尺 | S8G7 |  | 主梁
[12 empty] | 53 | 2020-07-17 | 定期檢測 | 拓緯工程顧問有限公司 | 2 | 1 | 1 | 1 | 混凝土剝落、破碎、鋼筋、鋼腱或錨碇外露、銹蝕 | 未維修 | 混凝土修復(<=0.4*0.4*0.05m) | 0.02 | 平方公尺 | S22G6 |  | 主梁
[12 empty] | 54 | 2020-07-17 | 定期檢測 | 拓緯工程顧問有限公司 | 2 | 1 | 1 | 1 | 混凝土剝落、破碎、鋼筋、鋼腱或錨碇外露、銹蝕 | 未維修 | 混凝土修復(<=0.4*0.4*0.05m) | 0.11 | 平方公尺 | S27G4 |  | 主梁
[12 empty] | 55 | 2020-07-17 | 定期檢測 | 拓緯工程顧問有限公司 | 2 | 2 | 2 | 2 | 滲水、白華 | 未維修 | 白華處理(處) | 0.3 | 處 | S30G2 |  | 主梁
[12 empty] | 56 | 2020-07-17 | 定期檢測 | 拓緯工程顧問有限公司 | 2 | 2 | 1 | 1 | 滲水、白華 | 未維修 | 白華處理(平方公尺) | 0.3 | 平方公尺 | S30G4 |  | 主梁
[12 empty] | 57 | 2020-07-17 | 定期檢測 | 拓緯工程顧問有限公司 | 2 | 2 | 1 | 1 | 滲水、白華 | 未維修 | 白華處理(平方公尺) | 0.15 | 平方公尺 | S35G1(右） |  | 主梁
[12 empty] | 58 | 2020-07-17 | 定期檢測 | 拓緯工程顧問有限公司 | 2 | 2 | 2 | 2 | 滲水、白華 | 未維修 | 白華處理(平方公尺) | 0.1 | 平方公尺 | S35G2(左） |  | 主梁
[12 empty] | 59 | 2020-07-17 | 定期檢測 | 拓緯工程顧問有限公司 | 2 | 2 | 2 | 2 | 滲水、白華 | 未維修 | 白華處理(平方公尺) | 0.15 | 平方公尺 | S38G1(右） |  | 主梁
[12 empty] | 60 | 2020-07-17 | 定期檢測 | 拓緯工程顧問有限公司 | 3 | 3 | 2 | 2 | 伸縮縫間雜物堆積 | 未維修 | 雜物清除 | 10 | 平方公尺 | P7 |  | 伸縮縫
[12 empty] | 61 | 2020-07-17 | 定期檢測 | 拓緯工程顧問有限公司 | 3 | 3 | 2 | 2 | 伸縮縫間雜物堆積 | 未維修 | 雜物清除 | 8 | 平方公尺 | P12(P9) |  | 伸縮縫
[12 empty] | 62 | 2020-07-17 | 定期檢測 | 拓緯工程顧問有限公司 | 2 | 1 | 1 | 1 | 混凝土剝落、破碎、鋼筋外露、銹蝕 | 未維修 | 表面蜂窩修補 | 0.02 | 平方公尺 | S31D2-8 |  | 橫隔梁
[12 empty] | 63 | 2020-07-17 | 定期檢測 | 拓緯工程顧問有限公司 | 2 | 1 | 1 | 1 | 混凝土剝落、破碎、鋼筋外露、銹蝕 | 未維修 | 混凝土修復(<=0.4*0.4*0.05m) | 0.08 | 平方公尺 | S35D1-7_B |  | 橫隔梁
[12 empty] | 64 | 2020-07-17 | 定期檢測 | 拓緯工程顧問有限公司 | 2 | 1 | 1 | 1 | 混凝土剝落、破碎、鋼筋、鋼腱或錨碇外露、銹蝕 | 未維修 | 混凝土修復(<=0.4*0.4*0.05m) | 0.06 | 平方公尺 | S8G5 |  | 主梁
[12 empty] | 65 | 2020-07-17 | 定期檢測 | 拓緯工程顧問有限公司 | 2 | 2 | 1 | 1 | 滲水、白華 | 未維修 | 白華處理(平方公尺) | 0.2 | 平方公尺 | S32G1 |  | 主梁
[12 empty] | 66 | 2020-07-17 | 定期檢測 | 拓緯工程顧問有限公司 | 2 | 1 | 1 | 1 | 混凝土剝落、破碎、鋼筋、鋼腱或錨碇外露、銹蝕 | 未維修 | 混凝土修復(<=0.4*0.4*0.05m) | 0.07 | 平方公尺 | S32G5 |  | 主梁
[12 empty] | 67 | 2020-07-17 | 定期檢測 | 拓緯工程顧問有限公司 | 2 | 1 | 1 | 1 | 混凝土剝落、破碎、鋼筋、鋼腱或錨碇外露、銹蝕 | 未維修 | 混凝土修復(<=0.4*0.4*0.05m) | 0.04 | 平方公尺 | S33G6 |  | 主梁
[12 empty] | 68 | 2020-07-17 | 定期檢測 | 拓緯工程顧問有限公司 | 2 | 2 | 1 | 1 | 滲水、白華 | 未維修 | 白華處理(平方公尺) | 0.1 | 平方公尺 | S34G1 |  | 主梁
[12 empty] | 69 | 2020-07-17 | 定期檢測 | 拓緯工程顧問有限公司 | 2 | 1 | 1 | 1 | 混凝土剝落、破碎、鋼筋、鋼腱或錨碇外露、銹蝕 | 未維修 | 混凝土修復(>0.4*0.4*0.05m) | 0.25 | 平方公尺 | S9G6 |  | 主梁
[12 empty] | 70 | 2020-07-17 | 定期檢測 | 拓緯工程顧問有限公司 | 2 | 1 | 1 | 1 | 混凝土剝落、破碎、鋼筋、鋼腱或錨碇外露、銹蝕 | 未維修 | 混凝土修復(<=0.4*0.4*0.05m) | 0.03 | 平方公尺 | S25G5 |  | 主梁
[12 empty] | 71 | 2020-07-17 | 定期檢測 | 拓緯工程顧問有限公司 | 2 | 2 | 2 | 2 | 滲水、白華 | 未維修 | 白華處理(處) | 0.3 | 處 | S30G3 |  | 主梁
[12 empty] | 72 | 2020-07-17 | 定期檢測 | 拓緯工程顧問有限公司 | 2 | 1 | 1 | 1 | 混凝土剝落、破碎、鋼筋、鋼腱或錨碇外露、銹蝕 | 未維修 | 混凝土修復(<=0.4*0.4*0.05m) | 0.04 | 平方公尺 | S31G8 |  | 主梁
[12 empty] | 73 | 2020-07-17 | 定期檢測 | 拓緯工程顧問有限公司 | 2 | 1 | 1 | 1 | 混凝土剝落、破碎、鋼筋、鋼腱或錨碇外露、銹蝕 | 未維修 | 混凝土修復(<=0.4*0.4*0.05m) | 0.08 | 平方公尺 | S34G9 |  | 主梁
[12 empty] | 74 | 2020-07-17 | 定期檢測 | 拓緯工程顧問有限公司 | 2 | 2 | 1 | 1 | 滲水、白華 | 未維修 | 白華處理(平方公尺) | 0.2 | 平方公尺 | S35G1(左） |  | 主梁
[12 empty] | 75 | 2020-07-17 | 定期檢測 | 拓緯工程顧問有限公司 | 2 | 2 | 2 | 2 | 滲水、白華 | 未維修 | 白華處理(平方公尺) | 0.25 | 平方公尺 | S38G1(左） |  | 主梁
[12 empty] | 76 | 2020-07-17 | 定期檢測 | 拓緯工程顧問有限公司 | 2 | 2 | 2 | 2 | 滲水、白華 | 未維修 | 白華處理(平方公尺) | 0.15 | 平方公尺 | S38G2(左） |  | 主梁
[12 empty] | 77 | 2020-07-17 | 定期檢測 | 拓緯工程顧問有限公司 | 2 | 1 | 2 | 2 | 滲水、白華 | 未維修 | 白華處理(平方公尺) | 0.04 | 平方公尺 | S39G2(左） |  | 主梁
[12 empty] | 78 | 2020-07-17 | 定期檢測 | 拓緯工程顧問有限公司 | 2 | 1 | 1 | 1 | 混凝土剝落、破碎、鋼筋外露、銹蝕 | 未維修 | 剝落混凝土修補 | 0.12 | 平方公尺 | 10k+240_oi |  | 橋護欄
[12 empty] | 79 | 2020-07-17 | 定期檢測 | 拓緯工程顧問有限公司 | 2 | 1 | 1 | 1 | 混凝土剝落、破碎、鋼筋外露、銹蝕 | 未維修 | 剝落混凝土修補 | 0.2 | 平方公尺 | 10k+420_oi |  | 橋護欄
[12 empty] | 80 | 2020-07-17 | 定期檢測 | 拓緯工程顧問有限公司 | 2 | 1 | 1 | 1 | 混凝土剝落、破碎、鋼筋外露、銹蝕 | 未維修 | 剝落混凝土修補 | 0.1 | 平方公尺 | 10k+566_oi |  | 橋護欄
[12 empty] | 81 | 2020-07-17 | 定期檢測 | 拓緯工程顧問有限公司 | 2 | 2 | 1 | 1 | 伸縮縫間雜物堆積 | 未維修 | 雜物清除 | 5 | 平方公尺 | A2 |  | 伸縮縫
[12 empty] | 82 | 2020-07-17 | 定期檢測 | 拓緯工程顧問有限公司 | 3 | 3 | 2 | 2 | 伸縮縫間雜物堆積 | 未維修 | 雜物清除 | 10 | 平方公尺 | P4 |  | 伸縮縫
[12 empty] | 83 | 2020-07-17 | 定期檢測 | 拓緯工程顧問有限公司 | 2 | 1 | 1 | 1 | 塵土、雜物堆積 | 未維修 | 垃圾或土砂清理 | 1 | 處 | P10W |  | 支承／支承墊／阻尼裝置
[12 empty] | 84 | 2020-07-17 | 定期檢測 | 拓緯工程顧問有限公司 | 2 | 2 | 2 | 3 | 混凝土剝落、破碎、鋼筋外露、銹蝕 | 已維修 | 混凝土修復(>0.4*0.4*0.05m) | 1.2 | 平方公尺 | S32D1-5_B | 22367 | 橫隔梁 | 鋼筋除鏽及混凝土修復(>0.4*0.4*0.05m) | 4000 | 2020-11-09 | 2020-11-09 | 2021-01-07 14:47 | 張育雅
[12 empty] | 85 | 2020-07-17 | 定期檢測 | 拓緯工程顧問有限公司 | 2 | 2 | 2 | 3 | 混凝土剝落、破碎、鋼筋外露、銹蝕 | 已維修 | 混凝土修復(>0.4*0.4*0.05m) | 1.2 | 平方公尺 | S32D1-8_B | 22368 | 橫隔梁 | 鋼筋除鏽及混凝土修復(>0.4*0.4*0.05m) | 4000 | 2020-11-09 | 2020-11-09 | 2021-01-07 14:47 | 張育雅
[12 empty] | 86 | 2020-07-17 | 定期檢測 | 拓緯工程顧問有限公司 | 3 | 2 | 2 | 3 | 混凝土剝落、破碎、鋼筋外露、銹蝕 | 已維修 | 混凝土修復(<=0.4*0.4*0.05m) | 0.48 | 平方公尺 | S8D4-1 | 22365 | 橫隔梁 | 鋼筋除鏽及混凝土修復(>0.4*0.4*0.05m) | 4000 | 2020-11-13 | 2020-11-13 | 2021-01-07 14:47 | 張育雅
[12 empty] | 87 | 2020-07-17 | 定期檢測 | 拓緯工程顧問有限公司 | 2 | 1 | 2 | 2 | 混凝土剝落、破碎、鋼筋外露、銹蝕 | 已維修 | 修補混凝土 | 0.3 | 平方公尺 | A2 | 19003 | 引道路堤護欄 | 修補混凝土 | 2000 | 2020-08-25 | 2020-08-25 | 2020-09-11 14:47 | 張育雅
[12 empty] | 88 | 2020-07-17 | 定期檢測 | 拓緯工程顧問有限公司 | 3 | 1 | 2 | 3 | 混凝土剝落、破碎、鋼筋外露、銹蝕 | 已維修 | 剝落混凝土修補 | 0.24 | 平方公尺 | 10k+057_oo | 29924 | 橋護欄 | 混凝土剝落鋼筋鏽蝕修復 | 500 | 2021-01-20 | 2021-01-20 | 2021-05-10 13:50 | 張育雅
[12 empty] | 89 | 2020-07-17 | 定期檢測 | 拓緯工程顧問有限公司 | 3 | 2 | 2 | 3 | 混凝土剝落、破碎、鋼筋外露、銹蝕 | 已維修 | 混凝土修復(>0.4*0.4*0.05m) | 0.56 | 平方公尺 | S12D4-4 | 22366 | 橫隔梁 | 鋼筋除鏽及混凝土修復(>0.4*0.4*0.05m) | 4000 | 2021-11-14 | 2021-11-14 | 2021-01-07 14:47 | 張育雅
[12 empty] | 90 | 2020-07-17 | 定期檢測 | 拓緯工程顧問有限公司 | 2 | 2 | 2 | 3 | 混凝土剝落、破碎、鋼筋外露、銹蝕 | 已維修 | 混凝土修復(>0.4*0.4*0.05m) | 0.25 | 平方公尺 | S4D4-1 | 22364 | 橫隔梁 | 鋼筋除鏽及混凝土修復(>0.4*0.4*0.05m) | 4000 | 2020-11-10 | 2020-11-10 | 2021-01-07 14:47 | 張育雅
[12 empty] | 91 | 2020-07-17 | 定期檢測 | 拓緯工程顧問有限公司 | 2 | 1 | 2 | 2 | 混凝土剝落、破碎、鋼筋外露、銹蝕 | 已維修 | 剝落混凝土修補 | 0.09 | 平方公尺 | 10k+070_oi | 23278 | 橋護欄 | 剝落混凝土修補 | 350 | 2021-01-12 | 2021-01-12 | 2021-03-04 09:08 | 張育雅
80 | 39802 | 校前路交流道R1南下出口匝道橋 | 國道1號五楊高架 | 國道 | 0K+160M ~0K~195M | 高公局北區養護工程分局 | 中壢工務段 | I型梁 | 預力混凝土 | 106 | 已維修：0 | NO | 檢測日期 | 檢測類別 | 檢測單位 | D | E | R | U | 劣化類型 | 狀態 | 建議維修工法 | 數量 | 單位 | 損壞位置 | 維修紀錄ID | 維修構件 | 維修工法 | 金額 | 開工日期 | 完成日期 | 維修原始紀錄日期 | 維修原始紀錄者 | 維修最後修改日期 | 維修最後修改者
[11 empty] | 未維修：1 | 1 | 2020-05-20 | 定期檢測 | 拓緯工程顧問有限公司 | 2 | 1 | 2 | 2 | 混凝土結構裂縫 | 未維修 | >0.3mm混凝土裂縫修補 | 0.9 | 公尺 | A2 |  | 橋台
全部：1
81 | 40119 | 南崁溪橋(北向) | 國道1號 | 國道 | 49K+483.979M ~49K~560.679M | 高公局北區養護工程分局 | 中壢工務段 | I型梁 | 預力混凝土 | 63 | 已維修：4 | NO | 檢測日期 | 檢測類別 | 檢測單位 | D | E | R | U | 劣化類型 | 狀態 | 建議維修工法 | 數量 | 單位 | 損壞位置 | 維修紀錄ID | 維修構件 | 維修工法 | 金額 | 開工日期 | 完成日期 | 維修原始紀錄日期 | 維修原始紀錄者 | 維修最後修改日期 | 維修最後修改者
[11 empty] | 未維修：30 | 1 | 2020-05-01 | 定期檢測 | 拓緯工程顧問有限公司 | 2 | 1 | 1 | 1 | 混凝土剝落、破碎、鋼筋、鋼腱或錨碇外露、銹蝕 | 未維修 | 混凝土修復，鋼筋銹蝕處理，水刀鑿除 | 0.01 | 平方公尺 | S1G5 |  | 主梁
[11 empty] | 全部：34 | 2 | 2020-05-01 | 定期檢測 | 拓緯工程顧問有限公司 | 2 | 1 | 1 | 1 | 混凝土剝落、破碎、鋼筋、鋼腱或錨碇外露、銹蝕 | 未維修 | 混凝土修復，鋼筋銹蝕處理，水刀鑿除 | 0.1 | 平方公尺 | S2G6 |  | 主梁
[12 empty] | 3 | 2020-05-01 | 定期檢測 | 拓緯工程顧問有限公司 | 2 | 1 | 1 | 1 | 混凝土剝落、破碎、鋼筋、鋼腱或錨碇外露、銹蝕 | 未維修 | 混凝土修復，鋼筋銹蝕處理，水刀鑿除 | 0.03 | 平方公尺 | S3G2 |  | 主梁
[12 empty] | 4 | 2020-05-01 | 定期檢測 | 拓緯工程顧問有限公司 | 2 | 1 | 1 | 1 | 混凝土剝落、破碎、鋼筋、鋼腱或錨碇外露、銹蝕 | 未維修 | 混凝土修復，鋼筋銹蝕處理，水刀鑿除 | 0.08 | 平方公尺 | S3G11 |  | 主梁
[12 empty] | 5 | 2020-05-01 | 定期檢測 | 拓緯工程顧問有限公司 | 2 | 1 | 1 | 1 | 其他損傷 | 未維修 | 混凝土修復，蜂窩及剝落修補，水刀鑿除 | 0.08 | 平方公尺 | S1 |  | 橫隔梁
[12 empty] | 6 | 2020-05-01 | 定期檢測 | 拓緯工程顧問有限公司 | 2 | 1 | 1 | 1 | 混凝土剝落、破碎、鋼筋外露、銹蝕 | 未維修 | 混凝土修復，鋼筋銹蝕處理，水刀鑿除 | 0.08 | 平方公尺 | S1 |  | 橋面板
[12 empty] | 7 | 2020-05-01 | 定期檢測 | 拓緯工程顧問有限公司 | 2 | 1 | 1 | 1 | 混凝土結構裂縫 | 未維修 | 混凝土修復，裂縫W＞0.3mm修補，水刀鑿除 | 3 | 公尺 | A1 |  | 橋台
[12 empty] | 8 | 2020-05-01 | 定期檢測 | 拓緯工程顧問有限公司 | 2 | 1 | 2 | 2 | 混凝土剝落、破碎、鋼筋外露、銹蝕 | 未維修 | 混凝土修復，鋼筋銹蝕處理，水刀鑿除 | 0.01 | 平方公尺 | P2-6B |  | 橋墩／帽梁
[12 empty] | 9 | 2020-05-01 | 定期檢測 | 拓緯工程顧問有限公司 | 2 | 1 | 1 | 1 | 混凝土剝落、破碎、鋼筋、鋼腱或錨碇外露、銹蝕 | 未維修 | 混凝土修復，鋼筋銹蝕處理，水刀鑿除 | 0.02 | 平方公尺 | S1G1 |  | 主梁
[12 empty] | 10 | 2020-05-01 | 定期檢測 | 拓緯工程顧問有限公司 | 2 | 1 | 1 | 1 | 混凝土剝落、破碎、鋼筋、鋼腱或錨碇外露、銹蝕 | 未維修 | 混凝土修復，鋼筋銹蝕處理，水刀鑿除 | 0.04 | 平方公尺 | S1G6 |  | 主梁
[12 empty] | 11 | 2020-05-01 | 定期檢測 | 拓緯工程顧問有限公司 | 2 | 1 | 1 | 1 | 混凝土剝落、破碎、鋼筋、鋼腱或錨碇外露、銹蝕 | 未維修 | 混凝土修復，鋼筋銹蝕處理，水刀鑿除 | 0.07 | 平方公尺 | S1G9 |  | 主梁
[12 empty] | 12 | 2020-05-01 | 定期檢測 | 拓緯工程顧問有限公司 | 2 | 1 | 1 | 1 | 混凝土剝落、破碎、鋼筋、鋼腱或錨碇外露、銹蝕 | 未維修 | 混凝土修復，鋼筋銹蝕處理，水刀鑿除 | 0.01 | 平方公尺 | S1G11 |  | 主梁
[12 empty] | 13 | 2020-05-01 | 定期檢測 | 拓緯工程顧問有限公司 | 2 | 1 | 1 | 1 | 混凝土剝落、破碎、鋼筋、鋼腱或錨碇外露、銹蝕 | 未維修 | 混凝土修復，鋼筋銹蝕處理，水刀鑿除 | 0.07 | 平方公尺 | S2G1 |  | 主梁
[12 empty] | 14 | 2020-05-01 | 定期檢測 | 拓緯工程顧問有限公司 | 2 | 1 | 1 | 1 | 混凝土剝落、破碎、鋼筋外露、銹蝕 | 未維修 | 混凝土修復，鋼筋銹蝕處理，水刀鑿除 | 0.33 | 平方公尺 | S1 |  | 橫隔梁
[12 empty] | 15 | 2020-05-01 | 定期檢測 | 拓緯工程顧問有限公司 | 2 | 1 | 1 | 1 | 滲水、白華 | 未維修 | 混凝土修復，白華修補，水刀鑿除 | 1 | 處 | A2 |  | 橋台
[12 empty] | 16 | 2020-05-01 | 定期檢測 | 拓緯工程顧問有限公司 | 2 | 1 | 2 | 2 | 混凝土結構裂縫 | 未維修 | 混凝土修復，裂縫W＞0.3mm修補，水刀鑿除 | 3 | 公尺 | A2 |  | 橋台
[12 empty] | 17 | 2020-05-01 | 定期檢測 | 拓緯工程顧問有限公司 | 2 | 2 | 2 | 2 | 混凝土剝落、破碎、鋼筋外露、銹蝕 | 未維修 | 混凝土修復，鋼筋銹蝕處理，水刀鑿除 | 7 | 處 | oo |  | 橋護欄
[12 empty] | 18 | 2020-05-01 | 定期檢測 | 拓緯工程顧問有限公司 | 2 | 1 | 1 | 1 | 混凝土剝落、破碎、鋼筋、鋼腱或錨碇外露、銹蝕 | 未維修 | 混凝土修復，鋼筋銹蝕處理，水刀鑿除 | 0.12 | 平方公尺 | S3G5 |  | 主梁
[12 empty] | 19 | 2020-05-01 | 定期檢測 | 拓緯工程顧問有限公司 | 2 | 1 | 1 | 1 | 混凝土剝落、破碎、鋼筋、鋼腱或錨碇外露、銹蝕 | 未維修 | 混凝土修復，鋼筋銹蝕處理，水刀鑿除 | 0.13 | 平方公尺 | S3G5 |  | 主梁
[12 empty] | 20 | 2020-05-01 | 定期檢測 | 拓緯工程顧問有限公司 | 2 | 1 | 1 | 1 | 混凝土剝落、破碎、鋼筋、鋼腱或錨碇外露、銹蝕 | 未維修 | 混凝土修復，鋼筋銹蝕處理，水刀鑿除 | 0.09 | 平方公尺 | S3G6 |  | 主梁
[12 empty] | 21 | 2020-05-01 | 定期檢測 | 拓緯工程顧問有限公司 | 2 | 1 | 1 | 1 | 混凝土剝落、破碎、鋼筋、鋼腱或錨碇外露、銹蝕 | 未維修 | 混凝土修復，鋼筋銹蝕處理，水刀鑿除 | 0.02 | 平方公尺 | S3G7 |  | 主梁
[12 empty] | 22 | 2020-05-01 | 定期檢測 | 拓緯工程顧問有限公司 | 2 | 1 | 1 | 1 | 混凝土剝落、破碎、鋼筋、鋼腱或錨碇外露、銹蝕 | 未維修 | 混凝土修復，鋼筋銹蝕處理，水刀鑿除 | 0.06 | 平方公尺 | S1G3 |  | 主梁
[12 empty] | 23 | 2020-05-01 | 定期檢測 | 拓緯工程顧問有限公司 | 2 | 1 | 1 | 1 | 混凝土剝落、破碎、鋼筋、鋼腱或錨碇外露、銹蝕 | 未維修 | 混凝土修復，鋼筋銹蝕處理，水刀鑿除 | 0.13 | 平方公尺 | S3G1 |  | 主梁
[12 empty] | 24 | 2020-05-01 | 定期檢測 | 拓緯工程顧問有限公司 | 2 | 1 | 1 | 1 | 混凝土剝落、破碎、鋼筋、鋼腱或錨碇外露、銹蝕 | 未維修 | 混凝土修復，鋼筋銹蝕處理，水刀鑿除 | 0.04 | 平方公尺 | S3G3 |  | 主梁
[12 empty] | 25 | 2020-05-01 | 定期檢測 | 拓緯工程顧問有限公司 | 2 | 1 | 1 | 1 | 混凝土剝落、破碎、鋼筋、鋼腱或錨碇外露、銹蝕 | 未維修 | 混凝土修復，鋼筋銹蝕處理，水刀鑿除 | 0.16 | 平方公尺 | S3G8 |  | 主梁
[12 empty] | 26 | 2020-05-01 | 定期檢測 | 拓緯工程顧問有限公司 | 2 | 1 | 1 | 1 | 混凝土剝落、破碎、鋼筋外露、銹蝕 | 未維修 | 混凝土修復，鋼筋銹蝕處理，水刀鑿除 | 0.07 | 平方公尺 | S1 |  | 橫隔梁
[12 empty] | 27 | 2020-05-01 | 定期檢測 | 拓緯工程顧問有限公司 | 2 | 1 | 1 | 1 | 混凝土剝落、破碎、鋼筋外露、銹蝕 | 未維修 | 混凝土修復，鋼筋銹蝕處理，水刀鑿除 | 0.03 | 平方公尺 | S1 |  | 橋面板
[12 empty] | 28 | 2020-05-01 | 定期檢測 | 拓緯工程顧問有限公司 | 2 | 1 | 1 | 1 | 混凝土剝落、破碎、鋼筋外露、銹蝕 | 未維修 | 混凝土修復，鋼筋銹蝕處理，水刀鑿除 | 0.07 | 平方公尺 | S3 |  | 橫隔梁
[12 empty] | 29 | 2020-05-01 | 定期檢測 | 拓緯工程顧問有限公司 | 2 | 1 | 1 | 1 | 混凝土剝落、破碎、鋼筋外露、銹蝕 | 未維修 | 混凝土修復，鋼筋銹蝕處理，水刀鑿除 | 0.03 | 平方公尺 | S3 |  | 橫隔梁
[12 empty] | 30 | 2020-05-01 | 定期檢測 | 拓緯工程顧問有限公司 | 2 | 1 | 1 | 1 | 滲水、白華 | 未維修 | 混凝土修復，白華修補，水刀鑿除 | 2 | 處 | S1 |  | 橋面板
[12 empty] | 31 | 2020-05-01 | 定期檢測 | 拓緯工程顧問有限公司 | 3 | 2 | 3 | 3 | 混凝土剝落、破碎、鋼筋外露、銹蝕 | 已維修 | 混凝土修復，鋼筋銹蝕處理，水刀鑿除 | 0.95 | 平方公尺 | S3 | 22429 | 橋面板 | 鋼筋除鏽及混凝土修復(>0.4*0.4*0.05m) | 4000 | 2020-12-10 | 2020-12-10 | 2021-01-11 10:31 | 張育雅
[12 empty] | 32 | 2020-05-01 | 定期檢測 | 拓緯工程顧問有限公司 | 2 | 1 | 1 | 1 | 混凝土剝落、破碎、鋼筋外露、銹蝕 | 已維修 | 混凝土修復，鋼筋銹蝕處理，水刀鑿除 | 0.48 | 平方公尺 | A2 | 30750 | 橋台 | 0.4x0.4x0.05m) |  | 2021-05-21 | 2021-05-21 | 2021-05-28 10:09 | 蕭澄清
[12 empty] | 33 | 2020-05-01 | 定期檢測 | 拓緯工程顧問有限公司 | 3 | 2 | 3 | 3 | 混凝土剝落、破碎、鋼筋外露、銹蝕 | 已維修 | 混凝土修復，鋼筋銹蝕處理，水刀鑿除 | 0.62 | 平方公尺 | S3 | 29856 | 橋面板 | 鋼筋除鏽及混凝土修復(>0.4*0.4*0.05m) | 4000 | 2021-12-16 | 2021-12-16 | 2021-05-07 09:40 | 張育雅
[12 empty] | 34 | 2020-05-01 | 定期檢測 | 拓緯工程顧問有限公司 | 2 | 2 | 2 | 2 | 其他損傷 | 已維修 | 混凝土修復，鋼筋銹蝕處理，水刀鑿除 | 0.4 | 平方公尺 | A2 | 20688 | 伸縮縫 | 無收縮混凝土修復(5000PSI) | 18000 | 2020-10-30 | 2020-10-30 | 2020-10-30 13:15 | 張育雅
82 | 40120 | 南崁溪橋(南向) | 國道1號 | 國道 | 49K+428.13M ~49K~504.83M | 高公局北區養護工程分局 | 中壢工務段 | I型梁 | 預力混凝土 | 63 | 已維修：9 | NO | 檢測日期 | 檢測類別 | 檢測單位 | D | E | R | U | 劣化類型 | 狀態 | 建議維修工法 | 數量 | 單位 | 損壞位置 | 維修紀錄ID | 維修構件 | 維修工法 | 金額 | 開工日期 | 完成日期 | 維修原始紀錄日期 | 維修原始紀錄者 | 維修最後修改日期 | 維修最後修改者
[11 empty] | 未維修：17 | 1 | 2020-05-01 | 定期檢測 | 拓緯工程顧問有限公司 | 2 | 1 | 1 | 1 | 混凝土剝落、破碎、鋼筋外露、銹蝕 | 未維修 | 混凝土修復，鋼筋銹蝕處理，水刀鑿除 | 0.05 | 平方公尺 | A1 |  | 橋台
[11 empty] | 全部：26 | 2 | 2020-05-01 | 定期檢測 | 拓緯工程顧問有限公司 | 3 | 2 | 2 | 2 | 混凝土剝落、破碎、鋼筋外露、銹蝕 | 未維修 | 混凝土修復，鋼筋銹蝕處理，水刀鑿除 | 13 | 處 | 49k+477_oo,49k+520_oo |  | 橋護欄
[12 empty] | 3 | 2020-05-01 | 定期檢測 | 拓緯工程顧問有限公司 | 2 | 1 | 1 | 1 | 混凝土結構裂縫 | 未維修 | 混凝土修復，裂縫W＞0.3mm修補，水刀鑿除 | 1 | 公尺 | A1 |  | 橋台
[12 empty] | 4 | 2020-05-01 | 定期檢測 | 拓緯工程顧問有限公司 | 2 | 2 | 1 | 1 | 其他損傷 | 未維修 | 其他(雜物清理) | 1 | 處 | A1 |  | 橋台
[12 empty] | 5 | 2020-05-01 | 定期檢測 | 拓緯工程顧問有限公司 | 2 | 1 | 1 | 1 | 混凝土剝落、破碎、鋼筋外露、銹蝕 | 未維修 | 混凝土修復，鋼筋銹蝕處理，水刀鑿除 | 0.24 | 平方公尺 | A2 |  | 翼牆／擋土牆
[12 empty] | 6 | 2020-05-01 | 定期檢測 | 拓緯工程顧問有限公司 | 2 | 1 | 1 | 1 | 其他損傷 | 未維修 | 其他(清除植生) | 3 | 處 | 49k+523_oo |  | 橋護欄
[12 empty] | 7 | 2020-05-01 | 定期檢測 | 拓緯工程顧問有限公司 | 2 | 1 | 1 | 1 | 混凝土剝落、破碎、鋼筋、鋼腱或錨碇外露、銹蝕 | 未維修 | 混凝土修復，鋼筋銹蝕處理，水刀鑿除 | 0.2 | 平方公尺 | S3G10 |  | 主梁
[12 empty] | 8 | 2020-05-01 | 定期檢測 | 拓緯工程顧問有限公司 | 2 | 2 | 1 | 1 | 其他損傷 | 未維修 | 混凝土修復，蜂窩及剝落修補，水刀鑿除 | 0.48 | 平方公尺 | S1 |  | 橫隔梁
[12 empty] | 9 | 2020-05-01 | 定期檢測 | 拓緯工程顧問有限公司 | 2 | 1 | 1 | 1 | 混凝土剝落、破碎、鋼筋外露、銹蝕 | 未維修 | 混凝土修復，鋼筋銹蝕處理，水刀鑿除 | 0.05 | 平方公尺 | S3 |  | 橫隔梁
[12 empty] | 10 | 2020-05-01 | 定期檢測 | 拓緯工程顧問有限公司 | 2 | 1 | 1 | 1 | 混凝土剝落、破碎、鋼筋、鋼腱或錨碇外露、銹蝕 | 未維修 | 混凝土修復，鋼筋銹蝕處理，水刀鑿除 | 0.02 | 平方公尺 | S1G4 |  | 主梁
[12 empty] | 11 | 2020-05-01 | 定期檢測 | 拓緯工程顧問有限公司 | 2 | 1 | 1 | 1 | 混凝土剝落、破碎、鋼筋、鋼腱或錨碇外露、銹蝕 | 未維修 | 混凝土修復，鋼筋銹蝕處理，水刀鑿除 | 0.02 | 平方公尺 | S1G10 |  | 主梁
[12 empty] | 12 | 2020-05-01 | 定期檢測 | 拓緯工程顧問有限公司 | 2 | 1 | 1 | 1 | 混凝土剝落、破碎、鋼筋、鋼腱或錨碇外露、銹蝕 | 未維修 | 混凝土修復，鋼筋銹蝕處理，水刀鑿除 | 0.05 | 平方公尺 | S2G10 |  | 主梁
[12 empty] | 13 | 2020-05-01 | 定期檢測 | 拓緯工程顧問有限公司 | 2 | 1 | 1 | 1 | 混凝土剝落、破碎、鋼筋、鋼腱或錨碇外露、銹蝕 | 未維修 | 混凝土修復，鋼筋銹蝕處理，水刀鑿除 | 0.04 | 平方公尺 | S3G2 |  | 主梁
[12 empty] | 14 | 2020-05-01 | 定期檢測 | 拓緯工程顧問有限公司 | 2 | 1 | 1 | 1 | 其他損傷 | 未維修 | 混凝土修復，鋼筋銹蝕處理，水刀鑿除 | 0.08 | 平方公尺 | A1G21G22 |  | 防落設施
[12 empty] | 15 | 2020-05-01 | 定期檢測 | 拓緯工程顧問有限公司 | 2 | 1 | 1 | 1 | 混凝土剝落、破碎、鋼筋、鋼腱或錨碇外露、銹蝕 | 未維修 | 混凝土修復，鋼筋銹蝕處理，水刀鑿除 | 0.01 | 平方公尺 | S3G5 |  | 主梁
[12 empty] | 16 | 2020-05-01 | 定期檢測 | 拓緯工程顧問有限公司 | 2 | 1 | 1 | 1 | 混凝土剝落、破碎、鋼筋、鋼腱或錨碇外露、銹蝕 | 未維修 | 混凝土修復，鋼筋銹蝕處理，水刀鑿除 | 0.01 | 平方公尺 | S3G9 |  | 主梁
[12 empty] | 17 | 2020-05-01 | 定期檢測 | 拓緯工程顧問有限公司 | 2 | 1 | 1 | 1 | 其他損傷 | 未維修 | 混凝土修復，蜂窩及剝落修補，水刀鑿除 | 0.08 | 平方公尺 | P2-2B |  | 橋墩／帽梁
[12 empty] | 18 | 2020-05-01 | 定期檢測 | 拓緯工程顧問有限公司 | 2 | 2 | 1 | 1 | 伸縮縫間雜物堆積 | 已維修 | 空氣壓縮機伸縮縫清除 | 2.5 | 公尺 | A2 | 22347 | 伸縮縫 | 填縫劑更新 | 600 | 2021-11-02 | 2021-11-02 | 2021-01-07 10:58 | 張育雅
[12 empty] | 19 | 2020-05-01 | 定期檢測 | 拓緯工程顧問有限公司 | 2 | 1 | 1 | 1 | 混凝土剝落、破碎、鋼筋、鋼腱或錨碇外露、銹蝕 | 已維修 | 混凝土修復，鋼筋銹蝕處理，水刀鑿除 | 0.02 | 平方公尺 | S3G3 | 30914 | 主梁 | 0.4x0.4x0.05m) |  | 2021-05-10 | 2021-05-10 | 2021-06-17 10:59 | 蕭澄清 | 2021-06-17 11:11 | 蕭澄清
[12 empty] | 20 | 2020-05-01 | 定期檢測 | 拓緯工程顧問有限公司 | 3 | 1 | 3 | 3 | 混凝土剝落、破碎、鋼筋、鋼腱或錨碇外露、銹蝕 | 已維修 | 混凝土修復，鋼筋銹蝕處理，水刀鑿除 | 0.2 | 平方公尺 | S3G7 | 29860 | 主梁 | 鋼筋除鏽及混凝土修復(>0.4*0.4*0.05m) | 4000 | 2021-04-29 | 2021-04-29 | 2021-05-07 10:52 | 張育雅
[12 empty] | 21 | 2020-05-01 | 定期檢測 | 拓緯工程顧問有限公司 | 3 | 2 | 3 | 3 | 混凝土剝落、破碎、鋼筋外露、銹蝕 | 已維修 | 混凝土修復，鋼筋銹蝕處理，水刀鑿除 | 4.63 | 平方公尺 | S1 | 29861 | 橋面板 | 鋼筋除鏽及混凝土修復(>0.4*0.4*0.05m) | 4000 | 2021-04-30 | 2021-04-30 | 2021-05-07 10:52 | 張育雅
[12 empty] | 22 | 2020-05-01 | 定期檢測 | 拓緯工程顧問有限公司 | 2 | 1 | 2 | 2 | 混凝土剝落、破碎、鋼筋外露、銹蝕 | 已維修 | 混凝土修復，鋼筋銹蝕處理，水刀鑿除 | 0.3 | 平方公尺 | S3 | 30906 | 橋面板 | 0.4x0.4x0.05m) |  | 2021-05-04 | 2021-05-04 | 2021-06-11 10:50 | 蕭澄清
[12 empty] | 23 | 2020-05-01 | 定期檢測 | 拓緯工程顧問有限公司 | 2 | 1 | 1 | 1 | 混凝土剝落、破碎、鋼筋外露、銹蝕 | 已維修 | 混凝土修復，鋼筋銹蝕處理，水刀鑿除 | 0.02 | 平方公尺 | S3 | 30905 | 橫隔梁 | 0.4x0.4x0.05m) |  | 2021-05-04 | 2021-05-04 | 2021-06-11 10:50 | 蕭澄清
[12 empty] | 24 | 2020-05-01 | 定期檢測 | 拓緯工程顧問有限公司 | 3 | 1 | 3 | 3 | 混凝土剝落、破碎、鋼筋外露、銹蝕 | 已維修 | 混凝土修復，鋼筋銹蝕處理，水刀鑿除 | 0.75 | 平方公尺 | S2 | 29862 | 橋面板 | 鋼筋除鏽及混凝土修復(>0.4*0.4*0.05m) | 4000 | 2021-04-30 | 2021-04-30 | 2021-05-07 10:52 | 張育雅
[12 empty] | 25 | 2020-05-01 | 定期檢測 | 拓緯工程顧問有限公司 | 3 | 2 | 3 | 3 | 混凝土剝落、破碎、鋼筋外露、銹蝕 | 已維修 | 混凝土修復，鋼筋銹蝕處理，水刀鑿除 | 4.3 | 平方公尺 | S3 | 22442 | 橋面板 | 鋼筋除鏽及混凝土修復(>0.4*0.4*0.05m) | 4000 | 2020-12-12 | 2020-12-12 | 2021-01-11 14:13 | 張育雅
[12 empty] | 26 | 2020-05-01 | 定期檢測 | 拓緯工程顧問有限公司 | 2 | 1 | 1 | 1 | 其他損傷 | 已維修 | 混凝土修復，蜂窩及剝落修補，水刀鑿除 | 0.16 | 平方公尺 | S3 | 30904 | 橫隔梁 | 0.4x0.4x0.05m) |  | 2021-05-04 | 2021-05-04 | 2021-06-11 10:50 | 蕭澄清
83 | 40121 | 茄苳溪橋(北向) | 國道1號 | 國道 | 51K+898.568M ~51K~934.328M | 高公局北區養護工程分局 | 中壢工務段 | I型梁 | 預力混凝土 | 63 | 已維修：0 | NO | 檢測日期 | 檢測類別 | 檢測單位 | D | E | R | U | 劣化類型 | 狀態 | 建議維修工法 | 數量 | 單位 | 損壞位置 | 維修紀錄ID | 維修構件 | 維修工法 | 金額 | 開工日期 | 完成日期 | 維修原始紀錄日期 | 維修原始紀錄者 | 維修最後修改日期 | 維修最後修改者
[11 empty] | 未維修：28 | 1 | 2020-05-04 | 定期檢測 | 拓緯工程顧問有限公司 | 2 | 1 | 1 | 1 | 其他損傷 | 未維修 | 其他(清除植生) | 1 | 處 | A1 |  | 橋台
[11 empty] | 全部：28 | 2 | 2020-05-04 | 定期檢測 | 拓緯工程顧問有限公司 | 2 | 1 | 2 | 2 | 混凝土結構裂縫 | 未維修 | 混凝土修復，裂縫W＞0.3mm修補，水刀鑿除 | 1 | 公尺 | A1 |  | 橋台
[12 empty] | 3 | 2020-05-04 | 定期檢測 | 拓緯工程顧問有限公司 | 2 | 1 | 1 | 1 | 其他損傷 | 未維修 | 表面蜂窩修補 | 0.12 | 平方公尺 | A1 |  | 橋台
[12 empty] | 4 | 2020-05-04 | 定期檢測 | 拓緯工程顧問有限公司 | 3 | 1 | 2 | 2 | 滲水、白華 | 未維修 | 混凝土修復，白華修補，水刀鑿除 | 0.05 | 平方公尺 | A1_B |  | 橋台
[12 empty] | 5 | 2020-05-04 | 定期檢測 | 拓緯工程顧問有限公司 | 2 | 1 | 1 | 1 | 混凝土剝落、破碎、鋼筋外露、銹蝕 | 未維修 | 混凝土修復，鋼筋銹蝕處理，水刀鑿除 | 0.05 | 平方公尺 | S1D1-2 |  | 橫隔梁
[12 empty] | 6 | 2020-05-04 | 定期檢測 | 拓緯工程顧問有限公司 | 2 | 1 | 1 | 1 | 其他損傷 | 未維修 | 混凝土修復，蜂窩及剝落修補，水刀鑿除 | 0.05 | 平方公尺 | S1D1-7 |  | 橫隔梁
[12 empty] | 7 | 2020-05-04 | 定期檢測 | 拓緯工程顧問有限公司 | 2 | 1 | 1 | 1 | 其他損傷 | 未維修 | 混凝土修復，蜂窩及剝落修補，水刀鑿除 | 0.02 | 平方公尺 | S1D2-2_F |  | 橫隔梁
[12 empty] | 8 | 2020-05-04 | 定期檢測 | 拓緯工程顧問有限公司 | 2 | 1 | 2 | 2 | 混凝土結構裂縫 | 未維修 | 混凝土修復，裂縫W＞0.3mm修補，水刀鑿除 | 1.5 | 公尺 | A2_F |  | 橋台
[12 empty] | 9 | 2020-05-04 | 定期檢測 | 拓緯工程顧問有限公司 | 2 | 1 | 1 | 1 | 其他損傷 | 未維修 | 表面蜂窩修補 | 0.05 | 平方公尺 | A2 |  | 翼牆／擋土牆
[12 empty] | 10 | 2020-05-04 | 定期檢測 | 拓緯工程顧問有限公司 | 2 | 1 | 1 | 1 | 混凝土剝落、破碎、鋼筋、鋼腱或錨碇外露、銹蝕 | 未維修 | 混凝土修復，鋼筋銹蝕處理，水刀鑿除 | 0.05 | 平方公尺 | S1G1 |  | 主梁
[12 empty] | 11 | 2020-05-04 | 定期檢測 | 拓緯工程顧問有限公司 | 2 | 1 | 1 | 1 | 其他損傷 | 未維修 | 混凝土修復，蜂窩及剝落修補，水刀鑿除 | 0.12 | 平方公尺 | S1G2(左） |  | 主梁
[12 empty] | 12 | 2020-05-04 | 定期檢測 | 拓緯工程顧問有限公司 | 2 | 1 | 1 | 1 | 混凝土剝落、破碎、鋼筋外露、銹蝕 | 未維修 | 混凝土修復，鋼筋銹蝕處理，水刀鑿除 | 0.04 | 平方公尺 | S1D3-5 |  | 橫隔梁
[12 empty] | 13 | 2020-05-04 | 定期檢測 | 拓緯工程顧問有限公司 | 2 | 1 | 1 | 1 | 混凝土剝落、破碎、鋼筋外露、銹蝕 | 未維修 | 混凝土修復，鋼筋銹蝕處理，水刀鑿除 | 0.06 | 平方公尺 | A1 |  | 橋台
[12 empty] | 14 | 2020-05-04 | 定期檢測 | 拓緯工程顧問有限公司 | 2 | 1 | 2 | 2 | 混凝土結構裂縫 | 未維修 | 混凝土修復，裂縫W＞0.3mm修補，水刀鑿除 | 1.5 | 公尺 | A2 |  | 橋台
[12 empty] | 15 | 2020-05-04 | 定期檢測 | 拓緯工程顧問有限公司 | 2 | 1 | 1 | 1 | 其他損傷 | 未維修 | 其他(清除植生) | 2 | 處 | A1 |  | 翼牆／擋土牆
[12 empty] | 16 | 2020-05-04 | 定期檢測 | 拓緯工程顧問有限公司 | 2 | 1 | 1 | 1 | 混凝土剝落、破碎、鋼筋、鋼腱或錨碇外露、銹蝕 | 未維修 | 混凝土修復，鋼筋銹蝕處理，水刀鑿除 | 0.05 | 平方公尺 | S1G1 |  | 主梁
[12 empty] | 17 | 2020-05-04 | 定期檢測 | 拓緯工程顧問有限公司 | 2 | 1 | 1 | 1 | 其他損傷 | 未維修 | 混凝土修復，蜂窩及剝落修補，水刀鑿除 | 0.1 | 平方公尺 | S1G2 |  | 主梁
[12 empty] | 18 | 2020-05-04 | 定期檢測 | 拓緯工程顧問有限公司 | 2 | 1 | 1 | 1 | 其他損傷 | 未維修 | 混凝土修復，蜂窩及剝落修補，水刀鑿除 | 0.06 | 平方公尺 | S1D4-2 |  | 橫隔梁
[12 empty] | 19 | 2020-05-04 | 定期檢測 | 拓緯工程顧問有限公司 | 2 | 1 | 1 | 1 | 混凝土剝落、破碎、鋼筋外露、銹蝕 | 未維修 | 混凝土修復，鋼筋銹蝕處理，水刀鑿除 | 0.05 | 平方公尺 | S1D4-3 |  | 橫隔梁
[12 empty] | 20 | 2020-05-04 | 定期檢測 | 拓緯工程顧問有限公司 | 2 | 1 | 1 | 1 | 混凝土剝落、破碎、鋼筋外露、銹蝕 | 未維修 | 混凝土修復，鋼筋銹蝕處理，水刀鑿除 | 0.2 | 平方公尺 | S1G4-2 |  | 橫隔梁
[12 empty] | 21 | 2020-05-04 | 定期檢測 | 拓緯工程顧問有限公司 | 2 | 1 | 1 | 1 | 其他損傷 | 未維修 | 混凝土修復，蜂窩及剝落修補，水刀鑿除 | 0.08 | 平方公尺 | S1D2-5_F |  | 橫隔梁
[12 empty] | 22 | 2020-05-04 | 定期檢測 | 拓緯工程顧問有限公司 | 2 | 1 | 1 | 1 | 混凝土剝落、破碎、鋼筋外露、銹蝕 | 未維修 | 混凝土修復，鋼筋銹蝕處理，水刀鑿除 | 0.13 | 平方公尺 | 51k+880_ii |  | 橋護欄
[12 empty] | 23 | 2020-05-04 | 定期檢測 | 拓緯工程顧問有限公司 | 2 | 1 | 1 | 1 | 混凝土剝落、破碎、鋼筋外露、銹蝕 | 未維修 | 混凝土修復，鋼筋銹蝕處理，水刀鑿除 | 0.02 | 平方公尺 | 51k+880_oo |  | 橋護欄
[12 empty] | 24 | 2020-05-04 | 定期檢測 | 拓緯工程顧問有限公司 | 2 | 1 | 1 | 1 | 混凝土剝落、破碎、鋼筋外露、銹蝕 | 未維修 | 混凝土修復，鋼筋銹蝕處理，水刀鑿除 | 2 | 處 | 51k+895_oo |  | 橋護欄
[12 empty] | 25 | 2020-05-04 | 定期檢測 | 拓緯工程顧問有限公司 | 2 | 1 | 1 | 1 | 混凝土剝落、破碎、鋼筋外露、銹蝕 | 未維修 | 混凝土修復，鋼筋銹蝕處理，水刀鑿除 | 12 | 處 | 51k+900_oi |  | 橋護欄
[12 empty] | 26 | 2020-05-04 | 定期檢測 | 拓緯工程顧問有限公司 | 2 | 2 | 2 | 2 | 其他損傷 | 未維修 | 混凝土修復，鋼筋銹蝕處理，水刀鑿除 | 0.18 | 平方公尺 | A2G1G2 |  | 防落設施
[12 empty] | 27 | 2020-05-04 | 定期檢測 | 拓緯工程顧問有限公司 | 2 | 1 | 1 | 1 | 混凝土剝落、破碎、鋼筋外露、銹蝕 | 未維修 | 混凝土修復，鋼筋銹蝕處理，水刀鑿除 | 0.02 | 平方公尺 | S1D4-7 |  | 橫隔梁
[12 empty] | 28 | 2020-05-04 | 定期檢測 | 拓緯工程顧問有限公司 | 2 | 1 | 1 | 1 | 混凝土剝落、破碎、鋼筋外露、銹蝕 | 未維修 | 混凝土修復，鋼筋銹蝕處理，水刀鑿除 | 0.18 | 平方公尺 | S1 |  | 橋面板
84 | 40122 | 茄苳溪橋(南向) | 國道1號 | 國道 | 51K+898.568M ~51K~934.328M | 高公局北區養護工程分局 | 中壢工務段 | I型梁 | 預力混凝土 | 63 | 已維修：0 | NO | 檢測日期 | 檢測類別 | 檢測單位 | D | E | R | U | 劣化類型 | 狀態 | 建議維修工法 | 數量 | 單位 | 損壞位置 | 維修紀錄ID | 維修構件 | 維修工法 | 金額 | 開工日期 | 完成日期 | 維修原始紀錄日期 | 維修原始紀錄者 | 維修最後修改日期 | 維修最後修改者
[11 empty] | 未維修：17 | 1 | 2020-05-04 | 定期檢測 | 拓緯工程顧問有限公司 | 2 | 1 | 1 | 1 | 混凝土剝落、破碎、鋼筋外露、銹蝕 | 未維修 | 混凝土修復，鋼筋銹蝕處理，水刀鑿除 | 0.06 | 平方公尺 | S1D4-2 |  | 橫隔梁
[11 empty] | 全部：17 | 2 | 2020-05-04 | 定期檢測 | 拓緯工程顧問有限公司 | 2 | 1 | 1 | 1 | 混凝土剝落、破碎、鋼筋外露、銹蝕 | 未維修 | 混凝土修復，鋼筋銹蝕處理，水刀鑿除 | 0.04 | 平方公尺 | S1D4-3 |  | 橫隔梁
[12 empty] | 3 | 2020-05-04 | 定期檢測 | 拓緯工程顧問有限公司 | 2 | 1 | 1 | 1 | 混凝土剝落、破碎、鋼筋外露、銹蝕 | 未維修 | 混凝土修復，鋼筋銹蝕處理，水刀鑿除 | 0.09 | 平方公尺 | S1D4-4 |  | 橫隔梁
[12 empty] | 4 | 2020-05-04 | 定期檢測 | 拓緯工程顧問有限公司 | 2 | 1 | 1 | 1 | 混凝土剝落、破碎、鋼筋外露、銹蝕 | 未維修 | 混凝土修復，鋼筋銹蝕處理，水刀鑿除 | 0.05 | 平方公尺 | S1D4-6 |  | 橫隔梁
[12 empty] | 5 | 2020-05-04 | 定期檢測 | 拓緯工程顧問有限公司 | 2 | 1 | 2 | 2 | 混凝土結構裂縫 | 未維修 | >0.3mm混凝土裂縫修補 | 1.5 | 公尺 | A2_F |  | 橋台
[12 empty] | 6 | 2020-05-04 | 定期檢測 | 拓緯工程顧問有限公司 | 2 | 1 | 1 | 1 | 混凝土剝落、破碎、鋼筋外露、銹蝕 | 未維修 | 混凝土修復，鋼筋銹蝕處理，水刀鑿除 | 1 | 處 | 51k+890_oo |  | 橋護欄
[12 empty] | 7 | 2020-05-04 | 定期檢測 | 拓緯工程顧問有限公司 | 2 | 1 | 1 | 1 | 混凝土剝落、破碎、鋼筋外露、銹蝕 | 未維修 | 混凝土修復，鋼筋銹蝕處理，水刀鑿除 | 12 | 處 | 51k+920_oo |  | 橋護欄
[12 empty] | 8 | 2020-05-04 | 定期檢測 | 拓緯工程顧問有限公司 | 2 | 1 | 1 | 1 | 混凝土剝落、破碎、鋼筋、鋼腱或錨碇外露、銹蝕 | 未維修 | 混凝土修復，鋼筋銹蝕處理，水刀鑿除 | 0.06 | 平方公尺 | S1G6(右) |  | 主梁
[12 empty] | 9 | 2020-05-04 | 定期檢測 | 拓緯工程顧問有限公司 | 3 | 1 | 2 | 2 | 滲水、白華 | 未維修 | 混凝土修復，白華修補，水刀鑿除 | 0.25 | 平方公尺 | A1_B |  | 橋台
[12 empty] | 10 | 2020-05-04 | 定期檢測 | 拓緯工程顧問有限公司 | 2 | 1 | 1 | 1 | 混凝土剝落、破碎、鋼筋、鋼腱或錨碇外露、銹蝕 | 未維修 | 混凝土修復，鋼筋銹蝕處理，水刀鑿除 | 0.01 | 平方公尺 | S1G8 |  | 主梁
[12 empty] | 11 | 2020-05-04 | 定期檢測 | 拓緯工程顧問有限公司 | 2 | 1 | 1 | 1 | 混凝土剝落、破碎、鋼筋外露、銹蝕 | 未維修 | 混凝土修復，鋼筋銹蝕處理，水刀鑿除 | 0.11 | 平方公尺 | S1D1-7 |  | 橫隔梁
[12 empty] | 12 | 2020-05-04 | 定期檢測 | 拓緯工程顧問有限公司 | 2 | 2 | 2 | 2 | 混凝土剝落、破碎、鋼筋外露、銹蝕 | 未維修 | 混凝土修復，鋼筋銹蝕處理，水刀鑿除 | 0.3 | 平方公尺 | S1D4-7 |  | 橫隔梁
[12 empty] | 13 | 2020-05-04 | 定期檢測 | 拓緯工程顧問有限公司 | 2 | 1 | 2 | 2 | 混凝土結構裂縫 | 未維修 | 混凝土修復，裂縫W＞0.3mm修補，水刀鑿除 | 6.2 | 公尺 | A1 |  | 橋台
[12 empty] | 14 | 2020-05-04 | 定期檢測 | 拓緯工程顧問有限公司 | 2 | 1 | 2 | 2 | 混凝土剝落、破碎、鋼筋外露、銹蝕 | 未維修 | 混凝土修復，鋼筋銹蝕處理，水刀鑿除 | 0.09 | 平方公尺 | A2 |  | 橋台
[12 empty] | 15 | 2020-05-04 | 定期檢測 | 拓緯工程顧問有限公司 | 2 | 1 | 1 | 1 | 其他損傷 | 未維修 | 混凝土修復，蜂窩及剝落修補，水刀鑿除 | 0.08 | 平方公尺 | S1G6(右） |  | 主梁
[12 empty] | 16 | 2020-05-04 | 定期檢測 | 拓緯工程顧問有限公司 | 2 | 1 | 1 | 1 | 混凝土剝落、破碎、鋼筋外露、銹蝕 | 未維修 | 混凝土修復，鋼筋銹蝕處理，水刀鑿除 | 0.04 | 平方公尺 | S1D1-6 |  | 橫隔梁
[12 empty] | 17 | 2020-05-04 | 定期檢測 | 拓緯工程顧問有限公司 | 2 | 1 | 1 | 1 | 混凝土剝落、破碎、鋼筋外露、銹蝕 | 未維修 | 混凝土修復，鋼筋銹蝕處理，水刀鑿除 | 0.13 | 平方公尺 | S1 |  | 橋面板
85 | 40126 | 新街溪橋(北向) | 國道1號 | 國道 | 57K+789.173M ~57K~829.273M | 高公局北區養護工程分局 | 中壢工務段 | I型梁 | 預力混凝土 | 64 | 已維修：0 | NO | 檢測日期 | 檢測類別 | 檢測單位 | D | E | R | U | 劣化類型 | 狀態 | 建議維修工法 | 數量 | 單位 | 損壞位置 | 維修紀錄ID | 維修構件 | 維修工法 | 金額 | 開工日期 | 完成日期 | 維修原始紀錄日期 | 維修原始紀錄者 | 維修最後修改日期 | 維修最後修改者
[11 empty] | 未維修：19 | 1 | 2020-05-05 | 定期檢測 | 拓緯工程顧問有限公司 | 2 | 1 | 2 | 2 | 混凝土結構裂縫 | 未維修 | 修補寬度大於0.3mm的裂縫 | 5 | 公尺 | A2 |  | 橋台
[11 empty] | 全部：19 | 2 | 2020-05-05 | 定期檢測 | 拓緯工程顧問有限公司 | 2 | 1 | 1 | 1 | 混凝土剝落、破碎、鋼筋外露、銹蝕 | 未維修 | 混凝土修復，鋼筋銹蝕處理，水刀鑿除 | 0.01 | 平方公尺 | A1 |  | 翼牆／擋土牆
[12 empty] | 3 | 2020-05-05 | 定期檢測 | 拓緯工程顧問有限公司 | 2 | 1 | 1 | 1 | 混凝土剝落、破碎、鋼筋外露、銹蝕 | 未維修 | 混凝土修復，鋼筋銹蝕處理，水刀鑿除 | 0.01 | 平方公尺 | P1-4_B |  | 橋墩／帽梁
[12 empty] | 4 | 2020-05-05 | 定期檢測 | 拓緯工程顧問有限公司 | 2 | 1 | 1 | 1 | 生銹或腐蝕 | 未維修 | 混凝土修復，鋼筋銹蝕處理，水刀鑿除 | 0.03 | 平方公尺 | A2G9G10 |  | 防落設施
[12 empty] | 5 | 2020-05-05 | 定期檢測 | 拓緯工程顧問有限公司 | 2 | 1 | 1 | 1 | 混凝土剝落、破碎、鋼筋外露、銹蝕 | 未維修 | 混凝土修復，鋼筋銹蝕處理，水刀鑿除 | 0.1 | 平方公尺 | S1 |  | 橋面板
[12 empty] | 6 | 2020-05-05 | 定期檢測 | 拓緯工程顧問有限公司 | 2 | 1 | 2 | 2 | 混凝土結構裂縫 | 未維修 | 修補寬度大於0.3mm的裂縫 | 3 | 公尺 | A1 |  | 橋台
[12 empty] | 7 | 2020-05-05 | 定期檢測 | 拓緯工程顧問有限公司 | 2 | 1 | 1 | 1 | 生銹或腐蝕 | 未維修 | 混凝土修復，鋼筋銹蝕處理，水刀鑿除 | 0.02 | 平方公尺 | A2G10G11 |  | 防落設施
[12 empty] | 8 | 2020-05-05 | 定期檢測 | 拓緯工程顧問有限公司 | 2 | 1 | 1 | 1 | 混凝土剝落、破碎、鋼筋外露、銹蝕 | 未維修 | 混凝土修復，鋼筋銹蝕處理，水刀鑿除 | 0.02 | 平方公尺 | S1D3-6 |  | 橫隔梁
[12 empty] | 9 | 2020-05-05 | 定期檢測 | 拓緯工程顧問有限公司 | 2 | 1 | 1 | 1 | 混凝土剝落、破碎、鋼筋外露、銹蝕 | 未維修 | 混凝土修復，鋼筋銹蝕處理，水刀鑿除 | 0.01 | 平方公尺 | S2D2-9 |  | 橫隔梁
[12 empty] | 10 | 2020-05-05 | 定期檢測 | 拓緯工程顧問有限公司 | 2 | 1 | 1 | 1 | 混凝土剝落、破碎、鋼筋外露、銹蝕 | 未維修 | 混凝土修復，鋼筋銹蝕處理，水刀鑿除 | 0.05 | 平方公尺 | S2D3-5 |  | 橫隔梁
[12 empty] | 11 | 2020-05-05 | 定期檢測 | 拓緯工程顧問有限公司 | 3 | 2 | 2 | 2 | 混凝土剝落、破碎、鋼筋外露、銹蝕 | 未維修 | 混凝土修復，鋼筋銹蝕處理，水刀鑿除 | 30 | 處 | 57k+810_oi |  | 橋護欄
[12 empty] | 12 | 2020-05-05 | 定期檢測 | 拓緯工程顧問有限公司 | 2 | 1 | 1 | 1 | 混凝土剝落、破碎、鋼筋外露、銹蝕 | 未維修 | 混凝土修復，鋼筋銹蝕處理，水刀鑿除 | 0.01 | 平方公尺 | A1 |  | 翼牆／擋土牆
[12 empty] | 13 | 2020-05-05 | 定期檢測 | 拓緯工程顧問有限公司 | 2 | 1 | 1 | 1 | 混凝土剝落、破碎、鋼筋外露、銹蝕 | 未維修 | 混凝土修復，鋼筋銹蝕處理，水刀鑿除 | 0.08 | 平方公尺 | 57k+810_oi |  | 橋護欄
[12 empty] | 14 | 2020-05-05 | 定期檢測 | 拓緯工程顧問有限公司 | 2 | 1 | 1 | 1 | 混凝土剝落、破碎、鋼筋外露、銹蝕 | 未維修 | 混凝土修復，蜂窩及剝落修補，水刀鑿除 | 0.32 | 平方公尺 | P1-3_F |  | 橋墩／帽梁
[12 empty] | 15 | 2020-05-05 | 定期檢測 | 拓緯工程顧問有限公司 | 2 | 2 | 2 | 2 | 生銹或腐蝕 | 未維修 | 混凝土修復，鋼筋銹蝕處理，水刀鑿除 | 0.05 | 平方公尺 | A2G7G8 |  | 防落設施
[12 empty] | 16 | 2020-05-05 | 定期檢測 | 拓緯工程顧問有限公司 | 2 | 1 | 1 | 1 | 混凝土剝落、破碎、鋼筋外露、銹蝕 | 未維修 | 混凝土修復，鋼筋銹蝕處理，水刀鑿除 | 0.15 | 平方公尺 | S2 |  | 橋面板
[12 empty] | 17 | 2020-05-05 | 定期檢測 | 拓緯工程顧問有限公司 | 2 | 1 | 1 | 1 | 其他損傷 | 未維修 | 混凝土修復，蜂窩及剝落修補，水刀鑿除 | 0.08 | 平方公尺 | P1-2_B |  | 橋墩／帽梁
[12 empty] | 18 | 2020-05-05 | 定期檢測 | 拓緯工程顧問有限公司 | 2 | 1 | 1 | 1 | 其他損傷 | 未維修 | 混凝土修復，蜂窩及剝落修補，水刀鑿除 | 0.32 | 平方公尺 | P1-2_F |  | 橋墩／帽梁
[12 empty] | 19 | 2020-05-05 | 定期檢測 | 拓緯工程顧問有限公司 | 2 | 1 | 1 | 1 | 混凝土剝落、破碎、鋼筋外露、銹蝕 | 未維修 | 混凝土修復，鋼筋銹蝕處理，水刀鑿除 | 0.01 | 平方公尺 | P1-3_B |  | 橋墩／帽梁
86 | 40127 | 新街溪橋(南向) | 國道1號 | 國道 | 57K+789.173M ~57K~829.273M | 高公局北區養護工程分局 | 中壢工務段 | I型梁 | 預力混凝土 | 64 | 已維修：1 | NO | 檢測日期 | 檢測類別 | 檢測單位 | D | E | R | U | 劣化類型 | 狀態 | 建議維修工法 | 數量 | 單位 | 損壞位置 | 維修紀錄ID | 維修構件 | 維修工法 | 金額 | 開工日期 | 完成日期 | 維修原始紀錄日期 | 維修原始紀錄者 | 維修最後修改日期 | 維修最後修改者
[11 empty] | 未維修：18 | 1 | 2020-10-21 | 定期檢測 | 北分局中壢工務段 | 2 | 1 | 1 | 1 | 混凝土剝落、破碎、鋼筋外露、銹蝕 | 未維修 | 混凝土修復，鋼筋銹蝕處理，水刀鑿除 | 10 | 處 | s1 |  | 橋護欄
[11 empty] | 全部：19 | 2 | 2020-05-05 | 定期檢測 | 拓緯工程顧問有限公司 | 2 | 1 | 1 | 1 | 混凝土剝落、破碎、鋼筋外露、銹蝕 | 未維修 | 鋼筋除鏽及混凝土修復( | 0.02 | 平方公尺 | A2 |  | 橋台
[12 empty] | 3 | 2020-10-21 | 定期檢測 | 北分局中壢工務段 | 2 | 1 | 1 | 1 | 混凝土剝落、破碎、鋼筋外露、銹蝕 | 未維修 | 混凝土修復，鋼筋銹蝕處理，水刀鑿除 | 0.24 | 平方公尺 | s1 |  | 橋面板
[12 empty] | 4 | 2020-05-05 | 定期檢測 | 拓緯工程顧問有限公司 | 2 | 1 | 1 | 1 | 其他損傷 | 未維修 | 其他(清除植生) | 1 | 處 | 57k+795_oo |  | 橋護欄
[12 empty] | 5 | 2020-10-21 | 定期檢測 | 北分局中壢工務段 | 2 | 1 | 1 | 1 | 生銹或腐蝕 | 未維修 |  | 17 | 處 | oi |  | 橋護欄
[12 empty] | 6 | 2020-05-05 | 定期檢測 | 拓緯工程顧問有限公司 | 2 | 2 | 2 | 2 | 混凝土剝落、破碎、鋼筋外露、銹蝕 | 未維修 | 混凝土修復，鋼筋銹蝕處理，水刀鑿除 | 13 | 處 | 57k+800_ii |  | 橋護欄
[12 empty] | 7 | 2020-05-05 | 定期檢測 | 拓緯工程顧問有限公司 | 2 | 1 | 1 | 1 | 混凝土剝落、破碎、鋼筋外露、銹蝕 | 未維修 | 修補混凝土 | 0.01 | 平方公尺 | P1-1_B |  | 橋墩／帽梁
[12 empty] | 8 | 2020-05-05 | 定期檢測 | 拓緯工程顧問有限公司 | 2 | 1 | 1 | 1 | 生銹或腐蝕 | 未維修 | 混凝土修復，鋼筋銹蝕處理，水刀鑿除 | 0.02 | 平方公尺 | A2G2G3 |  | 防落設施
[12 empty] | 9 | 2020-05-05 | 定期檢測 | 拓緯工程顧問有限公司 | 2 | 1 | 1 | 1 | 混凝土剝落、破碎、鋼筋、鋼腱或錨碇外露、銹蝕 | 未維修 | 修補混凝土 | 0.09 | 平方公尺 | S1G8 |  | 主梁
[12 empty] | 10 | 2020-05-05 | 定期檢測 | 拓緯工程顧問有限公司 | 2 | 1 | 1 | 1 | 混凝土剝落、破碎、鋼筋外露、銹蝕 | 未維修 | 混凝土修復，鋼筋銹蝕處理，水刀鑿除 | 0.13 | 平方公尺 | S2 |  | 橋面板
[12 empty] | 11 | 2020-05-05 | 定期檢測 | 拓緯工程顧問有限公司 | 2 | 1 | 1 | 1 | 滲水、白華 | 未維修 | 混凝土修復，白華修補，水刀鑿除 | 1 | 處 | S1 |  | 橋面板
[12 empty] | 12 | 2020-05-05 | 定期檢測 | 拓緯工程顧問有限公司 | 2 | 1 | 1 | 1 | 混凝土剝落、破碎、鋼筋外露、銹蝕 | 未維修 | 混凝土修復，鋼筋銹蝕處理，水刀鑿除 | 0.12 | 平方公尺 | S1 |  | 橋面板
[12 empty] | 13 | 2020-05-05 | 定期檢測 | 拓緯工程顧問有限公司 | 2 | 2 | 2 | 2 | 支承座、支承端部損傷 | 未維修 | 混凝土修復，鋼筋銹蝕處理，水刀鑿除 | 0.08 | 平方公尺 | A2G4 |  | 支承／支承墊／阻尼裝置
[12 empty] | 14 | 2020-05-05 | 定期檢測 | 拓緯工程顧問有限公司 | 2 | 1 | 1 | 1 | 生銹或腐蝕 | 未維修 | 混凝土修復，鋼筋銹蝕處理，水刀鑿除 | 0.03 | 平方公尺 | A2G6G7 |  | 防落設施
[12 empty] | 15 | 2020-05-05 | 定期檢測 | 拓緯工程顧問有限公司 | 2 | 1 | 1 | 1 | 混凝土剝落、破碎、鋼筋、鋼腱或錨碇外露、銹蝕 | 未維修 | 修補混凝土 | 0.01 | 平方公尺 | S2G6 |  | 主梁
[12 empty] | 16 | 2020-05-05 | 定期檢測 | 拓緯工程顧問有限公司 | 2 | 1 | 1 | 1 | 混凝土剝落、破碎、鋼筋外露、銹蝕 | 未維修 | 混凝土修復，鋼筋銹蝕處理，水刀鑿除 | 0.01 | 平方公尺 | S2D3-7 |  | 橫隔梁
[12 empty] | 17 | 2020-05-05 | 定期檢測 | 拓緯工程顧問有限公司 | 2 | 1 | 1 | 1 | 混凝土剝落、破碎、鋼筋外露、銹蝕 | 未維修 | 混凝土修復，鋼筋銹蝕處理，水刀鑿除 | 0.06 | 平方公尺 | A1 |  | 橋台
[12 empty] | 18 | 2020-05-05 | 定期檢測 | 拓緯工程顧問有限公司 | 2 | 1 | 2 | 2 | 混凝土結構裂縫 | 未維修 | 修補寬度大於0.3mm的裂縫 | 6.5 | 公尺 | A2 |  | 橋台
[12 empty] | 19 | 2020-05-05 | 定期檢測 | 拓緯工程顧問有限公司 | 2 | 1 | 1 | 1 | 其他損傷 | 已維修 | 其他(清除植生) | 1 | 處 | A2 | 18821 | 橋台 | 橋台雜物及破碎混凝土塊處理 | 500 | 2020-04-11 | 2020-04-11 | 2020-09-07 09:29 | 張育雅
87 | 35213 | 圓山橋 N | 國道1號 | 國道 | 23K+541.309M ~24K~212.309M | 高公局北區養護工程分局 | 內湖工務段 | 箱型梁 | 預力混凝土 | 66 | 已維修：6 | NO | 檢測日期 | 檢測類別 | 檢測單位 | D | E | R | U | 劣化類型 | 狀態 | 建議維修工法 | 數量 | 單位 | 損壞位置 | 維修紀錄ID | 維修構件 | 維修工法 | 金額 | 開工日期 | 完成日期 | 維修原始紀錄日期 | 維修原始紀錄者 | 維修最後修改日期 | 維修最後修改者
[11 empty] | 未維修：31 | 1 | 2020-07-02 | 定期檢測 | 拓緯工程顧問有限公司 | 2 | 1 | 1 | 1 | 滲水、白華 | 未維修 | 白華處理（平方公尺） | 0.3 | 平方公尺 | S2G1 |  | 主梁
[11 empty] | 全部：37 | 2 | 2020-10-22 | 定期檢測 | 北分局內湖工務段 | 2 | 1 | 1 | 1 | 其他損傷 | 未維修 | 塗鴉處理 | 1 | 處 | PD |  | 橋墩／帽梁
[12 empty] | 3 | 2020-07-02 | 定期檢測 | 拓緯工程顧問有限公司 | 2 | 1 | 1 | 1 | 滲水、白華 | 未維修 | 白華處理（平方公尺） | 1.2 | 平方公尺 | S3G1 |  | 主梁
[12 empty] | 4 | 2020-10-22 | 定期檢測 | 北分局內湖工務段 | 2 | 1 | 1 | 1 | 滲水、白華 | 未維修 | 混凝土修復，白華修補，水刀鑿除 | 2 | 平方公尺 | S3G1 |  | 主梁
[12 empty] | 5 | 2020-07-02 | 定期檢測 | 拓緯工程顧問有限公司 | 2 | 1 | 1 | 1 | 滲水、白華 | 未維修 | 白華處理（平方公尺） | 0.02 | 平方公尺 | P007-2(PN-2) |  | 橋墩／帽梁
[12 empty] | 6 | 2020-10-22 | 定期檢測 | 北分局內湖工務段 | 2 | 1 | 1 | 1 | 滲水、白華 | 未維修 | 混凝土修復，白華修補，水刀鑿除 | 2 | 平方公尺 | PC |  | 橋墩／帽梁
[12 empty] | 7 | 2020-07-02 | 定期檢測 | 拓緯工程顧問有限公司 | 2 | 1 | 1 | 1 | 混凝土剝落、破碎、鋼筋、鋼腱或錨碇外露、銹蝕 | 未維修 | 混凝土修復（<=0.4*0.4*0.05m) | 0.06 | 平方公尺 | S6G1_ |  | 主梁
[12 empty] | 8 | 2020-10-22 | 定期檢測 | 北分局內湖工務段 | 2 | 1 | 1 | 1 | 混凝土剝落、破碎、鋼筋外露、銹蝕 | 未維修 | 混凝土修復，鋼筋銹蝕處理，水刀鑿除 | 0.1 | 平方公尺 | S6 |  | 橋面板
[12 empty] | 9 | 2020-07-02 | 定期檢測 | 拓緯工程顧問有限公司 | 2 | 1 | 2 | 2 | 混凝土剝落、破碎、鋼筋外露、銹蝕 | 未維修 | 鋼筋除鏽、環氧樹脂及無收縮砂將修補 | 2 | 平方公尺 | P007-2(PN-2) |  | 橋墩／帽梁
[12 empty] | 10 | 2020-10-22 | 定期檢測 | 北分局內湖工務段 | 2 | 1 | 1 | 1 | 滲水、白華 | 未維修 | 混凝土修復，白華修補，水刀鑿除 | 0.16 | 平方公尺 | S4 |  | 橋面板
[12 empty] | 11 | 2020-07-02 | 定期檢測 | 拓緯工程顧問有限公司 | 2 | 1 | 1 | 1 | 混凝土剝落、破碎、鋼筋外露、銹蝕 | 未維修 | 鋼筋除鏽及混凝土修復（<=0.4*0.4*0.05m) | 0.02 | 平方公尺 | S1D1 |  | 橫隔梁
[12 empty] | 12 | 2020-10-22 | 定期檢測 | 北分局內湖工務段 | 2 | 1 | 1 | 1 | 其他損傷 | 未維修 | 塗鴉清除 | 1 | 處 | PB |  | 橋墩／帽梁
[12 empty] | 13 | 2020-07-02 | 定期檢測 | 拓緯工程顧問有限公司 | 2 | 1 | 1 | 1 | 滲水、白華 | 未維修 | 白華處理（平方公尺） | 0.9 | 平方公尺 | S5 |  | 橋面板
[12 empty] | 14 | 2020-10-22 | 定期檢測 | 北分局內湖工務段 | 2 | 1 | 1 | 1 | 滲水、白華 | 未維修 | 混凝土修復，白華修補，水刀鑿除 | 0.8 | 平方公尺 | S2G1 |  | 主梁
[12 empty] | 15 | 2020-07-02 | 定期檢測 | 拓緯工程顧問有限公司 | 2 | 1 | 1 | 1 | 其他損傷 | 未維修 | 植物清除 | 1 | 處 | P007-1_F(PN-1) |  | 橋墩／帽梁
[12 empty] | 16 | 2020-10-22 | 定期檢測 | 北分局內湖工務段 | 2 | 1 | 1 | 1 | 混凝土剝落、破碎、鋼筋外露、銹蝕 | 未維修 | 混凝土修復，鋼筋銹蝕處理，水刀鑿除 | 0.02 | 平方公尺 | S3 |  | 橋面板
[12 empty] | 17 | 2020-07-02 | 定期檢測 | 拓緯工程顧問有限公司 | 2 | 1 | 1 | 2 | 其他損傷 | 未維修 | 植物清除 | 3 | 處 | S5-S6 |  | 橋護欄
[12 empty] | 18 | 2020-10-22 | 定期檢測 | 北分局內湖工務段 | 2 | 1 | 1 | 1 | 滲水、白華 | 未維修 | 混凝土修復，白華修補，水刀鑿除 | 0.28 | 平方公尺 | S4G1 |  | 主梁
[12 empty] | 19 | 2020-07-02 | 定期檢測 | 拓緯工程顧問有限公司 | 2 | 1 | 2 | 2 | 混凝土結構裂縫 | 未維修 | 修補寬度大於0.3mm的裂縫 | 4 | 公尺 | P004(PC) |  | 橋墩／帽梁
[12 empty] | 20 | 2020-10-22 | 定期檢測 | 北分局內湖工務段 | 2 | 1 | 1 | 1 | 其他損傷 | 未維修 | 其他(清除植生) | 1 | 處 | S6 |  | 橋護欄
[12 empty] | 21 | 2020-07-02 | 定期檢測 | 拓緯工程顧問有限公司 | 2 | 1 | 1 | 1 | 滲水、白華 | 未維修 | 白華處理（平方公尺） | 0.25 | 平方公尺 | P004(PC) |  | 橋墩／帽梁
[12 empty] | 22 | 2020-10-22 | 定期檢測 | 北分局內湖工務段 | 2 | 1 | 1 | 1 | 其他損傷 | 未維修 | 其他(清除植生) | 1 | 處 | PN-1 |  | 橋墩／帽梁
[12 empty] | 23 | 2020-10-22 | 定期檢測 | 北分局內湖工務段 | 2 | 1 | 1 | 1 | 混凝土剝落、破碎、鋼筋、鋼腱或錨碇外露、銹蝕 | 未維修 | 混凝土修復，鋼筋銹蝕處理，水刀鑿除 | 0.01 | 平方公尺 | S3G1 |  | 主梁
[12 empty] | 24 | 2020-10-22 | 定期檢測 | 北分局內湖工務段 | 2 | 1 | 2 | 2 | 混凝土結構裂縫 | 未維修 | 混凝土修復，裂縫W＞0.3mm修補，水刀鑿除 | 5 | 公尺 | PC |  | 橋墩／帽梁
[12 empty] | 25 | 2020-10-22 | 定期檢測 | 北分局內湖工務段 | 2 | 1 | 1 | 1 | 滲水、白華 | 未維修 | 混凝土修復，白華修補，水刀鑿除 | 2.4 | 平方公尺 | S5G1 |  | 主梁
[12 empty] | 26 | 2020-10-22 | 定期檢測 | 北分局內湖工務段 | 2 | 1 | 1 | 1 | 滲水、白華 | 未維修 | 混凝土修復，白華修補，水刀鑿除 | 1.8 | 平方公尺 | S5 |  | 橋面板
[12 empty] | 27 | 2020-10-22 | 定期檢測 | 北分局內湖工務段 | 2 | 1 | 1 | 1 | 滲水、白華 | 未維修 | 混凝土修復，白華修補，水刀鑿除 | 0.16 | 平方公尺 | PB |  | 橋墩／帽梁
[12 empty] | 28 | 2020-10-22 | 定期檢測 | 北分局內湖工務段 | 2 | 1 | 1 | 1 | 混凝土剝落、破碎、鋼筋、鋼腱或錨碇外露、銹蝕 | 未維修 | 混凝土修復，蜂窩及剝落修補，水刀鑿除 | 0.08 | 平方公尺 | S6G1 |  | 主梁
[12 empty] | 29 | 2020-10-22 | 定期檢測 | 北分局內湖工務段 | 2 | 1 | 1 | 1 | 滲水、白華 | 未維修 | 混凝土修復，白華修補，水刀鑿除 | 0.2 | 平方公尺 | S6G1 |  | 主梁
[12 empty] | 30 | 2020-10-22 | 定期檢測 | 北分局內湖工務段 | 2 | 1 | 2 | 2 | 混凝土剝落、破碎、鋼筋外露、銹蝕 | 未維修 | 混凝土修復，鋼筋銹蝕處理，水刀鑿除 | 1 | 平方公尺 | PN-2 |  | 橋墩／帽梁
[12 empty] | 31 | 2020-10-22 | 定期檢測 | 北分局內湖工務段 | 2 | 1 | 1 | 1 | 滲水、白華 | 未維修 | 混凝土修復，白華修補，水刀鑿除 | 0.02 |  | PN-2 |  | 橋墩／帽梁
[12 empty] | 32 | 2020-07-02 | 定期檢測 | 拓緯工程顧問有限公司 | 2 | 1 | 1 | 1 | 其他損傷 | 已維修 | 塗刷保護層 | 0.25 | 平方公尺 | P003(PD) | 30791 | 橋墩／帽梁 | 塗刷保護層 | 500 | 2020-12-17 | 2020-12-17 | 2021-05-31 15:13 | 侯棒如
[12 empty] | 33 | 2020-07-02 | 定期檢測 | 拓緯工程顧問有限公司 | 2 | 1 | 1 | 2 | 其他損傷 | 已維修 | 植物清除 | 6 | 處 | S1-S2 | 30795 | 橋護欄 | 剝落混凝土修補 | 350 | 2020-12-17 | 2020-12-17 | 2021-05-31 15:13 | 侯棒如
[12 empty] | 34 | 2020-07-02 | 定期檢測 | 拓緯工程顧問有限公司 | 2 | 1 | 1 | 1 | 滲水、白華 | 已維修 | 白華處理（平方公尺） | 0.6 | 平方公尺 | S4 | 30796 | 橋面板 | 白華處理(平方公尺) | 1800 | 2020-12-18 | 2020-12-18 | 2021-05-31 15:13 | 侯棒如
[12 empty] | 35 | 2020-07-02 | 定期檢測 | 拓緯工程顧問有限公司 | 2 | 1 | 1 | 1 | 其他損傷 | 已維修 | 塗刷保護層 | 0.75 | 平方公尺 | P005(PB) | 30792 | 橋墩／帽梁 | 塗刷保護層 | 500 | 2020-12-17 | 2020-12-17 | 2021-05-31 15:13 | 侯棒如
[12 empty] | 36 | 2020-07-02 | 定期檢測 | 拓緯工程顧問有限公司 | 2 | 1 | 1 | 1 | 滲水、白華 | 已維修 | 白華處理（平方公尺） | 2 | 平方公尺 | S4G1 | 30793 | 主梁 | 白華處理(平方公尺) | 1800 | 2020-12-18 | 2020-12-18 | 2021-05-31 15:13 | 侯棒如
[12 empty] | 37 | 2020-07-02 | 定期檢測 | 拓緯工程顧問有限公司 | 2 | 1 | 1 | 1 | 滲水、白華 | 已維修 | 白華處理（平方公尺） | 8 | 平方公尺 | S5G1 | 30794 | 主梁 | 白華處理(平方公尺) | 1800 | 2020-12-18 | 2020-12-18 | 2021-05-31 15:13 | 侯棒如
88 | 35214 | 大直橋 N | 國道1號 | 國道 | 21K+378.809M ~22K~508.809M | 高公局北區養護工程分局 | 內湖工務段 | I型梁 | 鋼骨鋼筋混凝土 | 66 | 已維修：62 | NO | 檢測日期 | 檢測類別 | 檢測單位 | D | E | R | U | 劣化類型 | 狀態 | 建議維修工法 | 數量 | 單位 | 損壞位置 | 維修紀錄ID | 維修構件 | 維修工法 | 金額 | 開工日期 | 完成日期 | 維修原始紀錄日期 | 維修原始紀錄者 | 維修最後修改日期 | 維修最後修改者
[11 empty] | 未維修：35 | 1 | 2020-06-05 | 定期檢測 | 拓緯工程顧問有限公司 | 2 | 1 | 2 | 2 | 混凝土剝落、破碎、鋼筋外露、銹蝕 | 未維修 | 剝落混凝土修補 | 0.9 | 平方公尺 | 22k+410_ii |  | 橋護欄
[11 empty] | 全部：97 | 2 | 2020-06-05 | 定期檢測 | 拓緯工程顧問有限公司 | 2 | 1 | 2 | 2 | 混凝土結構裂縫 | 未維修 | 修補寬度大於0.3mm的裂縫 | 4 | 公尺 | P29-3-B |  | 橋墩／帽梁
[12 empty] | 3 | 2020-06-05 | 定期檢測 | 拓緯工程顧問有限公司 | 2 | 1 | 2 | 2 | 混凝土剝落、破碎、鋼筋外露、銹蝕 | 未維修 | 剝落混凝土修補 | 0.6 | 平方公尺 | 21k+390_ii |  | 橋護欄
[12 empty] | 4 | 2020-06-05 | 定期檢測 | 拓緯工程顧問有限公司 | 2 | 1 | 2 | 2 | 混凝土剝落、破碎、鋼筋外露、銹蝕 | 未維修 | 剝落混凝土修補 | 0.06 | 平方公尺 | 21k+980_ii |  | 橋護欄
[12 empty] | 5 | 2020-06-05 | 定期檢測 | 拓緯工程顧問有限公司 | 2 | 1 | 2 | 2 | 混凝土剝落、破碎、鋼筋外露、銹蝕 | 未維修 | 剝落混凝土修補 | 0.25 | 平方公尺 | 22k+120_ii |  | 橋護欄
[12 empty] | 6 | 2020-06-05 | 定期檢測 | 拓緯工程顧問有限公司 | 2 | 1 | 2 | 2 | 混凝土剝落、破碎、鋼筋外露、銹蝕 | 未維修 | 剝落混凝土修補 | 0.1 | 平方公尺 | 22k+290_ii |  | 橋護欄
[12 empty] | 7 | 2020-06-05 | 定期檢測 | 拓緯工程顧問有限公司 | 2 | 1 | 1 | 1 | 其他損傷 | 未維修 | 植物清除 | 1 | 處 | P29 |  | 橋墩／帽梁
[12 empty] | 8 | 2020-06-05 | 定期檢測 | 拓緯工程顧問有限公司 | 2 | 1 | 2 | 2 | 混凝土結構裂縫 | 未維修 | >0.3mm混凝土裂縫修補 | 5 | 公尺 | P29-2-B |  | 橋墩／帽梁
[12 empty] | 9 | 2020-06-05 | 定期檢測 | 拓緯工程顧問有限公司 | 2 | 1 | 2 | 2 | 生銹及腐蝕 | 未維修 | 鋼筋防鏽劑塗刷 | 0.15 | 公尺 | P54-1 |  | 橋墩／帽梁
[12 empty] | 10 | 2020-06-05 | 定期檢測 | 拓緯工程顧問有限公司 | 2 | 1 | 1 | 1 | 混凝土剝落、破碎、鋼筋外露、銹蝕 | 未維修 | 混凝土修復(<=0.4*0.4*0.05m) | 0.11 | 平方公尺 | S25D1-1_B |  | 橫隔梁
[12 empty] | 11 | 2020-06-05 | 定期檢測 | 拓緯工程顧問有限公司 | 2 | 1 | 1 | 1 | 混凝土剝落、破碎、鋼筋外露、銹蝕 | 未維修 | 剝落混凝土修補 | 0.36 | 平方公尺 | 21k+470_oi |  | 橋護欄
[12 empty] | 12 | 2020-06-05 | 定期檢測 | 拓緯工程顧問有限公司 | 2 | 1 | 1 | 1 | 混凝土剝落、破碎、鋼筋外露、銹蝕 | 未維修 | 剝落混凝土修補 | 0.08 | 平方公尺 | 21k+700_ii |  | 橋護欄
[12 empty] | 13 | 2020-06-05 | 定期檢測 | 拓緯工程顧問有限公司 | 2 | 1 | 2 | 2 | 混凝土剝落、破碎、鋼筋外露、銹蝕 | 未維修 | 剝落混凝土修補 | 0.24 | 平方公尺 | 21K+700_oo |  | 橋護欄
[12 empty] | 14 | 2020-06-05 | 定期檢測 | 拓緯工程顧問有限公司 | 2 | 1 | 1 | 1 | 混凝土剝落、破碎、鋼筋外露、銹蝕 | 未維修 | 混凝土剝落鋼筋鏽蝕修復 | 8 | 處 | 21k+820_ii |  | 橋護欄
[12 empty] | 15 | 2020-06-05 | 定期檢測 | 拓緯工程顧問有限公司 | 2 | 1 | 2 | 2 | 生銹及腐蝕 | 未維修 | 鋼筋防鏽劑塗刷 | 0.45 | 平方公尺 | P47-1_F |  | 橋墩／帽梁
[12 empty] | 16 | 2020-06-05 | 定期檢測 | 拓緯工程顧問有限公司 | 2 | 1 | 2 | 2 | 生銹及腐蝕 | 未維修 | 鋼筋防鏽劑塗刷 | 0.23 | 平方公尺 | P47-2_B |  | 橋墩／帽梁
[12 empty] | 17 | 2020-06-05 | 定期檢測 | 拓緯工程顧問有限公司 | 2 | 1 | 1 | 1 | 混凝土剝落、破碎、鋼筋外露、銹蝕 | 未維修 | 混凝土修復(<=0.4*0.4*0.05m) | 0.06 | 平方公尺 | S29D1-5-B |  | 橫隔梁
[12 empty] | 18 | 2020-06-05 | 定期檢測 | 拓緯工程顧問有限公司 | 2 | 2 | 1 | 1 | 混凝土剝落、破碎、鋼筋外露、銹蝕 | 未維修 | 混凝土修復(>0.4*0.4*0.05m) | 0.31 | 平方公尺 | S29D5-3-F |  | 橫隔梁
[12 empty] | 19 | 2020-06-05 | 定期檢測 | 拓緯工程顧問有限公司 | 2 | 1 | 2 | 2 | 混凝土剝落、破碎、鋼筋外露、銹蝕 | 未維修 | 混凝土修復(<=0.4*0.4*0.05m) | 0.11 | 平方公尺 | S29 |  | 橋面板
[12 empty] | 20 | 2020-06-05 | 定期檢測 | 拓緯工程顧問有限公司 | 2 | 1 | 1 | 1 | 混凝土剝落、破碎、鋼筋外露、銹蝕 | 未維修 | 鋼筋除鏽及混凝土修復(<=0.4*0.4*0.05m) | 0.06 | 平方公尺 | S30 |  | 橋面板
[12 empty] | 21 | 2020-06-05 | 定期檢測 | 拓緯工程顧問有限公司 | 2 | 1 | 1 | 1 | 混凝土剝落、破碎、鋼筋外露、銹蝕 | 未維修 | 混凝土剝落鋼筋鏽蝕修復 | 2 | 處 | 21k+467_oo |  | 橋護欄
[12 empty] | 22 | 2020-06-05 | 定期檢測 | 拓緯工程顧問有限公司 | 2 | 1 | 1 | 1 | 混凝土剝落、破碎、鋼筋外露、銹蝕 | 未維修 | 剝落混凝土修補 | 0.1 | 平方公尺 | 21K+870_ii |  | 橋護欄
[12 empty] | 23 | 2020-06-05 | 定期檢測 | 拓緯工程顧問有限公司 | 2 | 1 | 2 | 2 | 混凝土剝落、破碎、鋼筋外露、銹蝕 | 未維修 | 剝落混凝土修補 | 0.06 | 平方公尺 | 22k+030_ii |  | 橋護欄
[12 empty] | 24 | 2020-06-05 | 定期檢測 | 拓緯工程顧問有限公司 | 2 | 1 | 1 | 1 | 混凝土剝落、破碎、鋼筋外露、銹蝕 | 未維修 | 剝落混凝土修補 | 0.3 | 平方公尺 | 22k+350_oi |  | 橋護欄
[12 empty] | 25 | 2020-06-05 | 定期檢測 | 拓緯工程顧問有限公司 | 2 | 1 | 2 | 2 | 混凝土剝落、破碎、鋼筋外露、銹蝕 | 未維修 | 混凝土剝落鋼筋鏽蝕修復 | 0.1 | 平方公尺 | 22k+450_ii |  | 橋護欄
[12 empty] | 26 | 2020-06-05 | 定期檢測 | 拓緯工程顧問有限公司 | 2 | 2 | 2 | 2 | 混凝土結構裂縫 | 未維修 | >0.3mm混凝土裂縫修補 | 2 | 公尺 | S33D3-1_F |  | 橫隔梁
[12 empty] | 27 | 2020-06-05 | 定期檢測 | 拓緯工程顧問有限公司 | 2 | 1 | 2 | 2 | 生銹及腐蝕 | 未維修 | 除銹上漆 | 0.1 | 平方公尺 | P55-1 |  | 橋墩／帽梁
[12 empty] | 28 | 2020-06-05 | 定期檢測 | 拓緯工程顧問有限公司 | 2 | 1 | 1 | 1 | 混凝土結構裂縫 | 未維修 | >0.3mm混凝土裂縫修補 | 0.8 | 公尺 | S30D1-1_B |  | 橫隔梁
[12 empty] | 29 | 2020-06-05 | 定期檢測 | 拓緯工程顧問有限公司 | 2 | 1 | 1 | 1 | 尚未建立對應名稱 | 未維修 | 混凝土修復(<=0.4*0.4*0.05m) | 0.04 | 平方公尺 | S29G7 |  | 主梁
[12 empty] | 30 | 2020-06-05 | 定期檢測 | 拓緯工程顧問有限公司 | 2 | 1 | 1 | 1 | 尚未建立對應名稱 | 未維修 | 混凝土修復(<=0.4*0.4*0.05m) | 0.02 | 平方公尺 | S30G3 |  | 主梁
[12 empty] | 31 | 2020-06-05 | 定期檢測 | 拓緯工程顧問有限公司 | 2 | 1 | 1 | 1 | 混凝土剝落、破碎、鋼筋外露、銹蝕 | 未維修 | 混凝土修復(<=0.4*0.4*0.05m) | 0.08 | 平方公尺 | S29D1-2-B |  | 橫隔梁
[12 empty] | 32 | 2020-06-05 | 定期檢測 | 拓緯工程顧問有限公司 | 2 | 3 | 2 | 2 | 混凝土剝落、破碎、鋼筋外露、銹蝕 | 未維修 | 混凝土修復(>0.4x0.4x0.05m) | 0.4 | 平方公尺 | S30D1-3_B |  | 橫隔梁
[12 empty] | 33 | 2020-06-05 | 定期檢測 | 拓緯工程顧問有限公司 | 2 | 1 | 1 | 1 | 尚未建立對應名稱 | 未維修 | 混凝土修復(<=0.4*0.4*0.05m) | 0.03 | 平方公尺 | S30G1 |  | 主梁
[12 empty] | 34 | 2020-06-05 | 定期檢測 | 拓緯工程顧問有限公司 | 2 | 1 | 2 | 2 | 生銹及腐蝕 | 未維修 | 鋼筋防鏽劑塗刷 | 0.23 | 平方公尺 | P45-2_B |  | 橋墩／帽梁
[12 empty] | 35 | 2020-06-05 | 定期檢測 | 拓緯工程顧問有限公司 | 2 | 1 | 2 | 2 | 生銹及腐蝕 | 未維修 | 鋼筋防鏽劑塗刷 | 0.45 | 平方公尺 | P45-1_F |  | 橋墩／帽梁
[12 empty] | 36 | 2020-06-05 | 定期檢測 | 拓緯工程顧問有限公司 | 2 | 1 | 2 | 2 | 滲水、白華 | 已維修 | 白華處理(平方公尺) | 0.15 | 平方公尺 | S48D3-3_F | 30115 | 橫隔梁 | 白華處理(平方公尺) | 1800 | 2020-12-10 | 2020-12-10 | 2021-05-14 09:41 | 侯棒如
[12 empty] | 37 | 2020-06-05 | 定期檢測 | 拓緯工程顧問有限公司 | 2 | 3 | 2 | 2 | 混凝土剝落、破碎、鋼筋外露、銹蝕 | 已維修 | 混凝土修復(>0.4*0.4*0.05m) | 0.24 | 平方公尺 | S51D3-1_F | 30116 | 橫隔梁 | 混凝土修復(>0.4x0.4x0.05m) | 3200 | 2020-11-30 | 2020-11-30 | 2021-05-14 09:41 | 侯棒如
[12 empty] | 38 | 2020-06-05 | 定期檢測 | 拓緯工程顧問有限公司 | 2 | 1 | 1 | 1 | 混凝土剝落、破碎、鋼筋外露、銹蝕 | 已維修 | 鋼筋除鏽及混凝土修復(<=0.4x0.4x0.05m) | 0.15 | 平方公尺 | S33D3-3_F | 30110 | 橫隔梁 | 鋼筋除鏽及混凝土修復(>0.4x0.4x0.05m) |  | 2020-12-04 | 2020-12-04 | 2021-05-14 09:41 | 侯棒如
[12 empty] | 39 | 2020-06-05 | 定期檢測 | 拓緯工程顧問有限公司 | 2 | 1 | 1 | 1 | 混凝土剝落、破碎、鋼筋外露、銹蝕 | 已維修 | 混凝土修復(<=0.4*0.4*0.05m) | 0.04 | 平方公尺 | S51D3-2_F | 30117 | 橫隔梁 | 鋼筋除鏽及混凝土修復(>0.4*0.4*0.05m) | 4000 | 2020-11-30 | 2020-11-30 | 2021-05-14 09:41 | 侯棒如
[12 empty] | 40 | 2020-06-05 | 定期檢測 | 拓緯工程顧問有限公司 | 2 | 1 | 2 | 2 | 混凝土剝落、破碎、鋼筋外露、銹蝕 | 已維修 | 混凝土修復(>0.4*0.4*0.05m) | 0.23 | 平方公尺 | S11 | 30319 | 橋面板 | 混凝土修復(>0.4x0.4x0.05m) | 3200 | 2020-11-24 | 2020-11-24 | 2021-05-19 09:13 | 侯棒如
[12 empty] | 41 | 2020-06-05 | 定期檢測 | 拓緯工程顧問有限公司 | 2 | 1 | 1 | 1 | 混凝土剝落、破碎、鋼筋外露、銹蝕 | 已維修 | 混凝土修復(<=0.4*0.4*0.05m) | 0.1 | 平方公尺 | S46 | 30325 | 橋面板 | 混凝土修復(>0.4*0.4*0.05m) |  | 2020-12-09 | 2020-12-09 | 2021-05-19 09:13 | 侯棒如
[12 empty] | 42 | 2020-06-05 | 定期檢測 | 拓緯工程顧問有限公司 | 2 | 1 | 1 | 1 | 其他損傷 | 已維修 | 植物清除 | 1 | 處 | P55-1 | 30009 | 橋墩／帽梁 | 橋墩、帽梁清理 | 1300 | 2020-09-28 | 2020-09-28 | 2021-05-12 10:12 | 侯棒如
[12 empty] | 43 | 2020-06-05 | 定期檢測 | 拓緯工程顧問有限公司 | 2 | 1 | 2 | 2 | 滲水、白華 | 已維修 | 白華處理(平方公尺) | 0.08 | 平方公尺 | S9D1-1_B | 30010 | 橫隔梁 | 白華處理(平方公尺) | 1800 | 2020-11-24 | 2020-11-24 | 2021-05-12 10:36 | 侯棒如
[12 empty] | 44 | 2020-06-05 | 定期檢測 | 拓緯工程顧問有限公司 | 2 | 1 | 2 | 2 | 滲水、白華 | 已維修 | 白華處理(平方公尺) | 0.05 | 平方公尺 | S20D3-1_F | 30017 | 橫隔梁 | 白華處理(平方公尺) | 1800 | 2020-11-27 | 2020-11-27 | 2021-05-12 10:36 | 侯棒如
[12 empty] | 45 | 2020-06-05 | 定期檢測 | 拓緯工程顧問有限公司 | 2 | 1 | 1 | 1 | 混凝土剝落 | 已維修 | 混凝土修復(<=0.4*0.4*0.05m) | 0.08 | 平方公尺 | S20D3-3-F | 30020 | 橫隔梁 | 混凝土修復(>0.4*0.4*0.05m) |  | 2020-11-26 | 2020-11-26 | 2021-05-13 09:36 | 侯棒如
[12 empty] | 46 | 2020-06-05 | 定期檢測 | 拓緯工程顧問有限公司 | 2 | 2 | 1 | 1 | 混凝土剝落、破碎、鋼筋外露、銹蝕 | 已維修 | 混凝土修復(>0.4*0.4*0.05m) | 0.25 | 平方公尺 | S28D3-1-F | 30025 | 橫隔梁 | 混凝土修復(>0.4*0.4*0.05m) |  | 2020-11-30 | 2020-11-30 | 2021-05-13 09:36 | 侯棒如
[12 empty] | 47 | 2020-06-05 | 定期檢測 | 拓緯工程顧問有限公司 | 2 | 1 | 1 | 1 | 混凝土剝落、破碎、鋼筋外露、銹蝕 | 已維修 | 混凝土修復(<=0.4*0.4*0.05m) | 0.03 | 平方公尺 | S28 | 30321 | 橋面板 | 0.4*0.4*0.05m) |  | 2020-11-30 | 2020-11-30 | 2021-05-19 09:13 | 侯棒如 | 2021-05-19 10:15 | 侯棒如
[12 empty] | 48 | 2020-06-05 | 定期檢測 | 拓緯工程顧問有限公司 | 2 | 1 | 2 | 2 | 混凝土剝落、破碎、鋼筋外露、銹蝕 | 已維修 | 混凝土修復(<=0.4*0.4*0.05m) | 0.15 | 平方公尺 | S12 | 30320 | 橋面板 | 混凝土修復(>0.4x0.4x0.05m) | 3200 | 2020-11-24 | 2020-11-24 | 2021-05-19 09:13 | 侯棒如
[12 empty] | 49 | 2020-06-05 | 定期檢測 | 拓緯工程顧問有限公司 | 2 | 1 | 1 | 1 | 混凝土剝落、破碎、鋼筋外露、銹蝕 | 已維修 | 鋼筋除鏽及混凝土修復(<=0.4*0.4*0.05m) | 0.02 | 平方公尺 | S42 | 30324 | 橋面板 | 鋼筋除鏽及混凝土修復(>0.4*0.4*0.05m) | 4000 | 2020-12-08 | 2020-12-08 | 2021-05-19 09:13 | 侯棒如
[12 empty] | 50 | 2020-06-05 | 定期檢測 | 拓緯工程顧問有限公司 | 2 | 1 | 1 | 1 | 混凝土剝落、破碎、鋼筋外露、銹蝕 | 已維修 | 鋼筋除鏽及混凝土修復(<=0.4*0.4*0.05m) | 0.12 | 平方公尺 | S9D1_2-B | 30011 | 橫隔梁 | 鋼筋除鏽及混凝土修復(>0.4x0.4x0.05m) |  | 2020-11-23 | 2020-11-23 | 2021-05-12 10:36 | 侯棒如
[12 empty] | 51 | 2020-06-05 | 定期檢測 | 拓緯工程顧問有限公司 | 2 | 1 | 1 | 1 | 混凝土剝落 | 已維修 | 混凝土修復(<=0.4x0.4x0.05m) | 0.05 | 平方公尺 | S20D3-2-F | 30019 | 橫隔梁 | 鋼筋除鏽及混凝土修復(>0.4*0.4*0.05m) | 4000 | 2020-11-27 | 2020-11-27 | 2021-05-13 09:36 | 侯棒如
[12 empty] | 52 | 2020-06-05 | 定期檢測 | 拓緯工程顧問有限公司 | 2 | 1 | 1 | 1 | 混凝土剝落、破碎、鋼筋外露、銹蝕 | 已維修 | 混凝土修復(<=0.4*0.4*0.05m) | 0.02 | 平方公尺 | S21D1-1-B | 30021 | 橫隔梁 | 0.4*0.4*0.05m) |  | 2020-11-27 | 2020-11-27 | 2021-05-13 09:36 | 侯棒如
[12 empty] | 53 | 2020-06-05 | 定期檢測 | 拓緯工程顧問有限公司 | 2 | 2 | 2 | 2 | 混凝土剝落、破碎、鋼筋外露、銹蝕 | 已維修 | 混凝土修復(>0.4*0.4*0.05m) | 0.29 | 平方公尺 | S25D1-3-B | 30609 | 橫隔梁 | 混凝土修復(>0.4*0.4*0.05m) |  | 2020-10-22 | 2020-10-22 | 2021-05-25 10:25 | 侯棒如
[12 empty] | 54 | 2020-06-05 | 定期檢測 | 拓緯工程顧問有限公司 | 2 | 1 | 2 | 2 | 混凝土結構裂縫 | 已維修 | >0.3mm混凝土裂縫修補 | 1.2 | 公尺 | S28D3-3-F | 30026 | 橫隔梁 | >0.3mm混凝土裂縫修補 | 700 | 2020-11-28 | 2020-11-28 | 2021-05-13 09:36 | 侯棒如
[12 empty] | 55 | 2020-06-05 | 定期檢測 | 拓緯工程顧問有限公司 | 2 | 3 | 2 | 2 | 混凝土剝落、破碎、鋼筋外露、銹蝕 | 已維修 | 混凝土修復(>0.4*0.4*0.05m) | 0.24 | 平方公尺 | S37D3-1_F | 30111 | 橫隔梁 | 混凝土修復(>0.4x0.4x0.05m) | 3200 | 2020-12-05 | 2020-12-05 | 2021-05-14 09:41 | 侯棒如
[12 empty] | 56 | 2020-06-05 | 定期檢測 | 拓緯工程顧問有限公司 | 2 | 1 | 2 | 2 | 混凝土剝落、破碎、鋼筋外露、銹蝕 | 已維修 | 混凝土修復(>0.4*0.4*0.05m) | 0.23 | 平方公尺 | S10 | 30318 | 橋面板 | 混凝土修復(>0.4x0.4x0.05m) | 3200 | 2020-11-24 | 2020-11-24 | 2021-05-19 09:13 | 侯棒如
[12 empty] | 57 | 2020-06-05 | 定期檢測 | 拓緯工程顧問有限公司 | 2 | 1 | 1 | 1 | 混凝土剝落、破碎、鋼筋外露、銹蝕 | 已維修 | 鋼筋除鏽及混凝土修復(<=0.4*0.4*0.05m) | 0.06 | 平方公尺 | S31 | 30323 | 橋面板 | 0.4*0.4*0.05m) |  | 2020-12-05 | 2020-12-05 | 2021-05-19 09:13 | 侯棒如
[12 empty] | 58 | 2020-06-05 | 定期檢測 | 拓緯工程顧問有限公司 | 2 | 1 | 2 | 2 | 生銹及腐蝕 | 已維修 | 除銹上漆 | 0.45 | 平方公尺 | P8-2_F | 30601 | 橋墩／帽梁 | 鋼筋防鏽劑塗刷 |  | 2020-10-05 | 2020-10-05 | 2021-05-25 09:55 | 侯棒如
[12 empty] | 59 | 2020-06-05 | 定期檢測 | 拓緯工程顧問有限公司 | 2 | 1 | 2 | 2 | 生銹及腐蝕 | 已維修 | 除銹油漆 | 0.45 | 平方公尺 | P16-1_F | 20531 | 橋墩／帽梁 | 塗刷保護層 | 500 | 2020-09-30 | 2020-09-30 | 2020-10-29 19:40 | 侯棒如
[12 empty] | 60 | 2020-06-05 | 定期檢測 | 拓緯工程顧問有限公司 | 2 | 1 | 2 | 2 | 生銹及腐蝕 | 已維修 | 除銹上漆 | 0.09 | 平方公尺 | P33-1_F | 20431 | 橋墩／帽梁 | 塗刷保護層 | 500 | 2020-09-25 | 2020-09-25 | 2020-10-29 11:20 | 侯棒如
[12 empty] | 61 | 2020-06-05 | 定期檢測 | 拓緯工程顧問有限公司 | 2 | 1 | 2 | 2 | 生銹及腐蝕 | 已維修 | 除銹上漆 | 0.45 | 平方公尺 | P37-2_F | 20536 | 橋墩／帽梁 | 塗刷保護層 | 500 | 2020-09-26 | 2020-09-26 | 2020-10-29 20:13 | 侯棒如
[12 empty] | 62 | 2020-06-05 | 定期檢測 | 拓緯工程顧問有限公司 | 2 | 3 | 2 | 2 | 混凝土結構裂縫 | 已維修 | 修補寬度大於0.3mm的裂縫 | 15 | 公尺 | P52-1 | 20072 | 橋墩／帽梁 | >0.3mm混凝土裂縫修補 | 700 | 2020-09-29 | 2020-09-30 | 2020-10-27 22:17 | 侯棒如
[12 empty] | 63 | 2020-06-05 | 定期檢測 | 拓緯工程顧問有限公司 | 2 | 3 | 2 | 2 | 混凝土結構裂縫 | 已維修 | 修補寬度大於0.3mm的裂縫 | 19.5 | 公尺 | P53-1 | 20528 | 橋墩／帽梁 | >0.3mm混凝土裂縫修補 | 700 | 2020-09-30 | 2020-09-30 | 2020-10-29 19:12 | 侯棒如
[12 empty] | 64 | 2020-06-05 | 定期檢測 | 拓緯工程顧問有限公司 | 2 | 1 | 2 | 2 | 混凝土剝落、破碎、鋼筋外露、銹蝕 | 已維修 | 混凝土剝落鋼筋鏽蝕修復 | 10 | 處 | 22k+080_oo | 30002 | 橋護欄 | 混凝土剝落鋼筋鏽蝕修復 | 500 | 2020-12-07 | 2020-12-07 | 2021-05-12 09:35 | 侯棒如
[12 empty] | 65 | 2020-06-05 | 定期檢測 | 拓緯工程顧問有限公司 | 2 | 1 | 1 | 1 | 滲水、白華 | 已維修 | 白華處理(平方公尺) | 0.02 | 平方公尺 | S30D1-1_B | 30109 | 橫隔梁 | 白華處理(平方公尺) | 1800 | 2020-12-04 | 2020-12-04 | 2021-05-14 09:41 | 侯棒如
[12 empty] | 66 | 2020-06-05 | 定期檢測 | 拓緯工程顧問有限公司 | 2 | 1 | 2 | 2 | 生銹及腐蝕 | 已維修 | 除銹上漆 | 0.45 | 平方公尺 | P51-1_F | 30006 | 橋墩／帽梁 | 鋼筋防鏽劑塗刷 |  | 2020-09-28 | 2020-09-28 | 2021-05-12 10:12 | 侯棒如
[12 empty] | 67 | 2020-06-05 | 定期檢測 | 拓緯工程顧問有限公司 | 2 | 2 | 1 | 1 | 混凝土剝落、破碎、鋼筋外露、銹蝕 | 已維修 | 混凝土修復(>0.4*0.4*0.05m) | 0.25 | 平方公尺 | S9D1-3-B | 30012 | 橫隔梁 | 混凝土修復(>0.4*0.4*0.05m) |  | 2020-11-23 | 2020-11-23 | 2021-05-12 10:36 | 侯棒如
[12 empty] | 68 | 2020-06-05 | 定期檢測 | 拓緯工程顧問有限公司 | 2 | 1 | 2 | 2 | 滲水、白華 | 已維修 | 白華處理(平方公尺) | 0.06 | 平方公尺 | S12D3-2_F | 30013 | 橫隔梁 | 白華處理(平方公尺) | 1800 | 2020-11-24 | 2020-11-24 | 2021-05-12 10:36 | 侯棒如
[12 empty] | 69 | 2020-06-05 | 定期檢測 | 拓緯工程顧問有限公司 | 2 | 1 | 1 | 1 | 滲水、白華 | 已維修 | 白華處理(平方公尺) | 0.06 | 平方公尺 | S16D3-1 | 30014 | 橫隔梁 | 白華處理(平方公尺) | 1800 | 2020-11-25 | 2020-11-25 | 2021-05-12 10:36 | 侯棒如
[12 empty] | 70 | 2020-06-05 | 定期檢測 | 拓緯工程顧問有限公司 | 2 | 1 | 2 | 2 | 滲水、白華 | 已維修 | 白華處理(平方公尺) | 0.06 | 平方公尺 | S16D3-2_F | 30015 | 橫隔梁 | 白華處理(平方公尺) | 1800 | 2020-11-25 | 2020-11-25 | 2021-05-12 10:36 | 侯棒如
[12 empty] | 71 | 2020-06-05 | 定期檢測 | 拓緯工程顧問有限公司 | 2 | 1 | 1 | 1 | 滲水、白華 | 已維修 | 白華處理(平方公尺) | 0.08 | 平方公尺 | S17D1-2-B | 30016 | 橫隔梁 | 白華處理(平方公尺) | 1800 | 2020-11-25 | 2020-11-25 | 2021-05-12 10:36 | 侯棒如
[12 empty] | 72 | 2020-06-05 | 定期檢測 | 拓緯工程顧問有限公司 | 2 | 1 | 2 | 2 | 生銹及腐蝕 | 已維修 | 除銹上漆 | 0.45 | 平方公尺 | P1-1_F | 30596 | 橋墩／帽梁 | 鋼筋防鏽劑塗刷 |  | 2020-10-02 | 2020-10-02 | 2021-05-25 09:55 | 侯棒如
[12 empty] | 73 | 2020-06-05 | 定期檢測 | 拓緯工程顧問有限公司 | 2 | 1 | 2 | 2 | 生銹及腐蝕 | 已維修 | 除銹上漆 | 0.45 | 平方公尺 | P1-2_F | 30597 | 橋墩／帽梁 | 鋼筋防鏽劑塗刷 |  | 2020-10-02 | 2020-10-02 | 2021-05-25 09:55 | 侯棒如
[12 empty] | 74 | 2020-06-05 | 定期檢測 | 拓緯工程顧問有限公司 | 2 | 1 | 2 | 2 | 生銹及腐蝕 | 已維修 | 除銹上漆 | 0.45 | 平方公尺 | P2-2_F | 30598 | 橋墩／帽梁 | 鋼筋防鏽劑塗刷 |  | 2020-10-02 | 2020-10-02 | 2021-05-25 09:55 | 侯棒如
[12 empty] | 75 | 2020-06-05 | 定期檢測 | 拓緯工程顧問有限公司 | 2 | 1 | 2 | 2 | 生銹及腐蝕 | 已維修 | 除銹上漆 | 0.45 | 平方公尺 | P5-1_F | 30599 | 橋墩／帽梁 | 鋼筋防鏽劑塗刷 |  | 2020-10-03 | 2020-10-03 | 2021-05-25 09:55 | 侯棒如
[12 empty] | 76 | 2020-06-05 | 定期檢測 | 拓緯工程顧問有限公司 | 2 | 1 | 2 | 2 | 生銹及腐蝕 | 已維修 | 除銹上漆 | 0.23 | 平方公尺 | P41-1_B | 20537 | 橋墩／帽梁 | 塗刷保護層 | 500 | 2020-09-26 | 2020-09-26 | 2020-10-29 20:13 | 侯棒如
[12 empty] | 77 | 2020-06-05 | 定期檢測 | 拓緯工程顧問有限公司 | 2 | 1 | 1 | 1 | 混凝土剝落、破碎、鋼筋外露、銹蝕 | 已維修 | 混凝土修復(<=0.4*0.4*0.05m) | 0.05 | 處 | S41D3-1_F | 30112 | 橫隔梁 | 混凝土修復(>0.4x0.4x0.05m) | 3200 | 2020-12-05 | 2020-12-05 | 2021-05-14 09:41 | 侯棒如
[12 empty] | 78 | 2020-06-05 | 定期檢測 | 拓緯工程顧問有限公司 | 2 | 1 | 1 | 1 | 滲水、白華 | 已維修 | 白華處理(平方公尺) | 0.08 | 平方公尺 | S45D3-1_F | 30113 | 橫隔梁 | 白華處理(平方公尺) | 1800 | 2020-12-08 | 2020-12-08 | 2021-05-14 09:41 | 侯棒如
[12 empty] | 79 | 2020-06-05 | 定期檢測 | 拓緯工程顧問有限公司 | 2 | 1 | 1 | 1 | 混凝土剝落、破碎、鋼筋外露、銹蝕 | 已維修 | 混凝土修復(<=0.4*0.4*0.05m) | 0.12 | 平方公尺 | S48D3-1_B | 30114 | 橫隔梁 | 混凝土修復(>0.4x0.4x0.05m) | 3200 | 2020-12-09 | 2020-12-09 | 2021-05-14 09:41 | 侯棒如
[12 empty] | 80 | 2020-06-05 | 定期檢測 | 拓緯工程顧問有限公司 | 3 | 3 | 2 | 2 | 滲水、白華 | 已維修 | 白華處理(平方公尺) | 0.6 | 平方公尺 | P54-2 | 30008 | 橋墩／帽梁 | 白華處理(平方公尺) | 1800 | 2020-11-13 | 2020-11-13 | 2021-05-12 10:12 | 侯棒如
[12 empty] | 81 | 2020-06-05 | 定期檢測 | 拓緯工程顧問有限公司 | 2 | 1 | 1 | 1 | 滲水、白華 | 已維修 | 白華處理(平方公尺) | 0.05 | 平方公尺 | S21D1-3_B | 30022 | 橫隔梁 | 白華處理(平方公尺) | 1800 | 2020-11-27 | 2020-11-27 | 2021-05-13 09:36 | 侯棒如
[12 empty] | 82 | 2020-06-05 | 定期檢測 | 拓緯工程顧問有限公司 | 2 | 1 | 1 | 1 | 混凝土剝落、破碎、鋼筋外露、銹蝕 | 已維修 | 混凝土修復(<=0.4x0.4x0.05m) | 0.05 | 平方公尺 | S24D3-1-F | 30023 | 橫隔梁 | 白華處理(平方公尺) | 1800 | 2020-11-28 | 2020-11-28 | 2021-05-13 09:36 | 侯棒如
[12 empty] | 83 | 2020-06-05 | 定期檢測 | 拓緯工程顧問有限公司 | 2 | 1 | 2 | 2 | 混凝土結構裂縫 | 已維修 | >0.3mm混凝土裂縫修補 | 1.2 | 公尺 | S24D3-3-F | 30024 | 橫隔梁 | >0.3mm混凝土裂縫修補 | 700 | 2020-11-28 | 2020-11-28 | 2021-05-13 09:36 | 侯棒如
[12 empty] | 84 | 2020-06-05 | 定期檢測 | 拓緯工程顧問有限公司 | 2 | 1 | 1 | 1 | 其他損傷 | 已維修 | 植物清除 | 2 | 處 | P54-1 | 30007 | 橋墩／帽梁 | 橋墩、帽梁清理 | 1300 | 2020-09-28 | 2020-09-28 | 2021-05-12 10:12 | 侯棒如
[12 empty] | 85 | 2020-06-05 | 定期檢測 | 拓緯工程顧問有限公司 | 2 | 3 | 2 | 2 | 混凝土結構裂縫 | 已維修 | 修補寬度大於0.3mm的裂縫 | 15 | 公尺 | P54-1 | 30586 | 橋墩／帽梁 | 修補寬度大於0.3mm的裂縫 | 700 | 2020-10-09 | 2020-10-09 | 2021-05-25 09:36 | 侯棒如
[12 empty] | 86 | 2020-06-05 | 定期檢測 | 拓緯工程顧問有限公司 | 2 | 1 | 2 | 2 | 生銹及腐蝕 | 已維修 | 除銹油漆 | 0.45 | 平方公尺 | P16-2_F | 20532 | 橋墩／帽梁 | 塗刷保護層 | 500 | 2020-09-30 | 2020-09-30 | 2020-10-29 19:40 | 侯棒如
[12 empty] | 87 | 2020-06-05 | 定期檢測 | 拓緯工程顧問有限公司 | 2 | 1 | 2 | 2 | 生銹及腐蝕 | 已維修 | 除銹上漆 | 0.45 | 平方公尺 | P24-1_F | 20533 | 橋墩／帽梁 | 塗刷保護層 | 500 | 2020-09-29 | 2020-09-29 | 2020-10-29 19:44 | 侯棒如
[12 empty] | 88 | 2020-06-05 | 定期檢測 | 拓緯工程顧問有限公司 | 2 | 1 | 2 | 2 | 生銹及腐蝕 | 已維修 | 除銹上漆 | 0.45 | 平方公尺 | P24-2_F | 20534 | 橋墩／帽梁 | 塗刷保護層 | 500 | 2020-09-29 | 2020-09-29 | 2020-10-29 19:44 | 侯棒如
[12 empty] | 89 | 2020-06-05 | 定期檢測 | 拓緯工程顧問有限公司 | 2 | 1 | 2 | 2 | 混凝土剝落、破碎、鋼筋外露、銹蝕 | 已維修 | 混凝土剝落鋼筋鏽蝕修復 | 10 | 處 | 22k+065_oo | 30001 | 橋護欄 | 混凝土剝落鋼筋鏽蝕修復 | 500 | 2020-12-07 | 2020-12-07 | 2021-05-12 09:35 | 侯棒如
[12 empty] | 90 | 2020-06-05 | 定期檢測 | 拓緯工程顧問有限公司 | 2 | 1 | 2 | 2 | 混凝土剝落、破碎、鋼筋外露、銹蝕 | 已維修 | 混凝土剝落鋼筋鏽蝕修復 | 25 | 處 | 22k+098_oo | 30003 | 橋護欄 | 混凝土剝落鋼筋鏽蝕修復 | 500 | 2020-12-07 | 2020-12-07 | 2021-05-12 09:35 | 侯棒如
[12 empty] | 91 | 2020-06-05 | 定期檢測 | 拓緯工程顧問有限公司 | 2 | 1 | 2 | 2 | 混凝土剝落、破碎、鋼筋外露、銹蝕 | 已維修 | 混凝土剝落鋼筋鏽蝕修復 | 10 | 處 | 22k+113_oo | 30004 | 橋護欄 | 混凝土剝落鋼筋鏽蝕修復 | 500 | 2020-12-08 | 2020-12-08 | 2021-05-12 09:35 | 侯棒如
[12 empty] | 92 | 2020-06-05 | 定期檢測 | 拓緯工程顧問有限公司 | 2 | 1 | 2 | 2 | 生銹及腐蝕 | 已維修 | 除銹上漆 | 0.45 | 平方公尺 | P37-1_F | 20535 | 橋墩／帽梁 | 塗刷保護層 | 500 | 2020-09-26 | 2020-09-26 | 2020-10-29 20:13 | 侯棒如
[12 empty] | 93 | 2020-06-05 | 定期檢測 | 拓緯工程顧問有限公司 | 2 | 3 | 2 | 2 | 混凝土結構裂縫 | 已維修 | 修補寬度大於0.3mm的裂縫 | 15 | 公尺 | P52-2 | 20073 | 橋墩／帽梁 | >0.3mm混凝土裂縫修補 | 700 | 2020-09-29 | 2020-09-30 | 2020-10-27 22:17 | 侯棒如
[12 empty] | 94 | 2020-06-05 | 定期檢測 | 拓緯工程顧問有限公司 | 2 | 3 | 2 | 2 | 混凝土結構裂縫 | 已維修 | 修補寬度大於0.3mm的裂縫 | 19.5 | 公尺 | P53-2 | 20529 | 橋墩／帽梁 | >0.3mm混凝土裂縫修補 | 700 | 2020-09-30 | 2020-09-30 | 2020-10-29 19:12 | 侯棒如
[12 empty] | 95 | 2020-06-05 | 定期檢測 | 拓緯工程顧問有限公司 | 2 | 1 | 1 | 1 | 其他損傷 | 已維修 | 植物清除 | 1 | 處 | P1-1-F | 30595 | 橋墩／帽梁 | 橋墩、帽梁清理 | 1300 | 2020-10-05 | 2020-10-05 | 2021-05-25 09:55 | 侯棒如
[12 empty] | 96 | 2020-06-05 | 定期檢測 | 拓緯工程顧問有限公司 | 2 | 1 | 2 | 2 | 生銹及腐蝕 | 已維修 | 除銹上漆 | 0.45 | 平方公尺 | P5-2_F | 30600 | 橋墩／帽梁 | 鋼筋防鏽劑塗刷 |  | 2020-10-03 | 2020-10-03 | 2021-05-25 09:55 | 侯棒如
[12 empty] | 97 | 2020-06-05 | 定期檢測 | 拓緯工程顧問有限公司 | 2 | 1 | 2 | 2 | 生銹及腐蝕 | 已維修 | 除銹上漆 | 0.45 | 平方公尺 | P12-2_F | 20530 | 橋墩／帽梁 | 塗刷保護層 | 500 | 2020-09-30 | 2020-09-30 | 2020-10-29 19:29 | 侯棒如
89 | 35233 | 八堵匝道A | 國道1號 | 國道 | 0K+0M ~0K~304M | 高公局北區養護工程分局 | 內湖工務段 | 箱型梁 | 鋼構造 | 74 | 已維修：18 | NO | 檢測日期 | 檢測類別 | 檢測單位 | D | E | R | U | 劣化類型 | 狀態 | 建議維修工法 | 數量 | 單位 | 損壞位置 | 維修紀錄ID | 維修構件 | 維修工法 | 金額 | 開工日期 | 完成日期 | 維修原始紀錄日期 | 維修原始紀錄者 | 維修最後修改日期 | 維修最後修改者
[11 empty] | 未維修：10 | 1 | 2020-06-03 | 定期檢測 | 拓緯工程顧問有限公司 | 2 | 3 | 1 | 1 | 伸縮縫間雜物堆積 | 未維修 | 伸縮縫清理 | 7 | 公尺 | A2 |  | 伸縮縫
[11 empty] | 全部：28 | 2 | 2020-06-03 | 定期檢測 | 拓緯工程顧問有限公司 | 2 | 1 | 2 | 2 | 混凝土剝落、破碎、鋼筋外露、銹蝕 | 未維修 | 鋼筋除鏽及混凝土修復(>0.4*0.4*0.05m) | 0.38 | 平方公尺 | P3 |  | 橋墩／帽梁
[12 empty] | 3 | 2020-06-03 | 定期檢測 | 拓緯工程顧問有限公司 | 2 | 1 | 2 | 2 | 混凝土剝落、破碎、鋼筋外露、銹蝕 | 未維修 | 鋼筋除鏽及混凝土修復(>0.4*0.4*0.05m) | 0.21 | 平方公尺 | S4 |  | 橋面板
[12 empty] | 4 | 2020-06-03 | 定期檢測 | 拓緯工程顧問有限公司 | 2 | 1 | 1 | 1 | 其他損傷 | 未維修 | 植物清除 | 5 | 處 | oo |  | 橋護欄
[12 empty] | 5 | 2020-06-03 | 定期檢測 | 拓緯工程顧問有限公司 | 2 | 1 | 1 | 1 | 滲水、白華 | 未維修 | 白華處理(處) | 1 | 處 | P1(P5)_B |  | 橋墩／帽梁
[12 empty] | 6 | 2020-06-03 | 定期檢測 | 拓緯工程顧問有限公司 | 2 | 1 | 1 | 1 | 混凝土剝落、破碎、鋼筋外露、銹蝕 | 未維修 | 混凝土修復(<=0.4*0.4*0.05m) | 0.1 | 平方公尺 | P1 |  | 橋墩／帽梁
[12 empty] | 7 | 2020-06-03 | 定期檢測 | 拓緯工程顧問有限公司 | 2 | 1 | 1 | 1 | 混凝土剝落、破碎、鋼筋外露、銹蝕 | 未維修 | 鋼筋除鏽及混凝土修復(<=0.4*0.4*0.05m) | 0.03 | 平方公尺 | P2 |  | 橋墩／帽梁
[12 empty] | 8 | 2020-06-03 | 定期檢測 | 拓緯工程顧問有限公司 | 2 | 1 | 1 | 1 | 混凝土剝落、破碎、鋼筋外露、銹蝕 | 未維修 | 鋼筋除鏽及混凝土修復(<=0.4*0.4*0.05m) | 0.12 | 平方公尺 | S6 |  | 橋面板
[12 empty] | 9 | 2020-06-03 | 定期檢測 | 拓緯工程顧問有限公司 | 2 | 1 | 2 | 2 | 混凝土剝落、破碎、鋼筋外露、銹蝕 | 未維修 | 鋼筋除鏽及混凝土修復(<=0.4*0.4*0.05m) | 0.24 | 平方公尺 | S1 |  | 橋面板
[12 empty] | 10 | 2020-06-03 | 定期檢測 | 拓緯工程顧問有限公司 | 2 | 1 | 2 | 2 | 混凝土剝落、破碎、鋼筋外露、銹蝕 | 未維修 | 鋼筋除鏽及混凝土修復(<=0.4*0.4*0.05m) | 0.08 | 平方公尺 | S5 |  | 橋面板
[12 empty] | 11 | 2020-06-03 | 定期檢測 | 拓緯工程顧問有限公司 | 3 | 3 | 3 | 3 | 混凝土剝落、破碎、鋼筋外露、銹蝕 | 已維修 | 鋼筋除鏽及混凝土修復(>0.4*0.4*0.05m) | 5 | 平方公尺 |  | 29195 | 橋台 | 鋼筋除鏽及混凝土修復(>0.4*0.4*0.05m) | 4000 | 2021-03-15 | 2021-03-15 | 2021-04-28 17:30 | 侯棒如
[12 empty] | 12 | 2020-06-03 | 定期檢測 | 拓緯工程顧問有限公司 | 2 | 1 | 1 | 1 | 塗裝劣化、生銹或腐蝕 | 已維修 | 鋼梁油漆塗裝 | 0.15 | 平方公尺 | S4G2 | 32578 | 主梁 | 鋼梁油漆塗裝 | 500 | 2020-10-30 | 2021-03-30 | 2021-08-02 | 侯棒如 | 2021-08-02 13:48 | 侯棒如
[12 empty] | 13 | 2020-06-03 | 定期檢測 | 拓緯工程顧問有限公司 | 2 | 1 | 2 | 2 | 塗裝劣化、生銹或腐蝕 | 已維修 | 鋼梁油漆塗裝 | 0.02 | 平方公尺 | S5G2 | 32581 | 主梁 | 鋼梁油漆塗裝 | 500 | 2020-10-30 | 2021-03-30 | 2021-08-02 | 侯棒如 | 2021-08-02 13:45 | 侯棒如
[12 empty] | 14 | 2020-06-03 | 定期檢測 | 拓緯工程顧問有限公司 | 2 | 1 | 1 | 1 | 塗裝劣化、生銹或腐蝕 | 已維修 | 鋼梁油漆塗裝 | 0.23 | 平方公尺 | S3G1 | 32579 | 主梁 | 鋼梁油漆塗裝 | 500 | 2020-10-30 | 2021-03-30 | 2021-08-02 | 侯棒如 | 2021-08-02 13:47 | 侯棒如
[12 empty] | 15 | 2020-06-03 | 定期檢測 | 拓緯工程顧問有限公司 | 4 | 1 | 3 | 3 | 塗裝劣化、生銹或腐蝕 | 已維修 | 鋼梁油漆塗裝 | 0.12 | 平方公尺 | S6G1 | 29211 | 主梁 | 鋼梁油漆塗裝 | 500 | 2020-10-30 | 2021-03-30 | 2021-04-29 08:35 | 侯棒如 | 2021-08-02 14:07 | 侯棒如
[12 empty] | 16 | 2020-06-03 | 定期檢測 | 拓緯工程顧問有限公司 | 2 | 1 | 1 | 1 | 塗裝劣化、生銹或腐蝕 | 已維修 | 鋼梁油漆塗裝 | 0.24 | 平方公尺 | S6G1 | 32587 | 主梁 | 鋼梁油漆塗裝 | 500 | 2020-10-30 | 2021-03-30 | 2021-08-02 | 侯棒如 | 2021-08-02 13:38 | 侯棒如
[12 empty] | 17 | 2020-06-03 | 定期檢測 | 拓緯工程顧問有限公司 | 2 | 1 | 1 | 1 | 塗裝劣化、生銹或腐蝕 | 已維修 | 鋼梁油漆塗裝 | 0.09 | 平方公尺 | S6G2 | 32588 | 主梁 | 鋼梁油漆塗裝 | 500 | 2020-10-30 | 2021-03-30 | 2021-08-02 | 侯棒如 | 2021-08-02 13:41 | 侯棒如
[12 empty] | 18 | 2020-06-03 | 定期檢測 | 拓緯工程顧問有限公司 | 2 | 1 | 1 | 1 | 塗裝劣化、生銹或腐蝕 | 已維修 | 鋼梁油漆塗裝 | 5 | 平方公尺 | S6G2 | 32589 | 主梁 | 鋼梁油漆塗裝 | 500 | 2020-10-30 | 2021-03-30 | 2021-08-02 | 侯棒如 | 2021-08-02 13:40 | 侯棒如
[12 empty] | 19 | 2020-06-03 | 定期檢測 | 拓緯工程顧問有限公司 | 2 | 1 | 2 | 2 | 塗裝劣化、生銹或腐蝕 | 已維修 | 鋼梁油漆塗裝 | 1 | 平方公尺 | S2G1 | 32602 | 主梁 | 鋼梁油漆塗裝 | 500 | 2020-10-30 | 2021-03-30 | 2021-08-02 | 侯棒如 | 2021-08-02 13:09 | 侯棒如
[12 empty] | 20 | 2020-06-03 | 定期檢測 | 拓緯工程顧問有限公司 | 2 | 1 | 1 | 1 | 塗裝劣化、生銹或腐蝕 | 已維修 | 鋼梁油漆塗裝 | 0.1 | 平方公尺 | S4G1 | 32601 | 主梁 | 鋼梁油漆塗裝 | 500 | 2020-10-30 | 2021-03-30 | 2021-08-02 | 侯棒如 | 2021-08-02 13:11 | 侯棒如
[12 empty] | 21 | 2020-06-03 | 定期檢測 | 拓緯工程顧問有限公司 | 2 | 1 | 1 | 1 | 塗裝劣化、生銹或腐蝕 | 已維修 | 鋼梁油漆塗裝 | 0.11 | 平方公尺 | S5G1 | 32604 | 主梁 | 鋼梁油漆塗裝 | 500 | 2020-10-30 | 2021-03-30 | 2021-08-02 | 侯棒如 | 2021-08-02 12:00 | 侯棒如
[12 empty] | 22 | 2020-06-03 | 定期檢測 | 拓緯工程顧問有限公司 | 2 | 1 | 1 | 1 | 塗裝劣化、生銹或腐蝕 | 已維修 | 鋼梁油漆塗裝 | 0.54 | 平方公尺 | D5-1~D10-1 | 32914 | 橫隔梁 | 鋼粱油漆塗裝 | 500 | 2020-10-30 | 2021-03-30 | 2021-08-09 17:51 | 侯棒如 | 2021-08-09 17:51 | 侯棒如
[12 empty] | 23 | 2020-06-03 | 定期檢測 | 拓緯工程顧問有限公司 | 2 | 1 | 2 | 2 | 螺栓損傷、欠缺及鬆動 | 已維修 | 鋼梁油漆塗裝 | 1.2 | 平方公尺 | S2G2 | 32566 | 主梁 | 鋼梁油漆塗裝 | 500 | 2020-10-30 | 2021-03-30 | 2021-08-02 | 侯棒如 | 2021-08-02 14:14 | 侯棒如
[12 empty] | 24 | 2020-06-03 | 定期檢測 | 拓緯工程顧問有限公司 | 2 | 1 | 1 | 1 | 塗裝劣化、生銹或腐蝕 | 已維修 | 鋼梁油漆塗裝 | 0.12 | 平方公尺 | S2G2 | 32567 | 主梁 | 鋼梁油漆塗裝 | 500 | 2020-10-30 | 2021-03-30 | 2021-08-02 | 侯棒如 | 2021-08-02 14:05 | 侯棒如
[12 empty] | 25 | 2020-06-03 | 定期檢測 | 拓緯工程顧問有限公司 | 2 | 1 | 2 | 2 | 塗裝劣化、生銹或腐蝕 | 已維修 | 鋼梁油漆塗裝 | 1 | 平方公尺 | S2G2 | 32568 | 主梁 | 鋼梁油漆塗裝 | 500 | 2020-10-30 | 2021-03-30 | 2021-08-02 | 侯棒如 | 2021-08-02 14:05 | 侯棒如
[12 empty] | 26 | 2020-06-03 | 定期檢測 | 拓緯工程顧問有限公司 | 2 | 1 | 1 | 1 | 塗裝劣化、生銹或腐蝕 | 已維修 | 鋼梁油漆塗裝 | 0.16 | 平方公尺 | S3G2 | 32565 | 主梁 | 鋼梁油漆塗裝 | 500 | 2020-10-30 | 2021-03-30 | 2021-08-02 | 侯棒如 | 2021-08-02 14:13 | 侯棒如
[12 empty] | 27 | 2020-06-03 | 定期檢測 | 拓緯工程顧問有限公司 | 2 | 1 | 2 | 2 | 螺栓損傷、欠缺及鬆動 | 已維修 | 鋼梁油漆塗裝 | 1.2 | 平方公尺 | S2G1 | 32580 | 主梁 | 鋼梁油漆塗裝 | 500 | 2020-10-30 | 2021-03-30 | 2021-08-02 | 侯棒如 | 2021-08-02 13:45 | 侯棒如
[12 empty] | 28 | 2020-06-03 | 定期檢測 | 拓緯工程顧問有限公司 | 2 | 1 | 1 | 1 | 塗裝劣化、生銹或腐蝕 | 已維修 | 鋼梁油漆塗裝 | 0.1 | 平方公尺 | S1G2 | 32603 | 主梁 | 鋼梁油漆塗裝 | 500 | 2020-10-30 | 2021-03-30 | 2021-08-02 | 侯棒如 | 2021-08-02 13:08 | 侯棒如
90 | 35234 | 八堵匝道B | 國道1號 | 國道 | 0K+226M ~0K~530M | 高公局北區養護工程分局 | 內湖工務段 | 箱型梁 | 鋼構造 | 74 | 已維修：10 | NO | 檢測日期 | 檢測類別 | 檢測單位 | D | E | R | U | 劣化類型 | 狀態 | 建議維修工法 | 數量 | 單位 | 損壞位置 | 維修紀錄ID | 維修構件 | 維修工法 | 金額 | 開工日期 | 完成日期 | 維修原始紀錄日期 | 維修原始紀錄者 | 維修最後修改日期 | 維修最後修改者
[11 empty] | 未維修：8 | 1 | 2020-06-03 | 定期檢測 | 拓緯工程顧問有限公司 | 2 | 1 | 1 | 1 | 混凝土剝落、破碎、鋼筋外露、銹蝕 | 未維修 | 混凝土修復(>0.4*0.4*0.05m) | 0.41 | 平方公尺 | P3 |  | 橋墩／帽梁
[11 empty] | 全部：18 | 2 | 2020-06-03 | 定期檢測 | 拓緯工程顧問有限公司 | 2 | 1 | 1 | 1 | 其他損傷 | 未維修 | 表面蜂窩修補 | 0.07 | 平方公尺 | P2 |  | 橋墩／帽梁
[12 empty] | 3 | 2020-06-03 | 定期檢測 | 拓緯工程顧問有限公司 | 2 | 1 | 1 | 1 | 混凝土剝落、破碎、鋼筋外露、銹蝕 | 未維修 | 鋼筋除鏽及混凝土修復(<=0.4*0.4*0.05m) | 0.06 | 平方公尺 | S4 |  | 橋面板
[12 empty] | 4 | 2020-06-03 | 定期檢測 | 拓緯工程顧問有限公司 | 2 | 1 | 2 | 2 | 混凝土剝落、破碎、鋼筋外露、銹蝕 | 未維修 | 鋼筋除鏽及混凝土修復(<=0.4*0.4*0.05m) | 0.09 | 平方公尺 | S6 |  | 橋面板
[12 empty] | 5 | 2020-06-03 | 定期檢測 | 拓緯工程顧問有限公司 | 2 | 1 | 1 | 1 | 混凝土剝落、破碎、鋼筋外露、銹蝕 | 未維修 | 鋼筋除鏽及混凝土修復(<=0.4*0.4*0.05m) | 0.06 | 平方公尺 | S5 |  | 橋面板
[12 empty] | 6 | 2020-06-03 | 定期檢測 | 拓緯工程顧問有限公司 | 2 | 1 | 1 | 1 | 其他損傷 | 未維修 | 植物清除 | 5 | 處 | oo |  | 橋護欄
[12 empty] | 7 | 2020-06-03 | 定期檢測 | 拓緯工程顧問有限公司 | 2 | 1 | 2 | 2 | 混凝土剝落、破碎、鋼筋外露、銹蝕 | 未維修 | 鋼筋除鏽及混凝土修復(>0.4*0.4*0.05m) | 1.44 | 平方公尺 | S1 |  | 橋面板
[12 empty] | 8 | 2020-06-03 | 定期檢測 | 拓緯工程顧問有限公司 | 2 | 1 | 1 | 1 | 混凝土剝落、破碎、鋼筋外露、銹蝕 | 未維修 | 鋼筋除鏽及混凝土修復(<=0.4*0.4*0.05m) | 0.1 | 平方公尺 | S2 |  | 橋面板
[12 empty] | 9 | 2020-06-03 | 定期檢測 | 拓緯工程顧問有限公司 | 2 | 1 | 1 | 1 | 塗裝劣化、生銹或腐蝕 | 已維修 | 鋼筋除鏽及混凝土修復(>0.4*0.4*0.05m) | 0.9 | 平方公尺 | S4G1 | 32625 | 主梁 | 鋼梁油漆塗裝 | 500 | 2020-10-30 | 2021-03-30 | 2021-08-02 00:18 | 侯棒如 | 2021-08-02 16:37 | 侯棒如
[12 empty] | 10 | 2020-06-03 | 定期檢測 | 拓緯工程顧問有限公司 | 2 | 1 | 1 | 1 | 螺栓損傷、欠缺及鬆動 | 已維修 | 鋼梁油漆塗裝 | 0.8 | 平方公尺 | S5G1 | 32627 | 主梁 | 鋼梁油漆塗裝 | 500 | 2020-10-30 | 2021-03-30 | 2021-08-02 00:18 | 侯棒如 | 2021-08-02 16:36 | 侯棒如
[12 empty] | 11 | 2020-06-03 | 定期檢測 | 拓緯工程顧問有限公司 | 2 | 1 | 1 | 1 | 塗裝劣化、生銹或腐蝕 | 已維修 | 鋼梁油漆塗裝 | 0.36 | 平方公尺 | S3G2 | 32624 | 主梁 | 鋼梁油漆塗裝 | 500 | 2020-10-30 | 2021-03-30 | 2021-08-02 00:18 | 侯棒如 | 2021-08-02 16:38 | 侯棒如
[12 empty] | 12 | 2020-06-03 | 定期檢測 | 拓緯工程顧問有限公司 | 2 | 1 | 1 | 1 | 塗裝劣化、生銹或腐蝕 | 已維修 | 鋼筋除鏽及混凝土修復(>0.4*0.4*0.05m) | 1.6 | 平方公尺 | S4G2 | 32626 | 主梁 | 鋼梁油漆塗裝 | 500 | 2020-10-30 | 2021-03-30 | 2021-08-02 00:18 | 侯棒如 | 2021-08-02 16:37 | 侯棒如
[12 empty] | 13 | 2020-06-03 | 定期檢測 | 拓緯工程顧問有限公司 | 2 | 1 | 1 | 1 | 塗裝劣化、生銹或腐蝕 | 已維修 | 鋼梁油漆塗裝 | 0.16 | 平方公尺 | S5G1 | 32628 | 主梁 | 鋼梁油漆塗裝 | 500 | 2020-10-30 | 2021-03-30 | 2021-08-02 00:18 | 侯棒如 | 2021-08-02 16:36 | 侯棒如
[12 empty] | 14 | 2020-06-03 | 定期檢測 | 拓緯工程顧問有限公司 | 2 | 1 | 1 | 1 | 塗裝劣化、生銹或腐蝕 | 已維修 | 鋼梁油漆塗裝 | 0.24 | 平方公尺 | S1G1 | 32621 | 主梁 | 鋼梁油漆塗裝 | 500 | 2020-10-30 | 2021-03-30 | 2021-08-02 00:18 | 侯棒如 | 2021-08-02 16:43 | 侯棒如
[12 empty] | 15 | 2020-06-03 | 定期檢測 | 拓緯工程顧問有限公司 | 2 | 1 | 1 | 1 | 塗裝劣化、生銹或腐蝕 | 已維修 | 鋼梁油漆塗裝 | 0.02 | 平方公尺 | S1G2 | 32622 | 主梁 | 鋼梁油漆塗裝 | 500 | 2020-10-30 | 2021-03-30 | 2021-08-02 00:18 | 侯棒如 | 2021-08-02 16:42 | 侯棒如
[12 empty] | 16 | 2020-06-03 | 定期檢測 | 拓緯工程顧問有限公司 | 2 | 1 | 1 | 1 | 塗裝劣化、生銹或腐蝕 | 已維修 | 鋼筋除鏽及混凝土修復(<=0.4*0.4*0.05m) | 1.6 | 平方公尺 | S3G1 | 32623 | 主梁 | 鋼梁油漆塗裝 | 500 | 2020-10-30 | 2021-03-30 | 2021-08-02 00:18 | 侯棒如 | 2021-08-02 16:41 | 侯棒如
[12 empty] | 17 | 2020-06-03 | 定期檢測 | 拓緯工程顧問有限公司 | 2 | 1 | 1 | 1 | 螺栓損傷、欠缺及鬆動 | 已維修 | 鋼梁油漆塗裝 | 0.8 | 平方公尺 | S5G2 | 32629 | 主梁 | 鋼梁油漆塗裝 | 500 | 2020-10-30 | 2021-03-30 | 2021-08-02 00:18 | 侯棒如 | 2021-08-02 16:36 | 侯棒如
[12 empty] | 18 | 2020-06-03 | 定期檢測 | 拓緯工程顧問有限公司 | 2 | 1 | 1 | 1 | 塗裝劣化、生銹或腐蝕 | 已維修 | 鋼梁油漆塗裝 | 1.09 | 平方公尺 | S5G2 | 32630 | 主梁 | 鋼梁油漆塗裝 | 500 | 2020-10-30 | 2021-03-30 | 2021-08-02 00:18 | 侯棒如 | 2021-08-02 16:35 | 侯棒如
91 | 35237 | 大華一路穿越橋2 S | 國道1號 | 國道 | 4K+848.33M ~4K~939.67M | 高公局北區養護工程分局 | 內湖工務段 | I型梁 | 預力混凝土 | 66 | 已維修：0 | NO | 檢測日期 | 檢測類別 | 檢測單位 | D | E | R | U | 劣化類型 | 狀態 | 建議維修工法 | 數量 | 單位 | 損壞位置 | 維修紀錄ID | 維修構件 | 維修工法 | 金額 | 開工日期 | 完成日期 | 維修原始紀錄日期 | 維修原始紀錄者 | 維修最後修改日期 | 維修最後修改者
[11 empty] | 未維修：17 | 1 | 2020-06-03 | 定期檢測 | 拓緯工程顧問有限公司 | 2 | 1 | 1 | 1 | 混凝土剝落、破碎、鋼筋、鋼腱或錨碇外露、銹蝕 | 未維修 | 鋼筋除鏽及混凝土修復(<=0.4*0.4*0.05m) | 0.02 | 平方公尺 |  |  | 主梁
[11 empty] | 全部：17 | 2 | 2020-06-03 | 定期檢測 | 拓緯工程顧問有限公司 | 2 | 1 | 1 | 1 | 混凝土剝落、破碎、鋼筋、鋼腱或錨碇外露、銹蝕 | 未維修 | 鋼筋除鏽及混凝土修復(<=0.4*0.4*0.05m) | 0.01 | 平方公尺 |  |  | 主梁
[12 empty] | 3 | 2020-06-03 | 定期檢測 | 拓緯工程顧問有限公司 | 2 | 1 | 1 | 1 | 混凝土剝落、破碎、鋼筋、鋼腱或錨碇外露、銹蝕 | 未維修 | 鋼筋除鏽及混凝土修復(<=0.4*0.4*0.05m) | 0.05 | 平方公尺 |  |  | 主梁
[12 empty] | 4 | 2020-06-03 | 定期檢測 | 拓緯工程顧問有限公司 | 2 | 1 | 1 | 1 | 混凝土剝落、破碎、鋼筋、鋼腱或錨碇外露、銹蝕 | 未維修 | 混凝土修復(<=0.4*0.4*0.05m) | 0.02 | 平方公尺 |  |  | 主梁
[12 empty] | 5 | 2020-06-03 | 定期檢測 | 拓緯工程顧問有限公司 | 2 | 1 | 2 | 2 | 混凝土剝落、破碎、鋼筋外露、銹蝕 | 未維修 | 剝落混凝土修補 | 0.16 | 平方公尺 | 4K+890_ii |  | 橋護欄
[12 empty] | 6 | 2020-06-03 | 定期檢測 | 拓緯工程顧問有限公司 | 2 | 1 | 1 | 1 | 其他損傷 | 未維修 | 植物清除 | 10 | 處 | oo |  | 橋護欄
[12 empty] | 7 | 2020-06-03 | 定期檢測 | 拓緯工程顧問有限公司 | 2 | 1 | 1 | 1 | 混凝土剝落、破碎、鋼筋外露、銹蝕 | 未維修 | 鋼筋除鏽及混凝土修復(<=0.4*0.4*0.05m) | 0.02 | 平方公尺 |  |  | 橋面板
[12 empty] | 8 | 2020-06-03 | 定期檢測 | 拓緯工程顧問有限公司 | 3 | 2 | 2 | 2 | 基礎沖刷、裸露、掏空 | 未維修 | 基礎填方 | 5 | 立方公尺 | P002-1 |  | 橋墩基礎
[12 empty] | 9 | 2020-06-03 | 定期檢測 | 拓緯工程顧問有限公司 | 3 | 2 | 2 | 2 | 基礎沖刷、裸露、掏空 | 未維修 | 基礎填方 | 5 | 立方公尺 | P002-2 |  | 橋墩基礎
[12 empty] | 10 | 2020-06-03 | 定期檢測 | 拓緯工程顧問有限公司 | 2 | 1 | 1 | 1 | 混凝土剝落、破碎、鋼筋外露、銹蝕 | 未維修 | 剝落混凝土修補 | 0.05 | 平方公尺 | 4K+850_oi |  | 橋護欄
[12 empty] | 11 | 2020-06-03 | 定期檢測 | 拓緯工程顧問有限公司 | 3 | 4 | 2 | 2 | 其他損傷 | 未維修 | 伸縮縫清理 | 12 | 公尺 | A1 |  | 伸縮縫
[12 empty] | 12 | 2020-06-03 | 定期檢測 | 拓緯工程顧問有限公司 | 2 | 1 | 1 | 1 | 混凝土剝落、破碎、鋼筋外露、銹蝕 | 未維修 | 鋼筋除鏽及混凝土修復(<=0.4*0.4*0.05m) | 0.01 | 平方公尺 | S1D4-1_F |  | 橫隔梁
[12 empty] | 13 | 2020-06-03 | 定期檢測 | 拓緯工程顧問有限公司 | 2 | 1 | 1 | 1 | 混凝土剝落、破碎、鋼筋外露、銹蝕 | 未維修 | 混凝土修復(<=0.4*0.4*0.05m) | 0.06 | 平方公尺 | S3D4-2_F |  | 橫隔梁
[12 empty] | 14 | 2020-06-03 | 定期檢測 | 拓緯工程顧問有限公司 | 2 | 1 | 1 | 1 | 混凝土剝落、破碎、鋼筋外露、銹蝕 | 未維修 | 修補混凝土 | 0.03 | 平方公尺 | P1-1_F |  | 橋墩／帽梁
[12 empty] | 15 | 2020-06-03 | 定期檢測 | 拓緯工程顧問有限公司 | 3 | 4 | 2 | 2 | 其他損傷 | 未維修 | 伸縮縫清理 | 12 | 公尺 | A2 |  | 伸縮縫
[12 empty] | 16 | 2020-06-03 | 定期檢測 | 拓緯工程顧問有限公司 | 2 | 1 | 1 | 1 | 混凝土剝落、破碎、鋼筋外露、銹蝕 | 未維修 | 混凝土修復(<=0.4*0.4*0.05m) | 0.06 | 平方公尺 | S1D1_2 |  | 橫隔梁
[12 empty] | 17 | 2020-06-03 | 定期檢測 | 拓緯工程顧問有限公司 | 2 | 1 | 1 | 1 | 其他損傷 | 未維修 | 表面蜂窩修補 | 0.04 | 平方公尺 | S3D3-4 |  | 橫隔梁
92 | 35247 | 民權東路穿越橋 N | 國道1號 | 國道 | 18K+43.4M ~18K~101.01M | 高公局北區養護工程分局 | 內湖工務段 | I型梁 | 預力混凝土 | 66 | 已維修：6 | NO | 檢測日期 | 檢測類別 | 檢測單位 | D | E | R | U | 劣化類型 | 狀態 | 建議維修工法 | 數量 | 單位 | 損壞位置 | 維修紀錄ID | 維修構件 | 維修工法 | 金額 | 開工日期 | 完成日期 | 維修原始紀錄日期 | 維修原始紀錄者 | 維修最後修改日期 | 維修最後修改者
[11 empty] | 未維修：11 | 1 | 2020-05-26 | 定期檢測 | 拓緯工程顧問有限公司 | 2 | 1 | 1 | 1 | 混凝土剝落、破碎、鋼筋外露、銹蝕 | 未維修 | 鋼筋除鏽及修補混凝土 | 4 | 處 | 18k+030_ii |  | 橋護欄
[11 empty] | 全部：17 | 2 | 2020-05-26 | 定期檢測 | 拓緯工程顧問有限公司 | 2 | 1 | 1 | 1 | 混凝土剝落、破碎、鋼筋、鋼腱或錨碇外露、銹蝕 | 未維修 | 混凝土修復(<=0.4*0.4*0.05m) | 0.02 | 平方公尺 | S1G5 |  | 主梁
[12 empty] | 3 | 2020-05-26 | 定期檢測 | 拓緯工程顧問有限公司 | 2 | 1 | 1 | 1 | 其他損傷 | 未維修 | 模板拆除 | 1 | 處 | S2 |  | 橋面板
[12 empty] | 4 | 2020-05-26 | 定期檢測 | 拓緯工程顧問有限公司 | 2 | 1 | 1 | 1 | 混凝土剝落、破碎、鋼筋外露、銹蝕 | 未維修 | 修補混凝土 | 0.1 | 平方公尺 | A1 |  | 引道路堤護欄
[12 empty] | 5 | 2020-05-26 | 定期檢測 | 拓緯工程顧問有限公司 | 2 | 1 | 1 | 1 | 混凝土剝落、破碎、鋼筋外露、銹蝕 | 未維修 | 修補混凝土 | 0.06 | 平方公尺 | A2 |  | 引道路堤護欄
[12 empty] | 6 | 2020-05-26 | 定期檢測 | 拓緯工程顧問有限公司 | 2 | 1 | 1 | 1 | 滲水、白華 | 未維修 | 白華處理(處) | 0.21 | 處 | S2 |  | 橋面板
[12 empty] | 7 | 2020-05-26 | 定期檢測 | 拓緯工程顧問有限公司 | 2 | 1 | 1 | 1 | 混凝土剝落、破碎、鋼筋、鋼腱或錨碇外露、銹蝕 | 未維修 | 混凝土修復(<=0.4*0.4*0.05m) | 0.09 | 平方公尺 | S1G1 |  | 主梁
[12 empty] | 8 | 2020-05-26 | 定期檢測 | 拓緯工程顧問有限公司 | 2 | 1 | 1 | 1 | 混凝土剝落、破碎、鋼筋、鋼腱或錨碇外露、銹蝕 | 未維修 | 混凝土修復(<=0.4*0.4*0.05m) | 0.03 | 平方公尺 | S1G4 |  | 主梁
[12 empty] | 9 | 2020-05-26 | 定期檢測 | 拓緯工程顧問有限公司 | 2 | 1 | 1 | 1 | 混凝土剝落、破碎、鋼筋外露、銹蝕 | 未維修 | 鋼筋除鏽及混凝土修復(<=0.4*0.4*0.05m) | 0.06 | 平方公尺 | S2D4-2 |  | 橫隔梁
[12 empty] | 10 | 2020-05-26 | 定期檢測 | 拓緯工程顧問有限公司 | 2 | 2 | 1 | 1 | 漏水 | 未維修 | 漏水處理 | 12 | 公尺 | A2 |  | 伸縮縫
[12 empty] | 11 | 2020-05-26 | 定期檢測 | 拓緯工程顧問有限公司 | 2 | 1 | 1 | 1 | 混凝土剝落、破碎、鋼筋外露、銹蝕 | 未維修 | 鋼筋除鏽、環氧樹脂及無收縮砂將修補 | 0.02 | 平方公尺 | A2 |  | 橋台
[12 empty] | 12 | 2020-05-26 | 定期檢測 | 拓緯工程顧問有限公司 | 2 | 1 | 1 | 1 | 其他損傷 | 已維修 | 模板拆除 | 2 | 處 | S1 | 29675 | 橋面板 | 橋面版修復 |  | 2020-12-19 | 2020-12-19 | 2021-05-04 08:57 | 侯棒如
[12 empty] | 13 | 2020-05-26 | 定期檢測 | 拓緯工程顧問有限公司 | 2 | 1 | 1 | 1 | 滲水、白華 | 已維修 | 止水漏水措施 | 1 | 處 | A2 | 30786 | 橋台 | 白華處理(平方公尺) |  | 2019-12-03 | 2019-12-03 | 2021-05-31 11:06 | 侯棒如
[12 empty] | 14 | 2020-05-26 | 定期檢測 | 拓緯工程顧問有限公司 | 2 | 1 | 1 | 1 | 混凝土剝落、破碎、鋼筋外露、銹蝕 | 已維修 | 混凝土修復(<=0.4*0.4*0.05m) | 0.17 | 平方公尺 | S1 | 29676 | 橋面板 | 混凝土修復(>0.4*0.4*0.05m) |  | 2020-12-15 | 2020-12-15 | 2021-05-04 08:57 | 侯棒如
[12 empty] | 15 | 2020-05-26 | 定期檢測 | 拓緯工程顧問有限公司 | 2 | 1 | 1 | 1 | 混凝土剝落、破碎、鋼筋外露、銹蝕 | 已維修 | 鋼筋除鏽及混凝土修復(<=0.4*0.4*0.05m) | 0.06 | 平方公尺 | S2D1-1_B | 29555 | 橫隔梁 | 0.4*0.4*0.05m) |  | 2020-12-19 | 2020-12-19 | 2021-05-03 09:36 | 侯棒如
[12 empty] | 16 | 2020-05-26 | 定期檢測 | 拓緯工程顧問有限公司 | 2 | 1 | 1 | 1 | 混凝土剝落、破碎、鋼筋外露、銹蝕 | 已維修 | 混凝土修復(<=0.4*0.4*0.05m) | 0.06 | 平方公尺 | S1D2-1 | 29553 | 橫隔梁 | 0.4*0.4*0.05m) |  | 2020-12-15 | 2020-12-15 | 2021-05-03 09:36 | 侯棒如
[12 empty] | 17 | 2020-05-26 | 定期檢測 | 拓緯工程顧問有限公司 | 2 | 1 | 1 | 1 | 混凝土剝落、破碎、鋼筋外露、銹蝕 | 已維修 | 混凝土修復(<=0.4*0.4*0.05m) | 0.04 | 平方公尺 | S1D1-2_B | 29554 | 橫隔梁 | 0.4*0.4*0.05m) |  | 2020-12-15 | 2020-12-15 | 2021-05-03 09:36 | 侯棒如
93 | 35276 | 汐五高架第四標北上 | 國道1號汐五高架 | 國道 | 14K+807M ~15K~339M | 高公局北區養護工程分局 | 內湖工務段 | 箱型梁 | 鋼構造 | 86 | 已維修：0 | NO | 檢測日期 | 檢測類別 | 檢測單位 | D | E | R | U | 劣化類型 | 狀態 | 建議維修工法 | 數量 | 單位 | 損壞位置 | 維修紀錄ID | 維修構件 | 維修工法 | 金額 | 開工日期 | 完成日期 | 維修原始紀錄日期 | 維修原始紀錄者 | 維修最後修改日期 | 維修最後修改者
[11 empty] | 未維修：26 | 1 | 2020-07-01 | 定期檢測 | 拓緯工程顧問有限公司 | 3 | 1 | 2 | 2 | 混凝土剝落、破碎、鋼筋外露、銹蝕 | 未維修 | 混凝土剝落鋼筋鏽蝕修復 | 100 | 處 | 14k+815_ii |  | 橋護欄
[11 empty] | 全部：26 | 2 | 2020-07-01 | 定期檢測 | 拓緯工程顧問有限公司 | 2 | 1 | 1 | 1 | 混凝土結構裂縫 | 未維修 | 修補寬度大於0.3mm的裂縫 | 8 | 公尺 | PU1B_F |  | 橋墩／帽梁
[12 empty] | 3 | 2020-07-01 | 定期檢測 | 拓緯工程顧問有限公司 | 2 | 1 | 2 | 2 | 混凝土剝落、破碎、鋼筋外露、銹蝕 | 未維修 | 混凝土修復(<=0.4*0.4*0.05m) | 0.18 | 平方公尺 | PU2B_F |  | 橋墩／帽梁
[12 empty] | 4 | 2020-07-01 | 定期檢測 | 拓緯工程顧問有限公司 | 2 | 1 | 1 | 1 | 混凝土剝落、破碎、鋼筋外露、銹蝕 | 未維修 | 鋼筋除鏽及混凝土修復(<=0.4*0.4*0.05m) | 0.05 | 平方公尺 | PU4B_F |  | 橋墩／帽梁
[12 empty] | 5 | 2020-07-01 | 定期檢測 | 拓緯工程顧問有限公司 | 2 | 1 | 2 | 2 | 混凝土結構裂縫 | 未維修 | 修補寬度大於0.3mm的裂縫 | 5 | 公尺 | PU8B_B |  | 橋墩／帽梁
[12 empty] | 6 | 2020-07-01 | 定期檢測 | 拓緯工程顧問有限公司 | 2 | 1 | 1 | 1 | 塗裝劣化、生銹或腐蝕 | 未維修 | 鋼梁油漆塗裝 | 0.08 | 平方公尺 | S6G1 |  | 主梁
[12 empty] | 7 | 2020-07-01 | 定期檢測 | 拓緯工程顧問有限公司 | 2 | 1 | 1 | 1 | 滲水、白華 | 未維修 | 白華處理(平方公尺) | 0.15 | 平方公尺 | S4 |  | 橋面板
[12 empty] | 8 | 2020-07-01 | 定期檢測 | 拓緯工程顧問有限公司 | 2 | 1 | 1 | 1 | 滲水、白華 | 未維修 | 白華處理(平方公尺) | 0.05 | 平方公尺 | PD1B_F |  | 橋墩／帽梁
[12 empty] | 9 | 2020-07-01 | 定期檢測 | 拓緯工程顧問有限公司 | 2 | 1 | 1 | 1 | 滲水、白華 | 未維修 | 白華處理(平方公尺) | 0.02 | 平方公尺 | PU1B_B |  | 橋墩／帽梁
[12 empty] | 10 | 2020-07-01 | 定期檢測 | 拓緯工程顧問有限公司 | 2 | 1 | 2 | 2 | 混凝土結構裂縫 | 未維修 | 修補寬度大於0.3mm的裂縫 | 9 | 公尺 | PU1B_B |  | 橋墩／帽梁
[12 empty] | 11 | 2020-07-01 | 定期檢測 | 拓緯工程顧問有限公司 | 2 | 1 | 1 | 1 | 混凝土剝落、破碎、鋼筋外露、銹蝕 | 未維修 | 混凝土修復(<=0.4*0.4*0.05m) | 0.02 | 平方公尺 | PU1B_F |  | 橋墩／帽梁
[12 empty] | 12 | 2020-07-01 | 定期檢測 | 拓緯工程顧問有限公司 | 2 | 1 | 1 | 1 | 塗裝劣化、生銹或腐蝕 | 未維修 | 鋼梁油漆塗裝 | 0.06 | 平方公尺 | S2G1 |  | 主梁
[12 empty] | 13 | 2020-07-01 | 定期檢測 | 拓緯工程顧問有限公司 | 2 | 1 | 1 | 1 | 塗裝劣化、生銹或腐蝕 | 未維修 | 鋼梁油漆塗裝 | 0.08 | 平方公尺 | S3G1 |  | 主梁
[12 empty] | 14 | 2020-07-01 | 定期檢測 | 拓緯工程顧問有限公司 | 2 | 1 | 1 | 1 | 塗裝劣化、生銹或腐蝕 | 未維修 | 鋼梁油漆塗裝 | 0.05 | 平方公尺 | S3G2 |  | 主梁
[12 empty] | 15 | 2020-07-01 | 定期檢測 | 拓緯工程顧問有限公司 | 2 | 1 | 1 | 1 | 混凝土剝落、破碎、鋼筋外露、銹蝕 | 未維修 | 鋼筋除鏽及混凝土修復(<=0.4*0.4*0.05m) | 0.03 | 平方公尺 | PU3B_B |  | 橋墩／帽梁
[12 empty] | 16 | 2020-07-01 | 定期檢測 | 拓緯工程顧問有限公司 | 2 | 1 | 2 | 2 | 混凝土結構裂縫 | 未維修 | 修補寬度大於0.3mm的裂縫 | 4 | 公尺 | PU3B_F |  | 橋墩／帽梁
[12 empty] | 17 | 2020-07-01 | 定期檢測 | 拓緯工程顧問有限公司 | 2 | 1 | 1 | 1 | 滲水、白華 | 未維修 | 白華處理(平方公尺) | 0.15 | 平方公尺 | PU4B_F |  | 橋墩／帽梁
[12 empty] | 18 | 2020-07-01 | 定期檢測 | 拓緯工程顧問有限公司 | 2 | 1 | 2 | 2 | 混凝土結構裂縫 | 未維修 | 修補寬度大於0.3mm的裂縫 | 1.2 | 公尺 | PU4B_F |  | 橋墩／帽梁
[12 empty] | 19 | 2020-07-01 | 定期檢測 | 拓緯工程顧問有限公司 | 2 | 1 | 1 | 1 | 混凝土剝落、破碎、鋼筋外露、銹蝕 | 未維修 | 鋼筋除鏽及混凝土修復(<=0.4*0.4*0.05m) | 0.05 | 平方公尺 | S4 |  | 橋面板
[12 empty] | 20 | 2020-07-01 | 定期檢測 | 拓緯工程顧問有限公司 | 2 | 1 | 1 | 1 | 混凝土結構裂縫 | 未維修 | 修補寬度大於0.3mm的裂縫 | 4 | 公尺 | PU2B_B |  | 橋墩／帽梁
[12 empty] | 21 | 2020-07-01 | 定期檢測 | 拓緯工程顧問有限公司 | 2 | 1 | 1 | 1 | 滲水、白華 | 未維修 | 白華處理(平方公尺) | 0.03 | 平方公尺 | PU7B_F |  | 橋墩／帽梁
[12 empty] | 22 | 2020-07-01 | 定期檢測 | 拓緯工程顧問有限公司 | 2 | 1 | 1 | 1 | 滲水、白華 | 未維修 | 白華處理(平方公尺) | 0.14 | 平方公尺 | PU9B_B |  | 橋墩／帽梁
[12 empty] | 23 | 2020-07-01 | 定期檢測 | 拓緯工程顧問有限公司 | 2 | 1 | 1 | 1 | 塗裝劣化、生銹或腐蝕 | 未維修 | 鋼梁油漆塗裝 | 0.02 | 平方公尺 | S4G2 |  | 主梁
[12 empty] | 24 | 2020-07-01 | 定期檢測 | 拓緯工程顧問有限公司 | 2 | 1 | 1 | 1 | 塗裝劣化、生銹或腐蝕 | 未維修 | 鋼梁油漆塗裝 | 0.08 | 平方公尺 | S6G2 |  | 主梁
[12 empty] | 25 | 2020-07-01 | 定期檢測 | 拓緯工程顧問有限公司 | 2 | 2 | 2 | 2 | 混凝土結構裂縫 | 未維修 | 修補寬度大於0.3mm的裂縫 | 15 | 公尺 | PU5B |  | 橋墩／帽梁
[12 empty] | 26 | 2020-07-01 | 定期檢測 | 拓緯工程顧問有限公司 | 3 | 1 | 2 | 2 | 混凝土剝落、破碎、鋼筋外露、銹蝕 | 未維修 | 混凝土剝落鋼筋鏽蝕修復 | 80 | 處 | 15k+300_ii |  | 橋護欄
94 | 35277 | 汐五高架第四標南下 | 國道1號汐五高架 | 國道 | 14K+794M ~15K~335M | 高公局北區養護工程分局 | 內湖工務段 | 箱型梁 | 鋼構造 | 86 | 已維修：0 | NO | 檢測日期 | 檢測類別 | 檢測單位 | D | E | R | U | 劣化類型 | 狀態 | 建議維修工法 | 數量 | 單位 | 損壞位置 | 維修紀錄ID | 維修構件 | 維修工法 | 金額 | 開工日期 | 完成日期 | 維修原始紀錄日期 | 維修原始紀錄者 | 維修最後修改日期 | 維修最後修改者
[11 empty] | 未維修：10 | 1 | 2020-07-03 | 定期檢測 | 拓緯工程顧問有限公司 | 2 | 1 | 1 | 1 | 塗裝劣化、生銹或腐蝕 | 未維修 | 防蝕塗裝，水刀處理+油漆塗裝 | 0.01 | 平方公尺 | S5G1 |  | 主梁
[11 empty] | 全部：10 | 2 | 2020-07-03 | 定期檢測 | 拓緯工程顧問有限公司 | 2 | 1 | 1 | 1 | 塗裝劣化、生銹或腐蝕 | 未維修 | 防蝕塗裝，水刀處理+油漆塗裝 | 0.01 | 平方公尺 | S5G2 |  | 主梁
[12 empty] | 3 | 2020-07-03 | 定期檢測 | 拓緯工程顧問有限公司 | 2 | 1 | 1 | 1 | 滲水、白華 | 未維修 | 白華處理(平方公尺) | 0.06 | 平方公尺 | PD5B_F |  | 橋墩／帽梁
[12 empty] | 4 | 2020-07-03 | 定期檢測 | 拓緯工程顧問有限公司 | 2 | 1 | 2 | 2 | 混凝土結構裂縫 | 未維修 | 修補寬度大於0.3mm的裂縫 | 1.2 | 公尺 | PD9B_F |  | 橋墩／帽梁
[12 empty] | 5 | 2020-07-03 | 定期檢測 | 拓緯工程顧問有限公司 | 2 | 1 | 2 | 2 | 混凝土結構裂縫 | 未維修 | 修補寬度大於0.3mm的裂縫 | 1 | 公尺 | PD8B_F |  | 橋墩／帽梁
[12 empty] | 6 | 2020-07-03 | 定期檢測 | 拓緯工程顧問有限公司 | 3 | 2 | 2 | 2 | 混凝土剝落、破碎、鋼筋外露、銹蝕 | 未維修 | 混凝土剝落鋼筋鏽蝕修復 | 360 | 處 | 15k+043_ii |  | 橋護欄
[12 empty] | 7 | 2020-07-03 | 定期檢測 | 拓緯工程顧問有限公司 | 3 | 1 | 2 | 2 | 混凝土剝落、破碎、鋼筋外露、銹蝕 | 未維修 | 鋼筋除鏽及修補混凝土 | 0.13 | 平方公尺 | 15k+138_oi |  | 橋護欄
[12 empty] | 8 | 2020-07-03 | 定期檢測 | 拓緯工程顧問有限公司 | 3 | 1 | 2 | 2 | 滲水、白華 | 未維修 | 白華處理(平方公尺) | 0.3 | 平方公尺 | PD2B_B |  | 橋墩／帽梁
[12 empty] | 9 | 2020-07-03 | 定期檢測 | 拓緯工程顧問有限公司 | 2 | 1 | 2 | 2 | 混凝土結構裂縫 | 未維修 | 修補寬度大於0.3mm的裂縫 | 1 | 公尺 | PD3B_F |  | 橋墩／帽梁
[12 empty] | 10 | 2020-07-03 | 定期檢測 | 拓緯工程顧問有限公司 | 2 | 1 | 2 | 2 | 混凝土結構裂縫 | 未維修 | 修補寬度大於0.3mm的裂縫 | 2 | 公尺 | PD5B_B |  | 橋墩／帽梁
95 | 35279 | 汐五高架第六標北上 | 國道1號汐五高架 | 國道 | 16K+319M ~18K~180M | 高公局北區養護工程分局 | 內湖工務段 | 箱型梁 | 鋼構造 | 86 | 已維修：1 | NO | 檢測日期 | 檢測類別 | 檢測單位 | D | E | R | U | 劣化類型 | 狀態 | 建議維修工法 | 數量 | 單位 | 損壞位置 | 維修紀錄ID | 維修構件 | 維修工法 | 金額 | 開工日期 | 完成日期 | 維修原始紀錄日期 | 維修原始紀錄者 | 維修最後修改日期 | 維修最後修改者
[11 empty] | 未維修：55 | 1 | 2020-07-01 | 定期檢測 | 拓緯工程顧問有限公司 | 2 | 1 | 2 | 2 | 混凝土結構裂縫 | 未維修 | 修補寬度大於0.3mm的裂縫 | 3 | 公尺 | PU27D_F |  | 橋墩／帽梁
[11 empty] | 全部：56 | 2 | 2020-07-01 | 定期檢測 | 拓緯工程顧問有限公司 | 2 | 1 | 1 | 1 | 油漆剝落 | 未維修 | 鋼梁油漆塗裝 | 0.26 | 平方公尺 | S5G2 |  | 主梁
[12 empty] | 3 | 2020-07-01 | 定期檢測 | 拓緯工程顧問有限公司 | 2 | 1 | 1 | 1 | 油漆剝落 | 未維修 | 鋼梁油漆塗裝 | 0.15 | 平方公尺 | S7G1 |  | 主梁
[12 empty] | 4 | 2020-07-01 | 定期檢測 | 拓緯工程顧問有限公司 | 2 | 1 | 2 | 2 | 混凝土結構裂縫 | 未維修 | 修補寬度大於0.3mm的裂縫 | 9 | 公尺 | PU9D_F |  | 橋墩／帽梁
[12 empty] | 5 | 2020-07-01 | 定期檢測 | 拓緯工程顧問有限公司 | 2 | 1 | 2 | 2 | 混凝土結構裂縫 | 未維修 | 修補寬度大於0.3mm的裂縫 | 6 | 公尺 | PU13D_F |  | 橋墩／帽梁
[12 empty] | 6 | 2020-07-01 | 定期檢測 | 拓緯工程顧問有限公司 | 2 | 1 | 1 | 1 | 混凝土剝落、破碎、鋼筋外露、銹蝕 | 未維修 | 混凝土修復(<=0.4*0.4*0.05m) | 0.02 | 平方公尺 | PU27D_F |  | 橋墩／帽梁
[12 empty] | 7 | 2020-07-01 | 定期檢測 | 拓緯工程顧問有限公司 | 2 | 1 | 1 | 1 | 混凝土剝落、破碎、鋼筋外露、銹蝕 | 未維修 | 混凝土修復(<=0.4*0.4*0.05m) | 0.06 | 平方公尺 | PU30D_F |  | 橋墩／帽梁
[12 empty] | 8 | 2020-07-01 | 定期檢測 | 拓緯工程顧問有限公司 | 2 | 1 | 1 | 1 | 油漆剝落 | 未維修 | 鋼梁油漆塗裝 | 0.14 | 平方公尺 | S2G2 |  | 主梁
[12 empty] | 9 | 2020-07-01 | 定期檢測 | 拓緯工程顧問有限公司 | 2 | 1 | 1 | 1 | 油漆剝落 | 未維修 | 鋼梁油漆塗裝 | 0.31 | 平方公尺 | S6G2 |  | 主梁
[12 empty] | 10 | 2020-07-01 | 定期檢測 | 拓緯工程顧問有限公司 | 2 | 1 | 1 | 1 | 混凝土剝落、破碎、鋼筋外露、銹蝕 | 未維修 | 剝落混凝土修補 | 0.24 | 平方公尺 | 17k+245_oi |  | 橋護欄
[12 empty] | 11 | 2020-07-01 | 定期檢測 | 拓緯工程顧問有限公司 | 2 | 2 | 2 | 2 | 滲水、白華 | 未維修 | 白華處理(平方公尺) | 0.21 | 平方公尺 | PU1D_B |  | 橋墩／帽梁
[12 empty] | 12 | 2020-07-01 | 定期檢測 | 拓緯工程顧問有限公司 | 2 | 2 | 2 | 2 | 滲水、白華 | 未維修 | 白華處理(平方公尺) | 0.15 | 平方公尺 | PU1DF |  | 橋墩／帽梁
[12 empty] | 13 | 2020-07-01 | 定期檢測 | 拓緯工程顧問有限公司 | 2 | 1 | 2 | 2 | 混凝土結構裂縫 | 未維修 | 修補寬度大於0.3mm的裂縫 | 3 | 公尺 | PU1D_F |  | 橋墩／帽梁
[12 empty] | 14 | 2020-07-01 | 定期檢測 | 拓緯工程顧問有限公司 | 2 | 1 | 2 | 2 | 混凝土結構裂縫 | 未維修 | 修補寬度大於0.3mm的裂縫 | 3 | 公尺 | PU6D_B |  | 橋墩／帽梁
[12 empty] | 15 | 2020-07-01 | 定期檢測 | 拓緯工程顧問有限公司 | 2 | 1 | 1 | 1 | 混凝土剝落、破碎、鋼筋外露、銹蝕 | 未維修 | 混凝土修復(<=0.4*0.4*0.05m) | 0.18 | 平方公尺 | PU31D_B |  | 橋墩／帽梁
[12 empty] | 16 | 2020-07-01 | 定期檢測 | 拓緯工程顧問有限公司 | 2 | 2 | 2 | 2 | 混凝土結構裂縫 | 未維修 | 修補寬度大於0.3mm的裂縫 | 17 | 公尺 | PU35D_F |  | 橋墩／帽梁
[12 empty] | 17 | 2020-07-01 | 定期檢測 | 拓緯工程顧問有限公司 | 2 | 1 | 1 | 1 | 油漆剝落 | 未維修 | 鋼梁油漆塗裝 | 0.9 | 平方公尺 | S1G1 |  | 主梁
[12 empty] | 18 | 2020-07-01 | 定期檢測 | 拓緯工程顧問有限公司 | 2 | 1 | 1 | 1 | 油漆剝落 | 未維修 | 鋼梁油漆塗裝 | 0.3 | 平方公尺 | S2G1 |  | 主梁
[12 empty] | 19 | 2020-07-01 | 定期檢測 | 拓緯工程顧問有限公司 | 2 | 1 | 1 | 1 | 塗裝劣化、生銹或腐蝕 | 未維修 | 鋼梁油漆塗裝 | 0.58 | 平方公尺 | S8G1 |  | 主梁
[12 empty] | 20 | 2020-07-01 | 定期檢測 | 拓緯工程顧問有限公司 | 2 | 1 | 1 | 1 | 塗裝劣化、生銹或腐蝕 | 未維修 | 鋼梁油漆塗裝 | 0.14 | 平方公尺 | S9G1 |  | 主梁
[12 empty] | 21 | 2020-07-01 | 定期檢測 | 拓緯工程顧問有限公司 | 2 | 1 | 1 | 1 | 滲水、白華 | 未維修 | 白華處理(平方公尺) | 0.03 | 平方公尺 | S8 |  | 橋面板
[12 empty] | 22 | 2020-07-01 | 定期檢測 | 拓緯工程顧問有限公司 | 2 | 1 | 1 | 1 | 滲水、白華 | 未維修 | 白華處理(平方公尺) | 0.05 | 平方公尺 | S10 |  | 橋面板
[12 empty] | 23 | 2020-07-01 | 定期檢測 | 拓緯工程顧問有限公司 | 2 | 1 | 1 | 1 | 塗裝劣化、生銹或腐蝕 | 未維修 | 防蝕塗裝，水刀處理+油漆塗裝 | 0.02 | 平方公尺 | S34G1 |  | 主梁
[12 empty] | 24 | 2020-07-01 | 定期檢測 | 拓緯工程顧問有限公司 | 2 | 1 | 1 | 1 | 塗裝劣化、生銹或腐蝕 | 未維修 | 防蝕塗裝，水刀處理+油漆塗裝 | 0.03 | 平方公尺 | S33G2 |  | 主梁
[12 empty] | 25 | 2020-07-01 | 定期檢測 | 拓緯工程顧問有限公司 | 2 | 1 | 1 | 1 | 混凝土剝落、破碎、鋼筋外露、銹蝕 | 未維修 | 混凝土修復，蜂窩及剝落修補，水刀鑿除 | 0.04 | 平方公尺 | PU29D |  | 橋墩／帽梁
[12 empty] | 26 | 2020-07-01 | 定期檢測 | 拓緯工程顧問有限公司 | 2 | 1 | 1 | 1 | 混凝土剝落、破碎、鋼筋外露、銹蝕 | 未維修 | 混凝土修復，鋼筋銹蝕處理，水刀鑿除 | 1 | 處 | S32,oo |  | 橋護欄
[12 empty] | 27 | 2020-07-01 | 定期檢測 | 拓緯工程顧問有限公司 | 2 | 1 | 1 | 1 | 塗裝劣化、生銹或腐蝕 | 未維修 | 防蝕塗裝，水刀處理+油漆塗裝 | 0.15 | 平方公尺 | S32G1 |  | 主梁
[12 empty] | 28 | 2020-07-01 | 定期檢測 | 拓緯工程顧問有限公司 | 2 | 1 | 1 | 1 | 塗裝劣化、生銹或腐蝕 | 未維修 | 防蝕塗裝，水刀處理+油漆塗裝 | 0.1 | 平方公尺 | S31G1 |  | 主梁
[12 empty] | 29 | 2020-07-01 | 定期檢測 | 拓緯工程顧問有限公司 | 2 | 1 | 1 | 1 | 滲水、白華 | 未維修 | 混凝土修復，白華修補，水刀鑿除 | 1.8 | 平方公尺 | S31 |  | 橋面板
[12 empty] | 30 | 2020-07-01 | 定期檢測 | 拓緯工程顧問有限公司 | 2 | 1 | 1 | 1 | 滲水、白華 | 未維修 | 混凝土修復，白華修補，水刀鑿除 | 1.2 | 平方公尺 | S28 |  | 橋面板
[12 empty] | 31 | 2020-07-01 | 定期檢測 | 拓緯工程顧問有限公司 | 2 | 1 | 2 | 2 | 混凝土裂縫(止震塊) | 未維修 | 混凝土修復，裂縫W＞0.3mm修補，水刀鑿除 | 0.4 | 公尺 | PU28D |  | 防落設施
[12 empty] | 32 | 2020-07-01 | 定期檢測 | 拓緯工程顧問有限公司 | 2 | 1 | 2 | 2 | 混凝土結構裂縫 | 未維修 | 混凝土修復，裂縫W＞0.3mm修補，水刀鑿除 | 3 | 公尺 | PU28D |  | 橋墩／帽梁
[12 empty] | 33 | 2020-07-01 | 定期檢測 | 拓緯工程顧問有限公司 | 2 | 1 | 1 | 1 | 混凝土剝落、破碎、鋼筋外露、銹蝕 | 未維修 | 混凝土修復，鋼筋銹蝕處理，水刀鑿除 | 0.1 | 平方公尺 | PU31D |  | 橋墩／帽梁
[12 empty] | 34 | 2020-07-01 | 定期檢測 | 拓緯工程顧問有限公司 | 2 | 1 | 2 | 2 | 混凝土裂縫(止震塊) | 未維修 | 混凝土修復，裂縫W＞0.3mm修補，水刀鑿除 | 0.4 | 公尺 | PU31D |  | 防落設施
[12 empty] | 35 | 2020-07-01 | 定期檢測 | 拓緯工程顧問有限公司 | 2 | 1 | 1 | 1 | 其他損傷 | 未維修 | 其他(清除植生) | 1 | 處 | S32 |  | 橋梁排水設施
[12 empty] | 36 | 2020-07-01 | 定期檢測 | 拓緯工程顧問有限公司 | 2 | 1 | 1 | 1 | 滲水、白華 | 未維修 | 混凝土修復，白華修補，水刀鑿除 | 0.4 | 平方公尺 | PU33D |  | 橋墩／帽梁
[12 empty] | 37 | 2020-07-01 | 定期檢測 | 拓緯工程顧問有限公司 | 2 | 1 | 1 | 1 | 滲水、白華 | 未維修 | 混凝土修復，白華修補，水刀鑿除 | 0.06 | 平方公尺 | S33 |  | 橋面板
[12 empty] | 38 | 2020-07-01 | 定期檢測 | 拓緯工程顧問有限公司 | 2 | 1 | 1 | 1 | 混凝土剝落、破碎、鋼筋外露、銹蝕 | 未維修 | 混凝土修復，蜂窩及剝落修補，水刀鑿除 | 0.18 | 平方公尺 | PU30D |  | 橋墩／帽梁
[12 empty] | 39 | 2020-07-01 | 定期檢測 | 拓緯工程顧問有限公司 | 2 | 1 | 1 | 1 | 塗裝劣化、生銹或腐蝕 | 未維修 | 防蝕塗裝，水刀處理+油漆塗裝 | 0.08 | 平方公尺 | S33G1 |  | 主梁
[12 empty] | 40 | 2020-07-01 | 定期檢測 | 拓緯工程顧問有限公司 | 2 | 1 | 1 | 1 | 塗裝劣化、生銹或腐蝕 | 未維修 | 防蝕塗裝，水刀處理+油漆塗裝 | 0.01 | 平方公尺 | S34D1 |  | 橫隔梁
[12 empty] | 41 | 2020-07-01 | 定期檢測 | 拓緯工程顧問有限公司 | 2 | 1 | 1 | 1 | 混凝土剝落、破碎、鋼筋外露、銹蝕 | 未維修 | 混凝土修復，蜂窩及剝落修補，水刀鑿除 | 0.06 | 平方公尺 | PU31D |  | 橋墩／帽梁
[12 empty] | 42 | 2020-07-01 | 定期檢測 | 拓緯工程顧問有限公司 | 2 | 1 | 1 | 1 | 塗裝劣化、生銹或腐蝕 | 未維修 | 防蝕塗裝，水刀處理+油漆塗裝 | 0.02 | 平方公尺 | S29G1 |  | 主梁
[12 empty] | 43 | 2020-07-01 | 定期檢測 | 拓緯工程顧問有限公司 | 2 | 1 | 1 | 1 | 塗裝劣化、生銹或腐蝕 | 未維修 | 防蝕塗裝，水刀處理+油漆塗裝 | 0.02 | 平方公尺 | S35G1 |  | 主梁
[12 empty] | 44 | 2020-07-01 | 定期檢測 | 拓緯工程顧問有限公司 | 2 | 1 | 1 | 1 | 混凝土剝落、破碎、鋼筋外露、銹蝕 | 未維修 | 剝落混凝土修補 | 0.13 | 平方公尺 | 18k+100_oo |  | 橋護欄
[12 empty] | 45 | 2020-07-01 | 定期檢測 | 拓緯工程顧問有限公司 | 2 | 1 | 1 | 1 | 混凝土剝落、破碎、鋼筋外露、銹蝕 | 未維修 | 鋼筋除鏽及混凝土修復(<=0.4*0.4*0.05m) | 0.02 | 平方公尺 | PU16D_F |  | 橋墩／帽梁
[12 empty] | 46 | 2020-07-01 | 定期檢測 | 拓緯工程顧問有限公司 | 2 | 1 | 1 | 1 | 混凝土剝落、破碎、鋼筋外露、銹蝕 | 未維修 | 混凝土修復(<=0.4*0.4*0.05m) | 0.08 | 平方公尺 | PU19D_F |  | 橋墩／帽梁
[12 empty] | 47 | 2020-07-01 | 定期檢測 | 拓緯工程顧問有限公司 | 2 | 1 | 2 | 2 | 生銹及腐蝕 | 未維修 | 鋼筋防鏽劑塗刷 | 0.15 | 平方公尺 | PU21D-1_B |  | 橋墩／帽梁
[12 empty] | 48 | 2020-07-01 | 定期檢測 | 拓緯工程顧問有限公司 | 2 | 1 | 2 | 2 | 生銹及腐蝕 | 未維修 | 鋼筋防鏽劑塗刷 | 0.4 | 平方公尺 | PU22D-1_F |  | 橋墩／帽梁
[12 empty] | 49 | 2020-07-01 | 定期檢測 | 拓緯工程顧問有限公司 | 2 | 2 | 1 | 1 | 油漆剝落 | 未維修 | 鋼梁油漆塗裝 | 6.24 | 平方公尺 | S7G2 |  | 主梁
[12 empty] | 50 | 2020-07-01 | 定期檢測 | 拓緯工程顧問有限公司 | 2 | 1 | 1 | 1 | 混凝土剝落、破碎、鋼筋外露、銹蝕 | 未維修 | 混凝土剝落鋼筋鏽蝕修復 | 8 | 處 | 16k+980_oi |  | 橋護欄
[12 empty] | 51 | 2020-07-01 | 定期檢測 | 拓緯工程顧問有限公司 | 2 | 1 | 1 | 1 | 混凝土剝落、破碎、鋼筋外露、銹蝕 | 未維修 | 修補混凝土 | 0.1 | 平方公尺 | 17k+850_oi |  | 橋護欄
[12 empty] | 52 | 2020-07-01 | 定期檢測 | 拓緯工程顧問有限公司 | 2 | 1 | 1 | 1 | 其他損傷 | 未維修 | 表面蜂窩修補 | 0.6 | 平方公尺 | PU10D_B |  | 橋墩／帽梁
[12 empty] | 53 | 2020-07-01 | 定期檢測 | 拓緯工程顧問有限公司 | 2 | 1 | 1 | 1 | 滲水、白華 | 未維修 | 白華處理(平方公尺) | 0.12 | 平方公尺 | PU16D_F |  | 橋墩／帽梁
[12 empty] | 54 | 2020-07-01 | 定期檢測 | 拓緯工程顧問有限公司 | 2 | 1 | 2 | 2 | 生銹及腐蝕 | 未維修 | 鋼筋防鏽劑塗刷 | 0.4 | 平方公尺 | PU22D-2_F |  | 橋墩／帽梁
[12 empty] | 55 | 2020-07-01 | 定期檢測 | 拓緯工程顧問有限公司 | 2 | 1 | 1 | 1 | 排水設施損傷 | 未維修 | 修復受損的排水管 | 1 | 處 | S35 |  | 橋梁排水設施
[12 empty] | 56 | 2020-07-01 | 定期檢測 | 拓緯工程顧問有限公司 | 2 | 1 | 2 | 2 | 混凝土裂縫(止震塊) | 已維修 | >0.3mm混凝土裂縫修補 | 0.6 | 公尺 | P34 | 34403 | 防落設施 | >0.3mm混凝土裂縫修補 | 700 | 2021-08-29 | 2021-08-29 | 2021-11-02 15:13 | 侯棒如 | 2021-11-02 15:13 | 侯棒如
96 | 35280 | 汐五高架第六標南下 | 國道1號汐五高架 | 國道 | 16K+178M ~18K~101M | 高公局北區養護工程分局 | 內湖工務段 | 箱型梁 | 鋼構造 | 86 | 已維修：0 | NO | 檢測日期 | 檢測類別 | 檢測單位 | D | E | R | U | 劣化類型 | 狀態 | 建議維修工法 | 數量 | 單位 | 損壞位置 | 維修紀錄ID | 維修構件 | 維修工法 | 金額 | 開工日期 | 完成日期 | 維修原始紀錄日期 | 維修原始紀錄者 | 維修最後修改日期 | 維修最後修改者
[11 empty] | 未維修：56 | 1 | 2020-07-03 | 定期檢測 | 拓緯工程顧問有限公司 | 2 | 1 | 1 | 1 | 混凝土剝落、破碎、鋼筋外露、銹蝕 | 未維修 | 修補混凝土 | 0.5 | 平方公尺 | 17k+430_oi |  | 橋護欄
[11 empty] | 全部：56 | 2 | 2020-07-03 | 定期檢測 | 拓緯工程顧問有限公司 | 2 | 1 | 2 | 2 | 混凝土結構裂縫 | 未維修 | 修補寬度大於0.3mm的裂縫 | 6 | 公尺 | PD9D_F |  | 橋墩／帽梁
[12 empty] | 3 | 2020-07-03 | 定期檢測 | 拓緯工程顧問有限公司 | 2 | 1 | 2 | 2 | 混凝土結構裂縫 | 未維修 | 修補寬度大於0.3mm的裂縫 | 9 | 公尺 | PD10D_B |  | 橋墩／帽梁
[12 empty] | 4 | 2020-07-03 | 定期檢測 | 拓緯工程顧問有限公司 | 2 | 1 | 1 | 1 | 混凝土剝落、破碎、鋼筋外露、銹蝕 | 未維修 | 混凝土剝落鋼筋鏽蝕修復 | 2 | 處 | 17k+755_oo |  | 橋護欄
[12 empty] | 5 | 2020-07-03 | 定期檢測 | 拓緯工程顧問有限公司 | 2 | 1 | 1 | 1 | 其他損傷 | 未維修 | 修補蜂窩 | 0.45 | 平方公尺 | 18k+097_oo |  | 橋護欄
[12 empty] | 6 | 2020-07-03 | 定期檢測 | 拓緯工程顧問有限公司 | 2 | 1 | 2 | 2 | 混凝土剝落、破碎、鋼筋外露、銹蝕 | 未維修 | 鋼筋除鏽、環氧樹脂及無收縮砂漿修補 | 2 | 平方公尺 | PD3-2_B |  | 橋墩／帽梁
[12 empty] | 7 | 2020-07-03 | 定期檢測 | 拓緯工程顧問有限公司 | 2 | 1 | 1 | 1 | 混凝土剝落、破碎、鋼筋外露、銹蝕 | 未維修 | 鋼筋除鏽及混凝土修復(<=0.4*0.4*0.05m) | 0.06 | 平方公尺 | PD5D_F |  | 橋墩／帽梁
[12 empty] | 8 | 2020-07-03 | 定期檢測 | 拓緯工程顧問有限公司 | 2 | 1 | 1 | 1 | 混凝土剝落、破碎、鋼筋外露、銹蝕 | 未維修 | 混凝土修復(<=0.4*0.4*0.05m) | 0.01 | 平方公尺 | PD12D_B |  | 橋墩／帽梁
[12 empty] | 9 | 2020-07-03 | 定期檢測 | 拓緯工程顧問有限公司 | 2 | 1 | 2 | 2 | 混凝土結構裂縫 | 未維修 | 修補寬度大於0.3mm的裂縫 | 2 | 公尺 | PD12D_B |  | 橋墩／帽梁
[12 empty] | 10 | 2020-07-03 | 定期檢測 | 拓緯工程顧問有限公司 | 2 | 1 | 1 | 1 | 混凝土剝落、破碎、鋼筋外露、銹蝕 | 未維修 | 混凝土剝落鋼筋鏽蝕修復 | 9 | 處 | 17k+520_oi |  | 橋護欄
[12 empty] | 11 | 2020-07-03 | 定期檢測 | 拓緯工程顧問有限公司 | 2 | 1 | 1 | 1 | 混凝土剝落、破碎、鋼筋外露、銹蝕 | 未維修 | 混凝土剝落鋼筋鏽蝕修復 | 20 | 處 | 17k+430_oi+ii |  | 橋護欄
[12 empty] | 12 | 2020-07-03 | 定期檢測 | 拓緯工程顧問有限公司 | 2 | 1 | 1 | 1 | 混凝土剝落、破碎、鋼筋外露、銹蝕 | 未維修 | 修補混凝土 | 0.1 | 平方公尺 | 17k+590_ii |  | 橋護欄
[12 empty] | 13 | 2020-07-03 | 定期檢測 | 拓緯工程顧問有限公司 | 2 | 1 | 2 | 2 | 混凝土結構裂縫 | 未維修 | 修補寬度大於0.3mm的裂縫 | 5 | 公尺 | PD9D_B |  | 橋墩／帽梁
[12 empty] | 14 | 2020-07-03 | 定期檢測 | 拓緯工程顧問有限公司 | 2 | 1 | 1 | 1 | 混凝土剝落、破碎、鋼筋外露、銹蝕 | 未維修 | 混凝土修復(<=0.4*0.4*0.05m) | 0.04 | 平方公尺 | PD9D_F |  | 橋墩／帽梁
[12 empty] | 15 | 2020-07-03 | 定期檢測 | 拓緯工程顧問有限公司 | 2 | 1 | 1 | 1 | 其他損傷 | 未維修 | 表面蜂窩修補 | 0.9 | 平方公尺 | PD11D_B |  | 橋墩／帽梁
[12 empty] | 16 | 2020-07-03 | 定期檢測 | 拓緯工程顧問有限公司 | 2 | 1 | 1 | 1 | 其他損傷 | 未維修 | 表面蜂窩修補 | 0.6 | 平方公尺 | PD11D_F |  | 橋墩／帽梁
[12 empty] | 17 | 2020-07-03 | 定期檢測 | 拓緯工程顧問有限公司 | 2 | 1 | 2 | 2 | 混凝土剝落、破碎、鋼筋外露、銹蝕 | 未維修 | 剝落混凝土修補 | 0.32 | 平方公尺 | 17k+590_oi |  | 橋護欄
[12 empty] | 18 | 2020-07-03 | 定期檢測 | 拓緯工程顧問有限公司 | 2 | 1 | 1 | 1 | 混凝土剝落、破碎、鋼筋外露、銹蝕 | 未維修 | 修補混凝土 | 0.14 | 平方公尺 | PD9D_B |  | 橋墩／帽梁
[12 empty] | 19 | 2020-07-03 | 定期檢測 | 拓緯工程顧問有限公司 | 2 | 1 | 1 | 1 | 混凝土剝落、破碎、鋼筋外露、銹蝕 | 未維修 | 鋼筋除鏽及混凝土修復(<=0.4*0.4*0.05m) | 0.01 | 平方公尺 | PD9D_B |  | 橋墩／帽梁
[12 empty] | 20 | 2020-07-03 | 定期檢測 | 拓緯工程顧問有限公司 | 2 | 1 | 2 | 2 | 混凝土結構裂縫 | 未維修 | 修補寬度大於0.3mm的裂縫 | 6 | 公尺 | PD11D_F |  | 橋墩／帽梁
[12 empty] | 21 | 2020-07-03 | 定期檢測 | 拓緯工程顧問有限公司 | 2 | 1 | 1 | 1 | 滲水、白華 | 未維修 | 白華處理(平方公尺) | 0.04 | 平方公尺 | PD12D_B |  | 橋墩／帽梁
[12 empty] | 22 | 2020-07-03 | 定期檢測 | 拓緯工程顧問有限公司 | 2 | 1 | 2 | 2 | 混凝土結構裂縫 | 未維修 | 修補寬度大於0.3mm的裂縫 | 6 | 公尺 | PD14D_F |  | 橋墩／帽梁
[12 empty] | 23 | 2020-07-03 | 定期檢測 | 拓緯工程顧問有限公司 | 2 | 1 | 1 | 1 | 混凝土剝落、破碎、鋼筋外露、銹蝕 | 未維修 | 混凝土修復(<=0.4*0.4*0.05m) | 0.04 | 平方公尺 | PD19D_F |  | 橋墩／帽梁
[12 empty] | 24 | 2020-07-03 | 定期檢測 | 拓緯工程顧問有限公司 | 2 | 2 | 2 | 2 | 混凝土結構裂縫 | 未維修 | 修補寬度大於0.3mm的裂縫 | 10 | 公尺 | PD36D_F |  | 橋墩／帽梁
[12 empty] | 25 | 2020-07-03 | 定期檢測 | 拓緯工程顧問有限公司 | 2 | 1 | 1 | 1 | 塗裝劣化、生銹或腐蝕 | 未維修 | 鋼梁油漆塗裝 | 3.5 | 平方公尺 | S9G2 |  | 主梁
[12 empty] | 26 | 2020-07-03 | 定期檢測 | 拓緯工程顧問有限公司 | 2 | 1 | 1 | 1 | 塗裝劣化、生銹或腐蝕 | 未維修 | 鋼梁油漆塗裝 | 0.4 | 平方公尺 | S16G2 |  | 主梁
[12 empty] | 27 | 2020-07-03 | 定期檢測 | 拓緯工程顧問有限公司 | 2 | 1 | 1 | 1 | 混凝土剝落、破碎、鋼筋外露、銹蝕 | 未維修 | 鋼筋除鏽及混凝土修復(<=0.4*0.4*0.05m) | 0.09 | 平方公尺 | S9 |  | 橋面板
[12 empty] | 28 | 2020-07-03 | 定期檢測 | 拓緯工程顧問有限公司 | 2 | 2 | 2 | 2 | 滲水、白華 | 未維修 | 白華處理(平方公尺) | 0.25 | 平方公尺 | S35 |  | 橋面板
[12 empty] | 29 | 2020-07-03 | 定期檢測 | 拓緯工程顧問有限公司 | 2 | 1 | 2 | 2 | 混凝土結構裂縫 | 未維修 | 修補寬度大於0.3mm的裂縫 | 1 | 公尺 | PD11D_B |  | 橋墩／帽梁
[12 empty] | 30 | 2020-07-03 | 定期檢測 | 拓緯工程顧問有限公司 | 2 | 2 | 2 | 2 | 混凝土結構裂縫 | 未維修 | 修補寬度大於0.3mm的裂縫 | 6 | 公尺 | PD20D_F |  | 橋墩／帽梁
[12 empty] | 31 | 2020-07-03 | 定期檢測 | 拓緯工程顧問有限公司 | 2 | 2 | 2 | 2 | 混凝土結構裂縫 | 未維修 | 修補寬度大於0.3mm的裂縫 | 7.2 | 公尺 | PD23D-2_B |  | 橋墩／帽梁
[12 empty] | 32 | 2020-07-03 | 定期檢測 | 拓緯工程顧問有限公司 | 2 | 1 | 1 | 1 | 其他損傷 | 未維修 | 植物清除 | 1 | 處 | PD30D_F |  | 橋墩／帽梁
[12 empty] | 33 | 2020-07-03 | 定期檢測 | 拓緯工程顧問有限公司 | 2 | 1 | 1 | 1 | 混凝土剝落、破碎、鋼筋外露、銹蝕 | 未維修 | 鋼筋除鏽及混凝土修復(<=0.4*0.4*0.05m) | 0.13 | 平方公尺 | PD31D_B |  | 橋墩／帽梁
[12 empty] | 34 | 2020-07-03 | 定期檢測 | 拓緯工程顧問有限公司 | 2 | 1 | 1 | 1 | 滲水、白華 | 未維修 | 白華處理(平方公尺) | 0.08 | 平方公尺 | S25 |  | 橋面板
[12 empty] | 35 | 2020-07-03 | 定期檢測 | 拓緯工程顧問有限公司 | 2 | 1 | 1 | 1 | 滲水、白華 | 未維修 | 白華處理(平方公尺) | 0.3 | 平方公尺 | S26 |  | 橋面板
[12 empty] | 36 | 2020-07-03 | 定期檢測 | 拓緯工程顧問有限公司 | 2 | 2 | 2 | 2 | 滲水、白華 | 未維修 | 白華處理(平方公尺) | 0.5 | 平方公尺 | S28 |  | 橋面板
[12 empty] | 37 | 2020-07-03 | 定期檢測 | 拓緯工程顧問有限公司 | 2 | 1 | 1 | 1 | 混凝土剝落、破碎、鋼筋外露、銹蝕 | 未維修 | 鋼筋除鏽及混凝土修復(<=0.4*0.4*0.05m) | 0.03 | 平方公尺 | PD12D_F |  | 橋墩／帽梁
[12 empty] | 38 | 2020-07-03 | 定期檢測 | 拓緯工程顧問有限公司 | 2 | 1 | 2 | 2 | 滲水、白華 | 未維修 | 白華處理(平方公尺) | 0.6 | 平方公尺 | PD16D_F |  | 橋墩／帽梁
[12 empty] | 39 | 2020-07-03 | 定期檢測 | 拓緯工程顧問有限公司 | 2 | 2 | 1 | 1 | 塗裝劣化、生銹或腐蝕 | 未維修 | 鋼梁油漆塗裝 | 24 | 平方公尺 | S7G2 |  | 主梁
[12 empty] | 40 | 2020-07-03 | 定期檢測 | 拓緯工程顧問有限公司 | 2 | 1 | 1 | 1 | 塗裝劣化、生銹或腐蝕 | 未維修 | 鋼梁油漆塗裝 | 0.18 | 平方公尺 | S11G2 |  | 主梁
[12 empty] | 41 | 2020-07-03 | 定期檢測 | 拓緯工程顧問有限公司 | 2 | 1 | 1 | 1 | 塗裝劣化、生銹或腐蝕 | 未維修 | 鋼梁油漆塗裝 | 1.26 | 平方公尺 | S15G2 |  | 主梁
[12 empty] | 42 | 2020-07-03 | 定期檢測 | 拓緯工程顧問有限公司 | 2 | 1 | 1 | 1 | 滲水、白華 | 未維修 | 白華處理(平方公尺) | 0.4 | 平方公尺 | S10 |  | 橋面板
[12 empty] | 43 | 2020-07-03 | 定期檢測 | 拓緯工程顧問有限公司 | 2 | 1 | 1 | 1 | 滲水、白華 | 未維修 | 白華處理(平方公尺) | 0.3 | 平方公尺 | S32 |  | 橋面板
[12 empty] | 44 | 2020-07-03 | 定期檢測 | 拓緯工程顧問有限公司 | 2 | 1 | 1 | 1 | 滲水、白華 | 未維修 | 白華處理(平方公尺) | 0.01 | 平方公尺 | PD12D_F |  | 橋墩／帽梁
[12 empty] | 45 | 2020-07-03 | 定期檢測 | 拓緯工程顧問有限公司 | 2 | 1 | 1 | 1 | 其他損傷 | 未維修 | 表面蜂窩修補 | 1 | 平方公尺 | PD12D_F |  | 橋墩／帽梁
[12 empty] | 46 | 2020-07-03 | 定期檢測 | 拓緯工程顧問有限公司 | 2 | 1 | 1 | 1 | 塗裝劣化、生銹或腐蝕 | 未維修 | 鋼梁油漆塗裝 | 1.9 | 平方公尺 | S12G2 |  | 主梁
[12 empty] | 47 | 2020-07-03 | 定期檢測 | 拓緯工程顧問有限公司 | 2 | 1 | 1 | 1 | 塗裝劣化、生銹或腐蝕 | 未維修 | 鋼梁油漆塗裝 | 0.57 | 平方公尺 | S13G1 |  | 主梁
[12 empty] | 48 | 2020-07-03 | 定期檢測 | 拓緯工程顧問有限公司 | 2 | 1 | 1 | 1 | 塗裝劣化、生銹或腐蝕 | 未維修 | 鋼梁油漆塗裝 | 1.2 | 平方公尺 | S14G2 |  | 主梁
[12 empty] | 49 | 2020-07-03 | 定期檢測 | 拓緯工程顧問有限公司 | 2 | 1 | 1 | 1 | 塗裝劣化、生銹或腐蝕 | 未維修 | 鋼梁油漆塗裝 | 0.48 | 平方公尺 | S15G1 |  | 主梁
[12 empty] | 50 | 2020-07-03 | 定期檢測 | 拓緯工程顧問有限公司 | 2 | 1 | 1 | 1 | 塗裝劣化、生銹或腐蝕 | 未維修 | 防蝕塗裝，水刀處理+油漆塗裝 | 0.09 | 平方公尺 | S30G1 |  | 主梁
[12 empty] | 51 | 2020-07-03 | 定期檢測 | 拓緯工程顧問有限公司 | 2 | 1 | 2 | 2 | 混凝土結構裂縫 | 未維修 | 混凝土修復，裂縫W＞0.3mm修補，水刀鑿除 | 2 | 公尺 | PD30D |  | 橋墩／帽梁
[12 empty] | 52 | 2020-07-03 | 定期檢測 | 拓緯工程顧問有限公司 | 2 | 1 | 1 | 1 | 混凝土剝落、破碎、鋼筋外露、銹蝕 | 未維修 | 混凝土修復，蜂窩及剝落修補，水刀鑿除 | 0.04 | 平方公尺 | PD30D |  | 橋墩／帽梁
[12 empty] | 53 | 2020-07-03 | 定期檢測 | 拓緯工程顧問有限公司 | 2 | 1 | 1 | 1 | 混凝土剝落、破碎、鋼筋外露、銹蝕 | 未維修 | 混凝土修復，鋼筋銹蝕處理，水刀鑿除 | 0.06 | 平方公尺 | PD30D |  | 橋墩／帽梁
[12 empty] | 54 | 2020-07-03 | 定期檢測 | 拓緯工程顧問有限公司 | 2 | 1 | 1 | 1 | 滲水、白華 | 未維修 | 混凝土修復，白華修補，水刀鑿除 | 1 | 平方公尺 | S29 |  | 橋面板
[12 empty] | 55 | 2020-07-03 | 定期檢測 | 拓緯工程顧問有限公司 | 2 | 1 | 1 | 1 | 塗裝劣化、生銹或腐蝕 | 未維修 | 防蝕塗裝，水刀處理+油漆塗裝 | 0.04 | 平方公尺 | S24G2 |  | 主梁
[12 empty] | 56 | 2020-07-03 | 定期檢測 | 拓緯工程顧問有限公司 | 2 | 2 | 2 | 2 | 混凝土結構裂縫 | 未維修 | 混凝土修復，裂縫W＞0.3mm修補，水刀鑿除 | 16 | 公尺 | PD24D |  | 橋墩／帽梁
97 | 35283 | 汐五高架第九標匝道A | 國道1號汐五高架 | 國道 | 0K+278.012M ~0K~488.012M | 高公局北區養護工程分局 | 內湖工務段 | I型梁 | 預力混凝土 | 84 | 已維修：0 | NO | 檢測日期 | 檢測類別 | 檢測單位 | D | E | R | U | 劣化類型 | 狀態 | 建議維修工法 | 數量 | 單位 | 損壞位置 | 維修紀錄ID | 維修構件 | 維修工法 | 金額 | 開工日期 | 完成日期 | 維修原始紀錄日期 | 維修原始紀錄者 | 維修最後修改日期 | 維修最後修改者
[11 empty] | 未維修：11 | 1 | 2020-07-03 | 定期檢測 | 拓緯工程顧問有限公司 | 2 | 1 | 1 | 1 | 混凝土剝落、破碎、鋼筋、鋼腱或錨碇外露、銹蝕 | 未維修 | 混凝土修復(<=0.4*0.4*0.05m) | 0.06 | 平方公尺 | S5G3 |  | 主梁
[11 empty] | 全部：11 | 2 | 2020-07-03 | 定期檢測 | 拓緯工程顧問有限公司 | 2 | 1 | 2 | 2 | 其他損傷 | 未維修 | 混凝土修復(<=0.4*0.4*0.05m) | 0.2 | 平方公尺 | S6 |  | 橋面板
[12 empty] | 3 | 2020-07-03 | 定期檢測 | 拓緯工程顧問有限公司 | 2 | 1 | 1 | 2 | 混凝土剝落、破碎、鋼筋外露、銹蝕 | 未維修 | 混凝土修復(>0.4*0.4*0.05m) | 0.24 | 平方公尺 | S1 |  | 橋面板
[12 empty] | 4 | 2020-07-03 | 定期檢測 | 拓緯工程顧問有限公司 | 2 | 1 | 1 | 1 | 滲水、白華 | 未維修 | 白華處理(處) | 0.06 | 平方公尺 | S3 |  | 橋面板
[12 empty] | 5 | 2020-07-03 | 定期檢測 | 拓緯工程顧問有限公司 | 2 | 1 | 1 | 1 | 滲水、白華 | 未維修 | 白華處理(平方公尺) | 0.09 | 平方公尺 | S4 |  | 橋面板
[12 empty] | 6 | 2020-07-03 | 定期檢測 | 拓緯工程顧問有限公司 | 2 | 2 | 2 | 2 | 其他損傷 | 未維修 | 修補寬度大於0.3mm的裂縫 | 10 | 公尺 | A2 |  | 引道路堤
[12 empty] | 7 | 2020-07-03 | 定期檢測 | 拓緯工程顧問有限公司 | 2 | 1 | 1 | 1 | 滲水、白華 | 未維修 | 白華處理 | 0.03 | 處 | A2 |  | 翼牆／擋土牆
[12 empty] | 8 | 2020-07-03 | 定期檢測 | 拓緯工程顧問有限公司 | 2 | 1 | 1 | 1 | 鋼筋外露、銹蝕 | 未維修 | 混凝土剝落鋼筋鏽蝕修復 | 4 | 處 | 0k+505_oo |  | 橋護欄
[12 empty] | 9 | 2020-07-03 | 定期檢測 | 拓緯工程顧問有限公司 | 2 | 1 | 1 | 1 | 混凝土剝落、破碎、鋼筋、鋼腱或錨碇外露、銹蝕 | 未維修 | 混凝土修復(<=0.4*0.4*0.05m) | 0.02 | 平方公尺 | S5G1 |  | 主梁
[12 empty] | 10 | 2020-07-03 | 定期檢測 | 拓緯工程顧問有限公司 | 2 | 1 | 1 | 1 | 混凝土剝落、破碎、鋼筋、鋼腱或錨碇外露、銹蝕 | 未維修 | 混凝土修復(<=0.4*0.4*0.05m) | 0.18 | 平方公尺 | S5G2 |  | 主梁
[12 empty] | 11 | 2020-07-03 | 定期檢測 | 拓緯工程顧問有限公司 | 2 | 1 | 1 | 1 | 滲水、白華 | 未維修 | 白華處理(處) | 0.06 | 平方公尺 | S6 |  | 橋面板
98 | 35284 | 汐五高架第九標匝道B | 國道1號汐五高架 | 國道 | 0K+91.939M ~0K~237.939M | 高公局北區養護工程分局 | 內湖工務段 | 箱型梁 | 鋼構造 | 84 | 已維修：0 | NO | 檢測日期 | 檢測類別 | 檢測單位 | D | E | R | U | 劣化類型 | 狀態 | 建議維修工法 | 數量 | 單位 | 損壞位置 | 維修紀錄ID | 維修構件 | 維修工法 | 金額 | 開工日期 | 完成日期 | 維修原始紀錄日期 | 維修原始紀錄者 | 維修最後修改日期 | 維修最後修改者
[11 empty] | 未維修：3 | 1 | 2020-07-01 | 定期檢測 | 拓緯工程顧問有限公司 | 2 | 1 | 1 | 1 | 其他損傷 | 未維修 | 植物清除 | 1 | 處 | A1_B |  | 橋台
[11 empty] | 全部：3 | 2 | 2020-07-01 | 定期檢測 | 拓緯工程顧問有限公司 | 2 | 1 | 1 | 1 | 混凝土剝落、破碎、鋼筋外露、銹蝕 | 未維修 | 混凝土剝落鋼筋鏽蝕修復 | 5 | 處 | 0k+220_ii |  | 橋護欄
[12 empty] | 3 | 2020-07-01 | 定期檢測 | 拓緯工程顧問有限公司 | 2 | 2 | 2 | 2 | 支承座、支承端部損傷 | 未維修 | 剝落修補混凝土 | 0.09 | 平方公尺 | PB3-F |  | 支承／支承墊／阻尼裝置
99 | 35285 | 汐五高架第九標匝道C | 國道1號汐五高架 | 國道 | 0K+72.636M ~0K~211.116M | 高公局北區養護工程分局 | 內湖工務段 | 箱型梁 | 鋼構造 | 84 | 已維修：0 | NO | 檢測日期 | 檢測類別 | 檢測單位 | D | E | R | U | 劣化類型 | 狀態 | 建議維修工法 | 數量 | 單位 | 損壞位置 | 維修紀錄ID | 維修構件 | 維修工法 | 金額 | 開工日期 | 完成日期 | 維修原始紀錄日期 | 維修原始紀錄者 | 維修最後修改日期 | 維修最後修改者
[11 empty] | 未維修：4 | 1 | 2020-07-03 | 定期檢測 | 拓緯工程顧問有限公司 | 2 | 1 | 1 | 1 | 混凝土剝落、破碎、鋼筋外露、銹蝕 | 未維修 | 除銹上漆 | 0.05 | 平方公尺 | S3 |  | 橋面板
[11 empty] | 全部：4 | 2 | 2020-07-03 | 定期檢測 | 拓緯工程顧問有限公司 | 2 | 1 | 1 | 1 | 其他損傷 | 未維修 | 橋台清理 | 1 | 處 | A2 |  | 橋台
[12 empty] | 3 | 2020-07-03 | 定期檢測 | 拓緯工程顧問有限公司 | 2 | 1 | 1 | 1 | 混凝土剝落、破碎、鋼筋外露、銹蝕 | 未維修 | 鋼筋除鏽及混凝土修復(<=0.4*0.4*0.05m) | 0.1 | 平方公尺 | A1 |  | 橋台
[12 empty] | 4 | 2020-07-03 | 定期檢測 | 拓緯工程顧問有限公司 | 2 | 1 | 2 | 2 | 混凝土結構裂縫 | 未維修 | 修補寬度大於0.3mm的裂縫 | 3 | 公尺 | P2 |  | 橋墩／帽梁
100 | 35286 | 汐五高架第九標匝道D | 國道1號汐五高架 | 國道 | 0K+217.252M ~0K~519.152M | 高公局北區養護工程分局 | 內湖工務段 | 箱型梁 | 鋼構造 | 84 | 已維修：1 | NO | 檢測日期 | 檢測類別 | 檢測單位 | D | E | R | U | 劣化類型 | 狀態 | 建議維修工法 | 數量 | 單位 | 損壞位置 | 維修紀錄ID | 維修構件 | 維修工法 | 金額 | 開工日期 | 完成日期 | 維修原始紀錄日期 | 維修原始紀錄者 | 維修最後修改日期 | 維修最後修改者
[11 empty] | 未維修：13 | 1 | 2020-07-01 | 定期檢測 | 拓緯工程顧問有限公司 | 2 | 2 | 2 | 2 | 混凝土剝落、破碎、鋼筋外露、銹蝕 | 未維修 | 鋼筋除鏽及混凝土修復（>0.4*0.4*0.05) | 3 | 平方公尺 | P003_B |  | 橋墩／帽梁
[11 empty] | 全部：14 | 2 | 2020-07-01 | 定期檢測 | 拓緯工程顧問有限公司 | 2 | 2 | 2 | 2 | 油漆剝落 | 未維修 | 鋼板除鏽上漆 | 12.6 | 平方公尺 | S3G3 |  | 主梁
[12 empty] | 3 | 2020-07-01 | 定期檢測 | 拓緯工程顧問有限公司 | 2 | 1 | 1 | 1 | 混凝土剝落、破碎、鋼筋外露、銹蝕 | 未維修 | 修補混凝土 | 0.05 | 平方公尺 | 0k+300_oi |  | 橋護欄
[12 empty] | 4 | 2020-07-01 | 定期檢測 | 拓緯工程顧問有限公司 | 2 | 1 | 1 | 1 | 塗裝劣化、生銹或腐蝕 | 未維修 | 鋼板除銹上漆 | 6 | 平方公尺 | S2G2 |  | 主梁
[12 empty] | 5 | 2020-07-01 | 定期檢測 | 拓緯工程顧問有限公司 | 2 | 2 | 2 | 2 | 塗裝劣化、生銹或腐蝕 | 未維修 | 鋼板除銹上漆 | 22.5 | 處 | S2G3 |  | 主梁
[12 empty] | 6 | 2020-07-01 | 定期檢測 | 拓緯工程顧問有限公司 | 2 | 2 | 2 | 2 | 油漆剝落 | 未維修 | 鋼板除鏽上漆 | 9.6 | 平方公尺 | S3G1 |  | 主梁
[12 empty] | 7 | 2020-07-01 | 定期檢測 | 拓緯工程顧問有限公司 | 2 | 2 | 2 | 2 | 油漆剝落 | 未維修 | 鋼板除鏽上漆 | 24 | 平方公尺 | S3G2 |  | 主梁
[12 empty] | 8 | 2020-07-01 | 定期檢測 | 拓緯工程顧問有限公司 | 2 | 1 | 2 | 2 | 混凝土剝落、破碎、鋼筋外露、銹蝕 | 未維修 | 鋼筋除鏽及混凝土修復（<=0.4*0.4*0.05m) | 0.73 | 平方公尺 | A2 |  | 橋台
[12 empty] | 9 | 2020-07-01 | 定期檢測 | 拓緯工程顧問有限公司 | 2 | 1 | 1 | 1 | 混凝土剝落、破碎、鋼筋外露、銹蝕 | 未維修 | 混凝土修復（<=0.4*0.4*0.05m) | 0.16 | 平方公尺 | P003_B |  | 橋墩／帽梁
[12 empty] | 10 | 2020-07-01 | 定期檢測 | 拓緯工程顧問有限公司 | 2 | 1 | 1 | 1 | 其他損傷 | 未維修 | 鋼梁油漆塗裝 | 0.25 | 平方公尺 | S4G1 |  | 主梁
[12 empty] | 11 | 2020-07-01 | 定期檢測 | 拓緯工程顧問有限公司 | 2 | 1 | 1 | 1 | 混凝土剝落、破碎、鋼筋外露、銹蝕 | 未維修 | 鋼筋除鏽、環氧樹脂及無收縮砂漿修補 | 0.08 | 平方公尺 | PD4 |  | 橋墩／帽梁
[12 empty] | 12 | 2020-07-01 | 定期檢測 | 拓緯工程顧問有限公司 | 2 | 1 | 2 | 2 | 混凝土結構裂縫 | 未維修 | 修補寬度大於0.3mm的裂縫 | 6 | 公尺 | PD4 |  | 橋墩／帽梁
[12 empty] | 13 | 2020-07-01 | 定期檢測 | 拓緯工程顧問有限公司 | 2 | 1 | 1 | 1 | 其他損傷 | 未維修 | 修補混凝土 | 1.5 | 平方公尺 | PD4 |  | 橋墩／帽梁
[12 empty] | 14 | 2020-07-01 | 定期檢測 | 拓緯工程顧問有限公司 | 2 | 1 | 1 | 1 | 油漆剝落 | 已維修 | 鋼板除鏽上漆 | 2.3 | 平方公尺 | S7G1 | 20157 | 主梁 | 鋼梁油漆塗裝 | 500 | 2020-08-08 | 2020-08-08 | 2020-10-28 09:44 | 侯棒如
101 | 35287 | 汐五高架第九標匝道E | 國道1號汐五高架 | 國道 | 0K+342M ~0K~595.13M | 高公局北區養護工程分局 | 內湖工務段 | 箱型梁 | 鋼構造 | 84 | 已維修：0 | NO | 檢測日期 | 檢測類別 | 檢測單位 | D | E | R | U | 劣化類型 | 狀態 | 建議維修工法 | 數量 | 單位 | 損壞位置 | 維修紀錄ID | 維修構件 | 維修工法 | 金額 | 開工日期 | 完成日期 | 維修原始紀錄日期 | 維修原始紀錄者 | 維修最後修改日期 | 維修最後修改者
[11 empty] | 未維修：11 | 1 | 2020-07-13 | 定期檢測 | 拓緯工程顧問有限公司 | 2 | 1 | 1 | 1 | 混凝土剝落、破碎、鋼筋外露、銹蝕 | 未維修 | 鋼筋除鏽、環氧樹脂及無收縮砂漿修補 | 0.4 | 平方公尺 | PE4 |  | 橋墩／帽梁
[11 empty] | 全部：11 | 2 | 2020-07-13 | 定期檢測 | 拓緯工程顧問有限公司 | 2 | 2 | 2 | 2 | 混凝土結構裂縫 | 未維修 | 修補寬度大於0.3mm的裂縫 | 15 | 公尺 | PE4 |  | 橋墩／帽梁
[12 empty] | 3 | 2020-07-13 | 定期檢測 | 拓緯工程顧問有限公司 | 2 | 1 | 2 | 2 | 混凝土結構裂縫 | 未維修 | 修補寬度大於0.3mm的裂縫 | 6 | 公尺 | PE5 |  | 橋墩／帽梁
[12 empty] | 4 | 2020-07-13 | 定期檢測 | 拓緯工程顧問有限公司 | 2 | 1 | 1 | 1 | 其他損傷 | 未維修 | 修補混凝土 | 1 | 立方公尺 | PE5 |  | 橋墩／帽梁
[12 empty] | 5 | 2020-07-13 | 定期檢測 | 拓緯工程顧問有限公司 | 2 | 1 | 1 | 1 | 混凝土剝落、破碎、鋼筋外露、銹蝕 | 未維修 | 鋼筋除鏽、環氧樹脂及無收縮砂漿修補 | 0.01 | 平方公尺 | PE5 |  | 橋墩／帽梁
[12 empty] | 6 | 2020-07-13 | 定期檢測 | 拓緯工程顧問有限公司 | 2 | 1 | 1 | 1 | 其他損傷 | 未維修 | 鋼筋凸出切除 | 2 | 處 | PE5 |  | 橋墩／帽梁
[12 empty] | 7 | 2020-07-13 | 定期檢測 | 拓緯工程顧問有限公司 | 2 | 1 | 1 | 1 | 混凝土剝落、破碎、鋼筋外露、銹蝕 | 未維修 | 修補混凝土 | 0.16 | 平方公尺 | A1_oi |  | 引道路堤護欄
[12 empty] | 8 | 2020-07-13 | 定期檢測 | 拓緯工程顧問有限公司 | 2 | 1 | 1 | 1 | 混凝土剝落、破碎、鋼筋外露、銹蝕 | 未維修 | 修補混凝土 | 0.1 | 平方公尺 | PE4_F |  | 橋墩／帽梁
[12 empty] | 9 | 2020-07-13 | 定期檢測 | 拓緯工程顧問有限公司 | 2 | 1 | 2 | 2 | 油漆剝落 | 未維修 | 鋼板除鏽上漆 | 10 | 平方公尺 | S6G1 |  | 主梁
[12 empty] | 10 | 2020-07-13 | 定期檢測 | 拓緯工程顧問有限公司 | 2 | 1 | 1 | 2 | 螺栓損傷、欠缺及鬆動 | 未維修 | 鋼板螺栓除鏽及油漆 | 0.5 | 平方公尺 | S6G2 |  | 主梁
[12 empty] | 11 | 2020-07-13 | 定期檢測 | 拓緯工程顧問有限公司 | 2 | 1 | 1 | 1 | 油漆剝落 | 未維修 | 鋼板除鏽上漆 | 6.2 | 平方公尺 | S6G2 |  | 主梁
102 | 35288 | 汐五高架第九標匝道F | 國道1號汐五高架 | 國道 | 0K+76.436M ~0K~309.126M | 高公局北區養護工程分局 | 內湖工務段 | I型梁 | 預力混凝土 | 84 | 已維修：12 | NO | 檢測日期 | 檢測類別 | 檢測單位 | D | E | R | U | 劣化類型 | 狀態 | 建議維修工法 | 數量 | 單位 | 損壞位置 | 維修紀錄ID | 維修構件 | 維修工法 | 金額 | 開工日期 | 完成日期 | 維修原始紀錄日期 | 維修原始紀錄者 | 維修最後修改日期 | 維修最後修改者
[11 empty] | 未維修：5 | 1 | 2020-06-15 | 定期檢測 | 拓緯工程顧問有限公司 | 2 | 1 | 1 | 1 | 其他損傷 | 未維修 | 鋼筋凸出切除 | 5 | 處 | PF3 |  | 橋墩／帽梁
[11 empty] | 全部：17 | 2 | 2020-06-15 | 定期檢測 | 拓緯工程顧問有限公司 | 2 | 1 | 1 | 1 | 其他損傷 | 未維修 | 凸出鋼筋切除 | 7 | 處 | PF3 |  | 橋墩基礎
[12 empty] | 3 | 2020-06-15 | 定期檢測 | 拓緯工程顧問有限公司 | 2 | 1 | 1 | 1 | 混凝土剝落、破碎、鋼筋外露、銹蝕 | 未維修 | 修補混凝土 | 0.04 | 平方公尺 | PF3 |  | 橋墩／帽梁
[12 empty] | 4 | 2020-06-15 | 定期檢測 | 拓緯工程顧問有限公司 | 2 | 1 | 1 | 1 | 混凝土剝落、破碎、鋼筋外露、銹蝕 | 未維修 | 3000PSI混凝土修補 | 0.25 | 平方公尺 | PF3 |  | 橋墩基礎
[12 empty] | 5 | 2020-06-15 | 定期檢測 | 拓緯工程顧問有限公司 | 3 | 3 | 3 | 2 | 支承裝置損傷 | 未維修 | 人造橡膠支承墊(60cmX60cmX6cm，含安裝) | 4 | 處 | A1 |  | 支承／支承墊／阻尼裝置
[12 empty] | 6 | 2020-06-15 | 定期檢測 | 拓緯工程顧問有限公司 | 2 | 1 | 1 | 1 | 鋼筋、鋼腱或錨碇部位外露、銹蝕 | 已維修 | 鋼筋除鏽及混凝土修復(<=0.4x0.4x0.05m) | 0.12 | 平方公尺 | S1 | 24154 | 橋面板 | 0.4x0.4x0.05m) |  | 2021-02-24 | 2021-02-24 | 2021-03-09 18:31 | 侯棒如 | 2021-03-09 18:31 | 侯棒如
[12 empty] | 7 | 2020-06-15 | 定期檢測 | 拓緯工程顧問有限公司 | 3 | 1 | 2 | 2 | 滲水、白華 | 已維修 | 橋面版滲水處理 | 0.15 | 平方公尺 | S1 | 24155 | 橋面板 | 橋面版滲水處理 |  | 2020-12-31 | 2020-12-31 | 2021-03-09 18:45 | 侯棒如
[12 empty] | 8 | 2020-06-15 | 定期檢測 | 拓緯工程顧問有限公司 | 2 | 1 | 1 | 1 | 混凝土空洞(或蜂窩) | 已維修 | 表面蜂窩修補 | 0.08 | 平方公尺 | S2D3-3 | 24179 | 橫隔梁 | 表面蜂窩修補 | 1700 | 2021-02-24 | 2021-02-24 | 2021-03-10 09:06 | 侯棒如
[12 empty] | 9 | 2020-06-15 | 定期檢測 | 拓緯工程顧問有限公司 | 2 | 1 | 1 | 1 | 混凝土剝落、破碎、鋼筋外露、銹蝕 | 已維修 | 鋼筋除鏽及混凝土修復(<=0.4*0.4*0.05m) | 0.01 | 平方公尺 | A1 | 29431 | 橋台 | 0.4x0.4x0.05m) | 800 | 2020-12-17 | 2020-12-17 | 2021-04-29 14:49 | 侯棒如 | 2021-04-29 14:56 | 侯棒如
[12 empty] | 10 | 2020-06-15 | 定期檢測 | 拓緯工程顧問有限公司 | 2 | 1 | 1 | 1 | 混凝土剝落、破碎、鋼筋外露、銹蝕 | 已維修 | 混凝土剝落鋼筋鏽蝕修復 | 3 | 處 | 0K+064_io | 29484 | 橋護欄 | 混凝土剝落鋼筋鏽蝕修復 | 500 | 2020-12-17 | 2020-12-17 | 2021-04-29 15:51 | 侯棒如
[12 empty] | 11 | 2020-06-15 | 定期檢測 | 拓緯工程顧問有限公司 | 2 | 1 | 1 | 1 | 混凝土剝落、破碎、鋼筋、鋼腱或錨碇外露、銹蝕 | 已維修 | 混凝土修復(<=0.4*0.4*0.05m) | 0.02 | 平方公尺 | S1G1 | 29486 | 主梁 | 0.4*0.4*0.05m) |  | 2020-12-17 | 2020-12-17 | 2021-04-29 16:26 | 侯棒如
[12 empty] | 12 | 2020-06-15 | 定期檢測 | 拓緯工程顧問有限公司 | 2 | 1 | 1 | 1 | 混凝土剝落、破碎、鋼筋、鋼腱或錨碇外露、銹蝕 | 已維修 | 混凝土修復(<=0.4*0.4*0.05m) | 0.12 | 平方公尺 | S2G1 | 29487 | 主梁 | 混凝土修復(>0.4*0.4*0.05m) |  | 2020-12-17 | 2020-12-17 | 2021-04-29 16:26 | 侯棒如
[12 empty] | 13 | 2020-06-15 | 定期檢測 | 拓緯工程顧問有限公司 | 2 | 1 | 1 | 1 | 混凝土剝落、破碎、鋼筋、鋼腱或錨碇外露、銹蝕 | 已維修 | 混凝土修復(<=0.4*0.4*0.05m) | 0.06 | 平方公尺 | S2G3 | 29488 | 主梁 | 0.4*0.4*0.05m) |  | 2020-12-17 | 2020-12-17 | 2021-04-29 16:26 | 侯棒如
[12 empty] | 14 | 2020-06-15 | 定期檢測 | 拓緯工程顧問有限公司 | 2 | 1 | 1 | 1 | 混凝土剝落、破碎、鋼筋、鋼腱或錨碇外露、銹蝕 | 已維修 | 混凝土修復(<=0.4*0.4*0.05m) | 0.09 | 平方公尺 | S2G4 | 29489 | 主梁 | 0.4*0.4*0.05m) |  | 2020-12-17 | 2020-12-17 | 2021-04-29 16:26 | 侯棒如
[12 empty] | 15 | 2020-06-15 | 定期檢測 | 拓緯工程顧問有限公司 | 2 | 1 | 1 | 1 | 混凝土剝落、破碎、鋼筋外露、銹蝕 | 已維修 | 混凝土剝落鋼筋鏽蝕修復 | 0.06 | 平方公尺 | 0k+050_ii | 29483 | 橋護欄 | 混凝土剝落鋼筋鏽蝕修復 | 500 | 2020-12-17 | 2020-12-17 | 2021-04-29 15:51 | 侯棒如
[12 empty] | 16 | 2020-06-15 | 定期檢測 | 拓緯工程顧問有限公司 | 3 | 3 | 2 | 3 | 其他損傷 | 已維修 | 混凝土剝落鋼筋鏽蝕修復 | 1.35 | 平方公尺 | A1(ALL) | 29175 | 防落設施 | 3000PSI混凝土修補 | 2300 | 2020-12-31 | 2020-12-31 | 2021-04-28 11:30 | 侯棒如
[12 empty] | 17 | 2020-06-15 | 定期檢測 | 拓緯工程顧問有限公司 | 2 | 1 | 1 | 1 | 混凝土剝落、破碎、鋼筋外露、銹蝕 | 已維修 | 混凝土修復(<=0.4*0.4*0.05m) | 0.03 | 平方公尺 | S2D2-3 | 29485 | 橫隔梁 | 0.4*0.4*0.05m) |  | 2020-12-17 | 2020-12-17 | 2021-04-29 16:26 | 侯棒如
103 | 35295 | 汐五高架第16標北上 | 國道1號汐五高架 | 國道 | 22K+632M ~24K~342M | 高公局北區養護工程分局 | 內湖工務段 | 箱型梁 | 預力混凝土 | 85 | 已維修：0 | NO | 檢測日期 | 檢測類別 | 檢測單位 | D | E | R | U | 劣化類型 | 狀態 | 建議維修工法 | 數量 | 單位 | 損壞位置 | 維修紀錄ID | 維修構件 | 維修工法 | 金額 | 開工日期 | 完成日期 | 維修原始紀錄日期 | 維修原始紀錄者 | 維修最後修改日期 | 維修最後修改者
[11 empty] | 未維修：27 | 1 | 2020-07-03 | 定期檢測 | 拓緯工程顧問有限公司 | 2 | 1 | 1 | 1 | 混凝土剝落、破碎、鋼筋外露、銹蝕 | 未維修 | 混凝土修復，蜂窩及剝落修補，水刀鑿除 | 0.02 | 平方公尺 | PU12J |  | 橋墩／帽梁
[11 empty] | 全部：27 | 2 | 2020-07-03 | 定期檢測 | 拓緯工程顧問有限公司 | 2 | 1 | 2 | 2 | 混凝土結構裂縫 | 未維修 | 混凝土修復，裂縫W＞0.3mm修補，水刀鑿除 | 15 | 公尺 | PU12J |  | 橋墩／帽梁
[12 empty] | 3 | 2020-07-03 | 定期檢測 | 拓緯工程顧問有限公司 | 2 | 1 | 2 | 2 | 混凝土結構裂縫 | 未維修 | 混凝土修復，裂縫W＞0.3mm修補，水刀鑿除 | 25 | 公尺 | PU10J |  | 橋墩／帽梁
[12 empty] | 4 | 2020-07-03 | 定期檢測 | 拓緯工程顧問有限公司 | 2 | 1 | 1 | 1 | 混凝土剝落、破碎、鋼筋外露、銹蝕 | 未維修 | 混凝土修復，鋼筋銹蝕處理，水刀鑿除 | 0.04 | 平方公尺 | PU11J |  | 橋墩／帽梁
[12 empty] | 5 | 2020-07-03 | 定期檢測 | 拓緯工程顧問有限公司 | 2 | 1 | 1 | 1 | 混凝土剝落、破碎、鋼筋外露、銹蝕 | 未維修 | 混凝土修復，鋼筋銹蝕處理，水刀鑿除 | 4 | 平方公尺 | PU14J |  | 橋墩／帽梁
[12 empty] | 6 | 2020-07-03 | 定期檢測 | 拓緯工程顧問有限公司 | 2 | 1 | 1 | 1 | 混凝土剝落、破碎、鋼筋外露、銹蝕 | 未維修 | 混凝土修復，蜂窩及剝落修補，水刀鑿除 | 1 | 平方公尺 | PU13J |  | 橋墩／帽梁
[12 empty] | 7 | 2020-07-03 | 定期檢測 | 拓緯工程顧問有限公司 | 2 | 1 | 1 | 1 | 滲水、白華 | 未維修 | 白華處理 | 0.3 | 平方公尺 | S12G1 |  | 主梁
[12 empty] | 8 | 2020-07-03 | 定期檢測 | 拓緯工程顧問有限公司 | 2 | 1 | 2 | 2 | 混凝土結構裂縫 | 未維修 | 混凝土修復，裂縫W＞0.3mm修補，水刀鑿除 | 5 | 公尺 | PU13J |  | 橋墩／帽梁
[12 empty] | 9 | 2020-07-03 | 定期檢測 | 拓緯工程顧問有限公司 | 2 | 1 | 1 | 1 | 滲水、白華 | 未維修 | 白華處理 | 0.24 | 平方公尺 | S14G1 |  | 主梁
[12 empty] | 10 | 2020-07-03 | 定期檢測 | 拓緯工程顧問有限公司 | 2 | 1 | 1 | 1 | 滲水、白華 | 未維修 | 白華處理 | 0.5 | 平方公尺 | S13G1 |  | 主梁
[12 empty] | 11 | 2020-07-03 | 定期檢測 | 拓緯工程顧問有限公司 | 3 | 3 | 2 | 2 | 混凝土剝落、破碎、鋼筋外露、銹蝕 | 未維修 | 混凝土剝落鋼筋鏽蝕修復 | 50 | 處 | 23k+300_ii+oi |  | 橋護欄
[12 empty] | 12 | 2020-07-03 | 定期檢測 | 拓緯工程顧問有限公司 | 3 | 2 | 2 | 2 | 混凝土剝落、破碎、鋼筋外露、銹蝕 | 未維修 | 混凝土剝落鋼筋鏽蝕修復 | 50 | 處 | 23k+677_ii+oi |  | 橋護欄
[12 empty] | 13 | 2020-07-03 | 定期檢測 | 拓緯工程顧問有限公司 | 3 | 1 | 2 | 2 | 混凝土剝落、破碎、鋼筋外露、銹蝕 | 未維修 | 混凝土剝落鋼筋鏽蝕修復 | 30 | 處 | 24k+300_ii+oi |  | 橋護欄
[12 empty] | 14 | 2020-07-03 | 定期檢測 | 拓緯工程顧問有限公司 | 2 | 1 | 2 | 2 | 混凝土結構裂縫 | 未維修 | 混凝土修復，裂縫W＞0.3mm修補，水刀鑿除 | 16 | 公尺 | PU8J |  | 橋墩／帽梁
[12 empty] | 15 | 2020-07-03 | 定期檢測 | 拓緯工程顧問有限公司 | 2 | 1 | 1 | 1 | 混凝土剝落、破碎、鋼筋外露、銹蝕 | 未維修 | 混凝土修復 | 0.05 | 平方公尺 | PU7J |  | 橋墩／帽梁
[12 empty] | 16 | 2020-07-03 | 定期檢測 | 拓緯工程顧問有限公司 | 2 | 1 | 2 | 2 | 混凝土結構裂縫 | 未維修 | 混凝土修復，裂縫W＞0.3mm修補，水刀鑿除 | 21 | 公尺 | PU7J |  | 橋墩／帽梁
[12 empty] | 17 | 2020-07-03 | 定期檢測 | 拓緯工程顧問有限公司 | 3 | 2 | 2 | 2 | 混凝土剝落、破碎、鋼筋外露、銹蝕 | 未維修 | 混凝土剝落鋼筋鏽蝕修復 | 50 | 處 | 22k+700_ii+oi |  | 橋護欄
[12 empty] | 18 | 2020-07-03 | 定期檢測 | 拓緯工程顧問有限公司 | 3 | 2 | 2 | 2 | 混凝土剝落、破碎、鋼筋外露、銹蝕 | 未維修 | 混凝土剝落鋼筋鏽蝕修復 | 50 | 處 | 23k+000_ii+oi |  | 橋護欄
[12 empty] | 19 | 2020-07-03 | 定期檢測 | 拓緯工程顧問有限公司 | 3 | 3 | 2 | 2 | 混凝土剝落、破碎、鋼筋外露、銹蝕 | 未維修 | 混凝土剝落鋼筋鏽蝕修復 | 50 | 處 | 23k+480_ii+oi |  | 橋護欄
[12 empty] | 20 | 2020-07-03 | 定期檢測 | 拓緯工程顧問有限公司 | 3 | 2 | 2 | 2 | 混凝土剝落、破碎、鋼筋外露、銹蝕 | 未維修 | 混凝土剝落鋼筋鏽蝕修復 | 45 | 處 | 23k+900_ii+oi |  | 橋護欄
[12 empty] | 21 | 2020-07-03 | 定期檢測 | 拓緯工程顧問有限公司 | 2 | 1 | 2 | 2 | 混凝土結構裂縫 | 未維修 | 混凝土修復，裂縫W＞0.3mm修補，水刀鑿除 | 22 | 公尺 | PU9J |  | 橋墩／帽梁
[12 empty] | 22 | 2020-07-03 | 定期檢測 | 拓緯工程顧問有限公司 | 2 | 1 | 2 | 2 | 混凝土結構裂縫 | 未維修 | 混凝土修復，裂縫W＞0.3mm修補，水刀鑿除 | 15 | 公尺 | PU1J |  | 橋墩／帽梁
[12 empty] | 23 | 2020-07-03 | 定期檢測 | 拓緯工程顧問有限公司 | 2 | 2 | 2 | 2 | 混凝土結構裂縫 | 未維修 | 混凝土修復，裂縫W＞0.3mm修補，水刀鑿除 | 25 | 公尺 | PU6J |  | 橋墩／帽梁
[12 empty] | 24 | 2020-07-03 | 定期檢測 | 拓緯工程顧問有限公司 | 2 | 1 | 1 | 1 | 混凝土剝落、破碎、鋼筋外露、銹蝕 | 未維修 | 混凝土修復，鋼筋銹蝕處理，水刀鑿除 | 0.02 | 平方公尺 | PU1J |  | 橋墩／帽梁
[12 empty] | 25 | 2020-07-03 | 定期檢測 | 拓緯工程顧問有限公司 | 2 | 1 | 2 | 2 | 其他損傷 | 未維修 | 其他(雜物清理) | 1 | 處 | PU4J |  | 橋墩／帽梁
[12 empty] | 26 | 2020-07-03 | 定期檢測 | 拓緯工程顧問有限公司 | 2 | 2 | 2 | 2 | 混凝土結構裂縫 | 未維修 | 混凝土修復，裂縫W＞0.3mm修補，水刀鑿除 | 30 | 公尺 | PU4J |  | 橋墩／帽梁
[12 empty] | 27 | 2020-07-03 | 定期檢測 | 拓緯工程顧問有限公司 | 2 | 2 | 2 | 2 | 混凝土結構裂縫 | 未維修 | 混凝土修復，裂縫W＞0.3mm修補，水刀鑿除 | 22 | 公尺 | PU2J |  | 橋墩／帽梁
104 | 35296 | 汐五高架第16標南下 | 國道1號汐五高架 | 國道 | 22K+638M ~24K~223M | 高公局北區養護工程分局 | 內湖工務段 | 箱型梁 | 預力混凝土 | 85 | 已維修：0 | NO | 檢測日期 | 檢測類別 | 檢測單位 | D | E | R | U | 劣化類型 | 狀態 | 建議維修工法 | 數量 | 單位 | 損壞位置 | 維修紀錄ID | 維修構件 | 維修工法 | 金額 | 開工日期 | 完成日期 | 維修原始紀錄日期 | 維修原始紀錄者 | 維修最後修改日期 | 維修最後修改者
[11 empty] | 未維修：37 | 1 | 2020-06-15 | 定期檢測 | 拓緯工程顧問有限公司 | 2 | 2 | 2 | 2 | 混凝土結構裂縫 | 未維修 | 混凝土修復，裂縫W＞0.3mm修補，水刀鑿除 | 19 | 公尺 | P10 |  | 橋墩／帽梁
[11 empty] | 全部：37 | 2 | 2020-06-15 | 定期檢測 | 拓緯工程顧問有限公司 | 2 | 1 | 1 | 1 | 滲水、白華 | 未維修 | 白華處理 | 0.64 | 平方公尺 | S8 |  | 橋面板
[12 empty] | 3 | 2020-06-15 | 定期檢測 | 拓緯工程顧問有限公司 | 2 | 1 | 1 | 1 | 混凝土剝落、破碎、鋼筋外露、銹蝕 | 未維修 | 混凝土修復，蜂窩及剝落修補，水刀鑿除 | 0.75 | 平方公尺 | P7 |  | 橋墩／帽梁
[12 empty] | 4 | 2020-06-15 | 定期檢測 | 拓緯工程顧問有限公司 | 3 | 1 | 2 | 2 | 混凝土剝落、破碎、鋼筋外露、銹蝕 | 未維修 | 混凝土剝落鋼筋鏽蝕修復 | 20 | 處 | 24k+100_oi |  | 橋護欄
[12 empty] | 5 | 2020-06-15 | 定期檢測 | 拓緯工程顧問有限公司 | 2 | 4 | 1 | 1 | 伸縮縫裝置損傷(變形、生銹、腐蝕) | 未維修 | 模組型伸縮縫零組件更換 | 12 | 公尺 | PD4K |  | 伸縮縫
[12 empty] | 6 | 2020-06-15 | 定期檢測 | 拓緯工程顧問有限公司 | 2 | 1 | 1 | 1 | 伸縮縫裝置損傷(變形、生銹、腐蝕) | 未維修 | 模組型伸縮縫零組件更換 | 0.4 | 公尺 | PD9K |  | 伸縮縫
[12 empty] | 7 | 2020-06-15 | 定期檢測 | 拓緯工程顧問有限公司 | 2 | 1 | 2 | 2 | 混凝土結構裂縫 | 未維修 | 混凝土修復，裂縫W＞0.3mm修補，水刀鑿除 | 11 | 公尺 | P8 |  | 橋墩／帽梁
[12 empty] | 8 | 2020-06-15 | 定期檢測 | 拓緯工程顧問有限公司 | 2 | 1 | 1 | 1 | 混凝土剝落、破碎、鋼筋、鋼腱或錨碇外露、銹蝕 | 未維修 | 混凝土修復，鋼筋銹蝕處理，水刀鑿除 | 0.25 | 平方公尺 | S8G1 |  | 主梁
[12 empty] | 9 | 2020-06-15 | 定期檢測 | 拓緯工程顧問有限公司 | 2 | 2 | 2 | 2 | 混凝土結構裂縫 | 未維修 | 混凝土修復，裂縫W＞0.3mm修補，水刀鑿除 | 22 | 公尺 | P9 |  | 橋墩／帽梁
[12 empty] | 10 | 2020-06-15 | 定期檢測 | 拓緯工程顧問有限公司 | 2 | 1 | 1 | 1 | 混凝土剝落、破碎、鋼筋外露、銹蝕 | 未維修 | 混凝土修復，鋼筋銹蝕處理，水刀鑿除 | 0.01 | 平方公尺 | P7 |  | 橋墩／帽梁
[12 empty] | 11 | 2020-06-15 | 定期檢測 | 拓緯工程顧問有限公司 | 2 | 2 | 2 | 2 | 混凝土結構裂縫 | 未維修 | 混凝土修復，裂縫W＞0.3mm修補，水刀鑿除 | 23 | 公尺 | P7 |  | 橋墩／帽梁
[12 empty] | 12 | 2020-06-15 | 定期檢測 | 拓緯工程顧問有限公司 | 2 | 1 | 1 | 1 | 混凝土剝落、破碎、鋼筋外露、銹蝕 | 未維修 | 混凝土剝落鋼筋鏽蝕修復 | 13 | 處 | 23k+330_oi |  | 橋護欄
[12 empty] | 13 | 2020-06-15 | 定期檢測 | 拓緯工程顧問有限公司 | 2 | 1 | 1 | 1 | 混凝土剝落、破碎、鋼筋外露、銹蝕 | 未維修 | 混凝土剝落鋼筋鏽蝕修復 | 9 | 處 | 23k+900_oi |  | 橋護欄
[12 empty] | 14 | 2020-06-15 | 定期檢測 | 拓緯工程顧問有限公司 | 3 | 3 | 2 | 2 | 混凝土剝落、破碎、鋼筋外露、銹蝕 | 未維修 | 混凝土剝落鋼筋鏽蝕修復 | 50 | 處 | 23k+270_ii |  | 橋護欄
[12 empty] | 15 | 2020-06-15 | 定期檢測 | 拓緯工程顧問有限公司 | 2 | 1 | 2 | 2 | 混凝土剝落、破碎、鋼筋外露、銹蝕 | 未維修 | 混凝土剝落鋼筋鏽蝕修復 | 25 | 處 | 23k+630_ii |  | 橋護欄
[12 empty] | 16 | 2020-06-15 | 定期檢測 | 拓緯工程顧問有限公司 | 2 | 1 | 1 | 1 | 混凝土剝落、破碎、鋼筋外露、銹蝕 | 未維修 | 混凝土剝落鋼筋鏽蝕修復 | 15 | 處 | 22k+890_ii |  | 橋護欄
[12 empty] | 17 | 2020-06-15 | 定期檢測 | 拓緯工程顧問有限公司 | 3 | 1 | 2 | 2 | 混凝土剝落、破碎、鋼筋外露、銹蝕 | 未維修 | 混凝土剝落鋼筋鏽蝕修復 | 20 | 處 | 23k+000_ii |  | 橋護欄
[12 empty] | 18 | 2020-06-15 | 定期檢測 | 拓緯工程顧問有限公司 | 2 | 1 | 1 | 1 | 混凝土剝落、破碎、鋼筋外露、銹蝕 | 未維修 | 混凝土剝落鋼筋鏽蝕修復 | 12 | 處 | 23k+000_oi |  | 橋護欄
[12 empty] | 19 | 2020-06-15 | 定期檢測 | 拓緯工程顧問有限公司 | 2 | 1 | 1 | 1 | 混凝土剝落、破碎、鋼筋外露、銹蝕 | 未維修 | 混凝土剝落鋼筋鏽蝕修復 | 6 | 處 | 23k+140_oi |  | 橋護欄
[12 empty] | 20 | 2020-06-15 | 定期檢測 | 拓緯工程顧問有限公司 | 2 | 2 | 2 | 2 | 混凝土結構裂縫 | 未維修 | 混凝土修復，裂縫W＞0.3mm修補，水刀鑿除 | 19 | 公尺 | P6 |  | 橋墩／帽梁
[12 empty] | 21 | 2020-06-15 | 定期檢測 | 拓緯工程顧問有限公司 | 2 | 2 | 2 | 2 | 混凝土剝落、破碎、鋼筋外露、銹蝕 | 未維修 | 混凝土修復，鋼筋銹蝕處理，水刀鑿除 | 1.47 | 平方公尺 | P6 |  | 橋墩／帽梁
[12 empty] | 22 | 2020-06-15 | 定期檢測 | 拓緯工程顧問有限公司 | 2 | 1 | 1 | 1 | 混凝土剝落、破碎、鋼筋、鋼腱或錨碇外露、銹蝕 | 未維修 | 混凝土修復，鋼筋銹蝕處理，水刀鑿除 | 0.01 | 平方公尺 | S2 |  | 主梁
[12 empty] | 23 | 2020-06-15 | 定期檢測 | 拓緯工程顧問有限公司 | 2 | 1 | 2 | 2 | 混凝土結構裂縫 | 未維修 | 混凝土修復，裂縫W＞0.3mm修補，水刀鑿除 | 3.2 | 公尺 | P1 |  | 橋墩／帽梁
[12 empty] | 24 | 2020-06-15 | 定期檢測 | 拓緯工程顧問有限公司 | 2 | 1 | 2 | 2 | 混凝土結構裂縫 | 未維修 | 混凝土修復，裂縫W＜0.3mm修補，水刀鑿除 | 8.2 | 公尺 | P4 |  | 橋墩／帽梁
[12 empty] | 25 | 2020-06-15 | 定期檢測 | 拓緯工程顧問有限公司 | 2 | 1 | 2 | 2 | 混凝土結構裂縫 | 未維修 | 混凝土修復，裂縫W＜0.3mm修補，水刀鑿除 | 5.2 | 公尺 | P2 |  | 橋墩／帽梁
[12 empty] | 26 | 2020-06-15 | 定期檢測 | 拓緯工程顧問有限公司 | 2 | 1 | 1 | 1 | 混凝土剝落、破碎、鋼筋外露、銹蝕 | 未維修 | 混凝土修復，鋼筋銹蝕處理，水刀鑿除 | 0.03 | 平方公尺 | S1 |  | 橋面板
[12 empty] | 27 | 2020-06-15 | 定期檢測 | 拓緯工程顧問有限公司 | 2 | 1 | 1 | 1 | 混凝土剝落、破碎、鋼筋、鋼腱或錨碇外露、銹蝕 | 未維修 | 混凝土修復，鋼筋銹蝕處理，水刀鑿除 | 0.06 | 平方公尺 | S2 |  | 主梁
[12 empty] | 28 | 2020-06-15 | 定期檢測 | 拓緯工程顧問有限公司 | 2 | 1 | 2 | 2 | 混凝土結構裂縫 | 未維修 | 混凝土修復，裂縫W＜0.3mm修補，水刀鑿除 | 5.6 | 公尺 | P3 |  | 橋墩／帽梁
[12 empty] | 29 | 2020-06-15 | 定期檢測 | 拓緯工程顧問有限公司 | 2 | 1 | 1 | 1 | 混凝土剝落、破碎、鋼筋外露、銹蝕 | 未維修 | 混凝土修復，蜂窩及剝落修補，水刀鑿除 | 0.04 | 平方公尺 | P2 |  | 橋墩／帽梁
[12 empty] | 30 | 2020-06-15 | 定期檢測 | 拓緯工程顧問有限公司 | 2 | 2 | 2 | 2 | 混凝土結構裂縫 | 未維修 | 混凝土修復，裂縫W＞0.3mm修補，水刀鑿除 | 18 | 公尺 | P13 |  | 橋墩／帽梁
[12 empty] | 31 | 2020-06-15 | 定期檢測 | 拓緯工程顧問有限公司 | 2 | 2 | 2 | 2 | 混凝土結構裂縫 | 未維修 | 混凝土修復，裂縫W＞0.3mm修補，水刀鑿除 | 16 | 公尺 | P12 |  | 橋墩／帽梁
[12 empty] | 32 | 2020-06-15 | 定期檢測 | 拓緯工程顧問有限公司 | 2 | 1 | 2 | 2 | 混凝土剝落、破碎、鋼筋、鋼腱或錨碇外露、銹蝕 | 未維修 | 混凝土修復，鋼筋銹蝕處理，水刀鑿除 | 1.8 | 平方公尺 | S12G1 |  | 主梁
[12 empty] | 33 | 2020-06-15 | 定期檢測 | 拓緯工程顧問有限公司 | 2 | 1 | 1 | 1 | 混凝土剝落、破碎、鋼筋外露、銹蝕 | 未維修 | 混凝土修復，鋼筋銹蝕處理，水刀鑿除 | 0.05 | 平方公尺 | P12 |  | 橋墩／帽梁
[12 empty] | 34 | 2020-06-15 | 定期檢測 | 拓緯工程顧問有限公司 | 2 | 1 | 1 | 1 | 混凝土剝落、破碎、鋼筋外露、銹蝕 | 未維修 | 混凝土修復，蜂窩及剝落修補，水刀鑿除 | 0.18 | 平方公尺 | P12 |  | 橋墩／帽梁
[12 empty] | 35 | 2020-06-15 | 定期檢測 | 拓緯工程顧問有限公司 | 2 | 1 | 1 | 1 | 混凝土剝落、破碎、鋼筋、鋼腱或錨碇外露、銹蝕 | 未維修 | 混凝土修復，鋼筋銹蝕處理，水刀鑿除 | 0.08 | 平方公尺 | S11G1 |  | 主梁
[12 empty] | 36 | 2020-06-15 | 定期檢測 | 拓緯工程顧問有限公司 | 2 | 2 | 2 | 2 | 混凝土結構裂縫 | 未維修 | 混凝土修復，裂縫W＞0.3mm修補，水刀鑿除 | 21 | 公尺 | P11 |  | 橋墩／帽梁
[12 empty] | 37 | 2020-06-15 | 定期檢測 | 拓緯工程顧問有限公司 | 2 | 1 | 1 | 1 | 滲水、白華 | 未維修 | 混凝土修復，白華修補，水刀鑿除 | 0.06 | 平方公尺 | S12G1 |  | 主梁
105 | 35297 | 汐五高架第17標北上 | 國道1號汐五高架 | 國道 | 24K+342M ~25K~243M | 高公局北區養護工程分局 | 內湖工務段 | 箱型梁 | 預力混凝土 | 85 | 已維修：0 | NO | 檢測日期 | 檢測類別 | 檢測單位 | D | E | R | U | 劣化類型 | 狀態 | 建議維修工法 | 數量 | 單位 | 損壞位置 | 維修紀錄ID | 維修構件 | 維修工法 | 金額 | 開工日期 | 完成日期 | 維修原始紀錄日期 | 維修原始紀錄者 | 維修最後修改日期 | 維修最後修改者
[11 empty] | 未維修：18 | 1 | 2020-05-06 | 定期檢測 | 拓緯工程顧問有限公司 | 2 | 1 | 1 | 1 | 滲水、白華 | 未維修 | 混凝土修復，白華修補，水刀鑿除 | 0.36 | 平方公尺 | S5 |  | 橋面板
[11 empty] | 全部：18 | 2 | 2020-05-06 | 定期檢測 | 拓緯工程顧問有限公司 | 2 | 1 | 2 | 2 | 混凝土結構裂縫 | 未維修 | 混凝土修復，裂縫W＞0.3mm修補，水刀鑿除 | 20 | 公尺 | PU3K |  | 橋墩／帽梁
[12 empty] | 3 | 2020-05-06 | 定期檢測 | 拓緯工程顧問有限公司 | 2 | 1 | 2 | 2 | 混凝土結構裂縫 | 未維修 | 混凝土修復，裂縫W＞0.3mm修補，水刀鑿除 | 15 | 公尺 | PU4K |  | 橋墩／帽梁
[12 empty] | 4 | 2020-05-06 | 定期檢測 | 拓緯工程顧問有限公司 | 2 | 1 | 2 | 2 | 混凝土結構裂縫 | 未維修 | 混凝土修復，裂縫W＞0.3mm修補，水刀鑿除 | 20 | 公尺 | PU5K |  | 橋墩／帽梁
[12 empty] | 5 | 2020-05-06 | 定期檢測 | 拓緯工程顧問有限公司 | 2 | 1 | 1 | 1 | 滲水、白華 | 未維修 | 白華處理 | 1 | 平方公尺 | S4 |  | 橋面板
[12 empty] | 6 | 2020-05-06 | 定期檢測 | 拓緯工程顧問有限公司 | 2 | 1 | 1 | 1 | 混凝土剝落、破碎、鋼筋外露、銹蝕 | 未維修 | 混凝土修復，鋼筋銹蝕處理，水刀鑿除 | 5 | 處 | 24k+858_ii |  | 橋護欄
[12 empty] | 7 | 2020-05-06 | 定期檢測 | 拓緯工程顧問有限公司 | 2 | 1 | 1 | 1 | 混凝土剝落 | 未維修 | 混凝土修復，鋼筋銹蝕處理，水刀鑿除 | 0.16 | 平方公尺 | PU6K |  | 伸縮縫
[12 empty] | 8 | 2020-05-06 | 定期檢測 | 拓緯工程顧問有限公司 | 2 | 1 | 2 | 2 | 混凝土結構裂縫 | 未維修 | 修補寬度大於0.3mm的裂縫 | 6 | 公尺 | P10 |  | 橋墩／帽梁
[12 empty] | 9 | 2020-05-06 | 定期檢測 | 拓緯工程顧問有限公司 | 2 | 1 | 1 | 1 | 混凝土剝落、破碎、鋼筋外露、銹蝕 | 未維修 | 混凝土修復(<=0.4*0.4*0.05m) | 0.08 | 平方公尺 | P11 |  | 橋墩／帽梁
[12 empty] | 10 | 2020-05-06 | 定期檢測 | 拓緯工程顧問有限公司 | 2 | 1 | 1 | 1 | 混凝土剝落、破碎、鋼筋外露、銹蝕 | 未維修 | 表面蜂窩修補 | 3 | 平方公尺 | P12 |  | 橋墩／帽梁
[12 empty] | 11 | 2020-05-06 | 定期檢測 | 拓緯工程顧問有限公司 | 2 | 1 | 2 | 2 | 混凝土結構裂縫 | 未維修 | 修補寬度大於0.3mm的裂縫 | 9 | 公尺 | P12 |  | 橋墩／帽梁
[12 empty] | 12 | 2020-05-06 | 定期檢測 | 拓緯工程顧問有限公司 | 2 | 1 | 2 | 2 | 混凝土結構裂縫 | 未維修 | 修補寬度大於0.3mm的裂縫 | 6 | 公尺 | P8 |  | 橋墩／帽梁
[12 empty] | 13 | 2020-05-06 | 定期檢測 | 拓緯工程顧問有限公司 | 2 | 1 | 2 | 2 | 混凝土結構裂縫 | 未維修 | 修補寬度大於0.3mm的裂縫 | 4 | 公尺 | P7 |  | 橋墩／帽梁
[12 empty] | 14 | 2020-05-06 | 定期檢測 | 拓緯工程顧問有限公司 | 2 | 1 | 1 | 1 | 其他損傷 | 未維修 | 橋墩爬藤修剪 | 1 | 處 | P10 |  | 橋墩／帽梁
[12 empty] | 15 | 2020-05-06 | 定期檢測 | 拓緯工程顧問有限公司 | 2 | 1 | 2 | 2 | 混凝土結構裂縫 | 未維修 | 修補寬度大於0.3mm的裂縫 | 4 | 公尺 | P11 |  | 橋墩／帽梁
[12 empty] | 16 | 2020-05-06 | 定期檢測 | 拓緯工程顧問有限公司 | 2 | 1 | 2 | 2 | 混凝土結構裂縫 | 未維修 | 修補寬度大於0.3mm的裂縫 | 4 | 公尺 | P2 |  | 橋墩／帽梁
[12 empty] | 17 | 2020-05-06 | 定期檢測 | 拓緯工程顧問有限公司 | 2 | 1 | 2 | 2 | 混凝土結構裂縫 | 未維修 | 修補寬度大於0.3mm的裂縫 | 4 | 公尺 | P9 |  | 橋墩／帽梁
[12 empty] | 18 | 2020-05-06 | 定期檢測 | 拓緯工程顧問有限公司 | 2 | 1 | 2 | 2 | 混凝土結構裂縫 | 未維修 | 修補寬度大於0.3mm的裂縫 | 12 | 公尺 | P1 |  | 橋墩／帽梁
106 | 35298 | 汐五高架第17標南下 | 國道1號汐五高架 | 國道 | 24K+223M ~25K~232M | 高公局北區養護工程分局 | 內湖工務段 | 箱型梁 | 預力混凝土 | 85 | 已維修：0 | NO | 檢測日期 | 檢測類別 | 檢測單位 | D | E | R | U | 劣化類型 | 狀態 | 建議維修工法 | 數量 | 單位 | 損壞位置 | 維修紀錄ID | 維修構件 | 維修工法 | 金額 | 開工日期 | 完成日期 | 維修原始紀錄日期 | 維修原始紀錄者 | 維修最後修改日期 | 維修最後修改者
[11 empty] | 未維修：19 | 1 | 2020-05-06 | 定期檢測 | 拓緯工程顧問有限公司 | 2 | 1 | 2 | 2 | 混凝土結構裂縫 | 未維修 | 混凝土修復，裂縫W＞0.3mm修補，水刀鑿除 | 10 | 公尺 | p7 |  | 橋墩／帽梁
[11 empty] | 全部：19 | 2 | 2020-05-06 | 定期檢測 | 拓緯工程顧問有限公司 | 2 | 1 | 2 | 2 | 混凝土結構裂縫 | 未維修 | 混凝土修復，裂縫W＞0.3mm修補，水刀鑿除 | 3 | 公尺 | p10 |  | 橋墩／帽梁
[12 empty] | 3 | 2020-05-06 | 定期檢測 | 拓緯工程顧問有限公司 | 2 | 1 | 2 | 2 | 混凝土結構裂縫 | 未維修 | 混凝土修復，裂縫W＞0.3mm修補，水刀鑿除 | 4 | 公尺 | p11 |  | 橋墩／帽梁
[12 empty] | 4 | 2020-05-06 | 定期檢測 | 拓緯工程顧問有限公司 | 3 | 1 | 2 | 2 | 混凝土結構裂縫 | 未維修 | 混凝土修復，裂縫W＞0.3mm修補，水刀鑿除 | 3 | 公尺 | p1 |  | 橋墩／帽梁
[12 empty] | 5 | 2020-05-06 | 定期檢測 | 拓緯工程顧問有限公司 | 2 | 1 | 2 | 2 | 混凝土結構裂縫 | 未維修 | 混凝土修復，裂縫W＞0.3mm修補，水刀鑿除 | 5 | 公尺 | p6 |  | 橋墩／帽梁
[12 empty] | 6 | 2020-05-06 | 定期檢測 | 拓緯工程顧問有限公司 | 2 | 1 | 2 | 2 | 混凝土結構裂縫 | 未維修 | 混凝土修復，裂縫W＞0.3mm修補，水刀鑿除 | 8 | 公尺 | p12 |  | 橋墩／帽梁
[12 empty] | 7 | 2020-05-06 | 定期檢測 | 拓緯工程顧問有限公司 | 2 | 1 | 2 | 2 | 混凝土結構裂縫 | 未維修 | 混凝土修復，裂縫W＞0.3mm修補，水刀鑿除 | 3 | 公尺 | P8 |  | 橋墩／帽梁
[12 empty] | 8 | 2020-05-06 | 定期檢測 | 拓緯工程顧問有限公司 | 2 | 1 | 2 | 2 | 混凝土結構裂縫 | 未維修 | 混凝土修復，裂縫W＞0.3mm修補，水刀鑿除 | 2 | 公尺 | p9 |  | 橋墩／帽梁
[12 empty] | 9 | 2020-05-06 | 定期檢測 | 拓緯工程顧問有限公司 | 2 | 1 | 2 | 2 | 混凝土結構裂縫 | 未維修 | 混凝土修復，裂縫W＞0.3mm修補，水刀鑿除 | 1.2 | 公尺 | p2 |  | 橋墩／帽梁
[12 empty] | 10 | 2020-05-06 | 定期檢測 | 拓緯工程顧問有限公司 | 2 | 1 | 2 | 2 | 混凝土結構裂縫 | 未維修 | 混凝土修復，裂縫W＞0.3mm修補，水刀鑿除 | 3 | 公尺 | P3 |  | 橋墩／帽梁
[12 empty] | 11 | 2020-05-06 | 定期檢測 | 拓緯工程顧問有限公司 | 2 | 1 | 2 | 2 | 混凝土結構裂縫 | 未維修 | 混凝土修復，裂縫W＞0.3mm修補，水刀鑿除 | 4 | 公尺 | p4 |  | 橋墩／帽梁
[12 empty] | 12 | 2020-05-06 | 定期檢測 | 拓緯工程顧問有限公司 | 2 | 1 | 2 | 2 | 混凝土結構裂縫 | 未維修 | 混凝土修復，裂縫W＞0.3mm修補，水刀鑿除 | 4 | 公尺 | p5 |  | 橋墩／帽梁
[12 empty] | 13 | 2020-05-06 | 定期檢測 | 拓緯工程顧問有限公司 | 2 | 1 | 2 | 2 | 混凝土結構裂縫 | 未維修 | 混凝土修復，裂縫W＞0.3mm修補，水刀鑿除 | 4 | 公尺 | p13 |  | 橋墩／帽梁
[12 empty] | 14 | 2020-05-06 | 定期檢測 | 拓緯工程顧問有限公司 | 2 | 1 | 1 | 1 | 混凝土剝落、破碎、鋼筋外露、銹蝕 | 未維修 | 剝落混凝土修補 | 0.18 | 平方公尺 | 24k+250_oi |  | 橋護欄
[12 empty] | 15 | 2020-05-06 | 定期檢測 | 拓緯工程顧問有限公司 | 2 | 1 | 1 | 1 | 混凝土剝落、破碎、鋼筋外露、銹蝕 | 未維修 | 剝落混凝土修補 | 0.05 | 平方公尺 | 24k+540_ii |  | 橋護欄
[12 empty] | 16 | 2020-05-06 | 定期檢測 | 拓緯工程顧問有限公司 | 2 | 1 | 1 | 1 | 混凝土剝落、破碎、鋼筋外露、銹蝕 | 未維修 | 混凝土剝落鋼筋鏽蝕修復 | 16 | 處 | 24k+223_ii |  | 橋護欄
[12 empty] | 17 | 2020-05-06 | 定期檢測 | 拓緯工程顧問有限公司 | 3 | 1 | 2 | 2 | 混凝土剝落、破碎、鋼筋外露、銹蝕 | 未維修 | 混凝土剝落鋼筋鏽蝕修復 | 30 | 處 | 24k+900_oi |  | 橋護欄
[12 empty] | 18 | 2020-05-06 | 定期檢測 | 拓緯工程顧問有限公司 | 2 | 1 | 1 | 1 | 混凝土剝落、破碎、鋼筋外露、銹蝕 | 未維修 | 剝落混凝土修補 | 0.06 | 平方公尺 | 24k+223_oo |  | 橋護欄
[12 empty] | 19 | 2020-05-06 | 定期檢測 | 拓緯工程顧問有限公司 | 2 | 1 | 1 | 1 | 混凝土剝落、破碎、鋼筋外露、銹蝕 | 未維修 | 混凝土剝落鋼筋鏽蝕修復 | 10 | 處 | 24k+280_oi |  | 橋護欄
107 | 35305 | 汐五高架第18標匝道A | 國道1號汐五高架 | 國道 | 0K+6.85M ~0K~300M | 高公局北區養護工程分局 | 內湖工務段 | I型梁，箱型梁，實心板梁 | 預力混凝土，鋼構造，鋼筋混凝土 | 84 | 已維修：0 | NO | 檢測日期 | 檢測類別 | 檢測單位 | D | E | R | U | 劣化類型 | 狀態 | 建議維修工法 | 數量 | 單位 | 損壞位置 | 維修紀錄ID | 維修構件 | 維修工法 | 金額 | 開工日期 | 完成日期 | 維修原始紀錄日期 | 維修原始紀錄者 | 維修最後修改日期 | 維修最後修改者
[11 empty] | 未維修：12 | 1 | 2020-09-21 | 定期檢測 | 拓緯工程顧問有限公司 | 3 | 1 | 2 | 2 | 混凝土剝落、破碎、鋼筋外露、銹蝕 | 未維修 |  | 20 | 處 | S10-S13,S6,oo |  | 橋護欄
[11 empty] | 全部：12 | 2 | 2020-09-21 | 定期檢測 | 拓緯工程顧問有限公司 | 2 | 1 | 1 | 1 | 其他損傷 | 未維修 | 其他(清除植生) | 1 | 處 | S7 |  | 橋面板
[12 empty] | 3 | 2020-09-21 | 定期檢測 | 拓緯工程顧問有限公司 | 3 | 1 | 2 | 2 | 混凝土剝落、破碎、鋼筋外露、銹蝕 | 未維修 | 混凝土修復，鋼筋銹蝕處理，水刀鑿除 | 0.4 | 平方公尺 | S4，io |  | 橋護欄
[12 empty] | 4 | 2020-09-21 | 定期檢測 | 拓緯工程顧問有限公司 | 3 | 1 | 2 | 2 | 混凝土剝落、破碎、鋼筋外露、銹蝕 | 未維修 | 混凝土修復，鋼筋銹蝕處理，水刀鑿除 | 15 | 處 | S3,oi |  | 橋護欄
[12 empty] | 5 | 2020-09-21 | 定期檢測 | 拓緯工程顧問有限公司 | 2 | 1 | 1 | 1 | 滲水、白華 | 未維修 | 混凝土修復，白華修補，水刀鑿除 | 0.05 | 平方公尺 | S13 |  | 橋面板
[12 empty] | 6 | 2020-09-21 | 定期檢測 | 拓緯工程顧問有限公司 | 2 | 2 | 2 | 2 | 混凝土結構裂縫 | 未維修 | 混凝土修復，裂縫W＞0.3mm修補，水刀鑿除 | 20 | 公尺 | PA12 |  | 橋墩／帽梁
[12 empty] | 7 | 2020-09-21 | 定期檢測 | 拓緯工程顧問有限公司 | 2 | 1 | 1 | 1 | 混凝土剝落、破碎、鋼筋外露、銹蝕 | 未維修 | 混凝土修復，蜂窩及剝落修補，水刀鑿除 | 0.28 | 平方公尺 | S3 |  | 橋面板
[12 empty] | 8 | 2020-09-21 | 定期檢測 | 拓緯工程顧問有限公司 | 3 | 1 | 3 | 2 | 排水設施阻塞或功能性降低 | 未維修 | 洩水孔清疏 | 1 | 處 | S7 |  | 橋梁排水設施
[12 empty] | 9 | 2020-09-21 | 定期檢測 | 拓緯工程顧問有限公司 | 2 | 1 | 1 | 1 | 其他損傷 | 未維修 | 其他(清除植生) | 2 | 處 | S11,S6 |  | 橋護欄
[12 empty] | 10 | 2020-09-21 | 定期檢測 | 拓緯工程顧問有限公司 | 2 | 2 | 2 | 2 | 混凝土剝落、破碎、鋼筋外露、銹蝕 | 未維修 | 混凝土修復，蜂窩及剝落修補，水刀鑿除 | 0.48 | 平方公尺 | PA3 |  | 橋墩／帽梁
[12 empty] | 11 | 2020-09-21 | 定期檢測 | 拓緯工程顧問有限公司 | 3 | 1 | 2 | 2 | 混凝土剝落、破碎、鋼筋外露、銹蝕 | 未維修 | 混凝土修復，鋼筋銹蝕處理，水刀鑿除 | 0.2 | 平方公尺 | S5 |  | 橋護欄
[12 empty] | 12 | 2020-09-21 | 定期檢測 | 拓緯工程顧問有限公司 | 3 | 1 | 2 | 2 | 混凝土剝落、破碎、鋼筋外露、銹蝕 | 未維修 | 混凝土修復，蜂窩及剝落修補，水刀鑿除 | 0.32 | 平方公尺 | S4 |  | 橋護欄
108 | 35307 | 汐五高架第18標匝道C | 國道1號汐五高架 | 國道 | 0K+270.932M ~0K~789.932M | 高公局北區養護工程分局 | 內湖工務段 | 箱型梁 | 鋼構造 | 84 | 已維修：0 | NO | 檢測日期 | 檢測類別 | 檢測單位 | D | E | R | U | 劣化類型 | 狀態 | 建議維修工法 | 數量 | 單位 | 損壞位置 | 維修紀錄ID | 維修構件 | 維修工法 | 金額 | 開工日期 | 完成日期 | 維修原始紀錄日期 | 維修原始紀錄者 | 維修最後修改日期 | 維修最後修改者
[11 empty] | 未維修：37 | 1 | 2020-09-21 | 定期檢測 | 拓緯工程顧問有限公司 | 2 | 2 | 2 | 2 | 混凝土結構裂縫 | 未維修 | 混凝土修復，裂縫W＞0.3mm修補，水刀鑿除 | 18 | 公尺 | P10-2 |  | 橋墩／帽梁
[11 empty] | 全部：37 | 2 | 2020-09-21 | 定期檢測 | 拓緯工程顧問有限公司 | 2 | 2 | 2 | 2 | 混凝土結構裂縫 | 未維修 | 混凝土修復，裂縫W＞0.3mm修補，水刀鑿除 | 15 | 公尺 | P10-1 |  | 橋墩／帽梁
[12 empty] | 3 | 2020-09-21 | 定期檢測 | 拓緯工程顧問有限公司 | 2 | 1 | 2 | 2 | 混凝土結構裂縫 | 未維修 | 混凝土修復，裂縫W＞0.3mm修補，水刀鑿除 | 6.2 | 公尺 | P1 |  | 橋墩／帽梁
[12 empty] | 4 | 2020-09-21 | 定期檢測 | 拓緯工程顧問有限公司 | 2 | 1 | 2 | 2 | 混凝土結構裂縫 | 未維修 | 混凝土修復，裂縫W＞0.3mm修補，水刀鑿除 | 1.1 | 公尺 | A1L |  | 引道路堤保護措施
[12 empty] | 5 | 2020-09-21 | 定期檢測 | 拓緯工程顧問有限公司 | 2 | 1 | 2 | 2 | 混凝土結構裂縫 | 未維修 | 混凝土修復，裂縫W＞0.3mm修補，水刀鑿除 | 12 | 公尺 | P9 |  | 橋墩／帽梁
[12 empty] | 6 | 2020-09-21 | 定期檢測 | 拓緯工程顧問有限公司 | 2 | 1 | 1 | 1 | 塗裝劣化、生銹或腐蝕 | 未維修 | 防蝕塗裝，水刀處理+油漆塗裝 | 2.2 | 平方公尺 | S13G1 |  | 主梁
[12 empty] | 7 | 2020-09-21 | 定期檢測 | 拓緯工程顧問有限公司 | 2 | 1 | 1 | 1 | 塗裝劣化、生銹或腐蝕 | 未維修 | 防蝕塗裝，水刀處理+油漆塗裝 | 0.72 | 平方公尺 | S13G2 |  | 主梁
[12 empty] | 8 | 2020-09-21 | 定期檢測 | 拓緯工程顧問有限公司 | 2 | 1 | 1 | 1 | 混凝土剝落、破碎、鋼筋外露、銹蝕 | 未維修 | 混凝土修復，鋼筋銹蝕處理，水刀鑿除 | 0.07 | 平方公尺 | P4 |  | 橋墩／帽梁
[12 empty] | 9 | 2020-09-21 | 定期檢測 | 拓緯工程顧問有限公司 | 2 | 1 | 1 | 1 | 混凝土剝落、破碎、鋼筋外露、銹蝕 | 未維修 | 混凝土修復，蜂窩及剝落修補，水刀鑿除 | 0.06 | 平方公尺 | A1 |  | 橋台
[12 empty] | 10 | 2020-09-21 | 定期檢測 | 拓緯工程顧問有限公司 | 2 | 1 | 1 | 1 | 混凝土剝落、破碎、鋼筋外露、銹蝕 | 未維修 | 混凝土修復，蜂窩及剝落修補，水刀鑿除 | 0.6 | 平方公尺 | oi |  | 橋護欄
[12 empty] | 11 | 2020-09-21 | 定期檢測 | 拓緯工程顧問有限公司 | 2 | 1 | 1 | 1 | 其他損傷 | 未維修 | 其他(清除植生) | 30 | 公尺 | A1 |  | 引道路堤保護措施
[12 empty] | 12 | 2020-09-21 | 定期檢測 | 拓緯工程顧問有限公司 | 2 | 1 | 1 | 1 | 混凝土剝落、破碎、鋼筋外露、銹蝕 | 未維修 | 混凝土修復，鋼筋銹蝕處理，水刀鑿除 | 0.01 | 平方公尺 | P7 |  | 橋墩／帽梁
[12 empty] | 13 | 2020-09-21 | 定期檢測 | 拓緯工程顧問有限公司 | 2 | 1 | 2 | 2 | 混凝土結構裂縫 | 未維修 | 混凝土修復，裂縫W＞0.3mm修補，水刀鑿除 | 1.3 | 公尺 | P7 |  | 橋墩／帽梁
[12 empty] | 14 | 2020-09-21 | 定期檢測 | 拓緯工程顧問有限公司 | 2 | 1 | 1 | 1 | 塗裝劣化、生銹或腐蝕 | 未維修 | 防蝕塗裝，水刀處理+油漆塗裝 | 0.13 | 平方公尺 | S8D2-1 |  | 橫隔梁
[12 empty] | 15 | 2020-09-21 | 定期檢測 | 拓緯工程顧問有限公司 | 2 | 1 | 1 | 1 | 混凝土剝落、破碎、鋼筋外露、銹蝕 | 未維修 | 混凝土修復，鋼筋銹蝕處理，水刀鑿除 | 0.05 | 平方公尺 | P9 |  | 橋墩／帽梁
[12 empty] | 16 | 2020-09-21 | 定期檢測 | 拓緯工程顧問有限公司 | 2 | 1 | 2 | 2 | 混凝土結構裂縫 | 未維修 | 混凝土修復，裂縫W＞0.3mm修補，水刀鑿除 | 9.1 | 公尺 | P10-1 |  | 橋墩／帽梁
[12 empty] | 17 | 2020-09-21 | 定期檢測 | 拓緯工程顧問有限公司 | 2 | 1 | 1 | 1 | 混凝土剝落、破碎、鋼筋外露、銹蝕 | 未維修 | 混凝土修復，鋼筋銹蝕處理，水刀鑿除 | 0.56 | 平方公尺 | P10 |  | 橋面板
[12 empty] | 18 | 2020-09-21 | 定期檢測 | 拓緯工程顧問有限公司 | 2 | 2 | 2 | 2 | 混凝土結構裂縫 | 未維修 | 混凝土修復，裂縫W＞0.3mm修補，水刀鑿除 | 16 | 公尺 | P10-2 |  | 橋墩／帽梁
[12 empty] | 19 | 2020-09-21 | 定期檢測 | 拓緯工程顧問有限公司 | 2 | 1 | 1 | 1 | 塗裝劣化、生銹或腐蝕 | 未維修 | 防蝕塗裝，水刀處理+油漆塗裝 | 0.15 | 平方公尺 | S11G2 |  | 主梁
[12 empty] | 20 | 2020-09-21 | 定期檢測 | 拓緯工程顧問有限公司 | 2 | 1 | 2 | 2 | 滲水、白華 | 未維修 | 混凝土修復，白華修補，水刀鑿除 | 0.6 | 平方公尺 | S5 |  | 橋面板
[12 empty] | 21 | 2020-09-21 | 定期檢測 | 拓緯工程顧問有限公司 | 2 | 1 | 1 | 1 | 塗裝劣化、生銹或腐蝕 | 未維修 | 防蝕塗裝，手工處理+油漆塗裝 | 0.05 | 平方公尺 | S5G1 |  | 主梁
[12 empty] | 22 | 2020-09-21 | 定期檢測 | 拓緯工程顧問有限公司 | 2 | 1 | 1 | 1 | 混凝土剝落、破碎、鋼筋外露、銹蝕 | 未維修 | 混凝土修復，鋼筋銹蝕處理，水刀鑿除 | 0.02 | 平方公尺 | P3-1 |  | 橋墩／帽梁
[12 empty] | 23 | 2020-09-21 | 定期檢測 | 拓緯工程顧問有限公司 | 2 | 1 | 2 | 2 | 混凝土結構裂縫 | 未維修 | 混凝土修復，裂縫W＞0.3mm修補，水刀鑿除 | 3.2 | 公尺 | P3-1 |  | 橋墩／帽梁
[12 empty] | 24 | 2020-09-21 | 定期檢測 | 拓緯工程顧問有限公司 | 2 | 1 | 2 | 2 | 混凝土結構裂縫 | 未維修 | 混凝土修復，裂縫W＞0.3mm修補，水刀鑿除 | 1.2 | 公尺 | A1 |  | 橋台
[12 empty] | 25 | 2020-09-21 | 定期檢測 | 拓緯工程顧問有限公司 | 2 | 1 | 2 | 2 | 混凝土結構裂縫 | 未維修 | 混凝土修復，裂縫W＞0.3mm修補，水刀鑿除 | 1.3 | 公尺 | A1L |  | 引道路堤保護措施
[12 empty] | 26 | 2020-09-21 | 定期檢測 | 拓緯工程顧問有限公司 | 2 | 1 | 1 | 1 | 混凝土剝落、破碎、鋼筋外露、銹蝕 | 未維修 | 混凝土修復，鋼筋銹蝕處理，水刀鑿除 | 0.02 | 平方公尺 | S4 |  | 橋護欄
[12 empty] | 27 | 2020-09-21 | 定期檢測 | 拓緯工程顧問有限公司 | 2 | 1 | 1 | 1 | 塗裝劣化、生銹或腐蝕 | 未維修 | 防蝕塗裝，水刀處理+油漆塗裝 | 0.04 | 平方公尺 | S9G2 |  | 主梁
[12 empty] | 28 | 2020-09-21 | 定期檢測 | 拓緯工程顧問有限公司 | 2 | 1 | 1 | 1 | 混凝土剝落、破碎、鋼筋外露、銹蝕 | 未維修 | 混凝土修復鋼筋外露修復 | 0.02 | 平方公尺 | P8 |  | 橋墩／帽梁
[12 empty] | 29 | 2020-09-21 | 定期檢測 | 拓緯工程顧問有限公司 | 2 | 1 | 1 | 1 | 塗裝劣化、生銹或腐蝕 | 未維修 | 防蝕塗裝，水刀處理+油漆塗裝 | 0.04 | 平方公尺 | S11G1 |  | 主梁
[12 empty] | 30 | 2020-09-21 | 定期檢測 | 拓緯工程顧問有限公司 | 2 | 1 | 1 | 1 | 混凝土剝落、破碎、鋼筋外露、銹蝕 | 未維修 | 混凝土修復，鋼筋銹蝕處理，水刀鑿除 | 0.02 | 平方公尺 | S6 |  | 橋護欄
[12 empty] | 31 | 2020-09-21 | 定期檢測 | 拓緯工程顧問有限公司 | 2 | 1 | 1 | 1 | 混凝土剝落、破碎、鋼筋外露、銹蝕 | 未維修 | 混凝土修復，鋼筋銹蝕處理，水刀鑿除 | 0.05 | 平方公尺 | S5 |  | 橋護欄
[12 empty] | 32 | 2020-09-21 | 定期檢測 | 拓緯工程顧問有限公司 | 2 | 1 | 1 | 1 | 混凝土剝落、破碎、鋼筋外露、銹蝕 | 未維修 | 混凝土修復，蜂窩及剝落修補，水刀鑿除 | 0.02 | 平方公尺 | P3-1 |  | 橋墩／帽梁
[12 empty] | 33 | 2020-09-21 | 定期檢測 | 拓緯工程顧問有限公司 | 2 | 1 | 2 | 2 | 混凝土結構裂縫 | 未維修 | 混凝土修復，裂縫W＞0.3mm修補，水刀鑿除 | 4.1 | 公尺 | P3-2 |  | 橋墩／帽梁
[12 empty] | 34 | 2020-09-21 | 定期檢測 | 拓緯工程顧問有限公司 | 2 | 1 | 1 | 1 | 塗裝劣化、生銹或腐蝕 | 未維修 | 防蝕塗裝，手工處理+油漆塗裝 | 0.02 | 平方公尺 | S1G2 |  | 主梁
[12 empty] | 35 | 2020-09-21 | 定期檢測 | 拓緯工程顧問有限公司 | 2 | 1 | 2 | 2 | 混凝土結構裂縫 | 未維修 | 混凝土修復，裂縫W＞0.3mm修補，水刀鑿除 | 2.5 | 公尺 | A1R |  | 引道路堤保護措施
[12 empty] | 36 | 2020-09-21 | 定期檢測 | 拓緯工程顧問有限公司 | 2 | 1 | 1 | 1 | 塗裝劣化、生銹或腐蝕 | 未維修 | 防蝕塗裝，水刀處理+油漆塗裝 | 0.07 | 平方公尺 | S9G1 |  | 主梁
[12 empty] | 37 | 2020-09-21 | 定期檢測 | 拓緯工程顧問有限公司 | 2 | 1 | 1 | 1 | 塗裝劣化、生銹或腐蝕 | 未維修 | 防蝕塗裝，水刀處理+油漆塗裝 | 0.03 | 平方公尺 | S10G2 |  | 主梁
109 | 35308 | 汐五高架第19標 | 國道1號汐五高架 | 國道 | 26K+361.5M ~27K~439M | 高公局北區養護工程分局 | 內湖工務段 | 箱型梁 | 鋼構造 | 87 | 已維修：1 | NO | 檢測日期 | 檢測類別 | 檢測單位 | D | E | R | U | 劣化類型 | 狀態 | 建議維修工法 | 數量 | 單位 | 損壞位置 | 維修紀錄ID | 維修構件 | 維修工法 | 金額 | 開工日期 | 完成日期 | 維修原始紀錄日期 | 維修原始紀錄者 | 維修最後修改日期 | 維修最後修改者
[11 empty] | 未維修：29 | 1 | 2020-06-03 | 定期檢測 | 拓緯工程顧問有限公司 | 2 | 1 | 2 | 2 | 混凝土結構裂縫 | 未維修 | 修補寬度大於0.3mm的裂縫 | 16 | 公尺 | P7 |  | 橋墩／帽梁
[11 empty] | 全部：30 | 2 | 2020-06-03 | 定期檢測 | 拓緯工程顧問有限公司 | 2 | 1 | 2 | 2 | 混凝土剝落、破碎、鋼筋外露、銹蝕 | 未維修 | 鋼筋除鏽及混凝土修復(<=0.4*0.4*0.05m) | 0.2 | 平方公尺 | P5 |  | 橋墩／帽梁
[12 empty] | 3 | 2020-06-03 | 定期檢測 | 拓緯工程顧問有限公司 | 2 | 1 | 1 | 1 | 滲水、白華 | 未維修 | 白華處理(平方公尺) | 0.03 | 平方公尺 | P7 |  | 橋墩／帽梁
[12 empty] | 4 | 2020-06-03 | 定期檢測 | 拓緯工程顧問有限公司 | 2 | 1 | 2 | 2 | 混凝土結構裂縫 | 未維修 | 修補寬度大於0.3mm的裂縫 | 20 | 公尺 | P10 |  | 橋墩／帽梁
[12 empty] | 5 | 2020-06-03 | 定期檢測 | 拓緯工程顧問有限公司 | 2 | 1 | 2 | 2 | 混凝土結構裂縫 | 未維修 | 修補寬度大於0.3mm的裂縫 | 22 | 公尺 | P8 |  | 橋墩／帽梁
[12 empty] | 6 | 2020-06-03 | 定期檢測 | 拓緯工程顧問有限公司 | 2 | 1 | 2 | 2 | 混凝土結構裂縫 | 未維修 | 修補寬度大於0.3mm的裂縫 | 20 | 公尺 | P9 |  | 橋墩／帽梁
[12 empty] | 7 | 2020-06-03 | 定期檢測 | 拓緯工程顧問有限公司 | 2 | 1 | 1 | 1 | 混凝土剝落、破碎、鋼筋外露、銹蝕 | 未維修 | 鋼筋除鏽及混凝土修復(<=0.4*0.4*0.05m) | 0.04 | 平方公尺 | P9 |  | 橋墩／帽梁
[12 empty] | 8 | 2020-06-03 | 定期檢測 | 拓緯工程顧問有限公司 | 2 | 1 | 2 | 2 | 混凝土結構裂縫 | 未維修 | 修補寬度大於0.3mm的裂縫 | 16 | 公尺 | P2 |  | 橋墩／帽梁
[12 empty] | 9 | 2020-06-03 | 定期檢測 | 拓緯工程顧問有限公司 | 3 | 2 | 2 | 2 | 混凝土結構裂縫 | 未維修 | 修補寬度大於0.3mm的裂縫 | 30 | 公尺 | P3 |  | 橋墩／帽梁
[12 empty] | 10 | 2020-06-03 | 定期檢測 | 拓緯工程顧問有限公司 | 3 | 2 | 2 | 2 | 混凝土結構裂縫 | 未維修 | 修補寬度大於0.3mm的裂縫 | 28 | 公尺 | P4 |  | 橋墩／帽梁
[12 empty] | 11 | 2020-06-03 | 定期檢測 | 拓緯工程顧問有限公司 | 2 | 1 | 1 | 1 | 滲水、白華 | 未維修 | 白華處理(平方公尺) | 0.3 | 平方公尺 | S6 |  | 橋面板
[12 empty] | 12 | 2020-06-03 | 定期檢測 | 拓緯工程顧問有限公司 | 2 | 1 | 2 | 2 | 混凝土結構裂縫 | 未維修 | 修補寬度大於0.3mm的裂縫 | 7 | 公尺 | P5 |  | 橋墩／帽梁
[12 empty] | 13 | 2020-06-03 | 定期檢測 | 拓緯工程顧問有限公司 | 2 | 2 | 2 | 2 | 混凝土結構裂縫 | 未維修 | 修補寬度大於0.3mm的裂縫 | 22 | 公尺 | P6 |  | 橋墩／帽梁
[12 empty] | 14 | 2020-06-03 | 定期檢測 | 拓緯工程顧問有限公司 | 2 | 1 | 2 | 2 | 混凝土結構裂縫 | 未維修 | 修補寬度大於0.3mm的裂縫 | 15 | 公尺 | P11 |  | 橋墩／帽梁
[12 empty] | 15 | 2020-06-03 | 定期檢測 | 拓緯工程顧問有限公司 | 2 | 1 | 1 | 1 | 滲水、白華 | 未維修 | 白華處理(平方公尺) | 0.16 | 平方公尺 | S2 |  | 橋面板
[12 empty] | 16 | 2020-06-03 | 定期檢測 | 拓緯工程顧問有限公司 | 2 | 1 | 1 | 1 | 滲水、白華 | 未維修 | 白華處理(平方公尺) | 0.09 | 平方公尺 | S1 |  | 橋面板
[12 empty] | 17 | 2020-06-03 | 定期檢測 | 拓緯工程顧問有限公司 | 2 | 1 | 1 | 1 | 塗裝劣化、生銹或腐蝕 | 未維修 | 防蝕塗裝，水刀處理+油漆塗裝 | 0.84 | 平方公尺 | S13G3 |  | 主梁
[12 empty] | 18 | 2020-06-03 | 定期檢測 | 拓緯工程顧問有限公司 | 2 | 2 | 2 | 2 | 混凝土結構裂縫 | 未維修 | 混凝土修復，裂縫W＞0.3mm修補，水刀鑿除 | 20 | 公尺 | PU20M |  | 橋墩／帽梁
[12 empty] | 19 | 2020-06-03 | 定期檢測 | 拓緯工程顧問有限公司 | 2 | 1 | 1 | 1 | 塗裝劣化、生銹或腐蝕 | 未維修 | 防蝕塗裝，水刀處理+油漆塗裝 | 0.07 | 平方公尺 | S14G3 |  | 主梁
[12 empty] | 20 | 2020-06-03 | 定期檢測 | 拓緯工程顧問有限公司 | 2 | 1 | 1 | 1 | 混凝土剝落、破碎、鋼筋外露、銹蝕 | 未維修 | 混凝土修復，鋼筋銹蝕處理，水刀鑿除 | 0.01 | 平方公尺 | P14-2 |  | 橋墩／帽梁
[12 empty] | 21 | 2020-06-03 | 定期檢測 | 拓緯工程顧問有限公司 | 2 | 1 | 1 | 1 | 混凝土空洞(或蜂窩) | 未維修 | 混凝土修復，蜂窩及剝落修補，水刀鑿除 | 0.06 | 平方公尺 | P16 |  | 橋墩／帽梁
[12 empty] | 22 | 2020-06-03 | 定期檢測 | 拓緯工程顧問有限公司 | 2 | 1 | 1 | 1 | 塗裝劣化、生銹或腐蝕 | 未維修 | 防蝕塗裝，水刀處理+油漆塗裝 | 0.08 | 平方公尺 | P13G2 |  | 主梁
[12 empty] | 23 | 2020-06-03 | 定期檢測 | 拓緯工程顧問有限公司 | 2 | 1 | 1 | 1 | 滲水、白華 | 未維修 | 混凝土修復，白華修補，水刀鑿除 | 0.2 | 平方公尺 | S21 |  | 橋面板
[12 empty] | 24 | 2020-06-03 | 定期檢測 | 拓緯工程顧問有限公司 | 2 | 1 | 1 | 1 | 混凝土剝落、破碎、鋼筋外露、銹蝕 | 未維修 | 混凝土修復 | 0.05 | 平方公尺 | PU21M |  | 橋墩／帽梁
[12 empty] | 25 | 2020-06-03 | 定期檢測 | 拓緯工程顧問有限公司 | 2 | 2 | 2 | 2 | 混凝土結構裂縫 | 未維修 | 混凝土修復，裂縫W＞0.3mm修補，水刀鑿除 | 21 | 公尺 | P16 |  | 橋墩／帽梁
[12 empty] | 26 | 2020-06-03 | 定期檢測 | 拓緯工程顧問有限公司 | 2 | 1 | 1 | 1 | 其他損傷 | 未維修 | 塗鴉抹除 | 1 | 處 | P16 |  | 橋墩／帽梁
[12 empty] | 27 | 2020-06-03 | 定期檢測 | 拓緯工程顧問有限公司 | 2 | 1 | 1 | 1 | 滲水、白華 | 未維修 | 白華處理 | 0.06 | 平方公尺 | P15 |  | 橋墩／帽梁
[12 empty] | 28 | 2020-06-03 | 定期檢測 | 拓緯工程顧問有限公司 | 2 | 2 | 2 | 2 | 混凝土結構裂縫 | 未維修 | 混凝土修復，裂縫W＞0.3mm修補，水刀鑿除 | 23 | 公尺 | P15 |  | 橋墩／帽梁
[12 empty] | 29 | 2020-06-03 | 定期檢測 | 拓緯工程顧問有限公司 | 2 | 2 | 2 | 2 | 混凝土結構裂縫 | 未維修 | 混凝土修復，裂縫W＞0.3mm修補，水刀鑿除 | 20 | 公尺 | PU21M |  | 橋墩／帽梁
[12 empty] | 30 | 2020-06-03 | 定期檢測 | 拓緯工程顧問有限公司 | 3 | 1 | 3 | 3 | 混凝土剝落、破碎、鋼筋外露、銹蝕 | 已維修 | 鋼筋除鏽及混凝土修復(<=0.4*0.4*0.05m) | 0.4 | 平方公尺 | P1 | 29176 | 橋墩／帽梁 | 鋼筋除鏽及混凝土修復(>0.4x0.4x0.05m) |  | 2020-12-08 | 2020-12-08 | 2021-04-28 11:57 | 侯棒如
110 | 35309 | 汐五高架第20標 | 國道1號汐五高架 | 國道 | 26K+348M ~27K~503M | 高公局北區養護工程分局 | 內湖工務段 | 箱型梁 | 鋼構造 | 87 | 已維修：0 | NO | 檢測日期 | 檢測類別 | 檢測單位 | D | E | R | U | 劣化類型 | 狀態 | 建議維修工法 | 數量 | 單位 | 損壞位置 | 維修紀錄ID | 維修構件 | 維修工法 | 金額 | 開工日期 | 完成日期 | 維修原始紀錄日期 | 維修原始紀錄者 | 維修最後修改日期 | 維修最後修改者
[11 empty] | 未維修：35 | 1 | 2020-06-03 | 定期檢測 | 拓緯工程顧問有限公司 | 2 | 1 | 1 | 1 | 滲水、白華 | 未維修 | 白華處理(平方公尺) | 0.16 | 平方公尺 | P1 |  | 橋墩／帽梁
[11 empty] | 全部：35 | 2 | 2020-06-03 | 定期檢測 | 拓緯工程顧問有限公司 | 2 | 1 | 1 | 1 | 滲水、白華 | 未維修 | 白華處理 | 0.24 | 平方公尺 | P13 |  | 橋墩／帽梁
[12 empty] | 3 | 2020-06-03 | 定期檢測 | 拓緯工程顧問有限公司 | 2 | 2 | 2 | 2 | 混凝土結構裂縫 | 未維修 | 混凝土修復，裂縫W＞0.3mm修補，水刀鑿除 | 15 | 公尺 | P12 |  | 橋墩／帽梁
[12 empty] | 4 | 2020-06-03 | 定期檢測 | 拓緯工程顧問有限公司 | 2 | 2 | 2 | 2 | 混凝土結構裂縫 | 未維修 | 混凝土修復，裂縫W＞0.3mm修補，水刀鑿除 | 16 | 公尺 | P13 |  | 橋墩／帽梁
[12 empty] | 5 | 2020-06-03 | 定期檢測 | 拓緯工程顧問有限公司 | 2 | 1 | 2 | 2 | 混凝土結構裂縫 | 未維修 | 混凝土修復，裂縫W＞0.3mm修補，水刀鑿除 | 1.8 | 公尺 | P4 |  | 橋墩／帽梁
[12 empty] | 6 | 2020-06-03 | 定期檢測 | 拓緯工程顧問有限公司 | 2 | 1 | 1 | 1 | 混凝土剝落、破碎、鋼筋外露、銹蝕 | 未維修 | 混凝土修復，鋼筋銹蝕處理，水刀鑿除 | 0.05 | 平方公尺 | P9-2 |  | 橋墩／帽梁
[12 empty] | 7 | 2020-06-03 | 定期檢測 | 拓緯工程顧問有限公司 | 2 | 1 | 1 | 1 | 混凝土剝落、破碎、鋼筋外露、銹蝕 | 未維修 | 混凝土修復，鋼筋銹蝕處理，水刀鑿除 | 0.01 | 平方公尺 | P9-1 |  | 橋墩／帽梁
[12 empty] | 8 | 2020-06-03 | 定期檢測 | 拓緯工程顧問有限公司 | 2 | 1 | 1 | 1 | 塗裝劣化、生銹或腐蝕 | 未維修 | 防蝕塗裝，水刀處理+油漆塗裝 | 0.08 | 平方公尺 | S19D2-1 |  | 橫隔梁
[12 empty] | 9 | 2020-06-03 | 定期檢測 | 拓緯工程顧問有限公司 | 2 | 1 | 1 | 1 | 塗裝劣化、生銹或腐蝕 | 未維修 | 防蝕塗裝，水刀處理+油漆塗裝 | 0.16 | 平方公尺 | S18G3 |  | 主梁
[12 empty] | 10 | 2020-06-03 | 定期檢測 | 拓緯工程顧問有限公司 | 2 | 2 | 2 | 2 | 混凝土結構裂縫 | 未維修 | 混凝土修復，裂縫W＞0.3mm修補，水刀鑿除 | 22 | 公尺 | P19 |  | 橋墩／帽梁
[12 empty] | 11 | 2020-06-03 | 定期檢測 | 拓緯工程顧問有限公司 | 2 | 2 | 2 | 2 | 混凝土結構裂縫 | 未維修 | 混凝土修復，裂縫W＞0.3mm修補，水刀鑿除 | 15 | 公尺 | P18 |  | 橋墩／帽梁
[12 empty] | 12 | 2020-06-03 | 定期檢測 | 拓緯工程顧問有限公司 | 2 | 2 | 2 | 2 | 混凝土結構裂縫 | 未維修 | 混凝土修復，裂縫W＞0.3mm修補，水刀鑿除 | 22 | 公尺 | P16 |  | 橋墩／帽梁
[12 empty] | 13 | 2020-06-03 | 定期檢測 | 拓緯工程顧問有限公司 | 2 | 1 | 2 | 2 | 混凝土結構裂縫 | 未維修 | 混凝土修復，裂縫W＞0.3mm修補，水刀鑿除 | 2.1 | 公尺 | P2 |  | 橋墩／帽梁
[12 empty] | 14 | 2020-06-03 | 定期檢測 | 拓緯工程顧問有限公司 | 2 | 1 | 2 | 2 | 混凝土結構裂縫 | 未維修 | 混凝土修復，裂縫W＞0.3mm修補，水刀鑿除 | 2.3 | 公尺 | P5 |  | 橋墩／帽梁
[12 empty] | 15 | 2020-06-03 | 定期檢測 | 拓緯工程顧問有限公司 | 2 | 1 | 1 | 1 | 塗裝劣化、生銹或腐蝕 | 未維修 | 防蝕塗裝，水刀處理+油漆塗裝 | 0.04 |  | S10G2 |  | 主梁
[12 empty] | 16 | 2020-06-03 | 定期檢測 | 拓緯工程顧問有限公司 | 2 | 1 | 2 | 2 | 混凝土結構裂縫 | 未維修 | 混凝土修復，裂縫W＞0.3mm修補，水刀鑿除 | 3.2 | 公尺 | P11 |  | 橋墩／帽梁
[12 empty] | 17 | 2020-06-03 | 定期檢測 | 拓緯工程顧問有限公司 | 2 | 1 | 1 | 1 | 混凝土剝落、破碎、鋼筋外露、銹蝕 | 未維修 | 混凝土修復，鋼筋銹蝕處理，水刀鑿除 | 0.05 | 平方公尺 | P13 |  | 橋墩／帽梁
[12 empty] | 18 | 2020-06-03 | 定期檢測 | 拓緯工程顧問有限公司 | 2 | 1 | 2 | 2 | 混凝土結構裂縫 | 未維修 | 混凝土修復，裂縫W＞0.3mm修補，水刀鑿除 | 3.5 | 公尺 | P3 |  | 橋墩／帽梁
[12 empty] | 19 | 2020-06-03 | 定期檢測 | 拓緯工程顧問有限公司 | 2 | 1 | 1 | 1 | 混凝土剝落、破碎、鋼筋外露、銹蝕 | 未維修 | 混凝土修復，鋼筋銹蝕處理，水刀鑿除 | 0.01 | 平方公尺 | P8 |  | 橋墩／帽梁
[12 empty] | 20 | 2020-06-03 | 定期檢測 | 拓緯工程顧問有限公司 | 2 | 1 | 2 | 2 | 混凝土結構裂縫 | 未維修 | 混凝土修復，裂縫W＞0.3mm修補，水刀鑿除 | 5 | 公尺 | P9-1 |  | 橋墩／帽梁
[12 empty] | 21 | 2020-06-03 | 定期檢測 | 拓緯工程顧問有限公司 | 2 | 1 | 1 | 1 | 塗裝劣化、生銹或腐蝕 | 未維修 | 防蝕塗裝，水刀處理+油漆塗裝 | 0.5 | 平方公尺 | S19G2 |  | 主梁
[12 empty] | 22 | 2020-06-03 | 定期檢測 | 拓緯工程顧問有限公司 | 2 | 1 | 1 | 1 | 塗裝劣化、生銹或腐蝕 | 未維修 | 防蝕塗裝，水刀處理+油漆塗裝 | 0.22 | 平方公尺 | S18G2 |  | 主梁
[12 empty] | 23 | 2020-06-03 | 定期檢測 | 拓緯工程顧問有限公司 | 2 | 1 | 1 | 1 | 塗裝劣化、生銹或腐蝕 | 未維修 | 防蝕塗裝，水刀處理+油漆塗裝 | 0.36 | 平方公尺 | S16G2 |  | 主梁
[12 empty] | 24 | 2020-06-03 | 定期檢測 | 拓緯工程顧問有限公司 | 2 | 1 | 1 | 1 | 塗裝劣化、生銹或腐蝕 | 未維修 | 防蝕塗裝，水刀處理+油漆塗裝 | 0.16 | 平方公尺 | S15G1 |  | 主梁
[12 empty] | 25 | 2020-06-03 | 定期檢測 | 拓緯工程顧問有限公司 | 2 | 1 | 1 | 1 | 塗裝劣化、生銹或腐蝕 | 未維修 | 防蝕塗裝，水刀處理+油漆塗裝 | 0.09 | 平方公尺 | S14G2 |  | 主梁
[12 empty] | 26 | 2020-06-03 | 定期檢測 | 拓緯工程顧問有限公司 | 2 | 2 | 2 | 2 | 混凝土結構裂縫 | 未維修 | 混凝土修復，裂縫W＞0.3mm修補，水刀鑿除 | 19 | 公尺 | P14 |  | 橋墩／帽梁
[12 empty] | 27 | 2020-06-03 | 定期檢測 | 拓緯工程顧問有限公司 | 2 | 1 | 1 | 1 | 塗裝劣化、生銹或腐蝕 | 未維修 | 防蝕塗裝，水刀處理+油漆塗裝 | 0.04 | 平方公尺 | S16G3 |  | 主梁
[12 empty] | 28 | 2020-06-03 | 定期檢測 | 拓緯工程顧問有限公司 | 2 | 1 | 1 | 1 | 其他損傷 | 未維修 | 植物清除 | 1 | 處 | P14 |  | 橋護欄
[12 empty] | 29 | 2020-06-03 | 定期檢測 | 拓緯工程顧問有限公司 | 2 | 2 | 2 | 2 | 混凝土結構裂縫 | 未維修 | 混凝土修復，裂縫W＞0.3mm修補，水刀鑿除 | 18 | 公尺 | P17 |  | 橋墩／帽梁
[12 empty] | 30 | 2020-06-03 | 定期檢測 | 拓緯工程顧問有限公司 | 2 | 2 | 2 | 2 | 混凝土結構裂縫 | 未維修 | 混凝土修復，裂縫W＞0.3mm修補，水刀鑿除 | 21 | 公尺 | P15 |  | 橋墩／帽梁
[12 empty] | 31 | 2020-06-03 | 定期檢測 | 拓緯工程顧問有限公司 | 2 | 1 | 2 | 2 | 混凝土結構裂縫 | 未維修 | 修補寬度大於0.3mm的裂縫 | 18 | 公尺 | P1 |  | 橋墩／帽梁
[12 empty] | 32 | 2020-06-03 | 定期檢測 | 拓緯工程顧問有限公司 | 2 | 1 | 1 | 1 | 塗裝劣化、生銹或腐蝕 | 未維修 | 鋼筋除鏽及混凝土修復(<=0.4*0.4*0.05m) | 0.4 | 平方公尺 | S1D2-1與S1D2-2 |  | 橫隔梁
[12 empty] | 33 | 2020-06-03 | 定期檢測 | 拓緯工程顧問有限公司 | 2 | 1 | 1 | 1 | 塗裝劣化、生銹或腐蝕 | 未維修 | 鋼梁油漆塗裝 | 0.09 | 平方公尺 | S5G2 |  | 主梁
[12 empty] | 34 | 2020-06-03 | 定期檢測 | 拓緯工程顧問有限公司 | 2 | 1 | 1 | 1 | 塗裝劣化、生銹或腐蝕 | 未維修 | 鋼梁油漆塗裝 | 0.23 | 平方公尺 | S5G3 |  | 主梁
[12 empty] | 35 | 2020-06-03 | 定期檢測 | 拓緯工程顧問有限公司 | 2 | 1 | 1 | 1 | 混凝土剝落、破碎、鋼筋外露、銹蝕 | 未維修 | 鋼筋除鏽及混凝土修復(<=0.4*0.4*0.05m) | 0.01 | 平方公尺 | P5 |  | 橋墩／帽梁
111 | 35310 | 汐五高架第21標 | 國道1號汐五高架 | 國道 | 27K+439M ~28K~509M | 高公局北區養護工程分局 | 內湖工務段 | 箱型梁 | 鋼構造 | 87 | 已維修：0 | NO | 檢測日期 | 檢測類別 | 檢測單位 | D | E | R | U | 劣化類型 | 狀態 | 建議維修工法 | 數量 | 單位 | 損壞位置 | 維修紀錄ID | 維修構件 | 維修工法 | 金額 | 開工日期 | 完成日期 | 維修原始紀錄日期 | 維修原始紀錄者 | 維修最後修改日期 | 維修最後修改者
[11 empty] | 未維修：41 | 1 | 2020-05-09 | 定期檢測 | 拓緯工程顧問有限公司 | 2 | 1 | 1 | 1 | 混凝土剝落、破碎、鋼筋外露、銹蝕 | 未維修 | 剝落混凝土修補 | 0.04 | 平方公尺 | 27k+589_ii |  | 橋護欄
[11 empty] | 全部：41 | 2 | 2020-05-09 | 定期檢測 | 拓緯工程顧問有限公司 | 2 | 1 | 1 | 1 | 混凝土剝落、破碎、鋼筋外露、銹蝕 | 未維修 | 修補混凝土 | 0.2 | 平方公尺 | 27k+660_oi |  | 橋護欄
[12 empty] | 3 | 2020-05-09 | 定期檢測 | 拓緯工程顧問有限公司 | 2 | 1 | 1 | 1 | 混凝土剝落、破碎、鋼筋外露、銹蝕 | 未維修 | 混凝土剝落鋼筋鏽蝕修復 | 18 | 處 | 27k+800_ii |  | 橋護欄
[12 empty] | 4 | 2020-05-09 | 定期檢測 | 拓緯工程顧問有限公司 | 2 | 1 | 1 | 1 | 伸縮縫裝置損傷(變形、生銹、腐蝕) | 未維修 | 模組型伸縮縫零組件更換 | 1 | 處 | PU1N |  | 伸縮縫
[12 empty] | 5 | 2020-05-09 | 定期檢測 | 拓緯工程顧問有限公司 | 2 | 1 | 1 | 1 | 伸縮縫裝置損傷(變形、生銹、腐蝕) | 未維修 | 模組型伸縮縫零組件更換 | 1 | 處 | PU7N |  | 伸縮縫
[12 empty] | 6 | 2020-05-09 | 定期檢測 | 拓緯工程顧問有限公司 | 2 | 1 | 1 | 1 | 伸縮縫裝置損傷(變形、生銹、腐蝕) | 未維修 | 模組型伸縮縫零組件更換 | 1 | 處 | PU17N |  | 伸縮縫
[12 empty] | 7 | 2020-05-09 | 定期檢測 | 拓緯工程顧問有限公司 | 2 | 1 | 1 | 1 | 混凝土剝落、破碎、鋼筋外露、銹蝕 | 未維修 | 混凝土剝落鋼筋鏽蝕修復 | 20 | 處 | 27k+560_ii |  | 橋護欄
[12 empty] | 8 | 2020-05-09 | 定期檢測 | 拓緯工程顧問有限公司 | 2 | 1 | 2 | 2 | 混凝土結構裂縫 | 未維修 | 混凝土修復，裂縫W＞0.3mm修補，水刀鑿除 | 12 | 公尺 | P2 |  | 橋墩／帽梁
[12 empty] | 9 | 2020-05-09 | 定期檢測 | 拓緯工程顧問有限公司 | 2 | 1 | 1 | 1 | 塗裝劣化、生銹或腐蝕 | 未維修 | 防蝕塗裝，手工處理+油漆塗裝 | 0.13 | 平方公尺 | S3G2 |  | 主梁
[12 empty] | 10 | 2020-05-09 | 定期檢測 | 拓緯工程顧問有限公司 | 2 | 1 | 1 | 1 | 其他損傷 | 未維修 | 其他(雜物清理) | 1 | 處 | P5 |  | 橋墩／帽梁
[12 empty] | 11 | 2020-05-09 | 定期檢測 | 拓緯工程顧問有限公司 | 2 | 1 | 1 | 1 | 塗裝劣化、生銹或腐蝕 | 未維修 | 防蝕塗裝，手工處理+油漆塗裝 | 5 | 處 | S7G1 |  | 主梁
[12 empty] | 12 | 2020-05-09 | 定期檢測 | 拓緯工程顧問有限公司 | 2 | 1 | 1 | 1 | 滲水、白華 | 未維修 | 白華處理 | 1 | 處 | P13 |  | 橋墩／帽梁
[12 empty] | 13 | 2020-05-09 | 定期檢測 | 拓緯工程顧問有限公司 | 2 | 1 | 1 | 1 | 混凝土剝落、破碎、鋼筋外露、銹蝕 | 未維修 | 混凝土修復，鋼筋銹蝕處理，水刀鑿除 | 0.01 | 平方公尺 | P13 |  | 橋墩／帽梁
[12 empty] | 14 | 2020-05-09 | 定期檢測 | 拓緯工程顧問有限公司 | 2 | 1 | 2 | 2 | 混凝土結構裂縫 | 未維修 | 混凝土修復，裂縫W＞0.3mm修補，水刀鑿除 | 10 | 公尺 | P4 |  | 橋墩／帽梁
[12 empty] | 15 | 2020-05-09 | 定期檢測 | 拓緯工程顧問有限公司 | 2 | 1 | 2 | 2 | 混凝土結構裂縫 | 未維修 | 混凝土修復，裂縫W＞0.3mm修補，水刀鑿除 | 2.5 | 公尺 | P5 |  | 橋墩／帽梁
[12 empty] | 16 | 2020-05-09 | 定期檢測 | 拓緯工程顧問有限公司 | 2 | 1 | 1 | 1 | 塗裝劣化、生銹或腐蝕 | 未維修 | 防蝕塗裝，手工處理+油漆塗裝 | 0.08 | 平方公尺 | S1G1 |  | 主梁
[12 empty] | 17 | 2020-05-09 | 定期檢測 | 拓緯工程顧問有限公司 | 2 | 1 | 1 | 1 | 塗裝劣化、生銹或腐蝕 | 未維修 | 防蝕塗裝，手工處理+油漆塗裝 | 0.01 | 平方公尺 | S1G2 |  | 主梁
[12 empty] | 18 | 2020-05-09 | 定期檢測 | 拓緯工程顧問有限公司 | 2 | 1 | 1 | 1 | 混凝土剝落、破碎、鋼筋外露、銹蝕 | 未維修 | 混凝土修復，鋼筋銹蝕處理，水刀鑿除 | 0.27 | 平方公尺 | 27K+814_oo/P7 |  | 橋護欄
[12 empty] | 19 | 2020-05-09 | 定期檢測 | 拓緯工程顧問有限公司 | 2 | 1 | 1 | 1 | 滲水、白華 | 未維修 | 白華處理 | 2 | 處 | P18 |  | 橋墩／帽梁
[12 empty] | 20 | 2020-05-09 | 定期檢測 | 拓緯工程顧問有限公司 | 2 | 1 | 2 | 2 | 混凝土結構裂縫 | 未維修 | 混凝土修復，裂縫W＞0.3mm修補，水刀鑿除 | 1.5 | 公尺 | P18 |  | 橋墩／帽梁
[12 empty] | 21 | 2020-05-09 | 定期檢測 | 拓緯工程顧問有限公司 | 2 | 1 | 1 | 1 | 滲水、白華 | 未維修 | 白華處理 | 1 | 處 | S18 |  | 橋面板
[12 empty] | 22 | 2020-05-09 | 定期檢測 | 拓緯工程顧問有限公司 | 2 | 1 | 1 | 1 | 塗裝劣化、生銹或腐蝕 | 未維修 | 防蝕塗裝，手工處理+油漆塗裝 | 0.01 | 平方公尺 | S15G1 |  | 主梁
[12 empty] | 23 | 2020-05-09 | 定期檢測 | 拓緯工程顧問有限公司 | 2 | 1 | 1 | 1 | 滲水、白華 | 未維修 | 白華處理 | 1 | 處 | P17 |  | 橋墩／帽梁
[12 empty] | 24 | 2020-05-09 | 定期檢測 | 拓緯工程顧問有限公司 | 2 | 1 | 2 | 2 | 混凝土結構裂縫 | 未維修 | 混凝土修復，裂縫W＞0.3mm修補，水刀鑿除 | 2 | 公尺 | P13 |  | 橋墩／帽梁
[12 empty] | 25 | 2020-05-09 | 定期檢測 | 拓緯工程顧問有限公司 | 2 | 1 | 1 | 1 | 其他損傷 | 未維修 | 其他(雜物清理) | 1 | 處 | P13 |  | 橋墩／帽梁
[12 empty] | 26 | 2020-05-09 | 定期檢測 | 拓緯工程顧問有限公司 | 2 | 2 | 2 | 2 | 混凝土結構裂縫 | 未維修 | 混凝土修復，裂縫W＞0.3mm修補，水刀鑿除 | 21 | 公尺 | P1 |  | 橋墩／帽梁
[12 empty] | 27 | 2020-05-09 | 定期檢測 | 拓緯工程顧問有限公司 | 2 | 1 | 2 | 2 | 混凝土結構裂縫 | 未維修 | 混凝土修復，裂縫W＞0.3mm修補，水刀鑿除 | 2.9 | 公尺 | P3 |  | 橋墩／帽梁
[12 empty] | 28 | 2020-05-09 | 定期檢測 | 拓緯工程顧問有限公司 | 2 | 1 | 1 | 1 | 塗裝劣化、生銹或腐蝕 | 未維修 | 防蝕塗裝，手工處理+油漆塗裝 | 0.03 | 平方公尺 | S4G1 |  | 主梁
[12 empty] | 29 | 2020-05-09 | 定期檢測 | 拓緯工程顧問有限公司 | 2 | 1 | 1 | 1 | 混凝土剝落、破碎、鋼筋外露、銹蝕 | 未維修 | 混凝土修復，鋼筋銹蝕處理，水刀鑿除 | 0.05 | 平方公尺 | P4 |  | 橋墩／帽梁
[12 empty] | 30 | 2020-05-09 | 定期檢測 | 拓緯工程顧問有限公司 | 2 | 1 | 2 | 2 | 混凝土結構裂縫 | 未維修 | 混凝土修復，裂縫W＞0.3mm修補，水刀鑿除 | 2 | 公尺 | P6 |  | 橋墩／帽梁
[12 empty] | 31 | 2020-05-09 | 定期檢測 | 拓緯工程顧問有限公司 | 2 | 1 | 1 | 1 | 塗裝劣化、生銹或腐蝕 | 未維修 | 防蝕塗裝，手工處理+油漆塗裝 | 4 | 處 | S1G3 |  | 主梁
[12 empty] | 32 | 2020-05-09 | 定期檢測 | 拓緯工程顧問有限公司 | 2 | 1 | 1 | 1 | 其他損傷 | 未維修 | 其他(雜物清理) | 1 | 處 | P8 |  | 橋墩／帽梁
[12 empty] | 33 | 2020-05-09 | 定期檢測 | 拓緯工程顧問有限公司 | 2 | 1 | 2 | 2 | 混凝土結構裂縫 | 未維修 | 混凝土修復，裂縫W＞0.3mm修補，水刀鑿除 | 4 | 公尺 | P8 |  | 橋墩／帽梁
[12 empty] | 34 | 2020-05-09 | 定期檢測 | 拓緯工程顧問有限公司 | 2 | 1 | 1 | 1 | 混凝土剝落、破碎、鋼筋外露、銹蝕 | 未維修 | 混凝土修復，鋼筋銹蝕處理，水刀鑿除 | 0.03 | 平方公尺 | S3 |  | 橋面板
[12 empty] | 35 | 2020-05-09 | 定期檢測 | 拓緯工程顧問有限公司 | 2 | 1 | 1 | 1 | 排水設施損傷 | 未維修 | 聚氯乙烯塑膠管及配件，PVC管(B管厚管)，含管配件 | 6 | 處 | S3 |  | 橋梁排水設施
[12 empty] | 36 | 2020-05-09 | 定期檢測 | 拓緯工程顧問有限公司 | 2 | 2 | 1 | 2 | 排水設施損傷 | 未維修 | 其他(清除植生) | 6 | 處 | S4 |  | 橋梁排水設施
[12 empty] | 37 | 2020-05-09 | 定期檢測 | 拓緯工程顧問有限公司 | 2 | 1 | 1 | 1 | 混凝土剝落、破碎、鋼筋外露、銹蝕 | 未維修 | 混凝土修復，鋼筋銹蝕處理，水刀鑿除 | 0.01 | 平方公尺 | P5 |  | 橋墩／帽梁
[12 empty] | 38 | 2020-05-09 | 定期檢測 | 拓緯工程顧問有限公司 | 2 | 2 | 1 | 1 | 滲水、白華 | 未維修 | 混凝土修復，白華修補，水刀鑿除 | 3 | 處 | P5 |  | 橋墩／帽梁
[12 empty] | 39 | 2020-05-09 | 定期檢測 | 拓緯工程顧問有限公司 | 2 | 1 | 1 | 1 | 塗裝劣化、生銹或腐蝕 | 未維修 | 防蝕塗裝，手工處理+油漆塗裝 | 6 | 處 | S7G2 |  | 主梁
[12 empty] | 40 | 2020-05-09 | 定期檢測 | 拓緯工程顧問有限公司 | 2 | 1 | 1 | 1 | 混凝土剝落、破碎、鋼筋外露、銹蝕 | 未維修 | 混凝土修復，鋼筋銹蝕處理，水刀鑿除 | 0.05 | 平方公尺 | P13 |  | 橋墩／帽梁
[12 empty] | 41 | 2020-05-09 | 定期檢測 | 拓緯工程顧問有限公司 | 2 | 1 | 1 | 1 | 滲水、白華 | 未維修 | 白華處理 | 2 | 處 | P10 |  | 橋墩／帽梁
112 | 35311 | 汐五高架第22標 | 國道1號汐五高架 | 國道 | 27K+503M ~28K~485M | 高公局北區養護工程分局 | 內湖工務段 | 箱型梁 | 鋼構造 | 87 | 已維修：0 | NO | 檢測日期 | 檢測類別 | 檢測單位 | D | E | R | U | 劣化類型 | 狀態 | 建議維修工法 | 數量 | 單位 | 損壞位置 | 維修紀錄ID | 維修構件 | 維修工法 | 金額 | 開工日期 | 完成日期 | 維修原始紀錄日期 | 維修原始紀錄者 | 維修最後修改日期 | 維修最後修改者
[11 empty] | 未維修：23 | 1 | 2020-05-10 | 定期檢測 | 拓緯工程顧問有限公司 | 2 | 1 | 2 | 2 | 混凝土剝落、破碎、鋼筋外露、銹蝕 | 未維修 | 混凝土剝落鋼筋鏽蝕修復 | 63 | 處 | 27k+650_ii |  | 橋護欄
[11 empty] | 全部：23 | 2 | 2020-05-10 | 定期檢測 | 拓緯工程顧問有限公司 | 2 | 1 | 2 | 2 | 混凝土結構裂縫 | 未維修 | 混凝土修復，裂縫W＞0.3mm修補，水刀鑿除 | 10 | 公尺 | P1 |  | 橋墩／帽梁
[12 empty] | 3 | 2020-05-10 | 定期檢測 | 拓緯工程顧問有限公司 | 2 | 1 | 2 | 2 | 混凝土結構裂縫 | 未維修 | 混凝土修復，裂縫W＞0.3mm修補，水刀鑿除 | 10 | 公尺 | P2 |  | 橋墩／帽梁
[12 empty] | 4 | 2020-05-10 | 定期檢測 | 拓緯工程顧問有限公司 | 2 | 1 | 2 | 2 | 混凝土結構裂縫 | 未維修 | 混凝土修復，裂縫W＞0.3mm修補，水刀鑿除 | 9 | 公尺 | P3 |  | 橋墩／帽梁
[12 empty] | 5 | 2020-05-10 | 定期檢測 | 拓緯工程顧問有限公司 | 2 | 1 | 1 | 1 | 排水設施損傷 | 未維修 | 聚氯乙烯塑膠管及配件，PVC管(B管厚管)，含管配件 | 3 | 處 | S5 |  | 橋梁排水設施
[12 empty] | 6 | 2020-05-10 | 定期檢測 | 拓緯工程顧問有限公司 | 2 | 1 | 1 | 1 | 滲水、白華 | 未維修 | 白華處理 | 4 | 處 | P6 |  | 橋墩／帽梁
[12 empty] | 7 | 2020-05-10 | 定期檢測 | 拓緯工程顧問有限公司 | 2 | 1 | 2 | 2 | 混凝土結構裂縫 | 未維修 | 混凝土修復，裂縫W＞0.3mm修補，水刀鑿除 | 5 | 公尺 | P4 |  | 橋墩／帽梁
[12 empty] | 8 | 2020-05-10 | 定期檢測 | 拓緯工程顧問有限公司 | 2 | 1 | 1 | 1 | 混凝土剝落、破碎、鋼筋外露、銹蝕 | 未維修 | 混凝土修復，鋼筋銹蝕處理，水刀鑿除 | 0.1 | 平方公尺 | P14 |  | 橋墩／帽梁
[12 empty] | 9 | 2020-05-10 | 定期檢測 | 拓緯工程顧問有限公司 | 2 | 1 | 1 | 1 | 塗裝劣化、生銹或腐蝕 | 未維修 | 防蝕塗裝，手工處理+油漆塗裝 | 0.01 | 平方公尺 | S16G3 |  | 主梁
[12 empty] | 10 | 2020-05-10 | 定期檢測 | 拓緯工程顧問有限公司 | 2 | 1 | 1 | 1 | 滲水、白華 | 未維修 | 混凝土修復，白華修補，水刀鑿除 | 1 | 處 | P12 |  | 橋墩／帽梁
[12 empty] | 11 | 2020-05-10 | 定期檢測 | 拓緯工程顧問有限公司 | 2 | 1 | 1 | 1 | 排水設施損傷 | 未維修 | 聚氯乙烯塑膠管及配件，PVC管(B管厚管)，含管配件 | 3 | 處 | S2 |  | 橋梁排水設施
[12 empty] | 12 | 2020-05-10 | 定期檢測 | 拓緯工程顧問有限公司 | 2 | 1 | 1 | 2 | 混凝土剝落、破碎、鋼筋外露、銹蝕 | 未維修 | 混凝土修復，鋼筋銹蝕處理，水刀鑿除 | 0.16 | 平方公尺 | P6 |  | 橋墩／帽梁
[12 empty] | 13 | 2020-05-10 | 定期檢測 | 拓緯工程顧問有限公司 | 2 | 1 | 2 | 2 | 混凝土結構裂縫 | 未維修 | 混凝土修復，裂縫W＞0.3mm修補，水刀鑿除 | 4.5 | 公尺 | P6 |  | 橋墩／帽梁
[12 empty] | 14 | 2020-05-10 | 定期檢測 | 拓緯工程顧問有限公司 | 2 | 1 | 1 | 1 | 滲水、白華 | 未維修 | 混凝土修復，白華修補，水刀鑿除 | 1 | 處 | P8 |  | 橋墩／帽梁
[12 empty] | 15 | 2020-05-10 | 定期檢測 | 拓緯工程顧問有限公司 | 2 | 1 | 1 | 1 | 塗裝劣化、生銹或腐蝕 | 未維修 | 防蝕塗裝，手工處理+油漆塗裝 | 0.01 | 平方公尺 | S1G1 |  | 主梁
[12 empty] | 16 | 2020-05-10 | 定期檢測 | 拓緯工程顧問有限公司 | 2 | 1 | 1 | 1 | 排水設施損傷 | 未維修 | 聚氯乙烯塑膠管及配件，PVC管(B管厚管)，含管配件 | 3 | 處 | S1 |  | 橋梁排水設施
[12 empty] | 17 | 2020-05-10 | 定期檢測 | 拓緯工程顧問有限公司 | 2 | 1 | 1 | 1 | 塗裝劣化、生銹或腐蝕 | 未維修 | 防蝕塗裝，手工處理+油漆塗裝 | 0.07 | 平方公尺 | S3G1 |  | 主梁
[12 empty] | 18 | 2020-05-10 | 定期檢測 | 拓緯工程顧問有限公司 | 2 | 1 | 1 | 1 | 塗裝劣化、生銹或腐蝕 | 未維修 | 防蝕塗裝，手工處理+油漆塗裝 | 0.05 | 平方公尺 | S3G2 |  | 主梁
[12 empty] | 19 | 2020-05-10 | 定期檢測 | 拓緯工程顧問有限公司 | 2 | 1 | 2 | 2 | 混凝土結構裂縫 | 未維修 | 混凝土修復，裂縫W＞0.3mm修補，水刀鑿除 | 8 | 公尺 | P5 |  | 橋墩／帽梁
[12 empty] | 20 | 2020-05-10 | 定期檢測 | 拓緯工程顧問有限公司 | 2 | 1 | 1 | 1 | 排水設施損傷 | 未維修 | 聚氯乙烯塑膠管及配件，PVC管(B管厚管)，含管配件 | 1 | 處 | S4 |  | 橋梁排水設施
[12 empty] | 21 | 2020-05-10 | 定期檢測 | 拓緯工程顧問有限公司 | 2 | 1 | 1 | 1 | 排水設施損傷 | 未維修 | 聚氯乙烯塑膠管及配件，PVC管(B管厚管)，含管配件 | 1 | 處 | P6 |  | 橋梁排水設施
[12 empty] | 22 | 2020-05-10 | 定期檢測 | 拓緯工程顧問有限公司 | 2 | 1 | 1 | 1 | 滲水、白華 | 未維修 | 混凝土修復，白華修補，水刀鑿除 | 1 | 處 | P9 |  | 橋墩／帽梁
[12 empty] | 23 | 2020-05-10 | 定期檢測 | 拓緯工程顧問有限公司 | 2 | 1 | 2 | 2 | 混凝土結構裂縫 | 未維修 | 混凝土修復，裂縫W＞0.3mm修補，水刀鑿除 | 6 | 公尺 | P14 |  | 橋墩／帽梁
113 | 35312 | 汐五高架第23標 | 國道1號汐五高架 | 國道 | 28K+509M ~29K~428M | 高公局北區養護工程分局 | 內湖工務段 | I型梁 | 預力混凝土 | 85 | 已維修：0 | NO | 檢測日期 | 檢測類別 | 檢測單位 | D | E | R | U | 劣化類型 | 狀態 | 建議維修工法 | 數量 | 單位 | 損壞位置 | 維修紀錄ID | 維修構件 | 維修工法 | 金額 | 開工日期 | 完成日期 | 維修原始紀錄日期 | 維修原始紀錄者 | 維修最後修改日期 | 維修最後修改者
[11 empty] | 未維修：52 | 1 | 2020-07-14 | 定期檢測 | 拓緯工程顧問有限公司 | 2 | 1 | 1 | 1 | 混凝土剝落、破碎、鋼筋外露、銹蝕 | 未維修 | 混凝土修復，鋼筋銹蝕處理，水刀鑿除 | 0.01 | 平方公尺 | P24 |  | 橋墩／帽梁
[11 empty] | 全部：52 | 2 | 2020-07-14 | 定期檢測 | 拓緯工程顧問有限公司 | 2 | 1 | 1 | 1 | 其他損傷 | 未維修 | 其他(清除植生) | 1 | 處 | 28K+908_oo/P12 |  | 橋護欄
[12 empty] | 3 | 2020-07-14 | 定期檢測 | 拓緯工程顧問有限公司 | 2 | 1 | 2 | 2 | 混凝土結構裂縫 | 未維修 | 混凝土修復，裂縫W＞0.3mm修補，水刀鑿除 | 6 | 公尺 | P16-1 |  | 橋墩／帽梁
[12 empty] | 4 | 2020-07-14 | 定期檢測 | 拓緯工程顧問有限公司 | 2 | 1 | 1 | 1 | 混凝土剝落、破碎、鋼筋外露、銹蝕 | 未維修 | 混凝土護欄修復 | 0.15 | 平方公尺 | 29K+206_oo |  | 橋護欄
[12 empty] | 5 | 2020-07-14 | 定期檢測 | 拓緯工程顧問有限公司 | 2 | 2 | 1 | 2 | 滲水、白華 | 未維修 | 滲水、白華處理 | 3 | 處 | P9 |  | 橋墩／帽梁
[12 empty] | 6 | 2020-07-14 | 定期檢測 | 拓緯工程顧問有限公司 | 2 | 1 | 1 | 1 | 混凝土剝落、破碎、鋼筋外露、銹蝕 | 未維修 | 混凝土修復，鋼筋銹蝕處理，水刀鑿除 | 20 | 處 | 29k+300_ii |  | 橋護欄
[12 empty] | 7 | 2020-07-14 | 定期檢測 | 拓緯工程顧問有限公司 | 2 | 1 | 1 | 1 | 混凝土剝落、破碎、鋼筋外露、銹蝕 | 未維修 | 表面蜂窩修補 | 3 | 平方公尺 | P4 |  | 橋墩／帽梁
[12 empty] | 8 | 2020-07-14 | 定期檢測 | 拓緯工程顧問有限公司 | 3 | 1 | 2 | 2 | 混凝土結構裂縫 | 未維修 | 修補寬度大於0.3mm的裂縫 | 8 | 公尺 | P5 |  | 橋墩／帽梁
[12 empty] | 9 | 2020-07-14 | 定期檢測 | 拓緯工程顧問有限公司 | 2 | 1 | 1 | 1 | 混凝土剝落、破碎、鋼筋外露、銹蝕 | 未維修 | 鋼筋除鏽及混凝土修復(<=0.4*0.4*0.05m) | 0.2 | 平方公尺 | P5 |  | 橋墩／帽梁
[12 empty] | 10 | 2020-07-14 | 定期檢測 | 拓緯工程顧問有限公司 | 2 | 1 | 2 | 2 | 混凝土結構裂縫 | 未維修 | 修補寬度大於0.3mm的裂縫 | 7 | 公尺 | P6 |  | 橋墩／帽梁
[12 empty] | 11 | 2020-07-14 | 定期檢測 | 拓緯工程顧問有限公司 | 2 | 1 | 1 | 1 | 混凝土剝落、破碎、鋼筋外露、銹蝕 | 未維修 | 鋼筋除鏽及混凝土修復(<=0.4*0.4*0.05m) | 0.02 | 平方公尺 | S15D2-1,4_B |  | 橫隔梁
[12 empty] | 12 | 2020-07-14 | 定期檢測 | 拓緯工程顧問有限公司 | 2 | 1 | 2 | 2 | 混凝土結構裂縫 | 未維修 | 修補寬度大於0.3mm的裂縫 | 9 | 公尺 | P16-1 |  | 橋墩／帽梁
[12 empty] | 13 | 2020-07-14 | 定期檢測 | 拓緯工程顧問有限公司 | 2 | 1 | 2 | 2 | 混凝土剝落、破碎、鋼筋外露、銹蝕 | 未維修 | 表面蜂窩修補 | 0.09 | 平方公尺 | P16-1 |  | 橋墩／帽梁
[12 empty] | 14 | 2020-07-14 | 定期檢測 | 拓緯工程顧問有限公司 | 2 | 1 | 2 | 2 | 混凝土結構裂縫 | 未維修 | 修補寬度大於0.3mm的裂縫 | 6 | 公尺 | P17 |  | 橋墩／帽梁
[12 empty] | 15 | 2020-07-14 | 定期檢測 | 拓緯工程顧問有限公司 | 3 | 1 | 2 | 2 | 混凝土結構裂縫 | 未維修 | 修補寬度大於0.3mm的裂縫 | 6 | 公尺 | P22 |  | 橋墩／帽梁
[12 empty] | 16 | 2020-07-14 | 定期檢測 | 拓緯工程顧問有限公司 | 2 | 1 | 2 | 2 | 混凝土剝落、破碎、鋼筋外露、銹蝕 | 未維修 | 混凝土修復(<=0.4*0.4*0.05m) | 1.5 | 平方公尺 | P21 |  | 橋墩／帽梁
[12 empty] | 17 | 2020-07-14 | 定期檢測 | 拓緯工程顧問有限公司 | 2 | 1 | 2 | 2 | 混凝土結構裂縫 | 未維修 | 修補寬度大於0.3mm的裂縫 | 5 | 公尺 | P23 |  | 橋墩／帽梁
[12 empty] | 18 | 2020-07-14 | 定期檢測 | 拓緯工程顧問有限公司 | 2 | 1 | 2 | 2 | 混凝土結構裂縫 | 未維修 | 修補寬度大於0.3mm的裂縫 | 6 | 公尺 | P24 |  | 橋墩／帽梁
[12 empty] | 19 | 2020-07-14 | 定期檢測 | 拓緯工程顧問有限公司 | 2 | 1 | 1 | 1 | 混凝土剝落、破碎、鋼筋外露、銹蝕 | 未維修 | 鋼筋除鏽及混凝土修復(<=0.4*0.4*0.05m) | 0.03 | 平方公尺 | P26 |  | 橋墩／帽梁
[12 empty] | 20 | 2020-07-14 | 定期檢測 | 拓緯工程顧問有限公司 | 2 | 1 | 1 | 1 | 混凝土剝落、破碎、鋼筋外露、銹蝕 | 未維修 | 鋼筋除鏽及混凝土修復(<=0.4*0.4*0.05m) | 0.03 | 平方公尺 | S25 |  | 橋面板
[12 empty] | 21 | 2020-07-14 | 定期檢測 | 拓緯工程顧問有限公司 | 2 | 1 | 1 | 1 | 混凝土剝落、破碎、鋼筋外露、銹蝕 | 未維修 | 修補混凝土 | 0.1 | 平方公尺 | s13_oo |  | 橋護欄
[12 empty] | 22 | 2020-07-14 | 定期檢測 | 拓緯工程顧問有限公司 | 2 | 1 | 2 | 2 | 混凝土剝落、破碎、鋼筋外露、銹蝕 | 未維修 | 鋼筋除鏽及混凝土修復(<=0.4*0.4*0.05m) | 0.1 | 平方公尺 | S6D4-3 |  | 橫隔梁
[12 empty] | 23 | 2020-07-14 | 定期檢測 | 拓緯工程顧問有限公司 | 2 | 1 | 2 | 2 | 混凝土結構裂縫 | 未維修 | 修補寬度大於0.3mm的裂縫 | 6 | 公尺 | P14 |  | 橋墩／帽梁
[12 empty] | 24 | 2020-07-14 | 定期檢測 | 拓緯工程顧問有限公司 | 2 | 1 | 2 | 2 | 混凝土結構裂縫 | 未維修 | 修補寬度大於0.3mm的裂縫 | 4 | 公尺 | P16-2 |  | 橋墩／帽梁
[12 empty] | 25 | 2020-07-14 | 定期檢測 | 拓緯工程顧問有限公司 | 2 | 1 | 1 | 1 | 其他損傷 | 未維修 | 植物清除 | 2 | 處 | S17_oo |  | 橋護欄
[12 empty] | 26 | 2020-07-14 | 定期檢測 | 拓緯工程顧問有限公司 | 3 | 1 | 2 | 2 | 混凝土結構裂縫 | 未維修 | 修補寬度大於0.3mm的裂縫 | 5 | 公尺 | P18 |  | 橋墩／帽梁
[12 empty] | 27 | 2020-07-14 | 定期檢測 | 拓緯工程顧問有限公司 | 2 | 1 | 2 | 2 | 混凝土結構裂縫 | 未維修 | 修補寬度大於0.3mm的裂縫 | 4 | 公尺 | P20 |  | 橋墩／帽梁
[12 empty] | 28 | 2020-07-14 | 定期檢測 | 拓緯工程顧問有限公司 | 2 | 1 | 2 | 2 | 混凝土剝落、破碎、鋼筋外露、銹蝕 | 未維修 |  | 0.12 | 平方公尺 | S25D3-1~6 |  | 橫隔梁
[12 empty] | 29 | 2020-07-14 | 定期檢測 | 拓緯工程顧問有限公司 | 2 | 1 | 2 | 2 | 混凝土結構裂縫 | 未維修 | 修補寬度大於0.3mm的裂縫 | 9 | 公尺 | P26 |  | 橋墩／帽梁
[12 empty] | 30 | 2020-07-14 | 定期檢測 | 拓緯工程顧問有限公司 | 3 | 1 | 2 | 2 | 混凝土結構裂縫 | 未維修 | 修補寬度大於0.3mm的裂縫 | 6 | 公尺 | P3 |  | 橋墩／帽梁
[12 empty] | 31 | 2020-07-14 | 定期檢測 | 拓緯工程顧問有限公司 | 2 | 1 | 1 | 1 | 混凝土剝落、破碎、鋼筋外露、銹蝕 | 未維修 | 表面蜂窩修補 | 0.09 | 平方公尺 | S3 |  | 橋面板
[12 empty] | 32 | 2020-07-14 | 定期檢測 | 拓緯工程顧問有限公司 | 3 | 1 | 2 | 2 | 混凝土結構裂縫 | 未維修 | 修補寬度大於0.3mm的裂縫 | 10 | 公尺 | P7 |  | 橋墩／帽梁
[12 empty] | 33 | 2020-07-14 | 定期檢測 | 拓緯工程顧問有限公司 | 2 | 1 | 1 | 1 | 混凝土剝落、破碎、鋼筋外露、銹蝕 | 未維修 | 混凝土修復(<=0.4*0.4*0.05m) | 0.01 | 平方公尺 | P7 |  | 橋墩／帽梁
[12 empty] | 34 | 2020-07-14 | 定期檢測 | 拓緯工程顧問有限公司 | 2 | 1 | 2 | 2 | 混凝土結構裂縫 | 未維修 | 修補寬度大於0.3mm的裂縫 | 5 | 公尺 | P13 |  | 橋墩／帽梁
[12 empty] | 35 | 2020-07-14 | 定期檢測 | 拓緯工程顧問有限公司 | 2 | 1 | 2 | 2 | 混凝土結構裂縫 | 未維修 | 修補寬度大於0.3mm的裂縫 | 6 | 公尺 | P15 |  | 橋墩／帽梁
[12 empty] | 36 | 2020-07-14 | 定期檢測 | 拓緯工程顧問有限公司 | 2 | 1 | 2 | 2 | 漏水 | 未維修 | 填縫劑更新 | 1 | 公尺 | P17 |  | 伸縮縫
[12 empty] | 37 | 2020-07-14 | 定期檢測 | 拓緯工程顧問有限公司 | 2 | 1 | 2 | 2 | 混凝土結構裂縫 | 未維修 | 修補寬度大於0.3mm的裂縫 | 6 | 公尺 | P19 |  | 橋墩／帽梁
[12 empty] | 38 | 2020-07-14 | 定期檢測 | 拓緯工程顧問有限公司 | 2 | 1 | 2 | 2 | 混凝土結構裂縫 | 未維修 | 修補寬度大於0.3mm的裂縫 | 4 | 公尺 | P21 |  | 橋墩／帽梁
[12 empty] | 39 | 2020-07-14 | 定期檢測 | 拓緯工程顧問有限公司 | 2 | 1 | 2 | 2 | 混凝土結構裂縫 | 未維修 | 修補寬度大於0.3mm的裂縫 | 5 | 公尺 | P25 |  | 橋墩／帽梁
[12 empty] | 40 | 2020-07-14 | 定期檢測 | 拓緯工程顧問有限公司 | 2 | 1 | 1 | 1 | 混凝土剝落、破碎、鋼筋、鋼腱或錨碇外露、銹蝕 | 未維修 | 混凝土修復(<=0.4*0.4*0.05m) | 0.03 | 平方公尺 | S25G4 |  | 主梁
[12 empty] | 41 | 2020-07-14 | 定期檢測 | 拓緯工程顧問有限公司 | 2 | 1 | 2 | 2 | 混凝土結構裂縫 | 未維修 | 修補寬度大於0.3mm的裂縫 | 6 | 公尺 | P2 |  | 橋墩／帽梁
[12 empty] | 42 | 2020-07-14 | 定期檢測 | 拓緯工程顧問有限公司 | 2 | 1 | 1 | 1 | 混凝土剝落、破碎、鋼筋外露、銹蝕 | 未維修 | 表面蜂窩修補 | 10 | 平方公尺 | P3 |  | 橋墩／帽梁
[12 empty] | 43 | 2020-07-14 | 定期檢測 | 拓緯工程顧問有限公司 | 2 | 1 | 2 | 2 | 混凝土結構裂縫 | 未維修 | 修補寬度大於0.3mm的裂縫 | 5 | 公尺 | P4 |  | 橋墩／帽梁
[12 empty] | 44 | 2020-07-14 | 定期檢測 | 拓緯工程顧問有限公司 | 3 | 1 | 2 | 2 | 滲水、白華 | 未維修 | 漏水處理 | 1 | 處 | P6 |  | 橋墩／帽梁
[12 empty] | 45 | 2020-07-14 | 定期檢測 | 拓緯工程顧問有限公司 | 2 | 1 | 2 | 2 | 混凝土結構裂縫 | 未維修 | 修補寬度大於0.3mm的裂縫 | 5 | 公尺 | P1 |  | 橋墩／帽梁
[12 empty] | 46 | 2020-07-14 | 定期檢測 | 拓緯工程顧問有限公司 | 2 | 1 | 2 | 2 | 滲水、白華 | 未維修 | 白華處理(平方公尺) | 0.01 | 平方公尺 | S1G4 |  | 主梁
[12 empty] | 47 | 2020-07-14 | 定期檢測 | 拓緯工程顧問有限公司 | 2 | 1 | 1 | 1 | 混凝土剝落、破碎、鋼筋外露、銹蝕 | 未維修 | 表面蜂窩修補 | 0.1 | 平方公尺 | S1D4-1~5 |  | 橫隔梁
[12 empty] | 48 | 2020-07-14 | 定期檢測 | 拓緯工程顧問有限公司 | 3 | 1 | 2 | 2 | 混凝土結構裂縫 | 未維修 | 修補寬度大於0.3mm的裂縫 | 6 | 公尺 | P8 |  | 橋墩／帽梁
[12 empty] | 49 | 2020-07-14 | 定期檢測 | 拓緯工程顧問有限公司 | 3 | 1 | 2 | 2 | 混凝土結構裂縫 | 未維修 | 修補寬度大於0.3mm的裂縫 | 6 | 公尺 | P10 |  | 橋墩／帽梁
[12 empty] | 50 | 2020-07-14 | 定期檢測 | 拓緯工程顧問有限公司 | 3 | 1 | 2 | 2 | 混凝土結構裂縫 | 未維修 | 修補寬度大於0.3mm的裂縫 | 8 | 公尺 | P11 |  | 橋墩／帽梁
[12 empty] | 51 | 2020-07-14 | 定期檢測 | 拓緯工程顧問有限公司 | 2 | 1 | 2 | 2 | 混凝土結構裂縫 | 未維修 | 修補寬度大於0.3mm的裂縫 | 5 | 公尺 | P13 |  | 橋墩／帽梁
[12 empty] | 52 | 2020-07-14 | 定期檢測 | 拓緯工程顧問有限公司 | 2 | 1 | 1 | 1 | 混凝土剝落、破碎、鋼筋外露、銹蝕 | 未維修 | 表面蜂窩修補 | 1 | 平方公尺 | P26 |  | 橋墩／帽梁
114 | 35313 | 汐五高架第24標 | 國道1號汐五高架 | 國道 | 28K+485M ~29K~394M | 高公局北區養護工程分局 | 內湖工務段 | I型梁 | 預力混凝土 | 85 | 已維修：0 | NO | 檢測日期 | 檢測類別 | 檢測單位 | D | E | R | U | 劣化類型 | 狀態 | 建議維修工法 | 數量 | 單位 | 損壞位置 | 維修紀錄ID | 維修構件 | 維修工法 | 金額 | 開工日期 | 完成日期 | 維修原始紀錄日期 | 維修原始紀錄者 | 維修最後修改日期 | 維修最後修改者
[11 empty] | 未維修：50 | 1 | 2020-05-05 | 定期檢測 | 拓緯工程顧問有限公司 | 2 | 1 | 1 | 1 | 排水設施損傷 | 未維修 | 聚氯乙烯塑膠管及配件，PVC管(B管厚管)，含管配件 | 3 | 處 | S21 |  | 橋梁排水設施
[11 empty] | 全部：50 | 2 | 2020-05-05 | 定期檢測 | 拓緯工程顧問有限公司 | 2 | 1 | 1 | 1 | 排水設施損傷 | 未維修 | 聚氯乙烯塑膠管及配件，PVC管(B管厚管)，含管配件 | 1 | 處 | S17 |  | 橋梁排水設施
[12 empty] | 3 | 2020-05-05 | 定期檢測 | 拓緯工程顧問有限公司 | 2 | 1 | 1 | 1 | 排水設施損傷 | 未維修 | 聚氯乙烯塑膠管及配件，PVC管(B管厚管)，含管配件 | 2 | 處 | S16 |  | 橋梁排水設施
[12 empty] | 4 | 2020-05-05 | 定期檢測 | 拓緯工程顧問有限公司 | 2 | 1 | 1 | 1 | 滲水、白華 | 未維修 | 混凝土修復，白華修補，水刀鑿除 | 4 | 處 | P16 |  | 橋墩／帽梁
[12 empty] | 5 | 2020-05-05 | 定期檢測 | 拓緯工程顧問有限公司 | 2 | 1 | 1 | 1 | 混凝土剝落、破碎、鋼筋外露、銹蝕 | 未維修 | 混凝土修復，鋼筋銹蝕處理，水刀鑿除 | 0.01 | 平方公尺 | P13 |  | 橋墩／帽梁
[12 empty] | 6 | 2020-05-05 | 定期檢測 | 拓緯工程顧問有限公司 | 2 | 1 | 1 | 1 | 其他損傷 | 未維修 | 其他(清除植生) | 1 | 處 | 28K+865_oo/S11 |  | 橋護欄
[12 empty] | 7 | 2020-05-05 | 定期檢測 | 拓緯工程顧問有限公司 | 2 | 1 | 1 | 1 | 排水設施損傷 | 未維修 | 聚氯乙烯塑膠管及配件，PVC管(B管厚管)，含管配件 | 1 | 處 | S9 |  | 橋梁排水設施
[12 empty] | 8 | 2020-05-05 | 定期檢測 | 拓緯工程顧問有限公司 | 2 | 1 | 1 | 1 | 混凝土剝落、破碎、鋼筋外露、銹蝕 | 未維修 | 混凝土修復，鋼筋銹蝕處理，水刀鑿除 | 0.01 | 平方公尺 | S3 |  | 橋面板
[12 empty] | 9 | 2020-05-05 | 定期檢測 | 拓緯工程顧問有限公司 | 2 | 1 | 2 | 2 | 混凝土剝落、破碎、鋼筋、鋼腱或錨碇外露、銹蝕 | 未維修 | 混凝土修復，鋼筋銹蝕處理，水刀鑿除 | 0.24 | 平方公尺 | S15G7 |  | 主梁
[12 empty] | 10 | 2020-05-05 | 定期檢測 | 拓緯工程顧問有限公司 | 2 | 1 | 1 | 1 | 混凝土剝落、破碎、鋼筋外露、銹蝕 | 未維修 | 混凝土修復，鋼筋銹蝕處理，水刀鑿除 | 1.2 | 平方公尺 | P12 |  | 橋墩／帽梁
[12 empty] | 11 | 2020-05-05 | 定期檢測 | 拓緯工程顧問有限公司 | 2 | 1 | 1 | 1 | 排水設施損傷 | 未維修 | 聚氯乙烯塑膠管及配件，PVC管(B管厚管)，含管配件 | 1 | 處 | S11 |  | 橋梁排水設施
[12 empty] | 12 | 2020-05-05 | 定期檢測 | 拓緯工程顧問有限公司 | 2 | 1 | 1 | 1 | 其他損傷 | 未維修 | 其他(清除植生) | 1 | 處 | 28K+808_oo/P10 |  | 橋護欄
[12 empty] | 13 | 2020-05-05 | 定期檢測 | 拓緯工程顧問有限公司 | 2 | 1 | 1 | 1 | 排水設施損傷 | 未維修 | 聚氯乙烯塑膠管及配件，PVC管(B管厚管)，含管配件 | 3 | 處 | S3 |  | 橋梁排水設施
[12 empty] | 14 | 2020-05-05 | 定期檢測 | 拓緯工程顧問有限公司 | 2 | 1 | 1 | 1 | 混凝土剝落、破碎、鋼筋外露、銹蝕 | 未維修 | 混凝土修復，鋼筋銹蝕處理，水刀鑿除 | 1.2 | 平方公尺 | P20 |  | 橋墩／帽梁
[12 empty] | 15 | 2020-05-05 | 定期檢測 | 拓緯工程顧問有限公司 | 2 | 1 | 1 | 1 | 混凝土剝落、破碎、鋼筋外露、銹蝕 | 未維修 | 混凝土修復，鋼筋銹蝕處理，水刀鑿除 | 0.03 | 平方公尺 | P17 |  | 橋墩／帽梁
[12 empty] | 16 | 2020-05-05 | 定期檢測 | 拓緯工程顧問有限公司 | 2 | 1 | 1 | 1 | 滲水、白華 | 未維修 | 白華處理 | 1 | 處 | S12 |  | 橋面板
[12 empty] | 17 | 2020-05-05 | 定期檢測 | 拓緯工程顧問有限公司 | 2 | 1 | 1 | 1 | 混凝土剝落、破碎、鋼筋外露、銹蝕 | 未維修 | 混凝土修復，鋼筋銹蝕處理，水刀鑿除 | 11 | 處 | 28K+515_oo/S1 |  | 橋護欄
[12 empty] | 18 | 2020-05-05 | 定期檢測 | 拓緯工程顧問有限公司 | 2 | 1 | 1 | 1 | 滲水、白華 | 未維修 | 混凝土修復，白華修補，水刀鑿除 | 1 | 處 | P15 |  | 橋墩／帽梁
[12 empty] | 19 | 2020-05-05 | 定期檢測 | 拓緯工程顧問有限公司 | 2 | 1 | 1 | 1 | 滲水、白華 | 未維修 | 混凝土修復，白華修補，水刀鑿除 | 1 | 處 | S3 |  | 橋面板
[12 empty] | 20 | 2020-05-05 | 定期檢測 | 拓緯工程顧問有限公司 | 2 | 1 | 1 | 1 | 其他損傷 | 未維修 | 其他(清除植生) | 1 | 處 | P1 |  | 橋墩／帽梁
[12 empty] | 21 | 2020-05-05 | 定期檢測 | 拓緯工程顧問有限公司 | 2 | 1 | 2 | 2 | 混凝土結構裂縫 | 未維修 | 修補寬度大於0.3mm的裂縫 | 3 | 公尺 | P24 |  | 橋墩／帽梁
[12 empty] | 22 | 2020-05-05 | 定期檢測 | 拓緯工程顧問有限公司 | 2 | 1 | 2 | 2 | 混凝土結構裂縫 | 未維修 | 修補寬度大於0.3mm的裂縫 | 3 | 公尺 | P19 |  | 橋墩／帽梁
[12 empty] | 23 | 2020-05-05 | 定期檢測 | 拓緯工程顧問有限公司 | 2 | 1 | 2 | 2 | 混凝土結構裂縫 | 未維修 | 修補寬度大於0.3mm的裂縫 | 6 | 公尺 | P23 |  | 橋墩／帽梁
[12 empty] | 24 | 2020-05-05 | 定期檢測 | 拓緯工程顧問有限公司 | 2 | 1 | 2 | 2 | 混凝土結構裂縫 | 未維修 | 修補寬度大於0.3mm的裂縫 | 6 | 公尺 | P22 |  | 橋墩／帽梁
[12 empty] | 25 | 2020-05-05 | 定期檢測 | 拓緯工程顧問有限公司 | 2 | 1 | 2 | 2 | 混凝土結構裂縫 | 未維修 | 修補寬度大於0.3mm的裂縫 | 9 | 公尺 | P21 |  | 橋墩／帽梁
[12 empty] | 26 | 2020-05-05 | 定期檢測 | 拓緯工程顧問有限公司 | 2 | 1 | 2 | 2 | 混凝土結構裂縫 | 未維修 | 修補寬度大於0.3mm的裂縫 | 6 | 公尺 | P20 |  | 橋墩／帽梁
[12 empty] | 27 | 2020-05-05 | 定期檢測 | 拓緯工程顧問有限公司 | 2 | 1 | 2 | 2 | 混凝土結構裂縫 | 未維修 | 修補寬度大於0.3mm的裂縫 | 2 | 公尺 | P6 |  | 橋墩／帽梁
[12 empty] | 28 | 2020-05-05 | 定期檢測 | 拓緯工程顧問有限公司 | 2 | 1 | 1 | 1 | 其他損傷 | 未維修 | 橋墩爬藤修剪 | 1 | 處 | P6 |  | 橋墩／帽梁
[12 empty] | 29 | 2020-05-05 | 定期檢測 | 拓緯工程顧問有限公司 | 2 | 1 | 2 | 2 | 混凝土結構裂縫 | 未維修 | 修補寬度大於0.3mm的裂縫 | 4 | 公尺 | P5 |  | 橋墩／帽梁
[12 empty] | 30 | 2020-05-05 | 定期檢測 | 拓緯工程顧問有限公司 | 2 | 1 | 1 | 1 | 其他損傷 | 未維修 | 橋墩爬藤修剪 | 1 | 處 | P4 |  | 橋墩／帽梁
[12 empty] | 31 | 2020-05-05 | 定期檢測 | 拓緯工程顧問有限公司 | 3 | 1 | 2 | 2 | 混凝土結構裂縫 | 未維修 | 修補寬度大於0.3mm的裂縫 | 12 | 公尺 | P15 |  | 橋墩／帽梁
[12 empty] | 32 | 2020-05-05 | 定期檢測 | 拓緯工程顧問有限公司 | 2 | 1 | 2 | 2 | 混凝土結構裂縫 | 未維修 | 修補寬度大於0.3mm的裂縫 | 3 | 公尺 | P8 |  | 橋墩／帽梁
[12 empty] | 33 | 2020-05-05 | 定期檢測 | 拓緯工程顧問有限公司 | 2 | 1 | 2 | 2 | 滲水、白華 | 未維修 | 白華處理(平方公尺) | 0.04 | 平方公尺 | P6 |  | 橋墩／帽梁
[12 empty] | 34 | 2020-05-05 | 定期檢測 | 拓緯工程顧問有限公司 | 2 | 1 | 2 | 2 | 混凝土結構裂縫 | 未維修 | 修補寬度大於0.3mm的裂縫 | 300 | 公尺 | P4 |  | 橋墩／帽梁
[12 empty] | 35 | 2020-05-05 | 定期檢測 | 拓緯工程顧問有限公司 | 2 | 1 | 1 | 1 | 其他損傷 | 未維修 | 橋墩爬藤修剪 | 1 | 處 | P2 |  | 橋墩／帽梁
[12 empty] | 36 | 2020-05-05 | 定期檢測 | 拓緯工程顧問有限公司 | 2 | 1 | 2 | 2 | 混凝土結構裂縫 | 未維修 | 修補寬度大於0.3mm的裂縫 | 3 | 公尺 | P25 |  | 橋墩／帽梁
[12 empty] | 37 | 2020-05-05 | 定期檢測 | 拓緯工程顧問有限公司 | 2 | 1 | 2 | 2 | 混凝土結構裂縫 | 未維修 | 修補寬度大於0.3mm的裂縫 | 5 | 公尺 | P18 |  | 橋墩／帽梁
[12 empty] | 38 | 2020-05-05 | 定期檢測 | 拓緯工程顧問有限公司 | 2 | 1 | 1 | 1 | 其他損傷 | 未維修 | 橋墩爬藤修剪 | 1 | 處 | P16 |  | 橋墩／帽梁
[12 empty] | 39 | 2020-05-05 | 定期檢測 | 拓緯工程顧問有限公司 | 2 | 1 | 2 | 2 | 混凝土結構裂縫 | 未維修 | 修補寬度大於0.3mm的裂縫 | 6 | 公尺 | P9 |  | 橋墩／帽梁
[12 empty] | 40 | 2020-05-05 | 定期檢測 | 拓緯工程顧問有限公司 | 2 | 1 | 2 | 2 | 混凝土結構裂縫 | 未維修 | 修補寬度大於0.3mm的裂縫 | 2 | 公尺 | P7 |  | 橋墩／帽梁
[12 empty] | 41 | 2020-05-05 | 定期檢測 | 拓緯工程顧問有限公司 | 2 | 1 | 2 | 2 | 混凝土結構裂縫 | 未維修 | 修補寬度大於0.3mm的裂縫 | 4 | 公尺 | P3 |  | 橋墩／帽梁
[12 empty] | 42 | 2020-05-05 | 定期檢測 | 拓緯工程顧問有限公司 | 2 | 1 | 1 | 1 | 混凝土結構裂縫 | 未維修 | 修補寬度大於0.3mm的裂縫 | 1.5 | 公尺 | P2 |  | 橋墩／帽梁
[12 empty] | 43 | 2020-05-05 | 定期檢測 | 拓緯工程顧問有限公司 | 2 | 1 | 2 | 2 | 混凝土結構裂縫 | 未維修 | 修補寬度大於0.3mm的裂縫 | 5 | 公尺 | P14 |  | 橋墩／帽梁
[12 empty] | 44 | 2020-05-05 | 定期檢測 | 拓緯工程顧問有限公司 | 3 | 1 | 2 | 2 | 混凝土結構裂縫 | 未維修 | 修補寬度大於0.3mm的裂縫 | 6 | 公尺 | P13 |  | 橋墩／帽梁
[12 empty] | 45 | 2020-05-05 | 定期檢測 | 拓緯工程顧問有限公司 | 3 | 1 | 2 | 2 | 混凝土結構裂縫 | 未維修 | 修補寬度大於0.3mm的裂縫 | 5 | 公尺 | P12 |  | 橋墩／帽梁
[12 empty] | 46 | 2020-05-05 | 定期檢測 | 拓緯工程顧問有限公司 | 2 | 1 | 2 | 2 | 混凝土結構裂縫 | 未維修 | 修補寬度大於0.3mm的裂縫 | 3 | 公尺 | P11 |  | 橋墩／帽梁
[12 empty] | 47 | 2020-05-05 | 定期檢測 | 拓緯工程顧問有限公司 | 2 | 1 | 2 | 2 | 混凝土結構裂縫 | 未維修 | 修補寬度大於0.3mm的裂縫 | 6 | 公尺 | P10 |  | 橋墩／帽梁
[12 empty] | 48 | 2020-05-05 | 定期檢測 | 拓緯工程顧問有限公司 | 2 | 1 | 2 | 2 | 混凝土結構裂縫 | 未維修 | 修補寬度大於0.3mm的裂縫 | 6 | 公尺 | P1 |  | 橋墩／帽梁
[12 empty] | 49 | 2020-05-05 | 定期檢測 | 拓緯工程顧問有限公司 | 2 | 1 | 1 | 1 | 混凝土剝落、破碎、鋼筋外露、銹蝕 | 未維修 | 剝落混凝土修補 | 0.02 | 平方公尺 | S1 |  | 橋護欄
[12 empty] | 50 | 2020-05-05 | 定期檢測 | 拓緯工程顧問有限公司 | 2 | 1 | 2 | 2 | 混凝土剝落、破碎、鋼筋、鋼腱或錨碇外露、銹蝕 | 未維修 | 混凝土修復(<=0.4*0.4*0.05m) | 0.03 | 平方公尺 | S1G7 |  | 主梁
115 | 35314 | 汐五高架第25標 | 國道1號汐五高架 | 國道 | 29K+428M ~30K~424.09M | 高公局北區養護工程分局 | 內湖工務段 | I型梁 | 預力混凝土 | 85 | 已維修：0 | NO | 檢測日期 | 檢測類別 | 檢測單位 | D | E | R | U | 劣化類型 | 狀態 | 建議維修工法 | 數量 | 單位 | 損壞位置 | 維修紀錄ID | 維修構件 | 維修工法 | 金額 | 開工日期 | 完成日期 | 維修原始紀錄日期 | 維修原始紀錄者 | 維修最後修改日期 | 維修最後修改者
[11 empty] | 未維修：80 | 1 | 2020-05-05 | 定期檢測 | 拓緯工程顧問有限公司 | 2 | 1 | 1 | 1 | 混凝土剝落、破碎、鋼筋外露、銹蝕 | 未維修 | 混凝土修復，鋼筋銹蝕處理，水刀鑿除 | 0.35 |  | S6D3-1-2-3-5 |  | 橫隔梁
[11 empty] | 全部：80 | 2 | 2020-05-05 | 定期檢測 | 拓緯工程顧問有限公司 | 2 | 1 | 1 | 1 | 其他損傷 | 未維修 | 其他(清除植生) | 1 | 處 | 29K+743_oo |  | 橋護欄
[12 empty] | 3 | 2020-05-05 | 定期檢測 | 拓緯工程顧問有限公司 | 2 | 1 | 1 | 1 | 排水設施損傷 | 未維修 | 聚氯乙烯塑膠管及配件，PVC管(B管厚管)，含管配件 | 1 | 處 | S12 |  | 橋梁排水設施
[12 empty] | 4 | 2020-05-05 | 定期檢測 | 拓緯工程顧問有限公司 | 2 | 1 | 1 | 1 | 混凝土剝落、破碎、鋼筋外露、銹蝕 | 未維修 | 混凝土修復，鋼筋銹蝕處理，水刀鑿除 | 0.14 | 平方公尺 | S1D4-3 |  | 橫隔梁
[12 empty] | 5 | 2020-05-05 | 定期檢測 | 拓緯工程顧問有限公司 | 2 | 1 | 1 | 1 | 混凝土剝落、破碎、鋼筋、鋼腱或錨碇外露、銹蝕 | 未維修 | 混凝土修復，鋼筋銹蝕處理，水刀鑿除 | 0.2 | 平方公尺 | S1G1 |  | 主梁
[12 empty] | 6 | 2020-05-05 | 定期檢測 | 拓緯工程顧問有限公司 | 2 | 1 | 1 | 1 | 混凝土剝落、破碎、鋼筋、鋼腱或錨碇外露、銹蝕 | 未維修 | 混凝土修復，鋼筋銹蝕處理，水刀鑿除 | 0.02 | 平方公尺 | S2G1 |  | 主梁
[12 empty] | 7 | 2020-05-05 | 定期檢測 | 拓緯工程顧問有限公司 | 2 | 1 | 1 | 1 | 混凝土剝落、破碎、鋼筋外露、銹蝕 | 未維修 | 混凝土修復，鋼筋銹蝕處理，水刀鑿除 | 1.26 | 平方公尺 | S6D2-1-2-5-6 |  | 橫隔梁
[12 empty] | 8 | 2020-05-05 | 定期檢測 | 拓緯工程顧問有限公司 | 2 | 1 | 1 | 1 | 滲水、白華 | 未維修 | 白華處理 | 4 | 處 | P23 |  | 橋墩／帽梁
[12 empty] | 9 | 2020-05-05 | 定期檢測 | 拓緯工程顧問有限公司 | 2 | 1 | 1 | 1 | 混凝土剝落、破碎、鋼筋外露、銹蝕 | 未維修 | 混凝土修復，鋼筋銹蝕處理，水刀鑿除 | 0.01 | 平方公尺 | P23 |  | 橋墩／帽梁
[12 empty] | 10 | 2020-05-05 | 定期檢測 | 拓緯工程顧問有限公司 | 2 | 1 | 2 | 2 | 滲水、白華 | 未維修 | 白華處理 | 2 | 處 | P14 |  | 橋墩／帽梁
[12 empty] | 11 | 2020-05-05 | 定期檢測 | 拓緯工程顧問有限公司 | 2 | 1 | 1 | 1 | 滲水、白華 | 未維修 | 混凝土修復，白華修補，水刀鑿除 | 1 | 處 | S23 |  | 橋面板
[12 empty] | 12 | 2020-05-05 | 定期檢測 | 拓緯工程顧問有限公司 | 2 | 1 | 1 | 1 | 滲水、白華 | 未維修 | 混凝土修復，白華修補，水刀鑿除 | 1 | 處 | S24 |  | 橋面板
[12 empty] | 13 | 2020-05-05 | 定期檢測 | 拓緯工程顧問有限公司 | 2 | 1 | 1 | 1 | 混凝土剝落、破碎、鋼筋外露、銹蝕 | 未維修 | 混凝土修復，鋼筋銹蝕處理，水刀鑿除 | 0.5 | 平方公尺 | S1D4-4 |  | 橫隔梁
[12 empty] | 14 | 2020-05-05 | 定期檢測 | 拓緯工程顧問有限公司 | 2 | 1 | 1 | 1 | 混凝土剝落、破碎、鋼筋、鋼腱或錨碇外露、銹蝕 | 未維修 | 混凝土修復，鋼筋銹蝕處理，水刀鑿除 | 0.2 | 平方公尺 | S11G2 |  | 主梁
[12 empty] | 15 | 2020-05-05 | 定期檢測 | 拓緯工程顧問有限公司 | 2 | 1 | 1 | 1 | 排水設施損傷 | 未維修 | 聚氯乙烯塑膠管及配件，PVC管(B管厚管)，含管配件 | 3 | 處 | S10 |  | 橋梁排水設施
[12 empty] | 16 | 2020-05-05 | 定期檢測 | 拓緯工程顧問有限公司 | 2 | 1 | 1 | 1 | 混凝土剝落 | 未維修 | 混凝土修復 | 0.08 | 平方公尺 | S12G1 |  | 主梁
[12 empty] | 17 | 2020-05-05 | 定期檢測 | 拓緯工程顧問有限公司 | 2 | 1 | 1 | 1 | 排水設施損傷 | 未維修 | 聚氯乙烯塑膠管及配件，PVC管(B管厚管)，含管配件 | 3 | 處 | S18 |  | 橋梁排水設施
[12 empty] | 18 | 2020-05-05 | 定期檢測 | 拓緯工程顧問有限公司 | 2 | 1 | 1 | 1 | 其他損傷 | 未維修 | 其他(清除植生) | 1 | 處 | 30K+230 |  | 橋護欄
[12 empty] | 19 | 2020-05-05 | 定期檢測 | 拓緯工程顧問有限公司 | 2 | 1 | 2 | 2 | 其他損傷 | 未維修 | 混凝土修復，裂縫W＞0.3mm修補，水刀鑿除 | 1 | 處 | 30K+230 |  | 橋護欄
[12 empty] | 20 | 2020-05-05 | 定期檢測 | 拓緯工程顧問有限公司 | 2 | 1 | 1 | 1 | 混凝土剝落、破碎、鋼筋外露、銹蝕 | 未維修 | 混凝土修復，鋼筋銹蝕處理，水刀鑿除 | 20 | 處 | 29k+500_ii |  | 橋護欄
[12 empty] | 21 | 2020-05-05 | 定期檢測 | 拓緯工程顧問有限公司 | 2 | 1 | 1 | 1 | 混凝土剝落、破碎、鋼筋外露、銹蝕 | 未維修 | 混凝土修復，鋼筋銹蝕處理，水刀鑿除 | 16 | 處 | 29k+740_oi |  | 橋護欄
[12 empty] | 22 | 2020-05-05 | 定期檢測 | 拓緯工程顧問有限公司 | 2 | 1 | 1 | 1 | 其他損傷 | 未維修 | 其他(雜物清理) | 1 | 處 | P16 |  | 橋墩／帽梁
[12 empty] | 23 | 2020-05-05 | 定期檢測 | 拓緯工程顧問有限公司 | 2 | 1 | 1 | 1 | 排水設施損傷 | 未維修 | 聚氯乙烯塑膠管及配件，PVC管(B管厚管)，含管配件 | 3 | 處 | S22 |  | 橋梁排水設施
[12 empty] | 24 | 2020-05-05 | 定期檢測 | 拓緯工程顧問有限公司 | 2 | 1 | 1 | 1 | 排水設施損傷 | 未維修 | 聚氯乙烯塑膠管及配件，PVC管(B管厚管)，含管配件 | 1 | 處 | P23 |  | 橋梁排水設施
[12 empty] | 25 | 2020-05-05 | 定期檢測 | 拓緯工程顧問有限公司 | 2 | 1 | 2 | 2 | 滲水、白華 | 未維修 | 滲水處理 | 1 | 處 | S26 |  | 橋面板
[12 empty] | 26 | 2020-05-05 | 定期檢測 | 拓緯工程顧問有限公司 | 2 | 1 | 1 | 1 | 混凝土剝落、破碎、鋼筋外露、銹蝕 | 未維修 | 混凝土修復，鋼筋銹蝕處理，水刀鑿除 | 20 | 處 | 29k+740_ii |  | 橋護欄
[12 empty] | 27 | 2020-05-05 | 定期檢測 | 拓緯工程顧問有限公司 | 2 | 1 | 1 | 1 | 混凝土剝落、破碎、鋼筋外露、銹蝕 | 未維修 | 混凝土修復，鋼筋銹蝕處理，水刀鑿除 | 0.05 | 平方公尺 | S16D2-3 |  | 橫隔梁
[12 empty] | 28 | 2020-05-05 | 定期檢測 | 拓緯工程顧問有限公司 | 2 | 1 | 1 | 1 | 混凝土剝落、破碎、鋼筋外露、銹蝕 | 未維修 | 混凝土修復，鋼筋銹蝕處理，水刀鑿除 | 0.03 | 平方公尺 | S16D3-1 |  | 橫隔梁
[12 empty] | 29 | 2020-05-05 | 定期檢測 | 拓緯工程顧問有限公司 | 2 | 1 | 1 | 1 | 混凝土剝落、破碎、鋼筋外露、銹蝕 | 未維修 | 混凝土修復，鋼筋銹蝕處理，水刀鑿除 | 0.03 | 平方公尺 | S28 |  | 橋面板
[12 empty] | 30 | 2020-05-05 | 定期檢測 | 拓緯工程顧問有限公司 | 2 | 1 | 1 | 1 | 排水設施損傷 | 未維修 | 聚氯乙烯塑膠管及配件，PVC管(B管厚管)，含管配件 | 1 | 處 | S28 |  | 橋梁排水設施
[12 empty] | 31 | 2020-05-05 | 定期檢測 | 拓緯工程顧問有限公司 | 2 | 1 | 1 | 1 | 排水設施損傷 | 未維修 | 聚氯乙烯塑膠管及配件，PVC管(B管厚管)，含管配件 | 2 | 處 | S27 |  | 橋梁排水設施
[12 empty] | 32 | 2020-05-05 | 定期檢測 | 拓緯工程顧問有限公司 | 2 | 1 | 1 | 1 | 防止落橋裝置損傷 | 未維修 | 混凝土座鋼筋外露修復 | 6 | 個 | P1 |  | 防落設施
[12 empty] | 33 | 2020-05-05 | 定期檢測 | 拓緯工程顧問有限公司 | 3 | 1 | 2 | 2 | 混凝土結構裂縫 | 未維修 | 修補寬度大於0.3mm的裂縫 | 8 | 公尺 | P4-1 |  | 橋墩／帽梁
[12 empty] | 34 | 2020-05-05 | 定期檢測 | 拓緯工程顧問有限公司 | 2 | 1 | 1 | 1 | 混凝土剝落、破碎、鋼筋外露、銹蝕 | 未維修 | 鋼筋除鏽及混凝土修復(<=0.4*0.4*0.05m) | 0.2 | 平方公尺 | P4-2 |  | 橋墩／帽梁
[12 empty] | 35 | 2020-05-05 | 定期檢測 | 拓緯工程顧問有限公司 | 2 | 1 | 2 | 2 | 混凝土結構裂縫 | 未維修 | 修補寬度大於0.3mm的裂縫 | 6 | 公尺 | P7 |  | 橋墩／帽梁
[12 empty] | 36 | 2020-05-05 | 定期檢測 | 拓緯工程顧問有限公司 | 2 | 1 | 1 | 1 | 防止落橋裝置損傷 | 未維修 | 混凝土座鋼筋外露修復 | 6 | 個 | P11 |  | 防落設施
[12 empty] | 37 | 2020-05-05 | 定期檢測 | 拓緯工程顧問有限公司 | 3 | 1 | 2 | 2 | 混凝土結構裂縫 | 未維修 | 修補寬度大於0.3mm的裂縫 | 7 | 公尺 | P13 |  | 橋墩／帽梁
[12 empty] | 38 | 2020-05-05 | 定期檢測 | 拓緯工程顧問有限公司 | 2 | 1 | 2 | 2 | 混凝土結構裂縫 | 未維修 | 修補寬度大於0.3mm的裂縫 | 3 | 公尺 | P15 |  | 橋墩／帽梁
[12 empty] | 39 | 2020-05-05 | 定期檢測 | 拓緯工程顧問有限公司 | 2 | 1 | 1 | 1 | 其他損傷 | 未維修 | 橋墩爬藤修剪 | 1 | 處 | P17 |  | 橋墩／帽梁
[12 empty] | 40 | 2020-05-05 | 定期檢測 | 拓緯工程顧問有限公司 | 2 | 1 | 2 | 2 | 混凝土結構裂縫 | 未維修 | 修補寬度大於0.3mm的裂縫 | 3 | 公尺 | P21 |  | 橋墩／帽梁
[12 empty] | 41 | 2020-05-05 | 定期檢測 | 拓緯工程顧問有限公司 | 2 | 1 | 1 | 1 | 其他損傷 | 未維修 | 橋墩爬藤修剪 | 1 | 處 | P24 |  | 橋墩／帽梁
[12 empty] | 42 | 2020-05-05 | 定期檢測 | 拓緯工程顧問有限公司 | 2 | 1 | 1 | 1 | 混凝土剝落、破碎、鋼筋外露、銹蝕 | 未維修 | 鋼筋除鏽及混凝土修復(<=0.4*0.4*0.05m) | 0.5 | 平方公尺 | P28 |  | 橋墩／帽梁
[12 empty] | 43 | 2020-05-05 | 定期檢測 | 拓緯工程顧問有限公司 | 2 | 1 | 1 | 1 | 其他損傷 | 未維修 | 雜物及破碎混凝土塊清理(木材） | 2 | 處 | P6 |  | 橋墩／帽梁
[12 empty] | 44 | 2020-05-05 | 定期檢測 | 拓緯工程顧問有限公司 | 2 | 1 | 1 | 1 | 其他損傷 | 未維修 | 植生清除 | 1 | 處 | S6 |  | 橋梁排水設施
[12 empty] | 45 | 2020-05-05 | 定期檢測 | 拓緯工程顧問有限公司 | 2 | 2 | 1 | 1 | 混凝土剝落、破碎、鋼筋外露、銹蝕 | 未維修 | 表面蜂窩修補 | 12 | 平方公尺 | P8 |  | 橋墩／帽梁
[12 empty] | 46 | 2020-05-05 | 定期檢測 | 拓緯工程顧問有限公司 | 2 | 1 | 2 | 2 | 混凝土結構裂縫 | 未維修 | 修補寬度大於0.3mm的裂縫 | 5 | 公尺 | P11 |  | 橋墩／帽梁
[12 empty] | 47 | 2020-05-05 | 定期檢測 | 拓緯工程顧問有限公司 | 2 | 1 | 2 | 2 | 混凝土結構裂縫 | 未維修 | 修補寬度大於0.3mm的裂縫 | 6 | 公尺 | P12 |  | 橋墩／帽梁
[12 empty] | 48 | 2020-05-05 | 定期檢測 | 拓緯工程顧問有限公司 | 2 | 1 | 2 | 2 | 混凝土結構裂縫 | 未維修 | 修補寬度大於0.3mm的裂縫 | 3 | 公尺 | P16 |  | 橋墩／帽梁
[12 empty] | 49 | 2020-05-05 | 定期檢測 | 拓緯工程顧問有限公司 | 2 | 1 | 1 | 1 | 混凝土剝落、破碎、鋼筋外露、銹蝕 | 未維修 | 表面蜂窩修補 | 0.01 | 平方公尺 | S17D3-1 |  | 橫隔梁
[12 empty] | 50 | 2020-05-05 | 定期檢測 | 拓緯工程顧問有限公司 | 3 | 1 | 2 | 2 | 混凝土結構裂縫 | 未維修 | 修補寬度大於0.3mm的裂縫 | 3 | 公尺 | P20 |  | 橋墩／帽梁
[12 empty] | 51 | 2020-05-05 | 定期檢測 | 拓緯工程顧問有限公司 | 2 | 1 | 2 | 2 | 混凝土結構裂縫 | 未維修 | 修補寬度大於0.3mm的裂縫 | 4 | 公尺 | P22 |  | 橋墩／帽梁
[12 empty] | 52 | 2020-05-05 | 定期檢測 | 拓緯工程顧問有限公司 | 2 | 1 | 2 | 2 | 混凝土結構裂縫 | 未維修 | 修補寬度大於0.3mm的裂縫 | 2 | 公尺 | P24 |  | 橋墩／帽梁
[12 empty] | 53 | 2020-05-05 | 定期檢測 | 拓緯工程顧問有限公司 | 2 | 1 | 2 | 2 | 混凝土結構裂縫 | 未維修 | 修補寬度大於0.3mm的裂縫 | 6 | 公尺 | P28 |  | 橋墩／帽梁
[12 empty] | 54 | 2020-05-05 | 定期檢測 | 拓緯工程顧問有限公司 | 2 | 1 | 2 | 2 | 混凝土結構裂縫 | 未維修 | 修補寬度大於0.3mm的裂縫 | 3 | 公尺 | P26 |  | 橋墩／帽梁
[12 empty] | 55 | 2020-05-05 | 定期檢測 | 拓緯工程顧問有限公司 | 2 | 1 | 2 | 2 | 混凝土結構裂縫 | 未維修 | 修補寬度大於0.3mm的裂縫 | 5 | 公尺 | P2 |  | 橋墩／帽梁
[12 empty] | 56 | 2020-05-05 | 定期檢測 | 拓緯工程顧問有限公司 | 2 | 1 | 2 | 2 | 混凝土結構裂縫 | 未維修 | 修補寬度大於0.3mm的裂縫 | 6 | 公尺 | P3 |  | 橋墩／帽梁
[12 empty] | 57 | 2020-05-05 | 定期檢測 | 拓緯工程顧問有限公司 | 2 | 1 | 1 | 1 | 混凝土剝落、破碎、鋼筋外露、銹蝕 | 未維修 | 鋼筋除鏽及混凝土修復(<=0.4*0.4*0.05m) | 0.01 | 平方公尺 | P3 |  | 橋墩／帽梁
[12 empty] | 58 | 2020-05-05 | 定期檢測 | 拓緯工程顧問有限公司 | 2 | 1 | 1 | 1 | 其他損傷 | 未維修 | 鋼筋凸出切除 | 2 | 處 | S3D5-1,2 |  | 橫隔梁
[12 empty] | 59 | 2020-05-05 | 定期檢測 | 拓緯工程顧問有限公司 | 2 | 1 | 1 | 1 | 其他損傷 | 未維修 | 植生清除 | 1 | 處 | P8 |  | 橋梁排水設施
[12 empty] | 60 | 2020-05-05 | 定期檢測 | 拓緯工程顧問有限公司 | 3 | 1 | 2 | 2 | 混凝土結構裂縫 | 未維修 | 修補寬度大於0.3mm的裂縫 | 5 | 公尺 | P9 |  | 橋墩／帽梁
[12 empty] | 61 | 2020-05-05 | 定期檢測 | 拓緯工程顧問有限公司 | 2 | 1 | 1 | 1 | 混凝土剝落、破碎、鋼筋外露、銹蝕 | 未維修 | 表面蜂窩修補 | 2 | 平方公尺 | P10 |  | 橋墩／帽梁
[12 empty] | 62 | 2020-05-05 | 定期檢測 | 拓緯工程顧問有限公司 | 2 | 1 | 2 | 2 | 混凝土結構裂縫 | 未維修 | 修補寬度大於0.3mm的裂縫 | 6 | 公尺 | P10 |  | 橋墩／帽梁
[12 empty] | 63 | 2020-05-05 | 定期檢測 | 拓緯工程顧問有限公司 | 2 | 1 | 2 | 2 | 混凝土結構裂縫 | 未維修 | 修補寬度大於0.3mm的裂縫 | 4 | 公尺 | P18 |  | 橋墩／帽梁
[12 empty] | 64 | 2020-05-05 | 定期檢測 | 拓緯工程顧問有限公司 | 2 | 1 | 2 | 2 | 混凝土結構裂縫 | 未維修 | 修補寬度大於0.3mm的裂縫 | 3 | 公尺 | P19 |  | 橋墩／帽梁
[12 empty] | 65 | 2020-05-05 | 定期檢測 | 拓緯工程顧問有限公司 | 3 | 1 | 2 | 2 | 混凝土剝落、破碎、鋼筋外露、銹蝕 | 未維修 | 表面蜂窩修補 | 2 | 平方公尺 | P19 |  | 橋墩／帽梁
[12 empty] | 66 | 2020-05-05 | 定期檢測 | 拓緯工程顧問有限公司 | 2 | 1 | 1 | 1 | 防止落橋裝置損傷 | 未維修 | 混凝土座鋼筋外露修復 | 1 | 個 | P19G2G3 |  | 防落設施
[12 empty] | 67 | 2020-05-05 | 定期檢測 | 拓緯工程顧問有限公司 | 2 | 1 | 2 | 2 | 混凝土結構裂縫 | 未維修 | 修補寬度大於0.3mm的裂縫 | 3 | 公尺 | P1 |  | 橋墩／帽梁
[12 empty] | 68 | 2020-05-05 | 定期檢測 | 拓緯工程顧問有限公司 | 2 | 1 | 1 | 1 | 混凝土剝落、破碎、鋼筋外露、銹蝕 | 未維修 | 表面蜂窩修補 | 0.09 | 平方公尺 | P4-1 |  | 橋墩／帽梁
[12 empty] | 69 | 2020-05-05 | 定期檢測 | 拓緯工程顧問有限公司 | 2 | 1 | 2 | 2 | 混凝土結構裂縫 | 未維修 | 修補寬度大於0.3mm的裂縫 | 3 | 公尺 | P4-2 |  | 橋墩／帽梁
[12 empty] | 70 | 2020-05-05 | 定期檢測 | 拓緯工程顧問有限公司 | 2 | 1 | 1 | 1 | 防止落橋裝置損傷 | 未維修 | 混凝土座鋼筋外露修復 | 6 | 個 | P4 |  | 防落設施
[12 empty] | 71 | 2020-05-05 | 定期檢測 | 拓緯工程顧問有限公司 | 3 | 1 | 2 | 2 | 混凝土結構裂縫 | 未維修 | 修補寬度大於0.3mm的裂縫 | 12 | 公尺 | P5 |  | 橋墩／帽梁
[12 empty] | 72 | 2020-05-05 | 定期檢測 | 拓緯工程顧問有限公司 | 2 | 1 | 1 | 1 | 混凝土剝落、破碎、鋼筋外露、銹蝕 | 未維修 | 表面蜂窩修補 | 0.04 | 平方公尺 | S4D3-5,6 |  | 橫隔梁
[12 empty] | 73 | 2020-05-05 | 定期檢測 | 拓緯工程顧問有限公司 | 2 | 1 | 2 | 2 | 混凝土結構裂縫 | 未維修 | 修補寬度大於0.3mm的裂縫 | 6 | 公尺 | P6 |  | 橋墩／帽梁
[12 empty] | 74 | 2020-05-05 | 定期檢測 | 拓緯工程顧問有限公司 | 2 | 1 | 1 | 1 | 混凝土剝落、破碎、鋼筋外露、銹蝕 | 未維修 | 表面蜂窩修補 | 2 | 平方公尺 | P13 |  | 橋墩／帽梁
[12 empty] | 75 | 2020-05-05 | 定期檢測 | 拓緯工程顧問有限公司 | 2 | 1 | 1 | 1 | 混凝土剝落、破碎、鋼筋外露、銹蝕 | 未維修 | 鋼筋除鏽及混凝土修復(<=0.4*0.4*0.05m) | 0.2 | 平方公尺 | s12D4-3 D4-4 |  | 橫隔梁
[12 empty] | 76 | 2020-05-05 | 定期檢測 | 拓緯工程顧問有限公司 | 2 | 1 | 1 | 1 | 混凝土剝落、破碎、鋼筋外露、銹蝕 | 未維修 | 鋼筋除鏽及混凝土修復(<=0.4*0.4*0.05m) | 0.08 | 平方公尺 | P14 |  | 橋墩／帽梁
[12 empty] | 77 | 2020-05-05 | 定期檢測 | 拓緯工程顧問有限公司 | 2 | 1 | 2 | 2 | 混凝土結構裂縫 | 未維修 | 修補寬度大於0.3mm的裂縫 | 9 | 公尺 | P14 |  | 橋墩／帽梁
[12 empty] | 78 | 2020-05-05 | 定期檢測 | 拓緯工程顧問有限公司 | 2 | 1 | 2 | 2 | 混凝土結構裂縫 | 未維修 | 修補寬度大於0.3mm的裂縫 | 4 | 公尺 | P25 |  | 橋墩／帽梁
[12 empty] | 79 | 2020-05-05 | 定期檢測 | 拓緯工程顧問有限公司 | 2 | 1 | 1 | 1 | 混凝土剝落、破碎、鋼筋外露、銹蝕 | 未維修 | 表面蜂窩修補 | 0.03 | 平方公尺 | S27D4-4 |  | 橫隔梁
[12 empty] | 80 | 2020-05-05 | 定期檢測 | 拓緯工程顧問有限公司 | 2 | 1 | 2 | 2 | 混凝土結構裂縫 | 未維修 | 修補寬度大於0.3mm的裂縫 | 3 | 公尺 | P27 |  | 橋墩／帽梁
116 | 35315 | 汐五高架第26標 | 國道1號汐五高架 | 國道 | 29K+402M ~30K~439.94M | 高公局北區養護工程分局 | 內湖工務段 | I型梁 | 預力混凝土 | 85 | 已維修：0 | NO | 檢測日期 | 檢測類別 | 檢測單位 | D | E | R | U | 劣化類型 | 狀態 | 建議維修工法 | 數量 | 單位 | 損壞位置 | 維修紀錄ID | 維修構件 | 維修工法 | 金額 | 開工日期 | 完成日期 | 維修原始紀錄日期 | 維修原始紀錄者 | 維修最後修改日期 | 維修最後修改者
[11 empty] | 未維修：55 | 1 | 2020-05-05 | 定期檢測 | 拓緯工程顧問有限公司 | 2 | 1 | 2 | 2 | 混凝土結構裂縫 | 未維修 | 修補寬度大於0.3mm的裂縫 | 6 | 公尺 | p8 |  | 橋墩／帽梁
[11 empty] | 全部：55 | 2 | 2020-05-05 | 定期檢測 | 拓緯工程顧問有限公司 | 2 | 1 | 1 | 1 | 混凝土剝落、破碎、鋼筋外露、銹蝕 | 未維修 | 表面蜂窩修補 | 4 | 平方公尺 | p9 |  | 橋墩／帽梁
[12 empty] | 3 | 2020-05-05 | 定期檢測 | 拓緯工程顧問有限公司 | 2 | 1 | 2 | 2 | 混凝土結構裂縫 | 未維修 | 修補寬度大於0.3mm的裂縫 | 5 | 公尺 | p9 |  | 橋墩／帽梁
[12 empty] | 4 | 2020-05-05 | 定期檢測 | 拓緯工程顧問有限公司 | 2 | 1 | 1 | 1 | 滲水、白華 | 未維修 | 白華處理(平方公尺) | 0.02 | 平方公尺 | p10 |  | 橋墩／帽梁
[12 empty] | 5 | 2020-05-05 | 定期檢測 | 拓緯工程顧問有限公司 | 2 | 1 | 2 | 2 | 混凝土結構裂縫 | 未維修 | 修補寬度大於0.3mm的裂縫 | 8 | 公尺 | P1 |  | 橋墩／帽梁
[12 empty] | 6 | 2020-05-05 | 定期檢測 | 拓緯工程顧問有限公司 | 3 | 1 | 2 | 2 | 混凝土結構裂縫 | 未維修 | 修補寬度大於0.3mm的裂縫 | 8 | 公尺 | p3-2 |  | 橋墩／帽梁
[12 empty] | 7 | 2020-05-05 | 定期檢測 | 拓緯工程顧問有限公司 | 2 | 1 | 2 | 2 | 混凝土結構裂縫 | 未維修 | 修補寬度大於0.3mm的裂縫 | 8 | 公尺 | P6 |  | 橋墩／帽梁
[12 empty] | 8 | 2020-05-05 | 定期檢測 | 拓緯工程顧問有限公司 | 3 | 1 | 2 | 2 | 混凝土結構裂縫 | 未維修 | 修補寬度大於0.3mm的裂縫 | 6 | 公尺 | P7 |  | 橋墩／帽梁
[12 empty] | 9 | 2020-05-05 | 定期檢測 | 拓緯工程顧問有限公司 | 2 | 1 | 1 | 1 | 混凝土剝落、破碎、鋼筋外露、銹蝕 | 未維修 | 鋼筋除鏽及混凝土修復(<=0.4*0.4*0.05m) | 0.06 | 平方公尺 | S10 |  | 橋面板
[12 empty] | 10 | 2020-05-05 | 定期檢測 | 拓緯工程顧問有限公司 | 3 | 1 | 2 | 2 | 混凝土結構裂縫 | 未維修 | 修補寬度大於0.3mm的裂縫 | 10 | 公尺 | P15 |  | 橋墩／帽梁
[12 empty] | 11 | 2020-05-05 | 定期檢測 | 拓緯工程顧問有限公司 | 2 | 1 | 2 | 2 | 混凝土結構裂縫 | 未維修 | 修補寬度大於0.3mm的裂縫 | 8 | 公尺 | p16 |  | 橋墩／帽梁
[12 empty] | 12 | 2020-05-05 | 定期檢測 | 拓緯工程顧問有限公司 | 2 | 1 | 1 | 1 | 滲水、白華 | 未維修 | 白華處理(平方公尺) | 0.7 | 平方公尺 | p17 |  | 橋墩／帽梁
[12 empty] | 13 | 2020-05-05 | 定期檢測 | 拓緯工程顧問有限公司 | 2 | 1 | 2 | 2 | 混凝土結構裂縫 | 未維修 | 修補寬度大於0.3mm的裂縫 | 6 | 公尺 | P2 |  | 橋墩／帽梁
[12 empty] | 14 | 2020-05-05 | 定期檢測 | 拓緯工程顧問有限公司 | 2 | 1 | 2 | 2 | 混凝土結構裂縫 | 未維修 | 修補寬度大於0.3mm的裂縫 | 6 | 公尺 | p3-1 |  | 橋墩／帽梁
[12 empty] | 15 | 2020-05-05 | 定期檢測 | 拓緯工程顧問有限公司 | 2 | 1 | 1 | 1 | 混凝土剝落、破碎、鋼筋外露、銹蝕 | 未維修 | 表面蜂窩修補 | 0.6 | 平方公尺 | P6 |  | 橋墩／帽梁
[12 empty] | 16 | 2020-05-05 | 定期檢測 | 拓緯工程顧問有限公司 | 2 | 1 | 1 | 1 | 滲水、白華 | 未維修 | 白華處理(平方公尺) | 0.24 | 平方公尺 | P8 |  | 橋墩／帽梁
[12 empty] | 17 | 2020-05-05 | 定期檢測 | 拓緯工程顧問有限公司 | 2 | 1 | 2 | 2 | 混凝土結構裂縫 | 未維修 | 修補寬度大於0.3mm的裂縫 | 6 | 公尺 | p10 |  | 橋墩／帽梁
[12 empty] | 18 | 2020-05-05 | 定期檢測 | 拓緯工程顧問有限公司 | 2 | 1 | 1 | 1 | 滲水、白華 | 未維修 | 白華處理(平方公尺) | 0.9 | 平方公尺 | P11 |  | 橋墩／帽梁
[12 empty] | 19 | 2020-05-05 | 定期檢測 | 拓緯工程顧問有限公司 | 2 | 1 | 1 | 1 | 滲水、白華 | 未維修 | 白華處理(平方公尺) | 0.02 | 平方公尺 | p15 |  | 橋墩／帽梁
[12 empty] | 20 | 2020-05-05 | 定期檢測 | 拓緯工程顧問有限公司 | 2 | 1 | 2 | 2 | 混凝土結構裂縫 | 未維修 | 修補寬度大於0.3mm的裂縫 | 10 | 公尺 | p17 |  | 橋墩／帽梁
[12 empty] | 21 | 2020-05-05 | 定期檢測 | 拓緯工程顧問有限公司 | 2 | 1 | 1 | 1 | 混凝土剝落、破碎、鋼筋外露、銹蝕 | 未維修 | 鋼筋除鏽及混凝土修復(<=0.4*0.4*0.05m) | 0.1 | 平方公尺 | S3D4-6 |  | 橫隔梁
[12 empty] | 22 | 2020-05-05 | 定期檢測 | 拓緯工程顧問有限公司 | 2 | 1 | 2 | 2 | 混凝土結構裂縫 | 未維修 | 修補寬度大於0.3mm的裂縫 | 10 | 公尺 | P4 |  | 橋墩／帽梁
[12 empty] | 23 | 2020-05-05 | 定期檢測 | 拓緯工程顧問有限公司 | 2 | 1 | 2 | 2 | 混凝土結構裂縫 | 未維修 | 修補寬度大於0.3mm的裂縫 | 7 | 公尺 | P5 |  | 橋墩／帽梁
[12 empty] | 24 | 2020-05-05 | 定期檢測 | 拓緯工程顧問有限公司 | 2 | 1 | 1 | 1 | 滲水、白華 | 未維修 | 白華處理(平方公尺) | 0.3 | 平方公尺 | P5 |  | 橋墩／帽梁
[12 empty] | 25 | 2020-05-05 | 定期檢測 | 拓緯工程顧問有限公司 | 3 | 1 | 2 | 2 | 混凝土結構裂縫 | 未維修 | 修補寬度大於0.3mm的裂縫 | 6 | 公尺 | P11 |  | 橋墩／帽梁
[12 empty] | 26 | 2020-05-05 | 定期檢測 | 拓緯工程顧問有限公司 | 2 | 1 | 2 | 2 | 混凝土結構裂縫 | 未維修 | 修補寬度大於0.3mm的裂縫 | 10 | 公尺 | p12 |  | 橋墩／帽梁
[12 empty] | 27 | 2020-05-05 | 定期檢測 | 拓緯工程顧問有限公司 | 3 | 1 | 2 | 2 | 混凝土結構裂縫 | 未維修 | 修補寬度大於0.3mm的裂縫 | 10 | 公尺 | P13 |  | 橋墩／帽梁
[12 empty] | 28 | 2020-05-05 | 定期檢測 | 拓緯工程顧問有限公司 | 3 | 1 | 2 | 2 | 混凝土結構裂縫 | 未維修 | 修補寬度大於0.3mm的裂縫 | 8 | 公尺 | P14 |  | 橋墩／帽梁
[12 empty] | 29 | 2020-05-05 | 定期檢測 | 拓緯工程顧問有限公司 | 3 | 1 | 2 | 2 | 混凝土結構裂縫 | 未維修 | 修補寬度大於0.3mm的裂縫 | 10 | 公尺 | P23 |  | 橋墩／帽梁
[12 empty] | 30 | 2020-05-05 | 定期檢測 | 拓緯工程顧問有限公司 | 2 | 1 | 2 | 2 | 混凝土結構裂縫 | 未維修 | 修補寬度大於0.3mm的裂縫 | 12 | 公尺 | P24 |  | 橋墩／帽梁
[12 empty] | 31 | 2020-05-05 | 定期檢測 | 拓緯工程顧問有限公司 | 2 | 1 | 2 | 2 | 混凝土結構裂縫 | 未維修 | 修補寬度大於0.3mm的裂縫 | 7 | 公尺 | p25 |  | 橋墩／帽梁
[12 empty] | 32 | 2020-05-05 | 定期檢測 | 拓緯工程顧問有限公司 | 2 | 1 | 2 | 2 | 混凝土結構裂縫 | 未維修 | 修補寬度大於0.3mm的裂縫 | 3 | 公尺 | p26 |  | 橋墩／帽梁
[12 empty] | 33 | 2020-05-05 | 定期檢測 | 拓緯工程顧問有限公司 | 2 | 1 | 2 | 2 | 混凝土結構裂縫 | 未維修 | 修補寬度大於0.3mm的裂縫 | 6 | 公尺 | P21 |  | 橋墩／帽梁
[12 empty] | 34 | 2020-05-05 | 定期檢測 | 拓緯工程顧問有限公司 | 2 | 1 | 1 | 1 | 混凝土剝落、破碎、鋼筋外露、銹蝕 | 未維修 | 鋼筋除鏽及混凝土修復(<=0.4*0.4*0.05m) | 0.02 | 平方公尺 | p22 |  | 橋墩／帽梁
[12 empty] | 35 | 2020-05-05 | 定期檢測 | 拓緯工程顧問有限公司 | 2 | 1 | 2 | 2 | 混凝土結構裂縫 | 未維修 | 修補寬度大於0.3mm的裂縫 | 5 | 公尺 | P28 |  | 橋墩／帽梁
[12 empty] | 36 | 2020-05-05 | 定期檢測 | 拓緯工程顧問有限公司 | 2 | 1 | 2 | 2 | 混凝土結構裂縫 | 未維修 | 修補寬度大於0.3mm的裂縫 | 6 | 公尺 | p18 |  | 橋墩／帽梁
[12 empty] | 37 | 2020-05-05 | 定期檢測 | 拓緯工程顧問有限公司 | 3 | 1 | 2 | 2 | 混凝土結構裂縫 | 未維修 | 修補寬度大於0.3mm的裂縫 | 8 | 公尺 | p19 |  | 橋墩／帽梁
[12 empty] | 38 | 2020-05-05 | 定期檢測 | 拓緯工程顧問有限公司 | 2 | 1 | 1 | 1 | 混凝土剝落、破碎、鋼筋外露、銹蝕 | 未維修 | 鋼筋除鏽及混凝土修復(<=0.4*0.4*0.05m) | 0.06 | 平方公尺 | p19 |  | 橋墩／帽梁
[12 empty] | 39 | 2020-05-05 | 定期檢測 | 拓緯工程顧問有限公司 | 2 | 1 | 1 | 1 | 混凝土剝落、破碎、鋼筋外露、銹蝕 | 未維修 | 表面蜂窩修補 | 0.14 | 平方公尺 | p20 |  | 橋墩／帽梁
[12 empty] | 40 | 2020-05-05 | 定期檢測 | 拓緯工程顧問有限公司 | 2 | 1 | 2 | 2 | 混凝土剝落、破碎、鋼筋外露、銹蝕 | 未維修 | 修補寬度大於0.3mm的裂縫 | 4 | 公尺 | p29 |  | 橋墩／帽梁
[12 empty] | 41 | 2020-05-05 | 定期檢測 | 拓緯工程顧問有限公司 | 2 | 1 | 1 | 1 | 滲水、白華 | 未維修 | 白華處理(平方公尺) | 1.8 | 平方公尺 | S29 |  | 橋面板
[12 empty] | 42 | 2020-05-05 | 定期檢測 | 拓緯工程顧問有限公司 | 3 | 1 | 2 | 2 | 混凝土結構裂縫 | 未維修 | 修補寬度大於0.3mm的裂縫 | 20 | 公尺 | P22 |  | 橋墩／帽梁
[12 empty] | 43 | 2020-05-05 | 定期檢測 | 拓緯工程顧問有限公司 | 2 | 1 | 1 | 1 | 混凝土剝落、破碎、鋼筋外露、銹蝕 | 未維修 | 鋼筋除鏽及混凝土修復(<=0.4*0.4*0.05m) | 0.01 | 平方公尺 | S22D2-2 |  | 橫隔梁
[12 empty] | 44 | 2020-05-05 | 定期檢測 | 拓緯工程顧問有限公司 | 2 | 1 | 1 | 1 | 混凝土剝落、破碎、鋼筋外露、銹蝕 | 未維修 | 鋼筋除鏽及混凝土修復(<=0.4*0.4*0.05m) | 0.06 | 平方公尺 | S26D3-4 |  | 橫隔梁
[12 empty] | 45 | 2020-05-05 | 定期檢測 | 拓緯工程顧問有限公司 | 2 | 1 | 2 | 2 | 混凝土結構裂縫 | 未維修 | 修補寬度大於0.3mm的裂縫 | 3 | 公尺 | P27 |  | 橋墩／帽梁
[12 empty] | 46 | 2020-05-05 | 定期檢測 | 拓緯工程顧問有限公司 | 2 | 1 | 1 | 1 | 滲水、白華 | 未維修 | 混凝土修復，白華修補，水刀鑿除 | 3 | 處 | S12 |  | 橋面板
[12 empty] | 47 | 2020-05-05 | 定期檢測 | 拓緯工程顧問有限公司 | 2 | 1 | 1 | 1 | 滲水、白華 | 未維修 | 白華處理 | 9 | 處 | S11 |  | 橋面板
[12 empty] | 48 | 2020-05-05 | 定期檢測 | 拓緯工程顧問有限公司 | 2 | 1 | 2 | 2 | 混凝土結構裂縫 | 未維修 | 混凝土修復，裂縫W＞0.3mm修補，水刀鑿除 | 1.5 | 公尺 | P20 |  | 橋墩／帽梁
[12 empty] | 49 | 2020-05-05 | 定期檢測 | 拓緯工程顧問有限公司 | 2 | 1 | 1 | 1 | 其他損傷 | 未維修 | 其他(清除植生) | 1 | 處 | 30K+909_oo/P19 |  | 橋護欄
[12 empty] | 50 | 2020-05-05 | 定期檢測 | 拓緯工程顧問有限公司 | 2 | 1 | 1 | 1 | 滲水、白華 | 未維修 | 混凝土修復，白華修補，水刀鑿除 | 1 | 處 | S13 |  | 橋面板
[12 empty] | 51 | 2020-05-05 | 定期檢測 | 拓緯工程顧問有限公司 | 2 | 1 | 1 | 1 | 混凝土剝落、破碎、鋼筋外露、銹蝕 | 未維修 | 混凝土修復，鋼筋銹蝕處理，水刀鑿除 | 0.01 | 平方公尺 | P2 |  | 橋墩／帽梁
[12 empty] | 52 | 2020-05-05 | 定期檢測 | 拓緯工程顧問有限公司 | 2 | 1 | 1 | 1 | 混凝土剝落、破碎、鋼筋外露、銹蝕 | 未維修 | 混凝土修復，鋼筋銹蝕處理，水刀鑿除 | 0.03 | 平方公尺 | P1 |  | 橋墩／帽梁
[12 empty] | 53 | 2020-05-05 | 定期檢測 | 拓緯工程顧問有限公司 | 2 | 1 | 1 | 1 | 其他損傷 | 未維修 | 其他(清除植生) | 1 | 處 | 31K+009_oo/P23 |  | 橋護欄
[12 empty] | 54 | 2020-05-05 | 定期檢測 | 拓緯工程顧問有限公司 | 2 | 1 | 1 | 1 | 混凝土剝落、破碎、鋼筋外露、銹蝕 | 未維修 | 混凝土修復，鋼筋銹蝕處理，水刀鑿除 | 0.13 | 平方公尺 | P13 |  | 橋墩／帽梁
[12 empty] | 55 | 2020-05-05 | 定期檢測 | 拓緯工程顧問有限公司 | 2 | 1 | 1 | 1 | 滲水、白華 | 未維修 | 白華處理 | 1 | 處 | P7 |  | 橋墩／帽梁
117 | 35319 | 汐五高架第28標棧道橋 | 國道1號汐五高架 | 國道 | 32K+655.368M ~32K~730.368M | 高公局北區養護工程分局 | 內湖工務段 | 中空板梁 | 鋼筋混凝土 | 84 | 已維修：0 | NO | 檢測日期 | 檢測類別 | 檢測單位 | D | E | R | U | 劣化類型 | 狀態 | 建議維修工法 | 數量 | 單位 | 損壞位置 | 維修紀錄ID | 維修構件 | 維修工法 | 金額 | 開工日期 | 完成日期 | 維修原始紀錄日期 | 維修原始紀錄者 | 維修最後修改日期 | 維修最後修改者
[11 empty] | 未維修：7 | 1 | 2020-05-03 | 定期檢測 | 拓緯工程顧問有限公司 | 2 | 2 | 2 | 2 | 混凝土破損 | 未維修 | 混凝土修復，蜂窩及剝落修補，水刀鑿除 | 0.45 | 平方公尺 | PU44S |  | 防落設施
[11 empty] | 全部：7 | 2 | 2020-05-03 | 定期檢測 | 拓緯工程顧問有限公司 | 2 | 1 | 2 | 2 | 混凝土結構裂縫 | 未維修 | 混凝土修復，裂縫W＞0.3mm修補，水刀鑿除 | 10 | 公尺 | S45 |  | 橋面板
[12 empty] | 3 | 2020-05-03 | 定期檢測 | 拓緯工程顧問有限公司 | 2 | 1 | 1 | 1 | 混凝土結構裂縫 | 未維修 | 混凝土修復，蜂窩及剝落修補，水刀鑿除 | 0.02 | 平方公尺 | A2 |  | 防落設施
[12 empty] | 4 | 2020-05-03 | 定期檢測 | 拓緯工程顧問有限公司 | 2 | 1 | 2 | 2 | 混凝土結構裂縫 | 未維修 | 混凝土修復，裂縫W＞0.3mm修補，水刀鑿除 | 10 | 公尺 | S44 |  | 橋面板
[12 empty] | 5 | 2020-05-03 | 定期檢測 | 拓緯工程顧問有限公司 | 2 | 1 | 2 | 2 | 混凝土結構裂縫 | 未維修 | 混凝土修復，裂縫W＞0.3mm修補，水刀鑿除 | 12 | 公尺 | S48 |  | 橋面板
[12 empty] | 6 | 2020-05-03 | 定期檢測 | 拓緯工程顧問有限公司 | 2 | 1 | 2 | 2 | 混凝土結構裂縫 | 未維修 | 混凝土修復，裂縫W＞0.3mm修補，水刀鑿除 | 10 | 公尺 | S46 |  | 橋面板
[12 empty] | 7 | 2020-05-03 | 定期檢測 | 拓緯工程顧問有限公司 | 2 | 1 | 2 | 2 | 混凝土結構裂縫 | 未維修 | 混凝土修復，裂縫W＞0.3mm修補，水刀鑿除 | 11 | 公尺 | S47 |  | 橋面板
118 | 35320 | 汐五高架第28標匝道C橋 | 國道1號汐五高架 | 國道 | 0K+289.351M ~0K~339.351M | 高公局北區養護工程分局 | 內湖工務段 | I型梁 | 預力混凝土 | 84 | 已維修：0 | NO | 檢測日期 | 檢測類別 | 檢測單位 | D | E | R | U | 劣化類型 | 狀態 | 建議維修工法 | 數量 | 單位 | 損壞位置 | 維修紀錄ID | 維修構件 | 維修工法 | 金額 | 開工日期 | 完成日期 | 維修原始紀錄日期 | 維修原始紀錄者 | 維修最後修改日期 | 維修最後修改者
[11 empty] | 未維修：6 | 1 | 2020-05-03 | 定期檢測 | 拓緯工程顧問有限公司 | 2 | 1 | 1 | 1 | 混凝土剝落、破碎、鋼筋、鋼腱或錨碇外露、銹蝕 | 未維修 | 混凝土修復，蜂窩及剝落修補，水刀鑿除 | 0.01 | 平方公尺 | S2G5 |  | 主梁
[11 empty] | 全部：6 | 2 | 2020-05-03 | 定期檢測 | 拓緯工程顧問有限公司 | 2 | 1 | 1 | 1 | 混凝土剝落、破碎、鋼筋、鋼腱或錨碇外露、銹蝕 | 未維修 | 混凝土修復，蜂窩及剝落修補，水刀鑿除 | 0.09 | 平方公尺 | S2G3 |  | 主梁
[12 empty] | 3 | 2020-05-03 | 定期檢測 | 拓緯工程顧問有限公司 | 2 | 1 | 1 | 1 | 滲水、白華 | 未維修 | 白華處理(平方公尺) | 0.05 | 平方公尺 | PU44SR_B |  | 橋墩／帽梁
[12 empty] | 4 | 2020-05-03 | 定期檢測 | 拓緯工程顧問有限公司 | 2 | 1 | 1 | 1 | 混凝土剝落、破碎、鋼筋外露、銹蝕 | 未維修 | 鋼筋除鏽及混凝土修復(>0.4*0.4*0.05m) | 2 | 平方公尺 | PU44SR_B |  | 橋墩／帽梁
[12 empty] | 5 | 2020-05-03 | 定期檢測 | 拓緯工程顧問有限公司 | 2 | 1 | 1 | 1 | 混凝土剝落、破碎、鋼筋外露、銹蝕 | 未維修 | 鋼筋除鏽及混凝土修復(>0.4*0.4*0.05m) | 0.56 | 平方公尺 | PU43SR_F |  | 橋墩／帽梁
[12 empty] | 6 | 2020-05-03 | 定期檢測 | 拓緯工程顧問有限公司 | 2 | 2 | 1 | 1 | 混凝土剝落、破碎、鋼筋外露、銹蝕 | 未維修 | 鋼筋除鏽及修補混凝土 | 50 | 平方公尺 | 0k+267_oo |  | 橋護欄
119 | 35321 | 汐五高架第28標匝道C棧橋 | 國道1號汐五高架 | 國道 | 0K+139.351M ~0K~289.351M | 高公局北區養護工程分局 | 內湖工務段 | 中空板梁 | 鋼筋混凝土 | 84 | 已維修：0 | NO | 檢測日期 | 檢測類別 | 檢測單位 | D | E | R | U | 劣化類型 | 狀態 | 建議維修工法 | 數量 | 單位 | 損壞位置 | 維修紀錄ID | 維修構件 | 維修工法 | 金額 | 開工日期 | 完成日期 | 維修原始紀錄日期 | 維修原始紀錄者 | 維修最後修改日期 | 維修最後修改者
[11 empty] | 未維修：7 | 1 | 2020-05-03 | 定期檢測 | 拓緯工程顧問有限公司 | 2 | 1 | 1 | 1 | 混凝土剝落、破碎、鋼筋外露、銹蝕 | 未維修 | 混凝土修復(<=0.4*0.4*0.05m) | 0.05 | 平方公尺 | S5 |  | 橋面板
[11 empty] | 全部：7 | 2 | 2020-05-03 | 定期檢測 | 拓緯工程顧問有限公司 | 2 | 1 | 2 | 2 | 混凝土結構裂縫 | 未維修 | >0.3mm混凝土裂縫修補 | 5 | 公尺 | S5 |  | 橋面板
[12 empty] | 3 | 2020-05-03 | 定期檢測 | 拓緯工程顧問有限公司 | 2 | 2 | 1 | 1 | 混凝土剝落、破碎、鋼筋外露、銹蝕 | 未維修 | 混凝土剝落鋼筋鏽蝕修復 | 30 | 處 | 0k+150_oi |  | 橋護欄
[12 empty] | 4 | 2020-05-03 | 定期檢測 | 拓緯工程顧問有限公司 | 2 | 1 | 2 | 2 | 混凝土結構裂縫 | 未維修 | 修補寬度大於0.3mm的裂縫 | 2 | 公尺 | PU49SR_B |  | 橋墩／帽梁
[12 empty] | 5 | 2020-05-03 | 定期檢測 | 拓緯工程顧問有限公司 | 2 | 1 | 1 | 1 | 其他損傷 | 未維修 | 橋台清理 | 1 | 處 | A1 |  | 橋台
[12 empty] | 6 | 2020-05-03 | 定期檢測 | 拓緯工程顧問有限公司 | 2 | 2 | 1 | 1 | 混凝土剝落、破碎、鋼筋外露、銹蝕 | 未維修 | 混凝土剝落鋼筋鏽蝕修復 | 58 | 處 | 0k+267_oo |  | 橋護欄
[12 empty] | 7 | 2020-05-03 | 定期檢測 | 拓緯工程顧問有限公司 | 2 | 1 | 2 | 2 | 混凝土結構裂縫 | 未維修 | >0.3mm混凝土裂縫修補 | 5 | 公尺 | S4 |  | 橋面板
120 | 35322 | 汐五高架第28標匝道D橋 | 國道1號汐五高架 | 國道 | 0K+0M ~0K~534.08M | 高公局北區養護工程分局 | 內湖工務段 | I型梁 | 預力混凝土 | 84 | 已維修：0 | NO | 檢測日期 | 檢測類別 | 檢測單位 | D | E | R | U | 劣化類型 | 狀態 | 建議維修工法 | 數量 | 單位 | 損壞位置 | 維修紀錄ID | 維修構件 | 維修工法 | 金額 | 開工日期 | 完成日期 | 維修原始紀錄日期 | 維修原始紀錄者 | 維修最後修改日期 | 維修最後修改者
[11 empty] | 未維修：36 | 1 | 2020-05-08 | 定期檢測 | 拓緯工程顧問有限公司 | 2 | 1 | 1 | 1 | 滲水、白華 | 未維修 | 混凝土修復，白華修補，水刀鑿除 | 4.8 | 平方公尺 | S1 |  | 橋面板
[11 empty] | 全部：36 | 2 | 2020-05-08 | 定期檢測 | 拓緯工程顧問有限公司 | 2 | 1 | 1 | 1 | 混凝土剝落、破碎、鋼筋外露、銹蝕 | 未維修 | 混凝土修復，蜂窩及剝落修補，水刀鑿除 | 0.05 | 平方公尺 | S18 |  | 橋面板
[12 empty] | 3 | 2020-05-08 | 定期檢測 | 拓緯工程顧問有限公司 | 2 | 1 | 1 | 1 | 其他損傷 | 未維修 | 其他(清除植生) | 1 | 處 | PU10S_B |  | 橋墩／帽梁
[12 empty] | 4 | 2020-05-08 | 定期檢測 | 拓緯工程顧問有限公司 | 2 | 1 | 2 | 2 | 混凝土結構裂縫 | 未維修 | 混凝土修復，裂縫W＞0.3mm修補，水刀鑿除 | 600 | 平方公尺 | PU10S_F |  | 橋墩／帽梁
[12 empty] | 5 | 2020-05-08 | 定期檢測 | 拓緯工程顧問有限公司 | 2 | 1 | 1 | 1 | 混凝土剝落、破碎、鋼筋外露、銹蝕 | 未維修 | 混凝土修復，蜂窩及剝落修補，水刀鑿除 | 0.32 | 平方公尺 | PU11S_B |  | 橋墩／帽梁
[12 empty] | 6 | 2020-05-08 | 定期檢測 | 拓緯工程顧問有限公司 | 2 | 1 | 1 | 1 | 混凝土剝落、破碎、鋼筋外露、銹蝕 | 未維修 | 混凝土修復，鋼筋銹蝕處理，水刀鑿除 | 0.08 | 平方公尺 | PU11S_B |  | 橋墩／帽梁
[12 empty] | 7 | 2020-05-08 | 定期檢測 | 拓緯工程顧問有限公司 | 2 | 1 | 2 | 2 | 混凝土結構裂縫 | 未維修 | 混凝土修復，裂縫W＞0.3mm修補，水刀鑿除 | 10 | 平方公尺 | PU11S_F |  | 橋墩／帽梁
[12 empty] | 8 | 2020-05-08 | 定期檢測 | 拓緯工程顧問有限公司 | 2 | 1 | 1 | 1 | 混凝土剝落、破碎、鋼筋外露、銹蝕 | 未維修 | 混凝土修復，鋼筋銹蝕處理，水刀鑿除 | 0.9 | 平方公尺 | PU19S_B |  | 橋墩／帽梁
[12 empty] | 9 | 2020-05-08 | 定期檢測 | 拓緯工程顧問有限公司 | 2 | 1 | 1 | 1 | 滲水、白華 | 未維修 | 混凝土修復，白華修補，水刀鑿除 | 0.32 | 平方公尺 | PU20S_B |  | 橋墩／帽梁
[12 empty] | 10 | 2020-05-08 | 定期檢測 | 拓緯工程顧問有限公司 | 2 | 1 | 1 | 1 | 滲水、白華 | 未維修 | 混凝土修復，鋼筋銹蝕處理，水刀鑿除 | 0.36 | 平方公尺 | PU21S_B |  | 橋墩／帽梁
[12 empty] | 11 | 2020-05-08 | 定期檢測 | 拓緯工程顧問有限公司 | 2 | 1 | 1 | 1 | 其他損傷 | 未維修 | 植生清除 | 1 | 處 | PU14S(B) |  | 橋墩／帽梁
[12 empty] | 12 | 2020-05-08 | 定期檢測 | 拓緯工程顧問有限公司 | 2 | 1 | 1 | 1 | 混凝土剝落、破碎、鋼筋外露、銹蝕 | 未維修 | 混凝土修復，鋼筋銹蝕處理，水刀鑿除 | 13 | 處 | 0k+150_oi |  | 橋護欄
[12 empty] | 13 | 2020-05-08 | 定期檢測 | 拓緯工程顧問有限公司 | 2 | 1 | 1 | 1 | 混凝土剝落、破碎、鋼筋外露、銹蝕 | 未維修 | 混凝土修復，鋼筋銹蝕處理，水刀鑿除 | 0.06 | 平方公尺 | S1 |  | 橋面板
[12 empty] | 14 | 2020-05-08 | 定期檢測 | 拓緯工程顧問有限公司 | 2 | 1 | 1 | 2 | 混凝土剝落、破碎、鋼筋外露、銹蝕 | 未維修 | 混凝土修復，鋼筋銹蝕處理，水刀鑿除 | 0.07 | 平方公尺 | PU10S_B |  | 橋墩／帽梁
[12 empty] | 15 | 2020-05-08 | 定期檢測 | 拓緯工程顧問有限公司 | 3 | 1 | 2 | 2 | 滲水、白華 | 未維修 | 混凝土修復，白華修補，水刀鑿除 | 0.03 | 平方公尺 | PU12S_B |  | 橋墩／帽梁
[12 empty] | 16 | 2020-05-08 | 定期檢測 | 拓緯工程顧問有限公司 | 2 | 1 | 1 | 1 | 其他損傷 | 未維修 | 其他(清除植生) | 1 | 處 | PU13S_B |  | 橋墩／帽梁
[12 empty] | 17 | 2020-05-08 | 定期檢測 | 拓緯工程顧問有限公司 | 2 | 1 | 2 | 2 | 混凝土結構裂縫 | 未維修 | 混凝土修復，裂縫W＞0.3mm修補，水刀鑿除 | 10 | 平方公尺 | PU15S_F |  | 橋墩／帽梁
[12 empty] | 18 | 2020-05-08 | 定期檢測 | 拓緯工程顧問有限公司 | 2 | 1 | 2 | 2 | 混凝土結構裂縫 | 未維修 | 混凝土修復，裂縫W＞0.3mm修補，水刀鑿除 | 10 | 平方公尺 | PU17S_B |  | 橋墩／帽梁
[12 empty] | 19 | 2020-05-08 | 定期檢測 | 拓緯工程顧問有限公司 | 2 | 1 | 1 | 1 | 混凝土破損 | 未維修 | 混凝土修復，鋼筋銹蝕處理，水刀鑿除 | 0.06 | 平方公尺 | P27G2G3 |  | 防落設施
[12 empty] | 20 | 2020-05-08 | 定期檢測 | 拓緯工程顧問有限公司 | 3 | 1 | 2 | 2 | 滲水、白華 | 未維修 | 混凝土修復，白華修補，水刀鑿除 | 0.96 | 平方公尺 | PU9S_B |  | 橋墩／帽梁
[12 empty] | 21 | 2020-05-08 | 定期檢測 | 拓緯工程顧問有限公司 | 2 | 1 | 1 | 1 | 混凝土剝落、破碎、鋼筋外露、銹蝕 | 未維修 | 混凝土修復，鋼筋銹蝕處理，水刀鑿除 | 0.18 | 平方公尺 | PU9S_B |  | 橋墩／帽梁
[12 empty] | 22 | 2020-05-08 | 定期檢測 | 拓緯工程顧問有限公司 | 3 | 1 | 2 | 2 | 滲水、白華 | 未維修 | 混凝土修復，白華修補，水刀鑿除 | 0.08 | 平方公尺 | PU9S_F |  | 橋墩／帽梁
[12 empty] | 23 | 2020-05-08 | 定期檢測 | 拓緯工程顧問有限公司 | 2 | 1 | 1 | 1 | 滲水、白華 | 未維修 | 混凝土修復，白華修補，水刀鑿除 | 0.08 | 平方公尺 | PU10S_B |  | 橋墩／帽梁
[12 empty] | 24 | 2020-05-08 | 定期檢測 | 拓緯工程顧問有限公司 | 2 | 1 | 1 | 1 | 混凝土結構裂縫 | 未維修 | 混凝土修復，裂縫W＞0.3mm修補，水刀鑿除 | 5 | 平方公尺 | PU13S_F |  | 橋墩／帽梁
[12 empty] | 25 | 2020-05-08 | 定期檢測 | 拓緯工程顧問有限公司 | 3 | 1 | 2 | 2 | 滲水、白華 | 未維修 | 白華處理 | 0.02 | 平方公尺 | PU14S_B |  | 橋墩／帽梁
[12 empty] | 26 | 2020-05-08 | 定期檢測 | 拓緯工程顧問有限公司 | 2 | 1 | 1 | 1 | 混凝土剝落、破碎、鋼筋外露、銹蝕 | 未維修 | 混凝土修復，鋼筋銹蝕處理，水刀鑿除 | 0.3 | 平方公尺 | PU14S_B |  | 橋墩／帽梁
[12 empty] | 27 | 2020-05-08 | 定期檢測 | 拓緯工程顧問有限公司 | 2 | 1 | 1 | 1 | 滲水、白華 | 未維修 | 混凝土修復，白華修補，水刀鑿除 | 0.07 |  | PU10S_F |  | 橋墩／帽梁
[12 empty] | 28 | 2020-05-08 | 定期檢測 | 拓緯工程顧問有限公司 | 2 | 1 | 1 | 1 | 混凝土結構裂縫 | 未維修 | 混凝土修復，裂縫W＞0.3mm修補，水刀鑿除 | 10 | 平方公尺 | PU12S_B |  | 橋墩／帽梁
[12 empty] | 29 | 2020-05-08 | 定期檢測 | 拓緯工程顧問有限公司 | 2 | 1 | 1 | 1 | 混凝土剝落、破碎、鋼筋外露、銹蝕 | 未維修 | 混凝土修復，鋼筋銹蝕處理，水刀鑿除 | 4 | 平方公尺 | PU13S_B |  | 橋墩／帽梁
[12 empty] | 30 | 2020-05-08 | 定期檢測 | 拓緯工程顧問有限公司 | 2 | 1 | 2 | 2 | 混凝土結構裂縫 | 未維修 | 混凝土修復，裂縫W＞0.3mm修補，水刀鑿除 | 10 | 平方公尺 | PU14S_F |  | 橋墩／帽梁
[12 empty] | 31 | 2020-05-08 | 定期檢測 | 拓緯工程顧問有限公司 | 2 | 1 | 2 | 2 | 混凝土結構裂縫 | 未維修 | 混凝土修復，裂縫W＞0.3mm修補，水刀鑿除 | 10 | 平方公尺 | PU16S_B |  | 橋墩／帽梁
[12 empty] | 32 | 2020-05-08 | 定期檢測 | 拓緯工程顧問有限公司 | 2 | 1 | 2 | 2 | 混凝土結構裂縫 | 未維修 | 混凝土修復，裂縫W＞0.3mm修補，水刀鑿除 | 10 | 平方公尺 | PU18S_B |  | 橋墩／帽梁
[12 empty] | 33 | 2020-05-08 | 定期檢測 | 拓緯工程顧問有限公司 | 2 | 1 | 1 | 1 | 混凝土剝落、破碎、鋼筋外露、銹蝕 | 未維修 | 混凝土修復，鋼筋銹蝕處理，水刀鑿除 | 1.9 | 平方公尺 | PU24S_B |  | 橋墩／帽梁
[12 empty] | 34 | 2020-05-08 | 定期檢測 | 拓緯工程顧問有限公司 | 2 | 1 | 1 | 1 | 混凝土剝落、破碎、鋼筋外露、銹蝕 | 未維修 | 混凝土修復，鋼筋銹蝕處理，水刀鑿除 | 0.24 | 平方公尺 | PU22S_B |  | 橋墩／帽梁
[12 empty] | 35 | 2020-05-08 | 定期檢測 | 拓緯工程顧問有限公司 | 2 | 1 | 1 | 1 | 混凝土剝落、破碎、鋼筋、鋼腱或錨碇外露、銹蝕 | 未維修 | 混凝土修復(<=0.4*0.4*0.05m) | 0.02 | 處 | S21G2 |  | 主梁
[12 empty] | 36 | 2020-05-08 | 定期檢測 | 拓緯工程顧問有限公司 | 2 | 1 | 1 | 1 | 混凝土剝落、破碎、鋼筋、鋼腱或錨碇外露、銹蝕 | 未維修 | 混凝土修復(>0.4*0.4*0.05m) | 0.09 | 平方公尺 | S21G4 |  | 主梁
121 | 35323 | 汐五高架第28標匝道D棧橋 | 國道1號汐五高架 | 國道 | 0K+175.079M ~0K~253.079M | 高公局北區養護工程分局 | 內湖工務段 | 中空板梁 | 鋼筋混凝土 | 84 | 已維修：1 | NO | 檢測日期 | 檢測類別 | 檢測單位 | D | E | R | U | 劣化類型 | 狀態 | 建議維修工法 | 數量 | 單位 | 損壞位置 | 維修紀錄ID | 維修構件 | 維修工法 | 金額 | 開工日期 | 完成日期 | 維修原始紀錄日期 | 維修原始紀錄者 | 維修最後修改日期 | 維修最後修改者
[11 empty] | 未維修：4 | 1 | 2020-05-08 | 定期檢測 | 拓緯工程顧問有限公司 | 2 | 1 | 2 | 2 | 混凝土結構裂縫 | 未維修 | 修補寬度大於0.3mm的裂縫 | 3 | 公尺 | PU7SR |  | 橋墩／帽梁
[11 empty] | 全部：5 | 2 | 2020-05-08 | 定期檢測 | 拓緯工程顧問有限公司 | 2 | 1 | 2 | 2 | 護欄損傷 | 未維修 | 鋼管護欄損傷 | 1 | 公尺 | 0k+045_oi |  | 橋護欄
[12 empty] | 3 | 2020-05-08 | 定期檢測 | 拓緯工程顧問有限公司 | 2 | 1 | 1 | 1 | 混凝土剝落、破碎、鋼筋外露、銹蝕 | 未維修 | 混凝土剝落鋼筋鏽蝕修復 | 0.12 | 平方公尺 | 0k+045 |  | 橋護欄
[12 empty] | 4 | 2020-05-08 | 定期檢測 | 拓緯工程顧問有限公司 | 2 | 1 | 1 | 1 | 混凝土剝落、破碎、鋼筋外露、銹蝕 | 未維修 | 混凝土剝落鋼筋鏽蝕修復 | 33 | 處 | 0k+030_ii |  | 橋護欄
[12 empty] | 5 | 2020-05-08 | 定期檢測 | 拓緯工程顧問有限公司 | 3 | 2 | 2 | 3 | 混凝土破損 | 已維修 | 鋼筋除銹混凝土修補 | 0.2 | 平方公尺 | A2 | 29178 | 防落設施 | 止震塊修復 | 2300 | 2020-12-09 | 2020-12-09 | 2021-04-28 14:09 | 侯棒如
122 | 35324 | 汐五高架第29標 | 國道1號汐五高架 | 國道 | 31K+552M ~32K~296.22M | 高公局北區養護工程分局 | 內湖工務段 | I型梁 | 預力混凝土 | 84 | 已維修：1 | NO | 檢測日期 | 檢測類別 | 檢測單位 | D | E | R | U | 劣化類型 | 狀態 | 建議維修工法 | 數量 | 單位 | 損壞位置 | 維修紀錄ID | 維修構件 | 維修工法 | 金額 | 開工日期 | 完成日期 | 維修原始紀錄日期 | 維修原始紀錄者 | 維修最後修改日期 | 維修最後修改者
[11 empty] | 未維修：83 | 1 | 2020-05-02 | 定期檢測 | 拓緯工程顧問有限公司 | 2 | 1 | 1 | 1 | 混凝土剝落、破碎、鋼筋外露、銹蝕 | 未維修 | 混凝土剝落鋼筋鏽蝕修復 | 15 | 處 | 31k+960_oi |  | 橋護欄
[11 empty] | 全部：84 | 2 | 2020-05-02 | 定期檢測 | 拓緯工程顧問有限公司 | 2 | 1 | 1 | 1 | 混凝土剝落、破碎、鋼筋外露、銹蝕 | 未維修 | 修補混凝土 | 0.03 | 平方公尺 | 32k+130_oi |  | 橋護欄
[12 empty] | 3 | 2020-05-02 | 定期檢測 | 拓緯工程顧問有限公司 | 2 | 1 | 2 | 2 | 混凝土裂縫 | 未維修 | >0.3mm混凝土裂縫修補 | 16 | 公尺 | P29 |  | 橋墩／帽梁
[12 empty] | 4 | 2020-05-02 | 定期檢測 | 拓緯工程顧問有限公司 | 2 | 2 | 2 | 2 | 滲水、白華 | 未維修 | 混凝土修復，白華修補，水刀鑿除 | 30 | 平方公尺 | S22 |  | 橋面板
[12 empty] | 5 | 2020-05-02 | 定期檢測 | 拓緯工程顧問有限公司 | 2 | 1 | 1 | 1 | 滲水、白華 | 未維修 | 混凝土修復，白華修補，水刀鑿除 | 0.12 | 平方公尺 | S22 |  | 橋面板
[12 empty] | 6 | 2020-05-02 | 定期檢測 | 拓緯工程顧問有限公司 | 2 | 1 | 2 | 2 | 混凝土結構裂縫 | 未維修 | 混凝土修復，裂縫W＞0.3mm修補，水刀鑿除 | 2.2 | 公尺 | P24 |  | 橋墩／帽梁
[12 empty] | 7 | 2020-05-02 | 定期檢測 | 拓緯工程顧問有限公司 | 2 | 2 | 2 | 2 | 滲水、白華 | 未維修 | 混凝土修復，白華修補，水刀鑿除 | 34 | 平方公尺 | S25 |  | 橋面板
[12 empty] | 8 | 2020-05-02 | 定期檢測 | 拓緯工程顧問有限公司 | 2 | 1 | 1 | 1 | 混凝土結構裂縫 | 未維修 | 混凝土修復，鋼筋銹蝕處理，水刀鑿除 | 0.06 | 平方公尺 | S26G5 |  | 主梁
[12 empty] | 9 | 2020-05-02 | 定期檢測 | 拓緯工程顧問有限公司 | 2 | 1 | 1 | 1 | 混凝土剝落、破碎、鋼筋外露、銹蝕 | 未維修 | 混凝土修復，鋼筋銹蝕處理，水刀鑿除 | 0.09 | 平方公尺 | P27 |  | 橋墩／帽梁
[12 empty] | 10 | 2020-05-02 | 定期檢測 | 拓緯工程顧問有限公司 | 2 | 1 | 1 | 1 | 混凝土剝落、破碎、鋼筋外露、銹蝕 | 未維修 | 混凝土修復，鋼筋銹蝕處理，水刀鑿除 | 0.04 | 平方公尺 | P28 |  | 橋墩／帽梁
[12 empty] | 11 | 2020-05-02 | 定期檢測 | 拓緯工程顧問有限公司 | 2 | 1 | 1 | 1 | 混凝土剝落、破碎、鋼筋外露、銹蝕 | 未維修 | 混凝土修復，鋼筋銹蝕處理，水刀鑿除 | 0.06 | 平方公尺 | P14 |  | 橋墩／帽梁
[12 empty] | 12 | 2020-05-02 | 定期檢測 | 拓緯工程顧問有限公司 | 2 | 1 | 2 | 2 | 混凝土結構裂縫 | 未維修 | 混凝土修復，裂縫W＞0.3mm修補，水刀鑿除 | 11 | 公尺 | P17 |  | 橋墩／帽梁
[12 empty] | 13 | 2020-05-02 | 定期檢測 | 拓緯工程顧問有限公司 | 2 | 1 | 1 | 1 | 滲水、白華 | 未維修 | 混凝土修復，白華修補，水刀鑿除 | 0.16 | 平方公尺 | S17 |  | 橋面板
[12 empty] | 14 | 2020-05-02 | 定期檢測 | 拓緯工程顧問有限公司 | 2 | 1 | 1 | 1 | 滲水、白華 | 未維修 | 混凝土修復，白華修補，水刀鑿除 | 0.72 | 平方公尺 | S18 |  | 橋面板
[12 empty] | 15 | 2020-05-02 | 定期檢測 | 拓緯工程顧問有限公司 | 2 | 1 | 2 | 2 | 混凝土結構裂縫 | 未維修 | 混凝土修復，裂縫W＞0.3mm修補，水刀鑿除 | 9 | 公尺 | P20 |  | 橋墩／帽梁
[12 empty] | 16 | 2020-05-02 | 定期檢測 | 拓緯工程顧問有限公司 | 2 | 1 | 2 | 2 | 混凝土結構裂縫 | 未維修 | 混凝土修復，裂縫W＞0.3mm修補，水刀鑿除 | 4 | 公尺 | P21 |  | 橋墩／帽梁
[12 empty] | 17 | 2020-05-02 | 定期檢測 | 拓緯工程顧問有限公司 | 2 | 2 | 2 | 2 | 滲水、白華 | 未維修 | 混凝土修復，白華修補，水刀鑿除 | 30 | 平方公尺 | S21 |  | 橋面板
[12 empty] | 18 | 2020-05-02 | 定期檢測 | 拓緯工程顧問有限公司 | 2 | 1 | 1 | 1 | 混凝土剝落、破碎、鋼筋外露、銹蝕 | 未維修 | 混凝土修復，鋼筋銹蝕處理，水刀鑿除 | 0.01 | 平方公尺 | S23 |  | 橋面板
[12 empty] | 19 | 2020-05-02 | 定期檢測 | 拓緯工程顧問有限公司 | 2 | 1 | 1 | 1 | 混凝土剝落、破碎、鋼筋外露、銹蝕 | 未維修 | 混凝土修復，鋼筋銹蝕處理，水刀鑿除 | 0.05 | 平方公尺 | P24 |  | 橋墩／帽梁
[12 empty] | 20 | 2020-05-02 | 定期檢測 | 拓緯工程顧問有限公司 | 2 | 1 | 1 | 1 | 混凝土剝落、破碎、鋼筋、鋼腱或錨碇外露、銹蝕 | 未維修 | 混凝土修復，蜂窩及剝落修補，水刀鑿除 | 0.14 | 平方公尺 | S24G7 |  | 主梁
[12 empty] | 21 | 2020-05-02 | 定期檢測 | 拓緯工程顧問有限公司 | 2 | 1 | 2 | 2 | 混凝土結構裂縫 | 未維修 | 混凝土修復，裂縫W＞0.3mm修補，水刀鑿除 | 5.2 | 公尺 | P27 |  | 橋墩／帽梁
[12 empty] | 22 | 2020-05-02 | 定期檢測 | 拓緯工程顧問有限公司 | 2 | 1 | 1 | 1 | 混凝土剝落、破碎、鋼筋外露、銹蝕 | 未維修 | 混凝土修復，鋼筋銹蝕處理，水刀鑿除 | 0.04 | 平方公尺 | P5 |  | 橋墩／帽梁
[12 empty] | 23 | 2020-05-02 | 定期檢測 | 拓緯工程顧問有限公司 | 2 | 2 | 2 | 2 | 混凝土結構裂縫 | 未維修 | 混凝土修復，裂縫W＞0.3mm修補，水刀鑿除 | 24 | 公尺 | P1-1 |  | 橋墩／帽梁
[12 empty] | 24 | 2020-05-02 | 定期檢測 | 拓緯工程顧問有限公司 | 2 | 2 | 2 | 2 | 混凝土結構裂縫 | 未維修 | 混凝土修復，裂縫W＞0.3mm修補，水刀鑿除 | 19 | 公尺 | P1-2 |  | 橋墩／帽梁
[12 empty] | 25 | 2020-05-02 | 定期檢測 | 拓緯工程顧問有限公司 | 2 | 2 | 2 | 2 | 混凝土結構裂縫 | 未維修 | 混凝土修復，裂縫W＞0.3mm修補，水刀鑿除 | 17 | 公尺 | P1-3 |  | 橋墩／帽梁
[12 empty] | 26 | 2020-05-02 | 定期檢測 | 拓緯工程顧問有限公司 | 2 | 2 | 2 | 2 | 混凝土結構裂縫 | 未維修 | 混凝土修復，裂縫W＞0.3mm修補，水刀鑿除 | 28 | 公尺 | P2 |  | 橋墩／帽梁
[12 empty] | 27 | 2020-05-02 | 定期檢測 | 拓緯工程顧問有限公司 | 2 | 1 | 1 | 1 | 混凝土剝落、破碎、鋼筋外露、銹蝕 | 未維修 | 混凝土修復，鋼筋銹蝕處理，水刀鑿除 | 0.03 | 平方公尺 | S2D2-5~6 |  | 橫隔梁
[12 empty] | 28 | 2020-05-02 | 定期檢測 | 拓緯工程顧問有限公司 | 2 | 2 | 1 | 1 | 混凝土剝落、破碎、鋼筋外露、銹蝕 | 未維修 | 混凝土修復，鋼筋銹蝕處理，水刀鑿除 | 4.5 | 平方公尺 | P7 |  | 橋墩／帽梁
[12 empty] | 29 | 2020-05-02 | 定期檢測 | 拓緯工程顧問有限公司 | 2 | 1 | 2 | 2 | 混凝土結構裂縫 | 未維修 | 混凝土修復，裂縫W＞0.3mm修補，水刀鑿除 | 13 | 公尺 | P8-1 |  | 橋墩／帽梁
[12 empty] | 30 | 2020-05-02 | 定期檢測 | 拓緯工程顧問有限公司 | 2 | 1 | 1 | 1 | 混凝土剝落、破碎、鋼筋外露、銹蝕 | 未維修 | 混凝土修復，蜂窩及剝落修補，水刀鑿除 | 0.05 | 平方公尺 | P8-2 |  | 橋墩／帽梁
[12 empty] | 31 | 2020-05-02 | 定期檢測 | 拓緯工程顧問有限公司 | 2 | 2 | 2 | 2 | 混凝土結構裂縫 | 未維修 | 混凝土修復，裂縫W＞0.3mm修補，水刀鑿除 | 28 | 公尺 | P11 |  | 橋墩／帽梁
[12 empty] | 32 | 2020-05-02 | 定期檢測 | 拓緯工程顧問有限公司 | 2 | 1 | 2 | 2 | 混凝土結構裂縫 | 未維修 | 混凝土修復，裂縫W＞0.3mm修補，水刀鑿除 | 9 | 公尺 | P9-2 |  | 橋墩／帽梁
[12 empty] | 33 | 2020-05-02 | 定期檢測 | 拓緯工程顧問有限公司 | 2 | 1 | 1 | 1 | 混凝土剝落、破碎、鋼筋外露、銹蝕 | 未維修 | 混凝土修復，鋼筋銹蝕處理，水刀鑿除 | 1.2 | 平方公尺 | P10 |  | 橋墩／帽梁
[12 empty] | 34 | 2020-05-02 | 定期檢測 | 拓緯工程顧問有限公司 | 2 | 1 | 2 | 2 | 混凝土結構裂縫 | 未維修 | 混凝土修復，裂縫W＞0.3mm修補，水刀鑿除 | 19 | 公尺 | P15 |  | 橋墩／帽梁
[12 empty] | 35 | 2020-05-02 | 定期檢測 | 拓緯工程顧問有限公司 | 2 | 1 | 1 | 1 | 混凝土剝落、破碎、鋼筋外露、銹蝕 | 未維修 | 混凝土修復，鋼筋銹蝕處理，水刀鑿除 | 0.03 | 平方公尺 | P15 |  | 橋墩／帽梁
[12 empty] | 36 | 2020-05-02 | 定期檢測 | 拓緯工程顧問有限公司 | 2 | 1 | 2 | 2 | 混凝土結構裂縫 | 未維修 | 混凝土修復，裂縫W＞0.3mm修補，水刀鑿除 | 13 | 公尺 | P16 |  | 橋墩／帽梁
[12 empty] | 37 | 2020-05-02 | 定期檢測 | 拓緯工程顧問有限公司 | 2 | 1 | 1 | 1 | 滲水、白華 | 未維修 | 混凝土修復，白華修補，水刀鑿除 | 0.09 | 平方公尺 | S16 |  | 橋面板
[12 empty] | 38 | 2020-05-02 | 定期檢測 | 拓緯工程顧問有限公司 | 2 | 1 | 1 | 1 | 混凝土剝落、破碎、鋼筋外露、銹蝕 | 未維修 | 混凝土修復，鋼筋銹蝕處理，水刀鑿除 | 0.04 | 平方公尺 | S17 |  | 橋護欄
[12 empty] | 39 | 2020-05-02 | 定期檢測 | 拓緯工程顧問有限公司 | 2 | 2 | 2 | 2 | 滲水、白華 | 未維修 | 混凝土修復，白華修補，水刀鑿除 | 60 | 平方公尺 | S20 |  | 橋面板
[12 empty] | 40 | 2020-05-02 | 定期檢測 | 拓緯工程顧問有限公司 | 2 | 1 | 1 | 1 | 滲水、白華 | 未維修 | 混凝土修復，白華修補，水刀鑿除 | 0.18 | 平方公尺 | S21 |  | 橋面板
[12 empty] | 41 | 2020-05-02 | 定期檢測 | 拓緯工程顧問有限公司 | 2 | 1 | 1 | 1 | 混凝土剝落、破碎、鋼筋外露、銹蝕 | 未維修 | 混凝土修復，鋼筋銹蝕處理，水刀鑿除 | 0.02 | 平方公尺 | P22 |  | 橋墩／帽梁
[12 empty] | 42 | 2020-05-02 | 定期檢測 | 拓緯工程顧問有限公司 | 2 | 1 | 2 | 2 | 混凝土結構裂縫 | 未維修 | 混凝土修復，裂縫W＞0.3mm修補，水刀鑿除 | 4 | 公尺 | P22 |  | 橋墩／帽梁
[12 empty] | 43 | 2020-05-02 | 定期檢測 | 拓緯工程顧問有限公司 | 2 | 1 | 2 | 2 | 混凝土結構裂縫 | 未維修 | 混凝土修復，裂縫W＞0.3mm修補，水刀鑿除 | 4.5 | 公尺 | P23 |  | 橋墩／帽梁
[12 empty] | 44 | 2020-05-02 | 定期檢測 | 拓緯工程顧問有限公司 | 2 | 1 | 1 | 1 | 混凝土剝落、破碎、鋼筋外露、銹蝕 | 未維修 | 混凝土修復，鋼筋銹蝕處理，水刀鑿除 | 0.03 | 平方公尺 | S1D1-6 |  | 橫隔梁
[12 empty] | 45 | 2020-05-02 | 定期檢測 | 拓緯工程顧問有限公司 | 2 | 2 | 2 | 2 | 混凝土結構裂縫 | 未維修 | 混凝土修復，裂縫W＞0.3mm修補，水刀鑿除 | 17 | 公尺 | P3 |  | 橋墩／帽梁
[12 empty] | 46 | 2020-05-02 | 定期檢測 | 拓緯工程顧問有限公司 | 2 | 1 | 1 | 1 | 混凝土剝落、破碎、鋼筋外露、銹蝕 | 未維修 | 混凝土修復，蜂窩及剝落修補，水刀鑿除 | 0.03 | 平方公尺 | P3 |  | 橋墩／帽梁
[12 empty] | 47 | 2020-05-02 | 定期檢測 | 拓緯工程顧問有限公司 | 2 | 1 | 1 | 1 | 混凝土剝落、破碎、鋼筋外露、銹蝕 | 未維修 | 混凝土修復，鋼筋銹蝕處理，水刀鑿除 | 0.03 |  | P3 |  | 橋墩／帽梁
[12 empty] | 48 | 2020-05-02 | 定期檢測 | 拓緯工程顧問有限公司 | 2 | 2 | 2 | 2 | 混凝土結構裂縫 | 未維修 | 混凝土修復，裂縫W＞0.3mm修補，水刀鑿除 | 22 | 公尺 | P5 |  | 橋墩／帽梁
[12 empty] | 49 | 2020-05-02 | 定期檢測 | 拓緯工程顧問有限公司 | 2 | 2 | 1 | 1 | 混凝土剝落、破碎、鋼筋外露、銹蝕 | 未維修 | 混凝土修復，鋼筋銹蝕處理，水刀鑿除 | 5 | 平方公尺 | P6 |  | 橋墩／帽梁
[12 empty] | 50 | 2020-05-02 | 定期檢測 | 拓緯工程顧問有限公司 | 2 | 2 | 2 | 2 | 混凝土結構裂縫 | 未維修 | 混凝土修復，裂縫W＞0.3mm修補，水刀鑿除 | 27 | 公尺 | P7 |  | 橋墩／帽梁
[12 empty] | 51 | 2020-05-02 | 定期檢測 | 拓緯工程顧問有限公司 | 2 | 2 | 2 | 2 | 混凝土剝落、破碎、鋼筋、鋼腱或錨碇外露、銹蝕 | 未維修 | 混凝土修復，鋼筋銹蝕處理，水刀鑿除 | 6 | 平方公尺 | S7G7 |  | 主梁
[12 empty] | 52 | 2020-05-02 | 定期檢測 | 拓緯工程顧問有限公司 | 3 | 1 | 2 | 2 | 混凝土結構裂縫 | 未維修 | 混凝土修復，裂縫W＞0.3mm修補，水刀鑿除 | 16 | 公尺 | P8-2 |  | 橋墩／帽梁
[12 empty] | 53 | 2020-05-02 | 定期檢測 | 拓緯工程顧問有限公司 | 3 | 2 | 2 | 2 | 混凝土結構裂縫 | 未維修 | 混凝土修復，裂縫W＞0.3mm修補，水刀鑿除 | 21 | 公尺 | P9-1 |  | 橋墩／帽梁
[12 empty] | 54 | 2020-05-02 | 定期檢測 | 拓緯工程顧問有限公司 | 2 | 1 | 1 | 1 | 滲水、白華 | 未維修 | 混凝土修復，白華修補，水刀鑿除 | 0.04 | 平方公尺 | P10 |  | 橋墩／帽梁
[12 empty] | 55 | 2020-05-02 | 定期檢測 | 拓緯工程顧問有限公司 | 2 | 1 | 1 | 1 | 混凝土剝落、破碎、鋼筋、鋼腱或錨碇外露、銹蝕 | 未維修 | 混凝土修復，鋼筋銹蝕處理，水刀鑿除 | 0.16 | 平方公尺 | S7G2 |  | 主梁
[12 empty] | 56 | 2020-05-02 | 定期檢測 | 拓緯工程顧問有限公司 | 2 | 2 | 2 | 2 | 混凝土剝落、破碎、鋼筋、鋼腱或錨碇外露、銹蝕 | 未維修 | 混凝土修復，鋼筋銹蝕處理，水刀鑿除 | 4 | 平方公尺 | S8G7 |  | 主梁
[12 empty] | 57 | 2020-05-02 | 定期檢測 | 拓緯工程顧問有限公司 | 2 | 2 | 2 | 2 | 混凝土結構裂縫 | 未維修 | 混凝土修復，裂縫W＞0.3mm修補，水刀鑿除 | 24 | 公尺 | P12 |  | 橋墩／帽梁
[12 empty] | 58 | 2020-05-02 | 定期檢測 | 拓緯工程顧問有限公司 | 2 | 1 | 1 | 1 | 滲水、白華 | 未維修 | 混凝土修復，白華修補，水刀鑿除 | 0.09 | 平方公尺 | S12 |  | 橋面板
[12 empty] | 59 | 2020-05-02 | 定期檢測 | 拓緯工程顧問有限公司 | 2 | 1 | 1 | 2 | 混凝土剝落、破碎、鋼筋外露、銹蝕 | 未維修 | 混凝土修復，蜂窩及剝落修補，水刀鑿除 | 0.09 |  | S12 |  | 橋面板
[12 empty] | 60 | 2020-05-02 | 定期檢測 | 拓緯工程顧問有限公司 | 2 | 2 | 2 | 2 | 混凝土結構裂縫 | 未維修 | 混凝土修復，裂縫W＞0.3mm修補，水刀鑿除 | 22 | 公尺 | P18 |  | 橋墩／帽梁
[12 empty] | 61 | 2020-05-02 | 定期檢測 | 拓緯工程顧問有限公司 | 2 | 1 | 2 | 2 | 混凝土結構裂縫 | 未維修 | 混凝土修復，裂縫W＞0.3mm修補，水刀鑿除 | 11 | 公尺 | P19 |  | 橋墩／帽梁
[12 empty] | 62 | 2020-05-02 | 定期檢測 | 拓緯工程顧問有限公司 | 2 | 1 | 1 | 1 | 混凝土剝落、破碎、鋼筋外露、銹蝕 | 未維修 | 混凝土修復，鋼筋銹蝕處理，水刀鑿除 | 0.03 | 平方公尺 | P19 |  | 橋墩／帽梁
[12 empty] | 63 | 2020-05-02 | 定期檢測 | 拓緯工程顧問有限公司 | 2 | 2 | 2 | 2 | 滲水、白華 | 未維修 | 混凝土修復，白華修補，水刀鑿除 | 60 | 平方公尺 | S23 |  | 橋面板
[12 empty] | 64 | 2020-05-02 | 定期檢測 | 拓緯工程顧問有限公司 | 2 | 1 | 2 | 2 | 混凝土結構裂縫 | 未維修 | 混凝土修復，裂縫W＞0.3mm修補，水刀鑿除 | 4.2 | 公尺 | P25 |  | 橋墩／帽梁
[12 empty] | 65 | 2020-05-02 | 定期檢測 | 拓緯工程顧問有限公司 | 2 | 1 | 2 | 2 | 混凝土結構裂縫 | 未維修 | 混凝土修復，裂縫W＞0.3mm修補，水刀鑿除 | 6 | 公尺 | P25 |  | 橋墩／帽梁
[12 empty] | 66 | 2020-05-02 | 定期檢測 | 拓緯工程顧問有限公司 | 2 | 1 | 2 | 2 | 混凝土結構裂縫 | 未維修 | 混凝土修復，裂縫W＞0.3mm修補，水刀鑿除 | 6.2 | 公尺 | P28 |  | 橋墩／帽梁
[12 empty] | 67 | 2020-05-02 | 定期檢測 | 拓緯工程顧問有限公司 | 2 | 1 | 1 | 1 | 滲水、白華 | 未維修 | 混凝土修復，白華修補，水刀鑿除 | 0.08 | 平方公尺 | S28 |  | 橋面板
[12 empty] | 68 | 2020-05-02 | 定期檢測 | 拓緯工程顧問有限公司 | 2 | 1 | 2 | 2 | 混凝土結構裂縫 | 未維修 | 混凝土修復，裂縫W＞0.3mm修補，水刀鑿除 | 4.5 | 公尺 | P29 |  | 橋墩／帽梁
[12 empty] | 69 | 2020-05-02 | 定期檢測 | 拓緯工程顧問有限公司 | 2 | 1 | 1 | 1 | 混凝土剝落、破碎、鋼筋外露、銹蝕 | 未維修 | 混凝土修復，鋼筋銹蝕處理，水刀鑿除 | 0.11 | 平方公尺 | P2 |  | 橋墩／帽梁
[12 empty] | 70 | 2020-05-02 | 定期檢測 | 拓緯工程顧問有限公司 | 2 | 1 | 1 | 1 | 混凝土剝落、破碎、鋼筋外露、銹蝕 | 未維修 | 混凝土修復，鋼筋銹蝕處理，水刀鑿除 | 0.01 | 平方公尺 | P3 |  | 橋墩／帽梁
[12 empty] | 71 | 2020-05-02 | 定期檢測 | 拓緯工程顧問有限公司 | 2 | 2 | 2 | 2 | 混凝土結構裂縫 | 未維修 | 混凝土修復，鋼筋銹蝕處理，水刀鑿除 | 31 | 公尺 | P4 |  | 橋墩／帽梁
[12 empty] | 72 | 2020-05-02 | 定期檢測 | 拓緯工程顧問有限公司 | 2 | 2 | 2 | 2 | 混凝土結構裂縫 | 未維修 | 混凝土修復，裂縫W＞0.3mm修補，水刀鑿除 | 33 | 公尺 | P6 |  | 橋墩／帽梁
[12 empty] | 73 | 2020-05-02 | 定期檢測 | 拓緯工程顧問有限公司 | 2 | 1 | 1 | 1 | 滲水、白華 | 未維修 | 混凝土修復，白華修補，水刀鑿除 | 1.5 | 平方公尺 | S7 |  | 橋面板
[12 empty] | 74 | 2020-05-02 | 定期檢測 | 拓緯工程顧問有限公司 | 3 | 2 | 2 | 2 | 混凝土結構裂縫 | 未維修 | 混凝土修復，裂縫W＞0.3mm修補，水刀鑿除 | 34 | 公尺 | P10 |  | 橋墩／帽梁
[12 empty] | 75 | 2020-05-02 | 定期檢測 | 拓緯工程顧問有限公司 | 3 | 2 | 2 | 2 | 混凝土結構裂縫 | 未維修 | 混凝土修復，裂縫W＞0.3mm修補，水刀鑿除 | 22 | 公尺 | P13 |  | 橋墩／帽梁
[12 empty] | 76 | 2020-05-02 | 定期檢測 | 拓緯工程顧問有限公司 | 2 | 1 | 1 | 1 | 混凝土剝落、破碎、鋼筋外露、銹蝕 | 未維修 | 混凝土修復，鋼筋銹蝕處理，水刀鑿除 | 0.01 | 平方公尺 | S12 |  | 橋面板
[12 empty] | 77 | 2020-05-02 | 定期檢測 | 拓緯工程顧問有限公司 | 2 | 1 | 1 | 1 | 滲水、白華 | 未維修 | 混凝土修復，白華修補，水刀鑿除 | 0.15 | 平方公尺 | S14 |  | 橋面板
[12 empty] | 78 | 2020-05-02 | 定期檢測 | 拓緯工程顧問有限公司 | 2 | 1 | 2 | 2 | 混凝土結構裂縫 | 未維修 | 混凝土修復，裂縫W＞0.3mm修補，水刀鑿除 | 17 | 公尺 | P14 |  | 橋墩／帽梁
[12 empty] | 79 | 2020-05-02 | 定期檢測 | 拓緯工程顧問有限公司 | 2 | 1 | 1 | 1 | 混凝土剝落、破碎、鋼筋、鋼腱或錨碇外露、銹蝕 | 未維修 | 混凝土修復，鋼筋銹蝕處理，水刀鑿除 | 0.14 | 平方公尺 | S16G3 |  | 主梁
[12 empty] | 80 | 2020-05-02 | 定期檢測 | 拓緯工程顧問有限公司 | 2 | 1 | 1 | 1 | 混凝土剝落、破碎、鋼筋外露、銹蝕 | 未維修 | 混凝土修復，鋼筋銹蝕處理，水刀鑿除 | 0.2 | 平方公尺 | P17 |  | 橋墩／帽梁
[12 empty] | 81 | 2020-05-02 | 定期檢測 | 拓緯工程顧問有限公司 | 2 | 1 | 1 | 1 | 滲水、白華 | 未維修 | 混凝土修復，白華修補，水刀鑿除 | 0.07 | 平方公尺 | S18 |  | 橋面板
[12 empty] | 82 | 2020-05-02 | 定期檢測 | 拓緯工程顧問有限公司 | 2 | 1 | 1 | 1 | 混凝土剝落、破碎、鋼筋外露、銹蝕 | 未維修 | 混凝土修復，鋼筋銹蝕處理，水刀鑿除 | 0.64 | 平方公尺 | P20 |  | 橋墩／帽梁
[12 empty] | 83 | 2020-05-02 | 定期檢測 | 拓緯工程顧問有限公司 | 2 | 1 | 1 | 1 | 混凝土剝落、破碎、鋼筋外露、銹蝕 | 未維修 | 混凝土修復，鋼筋銹蝕處理，水刀鑿除 | 0.06 | 平方公尺 | P21 |  | 橋墩／帽梁
[12 empty] | 84 | 2020-05-02 | 定期檢測 | 拓緯工程顧問有限公司 | 2 | 1 | 1 | 1 | 混凝土剝落、破碎、鋼筋外露、銹蝕 | 已維修 | 混凝土修復，鋼筋銹蝕處理，水刀鑿除 | 2.88 | 平方公尺 | P13 | 20096 | 橋墩／帽梁 | 混凝土修復(>0.4x0.4x0.05m) | 3200 | 2020-08-09 | 2020-08-09 | 2020-10-28 08:47 | 侯棒如
123 | 35325 | 汐五高架第29標棧橋 | 國道1號汐五高架 | 國道 | 32K+296.17M ~32K~443.13M | 高公局北區養護工程分局 | 內湖工務段 | 中空板梁 | 鋼筋混凝土 | 84 | 已維修：0 | NO | 檢測日期 | 檢測類別 | 檢測單位 | D | E | R | U | 劣化類型 | 狀態 | 建議維修工法 | 數量 | 單位 | 損壞位置 | 維修紀錄ID | 維修構件 | 維修工法 | 金額 | 開工日期 | 完成日期 | 維修原始紀錄日期 | 維修原始紀錄者 | 維修最後修改日期 | 維修最後修改者
[11 empty] | 未維修：13 | 1 | 2020-05-02 | 定期檢測 | 拓緯工程顧問有限公司 | 2 | 1 | 1 | 1 | 混凝土剝落、破碎、鋼筋外露、銹蝕 | 未維修 | 混凝土修復，蜂窩及剝落修補，水刀鑿除 | 0.02 | 平方公尺 | P32-4 |  | 橋墩／帽梁
[11 empty] | 全部：13 | 2 | 2020-05-02 | 定期檢測 | 拓緯工程顧問有限公司 | 2 | 1 | 1 | 1 | 滲水、白華 | 未維修 | 混凝土修復，白華修補，水刀鑿除 | 0.16 | 平方公尺 | S33 |  | 橋面板
[12 empty] | 3 | 2020-05-02 | 定期檢測 | 拓緯工程顧問有限公司 | 2 | 1 | 1 | 1 | 混凝土空洞(或蜂窩) | 未維修 | 混凝土修復，蜂窩及剝落修補，水刀鑿除 | 0.03 | 平方公尺 | S33 |  | 橋面板
[12 empty] | 4 | 2020-05-02 | 定期檢測 | 拓緯工程顧問有限公司 | 2 | 1 | 2 | 2 | 混凝土結構裂縫 | 未維修 | 混凝土修復，裂縫W＞0.3mm修補，水刀鑿除 | 1.6 | 公尺 | P33-5 |  | 橋墩／帽梁
[12 empty] | 5 | 2020-05-02 | 定期檢測 | 拓緯工程顧問有限公司 | 2 | 1 | 1 | 1 | 混凝土剝落、破碎、鋼筋外露、銹蝕 | 未維修 | 混凝土修復，蜂窩及剝落修補，水刀鑿除 | 0.08 | 平方公尺 | P37-3 |  | 橋墩／帽梁
[12 empty] | 6 | 2020-05-02 | 定期檢測 | 拓緯工程顧問有限公司 | 2 | 1 | 2 | 2 | 混凝土結構裂縫 | 未維修 | 混凝土修復，裂縫W＞0.3mm修補，水刀鑿除 | 3.2 | 公尺 | S33 |  | 橋面板
[12 empty] | 7 | 2020-05-02 | 定期檢測 | 拓緯工程顧問有限公司 | 2 | 1 | 2 | 2 | 混凝土結構裂縫 | 未維修 | 混凝土修復，裂縫W＞0.3mm修補，水刀鑿除 | 1.4 | 公尺 | P34-5 |  | 橋墩／帽梁
[12 empty] | 8 | 2020-05-02 | 定期檢測 | 拓緯工程顧問有限公司 | 2 | 1 | 2 | 2 | 混凝土結構裂縫 | 未維修 | 混凝土修復，裂縫W＞0.3mm修補，水刀鑿除 | 2.8 | 公尺 | P37-1 |  | 橋墩／帽梁
[12 empty] | 9 | 2020-05-02 | 定期檢測 | 拓緯工程顧問有限公司 | 2 | 1 | 2 | 2 | 混凝土結構裂縫 | 未維修 | 混凝土修復，裂縫W＞0.3mm修補，水刀鑿除 | 4.6 | 公尺 | S38 |  | 橋面板
[12 empty] | 10 | 2020-05-02 | 定期檢測 | 拓緯工程顧問有限公司 | 2 | 1 | 2 | 2 | 混凝土結構裂縫 | 未維修 | 混凝土修復，裂縫W＞0.3mm修補，水刀鑿除 | 1.8 | 公尺 | P32-1 |  | 橋墩／帽梁
[12 empty] | 11 | 2020-05-02 | 定期檢測 | 拓緯工程顧問有限公司 | 2 | 1 | 1 | 1 | 滲水、白華 | 未維修 | 白華處理 | 0.02 | 平方公尺 | S34 |  | 橋面板
[12 empty] | 12 | 2020-05-02 | 定期檢測 | 拓緯工程顧問有限公司 | 2 | 1 | 2 | 2 | 混凝土剝落、破碎、鋼筋外露、銹蝕 | 未維修 | 混凝土修復，蜂窩及剝落修補，水刀鑿除 | 0.1 | 平方公尺 | P36-1 |  | 橋墩／帽梁
[12 empty] | 13 | 2020-05-02 | 定期檢測 | 拓緯工程顧問有限公司 | 2 | 1 | 2 | 2 | 混凝土剝落、破碎、鋼筋外露、銹蝕 | 未維修 | 混凝土修復，裂縫W＞0.3mm修補，水刀鑿除 | 1.2 | 公尺 | P37-3 |  | 橋墩／帽梁
124 | 35326 | 汐五高架第29標匝道A橋 | 國道1號汐五高架 | 國道 | 0K+207M ~0K~813.6M | 高公局北區養護工程分局 | 內湖工務段 | I型梁 | 預力混凝土 | 84 | 已維修：1 | NO | 檢測日期 | 檢測類別 | 檢測單位 | D | E | R | U | 劣化類型 | 狀態 | 建議維修工法 | 數量 | 單位 | 損壞位置 | 維修紀錄ID | 維修構件 | 維修工法 | 金額 | 開工日期 | 完成日期 | 維修原始紀錄日期 | 維修原始紀錄者 | 維修最後修改日期 | 維修最後修改者
[11 empty] | 未維修：111 | 1 | 2020-05-02 | 定期檢測 | 拓緯工程顧問有限公司 | 2 | 1 | 1 | 1 | 混凝土剝落、破碎、鋼筋、鋼腱或錨碇外露、銹蝕 | 未維修 | 混凝土修復，蜂窩及剝落修補，水刀鑿除 | 0.04 | 平方公尺 | S30G2 |  | 主梁
[11 empty] | 全部：112 | 2 | 2020-05-02 | 定期檢測 | 拓緯工程顧問有限公司 | 2 | 1 | 1 | 1 | 滲水、白華 | 未維修 | 混凝土修復，白華修補，水刀鑿除 | 0.07 | 平方公尺 | PD31TR |  | 橋墩／帽梁
[12 empty] | 3 | 2020-05-02 | 定期檢測 | 拓緯工程顧問有限公司 | 2 | 1 | 2 | 2 | 混凝土剝落、破碎、鋼筋外露、銹蝕 | 未維修 | 混凝土修復，蜂窩及剝落修補，水刀鑿除 | 0.21 | 平方公尺 | S31 |  | 橋面板
[12 empty] | 4 | 2020-05-02 | 定期檢測 | 拓緯工程顧問有限公司 | 2 | 1 | 1 | 1 | 滲水、白華 | 未維修 | 混凝土修復，白華修補，水刀鑿除 | 0.18 | 平方公尺 | S31 |  | 橋面板
[12 empty] | 5 | 2020-05-02 | 定期檢測 | 拓緯工程顧問有限公司 | 2 | 1 | 1 | 1 | 混凝土剝落、破碎、鋼筋外露、銹蝕 | 未維修 | 混凝土修復，蜂窩及剝落修補，水刀鑿除 | 0.04 | 平方公尺 | PD32TR |  | 橋墩／帽梁
[12 empty] | 6 | 2020-05-02 | 定期檢測 | 拓緯工程顧問有限公司 | 2 | 1 | 1 | 1 | 混凝土剝落、破碎、鋼筋外露、銹蝕 | 未維修 | 混凝土修復，蜂窩及剝落修補，水刀鑿除 | 0.18 | 平方公尺 | S32D4-1、-2 |  | 橫隔梁
[12 empty] | 7 | 2020-05-02 | 定期檢測 | 拓緯工程顧問有限公司 | 2 | 1 | 1 | 1 | 滲水、白華 | 未維修 | 混凝土修復，白華修補，水刀鑿除 | 0.01 | 平方公尺 | S32G1 |  | 主梁
[12 empty] | 8 | 2020-05-02 | 定期檢測 | 拓緯工程顧問有限公司 | 2 | 1 | 1 | 1 | 混凝土剝落、破碎、鋼筋、鋼腱或錨碇外露、銹蝕 | 未維修 | 混凝土修復，蜂窩及剝落修補，水刀鑿除 | 0.08 | 平方公尺 | S31G3 |  | 主梁
[12 empty] | 9 | 2020-05-02 | 定期檢測 | 拓緯工程顧問有限公司 | 2 | 1 | 1 | 1 | 滲水、白華 | 未維修 | 混凝土修復，白華修補，水刀鑿除 | 0.18 | 平方公尺 | S32 |  | 橋面板
[12 empty] | 10 | 2020-05-02 | 定期檢測 | 拓緯工程顧問有限公司 | 2 | 1 | 1 | 1 | 混凝土破損 | 未維修 | 混凝土修復，蜂窩及剝落修補，水刀鑿除 | 0.03 | 平方公尺 | PD30TR |  | 防落設施
[12 empty] | 11 | 2020-05-02 | 定期檢測 | 拓緯工程顧問有限公司 | 2 | 1 | 1 | 1 | 混凝土剝落、破碎、鋼筋外露、銹蝕 | 未維修 | 混凝土修復，鋼筋銹蝕處理，水刀鑿除 | 0.02 | 平方公尺 | S29 |  | 橋面板
[12 empty] | 12 | 2020-05-02 | 定期檢測 | 拓緯工程顧問有限公司 | 2 | 1 | 1 | 1 | 混凝土剝落、破碎、鋼筋、鋼腱或錨碇外露、銹蝕 | 未維修 | 混凝土修復，蜂窩及剝落修補，水刀鑿除 | 0.2 | 平方公尺 | S30G1 |  | 主梁
[12 empty] | 13 | 2020-05-02 | 定期檢測 | 拓緯工程顧問有限公司 | 2 | 1 | 1 | 1 | 排水設施阻塞或功能性降低 | 未維修 | 聚氯乙烯塑膠管及配件，PVC管(B管厚管)，含管配件 | 1 | 處 | PD32TR |  | 橋梁排水設施
[12 empty] | 14 | 2020-05-02 | 定期檢測 | 拓緯工程顧問有限公司 | 2 | 1 | 2 | 2 | 混凝土結構裂縫 | 未維修 | 混凝土修復，裂縫W＞0.3mm修補，水刀鑿除 | 1 | 公尺 | PD31TR |  | 橋墩／帽梁
[12 empty] | 15 | 2020-05-02 | 定期檢測 | 拓緯工程顧問有限公司 | 2 | 1 | 2 | 2 | 混凝土結構裂縫 | 未維修 | 混凝土修復，裂縫W＞0.3mm修補，水刀鑿除 | 7 | 公尺 | PD32TR |  | 橋墩／帽梁
[12 empty] | 16 | 2020-05-02 | 定期檢測 | 拓緯工程顧問有限公司 | 2 | 1 | 1 | 1 | 混凝土剝落、破碎、鋼筋外露、銹蝕 | 未維修 | 混凝土修復，鋼筋銹蝕處理，水刀鑿除 | 0.09 | 平方公尺 | PD30TR |  | 橋墩／帽梁
[12 empty] | 17 | 2020-05-02 | 定期檢測 | 拓緯工程顧問有限公司 | 2 | 1 | 1 | 1 | 滲水、白華 | 未維修 | 混凝土修復，白華修補，水刀鑿除 | 0.12 | 平方公尺 | S30 |  | 橋面板
[12 empty] | 18 | 2020-05-02 | 定期檢測 | 拓緯工程顧問有限公司 | 2 | 1 | 1 | 1 | 混凝土剝落、破碎、鋼筋、鋼腱或錨碇外露、銹蝕 | 未維修 | 混凝土修復，鋼筋銹蝕處理，水刀鑿除 | 0.18 | 平方公尺 | S30G3 |  | 主梁
[12 empty] | 19 | 2020-05-02 | 定期檢測 | 拓緯工程顧問有限公司 | 2 | 1 | 1 | 1 | 滲水、白華 | 未維修 | 混凝土修復，白華修補，水刀鑿除 | 0.14 | 平方公尺 | PD32TR |  | 橋墩／帽梁
[12 empty] | 20 | 2020-05-02 | 定期檢測 | 拓緯工程顧問有限公司 | 2 | 1 | 2 | 2 | 混凝土結構裂縫 | 未維修 | 混凝土修復，裂縫W＞0.3mm修補，水刀鑿除 | 6 | 公尺 | P15 |  | 橋墩／帽梁
[12 empty] | 21 | 2020-05-02 | 定期檢測 | 拓緯工程顧問有限公司 | 2 | 1 | 2 | 2 | 混凝土結構裂縫 | 未維修 | 混凝土修復，裂縫W＞0.3mm修補，水刀鑿除 | 0.6 | 公尺 | S15 |  | 橋面板
[12 empty] | 22 | 2020-05-02 | 定期檢測 | 拓緯工程顧問有限公司 | 2 | 1 | 1 | 1 | 其他損傷 | 未維修 | 混凝土修復，鋼筋銹蝕處理，水刀鑿除 | 0.24 | 平方公尺 | P9 |  | 防落設施
[12 empty] | 23 | 2020-05-02 | 定期檢測 | 拓緯工程顧問有限公司 | 2 | 1 | 1 | 1 | 螺栓損傷、欠缺、鬆動 | 未維修 | 防震拉桿鎖固 | 1 | 處 | P9 |  | 防落設施
[12 empty] | 24 | 2020-05-02 | 定期檢測 | 拓緯工程顧問有限公司 | 2 | 1 | 1 | 1 | 混凝土剝落、破碎、鋼筋、鋼腱或錨碇外露、銹蝕 | 未維修 | 混凝土修復，蜂窩及剝落修補，水刀鑿除 | 0.02 | 平方公尺 | S10G2 |  | 主梁
[12 empty] | 25 | 2020-05-02 | 定期檢測 | 拓緯工程顧問有限公司 | 2 | 1 | 1 | 1 | 混凝土剝落、破碎、鋼筋、鋼腱或錨碇外露、銹蝕 | 未維修 | 混凝土修復，蜂窩及剝落修補，水刀鑿除 | 0.2 | 平方公尺 | S10G3 |  | 主梁
[12 empty] | 26 | 2020-05-02 | 定期檢測 | 拓緯工程顧問有限公司 | 2 | 1 | 1 | 1 | 混凝土剝落、破碎、鋼筋外露、銹蝕 | 未維修 | 混凝土修復，鋼筋銹蝕處理，水刀鑿除 | 5 | 處 | S10,oo |  | 橋護欄
[12 empty] | 27 | 2020-05-02 | 定期檢測 | 拓緯工程顧問有限公司 | 2 | 1 | 2 | 2 | 混凝土結構裂縫 | 未維修 | 混凝土修復，裂縫W＞0.3mm修補，水刀鑿除 | 8 | 公尺 | P12 |  | 橋墩／帽梁
[12 empty] | 28 | 2020-05-02 | 定期檢測 | 拓緯工程顧問有限公司 | 2 | 1 | 1 | 1 | 混凝土剝落、破碎、鋼筋、鋼腱或錨碇外露、銹蝕 | 未維修 | 混凝土修復，蜂窩及剝落修補，水刀鑿除 | 0.6 | 平方公尺 | S13G2 |  | 主梁
[12 empty] | 29 | 2020-05-02 | 定期檢測 | 拓緯工程顧問有限公司 | 2 | 1 | 2 | 2 | 混凝土結構裂縫 | 未維修 | 混凝土修復，裂縫W＞0.3mm修補，水刀鑿除 | 8 | 公尺 | P14 |  | 橋墩／帽梁
[12 empty] | 30 | 2020-05-02 | 定期檢測 | 拓緯工程顧問有限公司 | 3 | 1 | 2 | 2 | 滲水、白華 | 未維修 | 混凝土修復，白華修補，水刀鑿除 | 0.3 | 平方公尺 | S14 |  | 橋面板
[12 empty] | 31 | 2020-05-02 | 定期檢測 | 拓緯工程顧問有限公司 | 2 | 1 | 1 | 1 | 滲水、白華 | 未維修 | 混凝土修復，白華修補，水刀鑿除 | 0.18 | 平方公尺 | S15 |  | 橋面板
[12 empty] | 32 | 2020-05-02 | 定期檢測 | 拓緯工程顧問有限公司 | 2 | 1 | 1 | 1 | 滲水、白華 | 未維修 | 混凝土修復，白華修補，水刀鑿除 | 0.18 | 平方公尺 | S12 |  | 橋面板
[12 empty] | 33 | 2020-05-02 | 定期檢測 | 拓緯工程顧問有限公司 | 2 | 1 | 1 | 1 | 混凝土剝落、破碎、鋼筋、鋼腱或錨碇外露、銹蝕 | 未維修 | 混凝土修復，蜂窩及剝落修補，水刀鑿除 | 0.01 | 平方公尺 | S12G1 |  | 主梁
[12 empty] | 34 | 2020-05-02 | 定期檢測 | 拓緯工程顧問有限公司 | 2 | 1 | 1 | 1 | 混凝土剝落、破碎、鋼筋、鋼腱或錨碇外露、銹蝕 | 未維修 | 混凝土修復，蜂窩及剝落修補，水刀鑿除 | 0.12 | 平方公尺 | S13G3 |  | 主梁
[12 empty] | 35 | 2020-05-02 | 定期檢測 | 拓緯工程顧問有限公司 | 2 | 1 | 1 | 1 | 混凝土剝落、破碎、鋼筋、鋼腱或錨碇外露、銹蝕 | 未維修 | 混凝土修復，鋼筋銹蝕處理，水刀鑿除 | 0.01 | 平方公尺 | S13G2 |  | 主梁
[12 empty] | 36 | 2020-05-02 | 定期檢測 | 拓緯工程顧問有限公司 | 3 | 1 | 2 | 2 | 滲水、白華 | 未維修 | 混凝土修復，白華修補，水刀鑿除 | 0.06 | 平方公尺 | S13G3 |  | 主梁
[12 empty] | 37 | 2020-05-02 | 定期檢測 | 拓緯工程顧問有限公司 | 2 | 1 | 1 | 1 | 混凝土剝落、破碎、鋼筋、鋼腱或錨碇外露、銹蝕 | 未維修 | 混凝土修復，蜂窩及剝落修補，水刀鑿除 | 0.03 | 平方公尺 | S15G2 |  | 主梁
[12 empty] | 38 | 2020-05-02 | 定期檢測 | 拓緯工程顧問有限公司 | 2 | 1 | 1 | 1 | 滲水、白華 | 未維修 | 混凝土修復，白華修補，水刀鑿除 | 0.36 | 平方公尺 | S11 |  | 橋面板
[12 empty] | 39 | 2020-05-02 | 定期檢測 | 拓緯工程顧問有限公司 | 2 | 1 | 1 | 1 | 混凝土剝落、破碎、鋼筋、鋼腱或錨碇外露、銹蝕 | 未維修 | 混凝土修復，蜂窩及剝落修補，水刀鑿除 | 0.18 | 平方公尺 | S12G2 |  | 主梁
[12 empty] | 40 | 2020-05-02 | 定期檢測 | 拓緯工程顧問有限公司 | 2 | 1 | 1 | 1 | 滲水、白華 | 未維修 | 混凝土修復，白華修補，水刀鑿除 | 0.03 | 平方公尺 | S13 |  | 橋面板
[12 empty] | 41 | 2020-05-02 | 定期檢測 | 拓緯工程顧問有限公司 | 2 | 1 | 1 | 1 | 混凝土剝落、破碎、鋼筋、鋼腱或錨碇外露、銹蝕 | 未維修 | 混凝土修復，蜂窩及剝落修補，水刀鑿除 | 0.02 | 平方公尺 | S15G1 |  | 主梁
[12 empty] | 42 | 2020-05-02 | 定期檢測 | 拓緯工程顧問有限公司 | 2 | 1 | 1 | 1 | 混凝土剝落、破碎、鋼筋、鋼腱或錨碇外露、銹蝕 | 未維修 | 混凝土修復，蜂窩及剝落修補，水刀鑿除 | 0.03 | 平方公尺 | S15G3 |  | 主梁
[12 empty] | 43 | 2020-05-02 | 定期檢測 | 拓緯工程顧問有限公司 | 2 | 1 | 2 | 2 | 混凝土結構裂縫 | 未維修 | 混凝土修復，裂縫W＞0.3mm修補，水刀鑿除 | 7 | 公尺 | P16 |  | 橋墩／帽梁
[12 empty] | 44 | 2020-05-02 | 定期檢測 | 拓緯工程顧問有限公司 | 2 | 1 | 1 | 1 | 混凝土剝落、破碎、鋼筋外露、銹蝕 | 未維修 | 混凝土修復，蜂窩及剝落修補，水刀鑿除 | 0.02 | 平方公尺 | S13 |  | 橋面板
[12 empty] | 45 | 2020-05-02 | 定期檢測 | 拓緯工程顧問有限公司 | 2 | 1 | 1 | 1 | 混凝土剝落、破碎、鋼筋、鋼腱或錨碇外露、銹蝕 | 未維修 | 混凝土修復，蜂窩及剝落修補，水刀鑿除 | 0.05 | 平方公尺 | S14G3 |  | 主梁
[12 empty] | 46 | 2020-05-02 | 定期檢測 | 拓緯工程顧問有限公司 | 2 | 1 | 1 | 1 | 其他損傷 | 未維修 | 滲水 | 1 | 組/塊 | P13TR |  | 防落設施
[12 empty] | 47 | 2020-05-02 | 定期檢測 | 拓緯工程顧問有限公司 | 2 | 1 | 1 | 1 | 混凝土剝落、破碎、鋼筋、鋼腱或錨碇外露、銹蝕 | 未維修 | 混凝土修復，蜂窩及剝落修補，水刀鑿除 | 0.1 | 平方公尺 | S12G3 |  | 主梁
[12 empty] | 48 | 2020-05-02 | 定期檢測 | 拓緯工程顧問有限公司 | 2 | 1 | 1 | 2 | 混凝土破損 | 未維修 | 混凝土修復，蜂窩及剝落修補，水刀鑿除 | 0.08 | 平方公尺 | P13 |  | 防落設施
[12 empty] | 49 | 2020-05-02 | 定期檢測 | 拓緯工程顧問有限公司 | 2 | 1 | 2 | 2 | 混凝土結構裂縫 | 未維修 | 混凝土修復，裂縫W＞0.3mm修補，水刀鑿除 | 10 | 公尺 | P13 |  | 橋墩／帽梁
[12 empty] | 50 | 2020-05-02 | 定期檢測 | 拓緯工程顧問有限公司 | 2 | 1 | 1 | 1 | 混凝土剝落、破碎、鋼筋外露、銹蝕 | 未維修 | 混凝土修復，鋼筋銹蝕處理，水刀鑿除 | 1.2 | 平方公尺 | S13、S27,oo、S24,io |  | 橋護欄
[12 empty] | 51 | 2020-05-02 | 定期檢測 | 拓緯工程顧問有限公司 | 2 | 1 | 1 | 1 | 其他損傷 | 未維修 | 其他(清除植生) | 1 | 處 | P9-2 |  | 橋墩／帽梁
[12 empty] | 52 | 2020-05-02 | 定期檢測 | 拓緯工程顧問有限公司 | 2 | 1 | 1 | 1 | 混凝土剝落、破碎、鋼筋外露、銹蝕 | 未維修 | 混凝土修復，蜂窩及剝落修補，水刀鑿除 | 0.04 | 平方公尺 | S9,S17 |  | 橋護欄
[12 empty] | 53 | 2020-05-02 | 定期檢測 | 拓緯工程顧問有限公司 | 2 | 1 | 1 | 1 | 滲水、白華 | 未維修 | 混凝土修復，白華修補，水刀鑿除 | 0.06 | 平方公尺 | S9 |  | 橋面板
[12 empty] | 54 | 2020-05-02 | 定期檢測 | 拓緯工程顧問有限公司 | 3 | 1 | 2 | 2 | 滲水、白華 | 未維修 | 混凝土修復，白華修補，水刀鑿除 | 0.06 | 平方公尺 | S10 |  | 橋面板
[12 empty] | 55 | 2020-05-02 | 定期檢測 | 拓緯工程顧問有限公司 | 2 | 2 | 2 | 2 | 混凝土結構裂縫 | 未維修 | 混凝土修復，裂縫W＞0.3mm修補，水刀鑿除 | 10 | 公尺 | P9-2 |  | 橋墩／帽梁
[12 empty] | 56 | 2020-05-02 | 定期檢測 | 拓緯工程顧問有限公司 | 2 | 1 | 1 | 1 | 混凝土剝落、破碎、鋼筋外露、銹蝕 | 未維修 | 混凝土修復，蜂窩及剝落修補，水刀鑿除 | 0.06 | 平方公尺 | S9 |  | 橋面板
[12 empty] | 57 | 2020-05-02 | 定期檢測 | 拓緯工程顧問有限公司 | 2 | 1 | 1 | 1 | 混凝土剝落、破碎、鋼筋、鋼腱或錨碇外露、銹蝕 | 未維修 | 混凝土修復，蜂窩及剝落修補，水刀鑿除 | 0.02 | 平方公尺 | S9G2 |  | 主梁
[12 empty] | 58 | 2020-05-02 | 定期檢測 | 拓緯工程顧問有限公司 | 2 | 1 | 2 | 2 | 混凝土結構裂縫 | 未維修 | 混凝土修復，裂縫W＞0.3mm修補，水刀鑿除 | 5 | 公尺 | P10 |  | 橋墩／帽梁
[12 empty] | 59 | 2020-05-02 | 定期檢測 | 拓緯工程顧問有限公司 | 2 | 1 | 2 | 2 | 混凝土結構裂縫 | 未維修 | 混凝土修復，裂縫W＞0.3mm修補，水刀鑿除 | 6 | 公尺 | P11 |  | 橋墩／帽梁
[12 empty] | 60 | 2020-05-02 | 定期檢測 | 拓緯工程顧問有限公司 | 2 | 1 | 1 | 1 | 混凝土剝落、破碎、鋼筋、鋼腱或錨碇外露、銹蝕 | 未維修 | 混凝土修復，蜂窩及剝落修補，水刀鑿除 | 0.3 | 平方公尺 | S11G1 |  | 主梁
[12 empty] | 61 | 2020-05-02 | 定期檢測 | 拓緯工程顧問有限公司 | 2 | 1 | 1 | 1 | 混凝土剝落、破碎、鋼筋、鋼腱或錨碇外露、銹蝕 | 未維修 | 混凝土修復，蜂窩及剝落修補，水刀鑿除 | 0.3 | 平方公尺 | S11G3 |  | 主梁
[12 empty] | 62 | 2020-05-02 | 定期檢測 | 拓緯工程顧問有限公司 | 2 | 1 | 2 | 2 | 混凝土結構裂縫 | 未維修 | 混凝土修復，裂縫W＞0.3mm修補，水刀鑿除 | 6 | 公尺 | P9-1 |  | 橋墩／帽梁
[12 empty] | 63 | 2020-05-02 | 定期檢測 | 拓緯工程顧問有限公司 | 2 | 1 | 1 | 1 | 混凝土剝落、破碎、鋼筋外露、銹蝕 | 未維修 | 混凝土修復，蜂窩及剝落修補，水刀鑿除 | 0.18 | 平方公尺 | P9-2 |  | 橋墩／帽梁
[12 empty] | 64 | 2020-05-02 | 定期檢測 | 拓緯工程顧問有限公司 | 2 | 1 | 1 | 1 | 混凝土剝落、破碎、鋼筋、鋼腱或錨碇外露、銹蝕 | 未維修 | 混凝土修復，蜂窩及剝落修補，水刀鑿除 | 0.06 | 平方公尺 | S10G1 |  | 主梁
[12 empty] | 65 | 2020-05-02 | 定期檢測 | 拓緯工程顧問有限公司 | 2 | 1 | 2 | 2 | 混凝土結構裂縫 | 未維修 | 混凝土修復，裂縫W＞0.3mm修補，水刀鑿除 | 5 | 公尺 | P17 |  | 橋墩／帽梁
[12 empty] | 66 | 2020-05-02 | 定期檢測 | 拓緯工程顧問有限公司 | 2 | 1 | 1 | 1 | 混凝土剝落、破碎、鋼筋外露、銹蝕 | 未維修 | 混凝土修復，鋼筋銹蝕處理，水刀鑿除 | 0.02 | 平方公尺 | P19 |  | 橋墩／帽梁
[12 empty] | 67 | 2020-05-02 | 定期檢測 | 拓緯工程顧問有限公司 | 2 | 1 | 1 | 1 | 混凝土剝落、破碎、鋼筋、鋼腱或錨碇外露、銹蝕 | 未維修 | 混凝土修復，蜂窩及剝落修補，水刀鑿除 | 0.06 | 平方公尺 | S19G3 |  | 主梁
[12 empty] | 68 | 2020-05-02 | 定期檢測 | 拓緯工程顧問有限公司 | 2 | 1 | 1 | 1 | 混凝土剝落、破碎、鋼筋、鋼腱或錨碇外露、銹蝕 | 未維修 | 混凝土修復，蜂窩及剝落修補，水刀鑿除 | 0.06 | 平方公尺 | S20G2 |  | 主梁
[12 empty] | 69 | 2020-05-02 | 定期檢測 | 拓緯工程顧問有限公司 | 2 | 1 | 1 | 1 | 混凝土剝落、破碎、鋼筋外露、銹蝕 | 未維修 | 混凝土修復，鋼筋銹蝕處理，水刀鑿除 | 0.16 | 平方公尺 | P21 |  | 橋墩／帽梁
[12 empty] | 70 | 2020-05-02 | 定期檢測 | 拓緯工程顧問有限公司 | 2 | 1 | 1 | 1 | 滲水、白華 | 未維修 | 混凝土修復，白華修補，水刀鑿除 | 0.18 | 平方公尺 | S21 |  | 橋面板
[12 empty] | 71 | 2020-05-02 | 定期檢測 | 拓緯工程顧問有限公司 | 2 | 1 | 2 | 2 | 混凝土結構裂縫 | 未維修 | 混凝土修復，裂縫W＞0.3mm修補，水刀鑿除 | 2 | 公尺 | P22 |  | 橋墩／帽梁
[12 empty] | 72 | 2020-05-02 | 定期檢測 | 拓緯工程顧問有限公司 | 2 | 1 | 1 | 1 | 混凝土剝落、破碎、鋼筋、鋼腱或錨碇外露、銹蝕 | 未維修 | 混凝土修復，鋼筋銹蝕處理，水刀鑿除 | 0.18 | 平方公尺 | S25G1 |  | 主梁
[12 empty] | 73 | 2020-05-02 | 定期檢測 | 拓緯工程顧問有限公司 | 2 | 1 | 1 | 1 | 滲水、白華 | 未維修 | 混凝土修復，白華修補，水刀鑿除 | 0.12 | 平方公尺 | S25 |  | 橋面板
[12 empty] | 74 | 2020-05-02 | 定期檢測 | 拓緯工程顧問有限公司 | 2 | 1 | 1 | 1 | 混凝土剝落、破碎、鋼筋外露、銹蝕 | 未維修 | 混凝土修復，鋼筋銹蝕處理，水刀鑿除 | 0.01 | 平方公尺 | P27 |  | 橋墩／帽梁
[12 empty] | 75 | 2020-05-02 | 定期檢測 | 拓緯工程顧問有限公司 | 2 | 1 | 1 | 1 | 混凝土剝落、破碎、鋼筋外露、銹蝕 | 未維修 | 混凝土修復，蜂窩及剝落修補，水刀鑿除 | 0.03 | 平方公尺 | P29 |  | 橋墩／帽梁
[12 empty] | 76 | 2020-05-02 | 定期檢測 | 拓緯工程顧問有限公司 | 2 | 1 | 2 | 2 | 混凝土結構裂縫 | 未維修 | 混凝土修復，裂縫W＞0.3mm修補，水刀鑿除 | 2 | 公尺 | P18 |  | 橋墩／帽梁
[12 empty] | 77 | 2020-05-02 | 定期檢測 | 拓緯工程顧問有限公司 | 3 | 1 | 2 | 2 | 滲水、白華 | 未維修 | 混凝土修復，白華修補，水刀鑿除 | 0.06 | 平方公尺 | S18 |  | 橋面板
[12 empty] | 78 | 2020-05-02 | 定期檢測 | 拓緯工程顧問有限公司 | 2 | 1 | 1 | 2 | 混凝土破損 | 未維修 | 混凝土修復，蜂窩及剝落修補，水刀鑿除 | 0.16 | 平方公尺 | P17 |  | 防落設施
[12 empty] | 79 | 2020-05-02 | 定期檢測 | 拓緯工程顧問有限公司 | 2 | 1 | 1 | 1 | 混凝土剝落、破碎、鋼筋、鋼腱或錨碇外露、銹蝕 | 未維修 | 混凝土修復，蜂窩及剝落修補，水刀鑿除 | 0.16 | 平方公尺 | S17G3 |  | 主梁
[12 empty] | 80 | 2020-05-02 | 定期檢測 | 拓緯工程顧問有限公司 | 2 | 1 | 2 | 2 | 混凝土結構裂縫 | 未維修 | 混凝土修復，裂縫W＞0.3mm修補，水刀鑿除 | 1 | 公尺 | P19 |  | 橋墩／帽梁
[12 empty] | 81 | 2020-05-02 | 定期檢測 | 拓緯工程顧問有限公司 | 2 | 1 | 1 | 1 | 滲水、白華 | 未維修 | 混凝土修復，白華修補，水刀鑿除 | 0.12 | 平方公尺 | S19 |  | 橋面板
[12 empty] | 82 | 2020-05-02 | 定期檢測 | 拓緯工程顧問有限公司 | 2 | 1 | 2 | 2 | 混凝土結構裂縫 | 未維修 | 混凝土修復，裂縫W＞0.3mm修補，水刀鑿除 | 2 | 公尺 | P20 |  | 橋墩／帽梁
[12 empty] | 83 | 2020-05-02 | 定期檢測 | 拓緯工程顧問有限公司 | 2 | 1 | 1 | 1 | 混凝土剝落、破碎、鋼筋、鋼腱或錨碇外露、銹蝕 | 未維修 | 混凝土修復，蜂窩及剝落修補，水刀鑿除 | 0.08 | 平方公尺 | S20G1 |  | 主梁
[12 empty] | 84 | 2020-05-02 | 定期檢測 | 拓緯工程顧問有限公司 | 2 | 1 | 1 | 1 | 混凝土剝落、破碎、鋼筋外露、銹蝕 | 未維修 | 混凝土修復，蜂窩及剝落修補，水刀鑿除 | 0.03 | 平方公尺 | P22 |  | 橋墩／帽梁
[12 empty] | 85 | 2020-05-02 | 定期檢測 | 拓緯工程顧問有限公司 | 2 | 1 | 1 | 1 | 混凝土剝落、破碎、鋼筋外露、銹蝕 | 未維修 | 混凝土修復，鋼筋銹蝕處理，水刀鑿除 | 0.1 | 平方公尺 | P22 |  | 橋墩／帽梁
[12 empty] | 86 | 2020-05-02 | 定期檢測 | 拓緯工程顧問有限公司 | 2 | 1 | 1 | 1 | 混凝土剝落、破碎、鋼筋外露、銹蝕 | 未維修 | 混凝土修復，鋼筋銹蝕處理，水刀鑿除 | 0.04 | 平方公尺 | S24 |  | 橋面板
[12 empty] | 87 | 2020-05-02 | 定期檢測 | 拓緯工程顧問有限公司 | 2 | 1 | 1 | 1 | 混凝土剝落、破碎、鋼筋、鋼腱或錨碇外露、銹蝕 | 未維修 | 混凝土修復，蜂窩及剝落修補，水刀鑿除 | 0.08 | 平方公尺 | S25G3 |  | 主梁
[12 empty] | 88 | 2020-05-02 | 定期檢測 | 拓緯工程顧問有限公司 | 2 | 1 | 1 | 1 | 混凝土剝落、破碎、鋼筋外露、銹蝕 | 未維修 | 混凝土修復，鋼筋銹蝕處理，水刀鑿除 | 0.02 | 平方公尺 | S27 |  | 橋面板
[12 empty] | 89 | 2020-05-02 | 定期檢測 | 拓緯工程顧問有限公司 | 2 | 1 | 1 | 1 | 滲水、白華 | 未維修 | 混凝土修復，白華修補，水刀鑿除 | 8 | 平方公尺 | S28 |  | 橋面板
[12 empty] | 90 | 2020-05-02 | 定期檢測 | 拓緯工程顧問有限公司 | 2 | 1 | 1 | 1 | 混凝土剝落、破碎、鋼筋外露、銹蝕 | 未維修 | 混凝土修復，鋼筋銹蝕處理，水刀鑿除 | 0.01 | 平方公尺 | P29 |  | 橋墩／帽梁
[12 empty] | 91 | 2020-05-02 | 定期檢測 | 拓緯工程顧問有限公司 | 2 | 1 | 1 | 1 | 混凝土剝落、破碎、鋼筋外露、銹蝕 | 未維修 | 混凝土修復，蜂窩及剝落修補，水刀鑿除 | 0.06 | 平方公尺 | P21 |  | 橋墩／帽梁
[12 empty] | 92 | 2020-05-02 | 定期檢測 | 拓緯工程顧問有限公司 | 2 | 1 | 2 | 2 | 混凝土結構裂縫 | 未維修 | 混凝土修復，裂縫W＞0.3mm修補，水刀鑿除 | 4 | 公尺 | P21 |  | 橋墩／帽梁
[12 empty] | 93 | 2020-05-02 | 定期檢測 | 拓緯工程顧問有限公司 | 2 | 1 | 1 | 1 | 混凝土剝落、破碎、鋼筋外露、銹蝕 | 未維修 | 混凝土修復，鋼筋銹蝕處理，水刀鑿除 | 0.25 | 平方公尺 | P24 |  | 橋墩／帽梁
[12 empty] | 94 | 2020-05-02 | 定期檢測 | 拓緯工程顧問有限公司 | 2 | 1 | 2 | 2 | 混凝土結構裂縫 | 未維修 | 混凝土修復，裂縫W＞0.3mm修補，水刀鑿除 | 2 | 公尺 | P24 |  | 橋墩／帽梁
[12 empty] | 95 | 2020-05-02 | 定期檢測 | 拓緯工程顧問有限公司 | 2 | 1 | 2 | 2 | 混凝土結構裂縫 | 未維修 | 混凝土修復，裂縫W＞0.3mm修補，水刀鑿除 | 1 | 公尺 | P26 |  | 橋墩／帽梁
[12 empty] | 96 | 2020-05-02 | 定期檢測 | 拓緯工程顧問有限公司 | 2 | 1 | 1 | 1 | 混凝土剝落、破碎、鋼筋外露、銹蝕 | 未維修 | 混凝土修復，鋼筋銹蝕處理，水刀鑿除 | 0.01 | 平方公尺 | P26 |  | 橋墩／帽梁
[12 empty] | 97 | 2020-05-02 | 定期檢測 | 拓緯工程顧問有限公司 | 2 | 1 | 1 | 1 | 混凝土剝落、破碎、鋼筋、鋼腱或錨碇外露、銹蝕 | 未維修 | 混凝土修復，蜂窩及剝落修補，水刀鑿除 | 0.02 | 平方公尺 | S27G3 |  | 主梁
[12 empty] | 98 | 2020-05-02 | 定期檢測 | 拓緯工程顧問有限公司 | 2 | 1 | 2 | 2 | 混凝土結構裂縫 | 未維修 | 混凝土修復，裂縫W＞0.3mm修補，水刀鑿除 | 1.5 | 公尺 | P28 |  | 橋墩／帽梁
[12 empty] | 99 | 2020-05-02 | 定期檢測 | 拓緯工程顧問有限公司 | 2 | 1 | 1 | 1 | 混凝土剝落、破碎、鋼筋、鋼腱或錨碇外露、銹蝕 | 未維修 | 混凝土修復，蜂窩及剝落修補，水刀鑿除 | 0.02 | 平方公尺 | S29G3 |  | 主梁
[12 empty] | 100 | 2020-05-02 | 定期檢測 | 拓緯工程顧問有限公司 | 3 | 1 | 2 | 2 | 滲水、白華 | 未維修 | 混凝土修復，白華修補，水刀鑿除 | 0.18 | 平方公尺 | S16 |  | 橋面板
[12 empty] | 101 | 2020-05-02 | 定期檢測 | 拓緯工程顧問有限公司 | 2 | 1 | 1 | 1 | 混凝土剝落、破碎、鋼筋、鋼腱或錨碇外露、銹蝕 | 未維修 | 混凝土修復，蜂窩及剝落修補，水刀鑿除 | 0.06 | 平方公尺 | S16G3 |  | 主梁
[12 empty] | 102 | 2020-05-02 | 定期檢測 | 拓緯工程顧問有限公司 | 2 | 1 | 1 | 1 | 混凝土剝落、破碎、鋼筋、鋼腱或錨碇外露、銹蝕 | 未維修 | 混凝土修復，蜂窩及剝落修補，水刀鑿除 | 0.16 | 平方公尺 | S18G3 |  | 主梁
[12 empty] | 103 | 2020-05-02 | 定期檢測 | 拓緯工程顧問有限公司 | 2 | 1 | 1 | 1 | 混凝土剝落、破碎、鋼筋外露、銹蝕 | 未維修 | 混凝土修復，蜂窩及剝落修補，水刀鑿除 | 0.04 | 平方公尺 | P20 |  | 橋墩／帽梁
[12 empty] | 104 | 2020-05-02 | 定期檢測 | 拓緯工程顧問有限公司 | 2 | 1 | 1 | 1 | 滲水、白華 | 未維修 | 混凝土修復，白華修補，水刀鑿除 | 0.12 | 平方公尺 | S19 |  | 橋面板
[12 empty] | 105 | 2020-05-02 | 定期檢測 | 拓緯工程顧問有限公司 | 2 | 1 | 1 | 1 | 混凝土破損 | 未維修 | 混凝土修復，鋼筋銹蝕處理，水刀鑿除 | 0.04 | 平方公尺 | P21 |  | 防落設施
[12 empty] | 106 | 2020-05-02 | 定期檢測 | 拓緯工程顧問有限公司 | 2 | 1 | 1 | 1 | 混凝土剝落、破碎、鋼筋外露、銹蝕 | 未維修 | 混凝土修復，鋼筋銹蝕處理，水刀鑿除 | 0.16 | 平方公尺 | P23 |  | 橋墩／帽梁
[12 empty] | 107 | 2020-05-02 | 定期檢測 | 拓緯工程顧問有限公司 | 2 | 1 | 1 | 1 | 混凝土剝落、破碎、鋼筋、鋼腱或錨碇外露、銹蝕 | 未維修 | 混凝土修復，蜂窩及剝落修補，水刀鑿除 | 0.02 | 平方公尺 | S24G1 |  | 主梁
[12 empty] | 108 | 2020-05-02 | 定期檢測 | 拓緯工程顧問有限公司 | 2 | 1 | 1 | 1 | 混凝土剝落、破碎、鋼筋外露、銹蝕 | 未維修 | 混凝土修復，鋼筋銹蝕處理，水刀鑿除 | 0.02 | 平方公尺 | P25 |  | 橋墩／帽梁
[12 empty] | 109 | 2020-05-02 | 定期檢測 | 拓緯工程顧問有限公司 | 2 | 1 | 1 | 1 | 滲水、白華 | 未維修 | 混凝土修復，白華修補，水刀鑿除 | 0.3 | 平方公尺 | S26 |  | 橋面板
[12 empty] | 110 | 2020-05-02 | 定期檢測 | 拓緯工程顧問有限公司 | 2 | 1 | 1 | 1 | 滲水、白華 | 未維修 | 混凝土修復，白華修補，水刀鑿除 | 0.02 | 平方公尺 | S26G2 |  | 主梁
[12 empty] | 111 | 2020-05-02 | 定期檢測 | 拓緯工程顧問有限公司 | 2 | 1 | 1 | 1 | 其他損傷 | 未維修 | 植物清除 | 1 | 處 | P14TR |  | 橋護欄
[12 empty] | 112 | 2020-05-02 | 定期檢測 | 拓緯工程顧問有限公司 | 2 | 1 | 1 | 2 | 其他損傷 | 已維修 | 其他(清除植生) | 1 | 處 | P11,P14 | 34354 | 橋護欄 | 植生清除 | 5000 | 2021-07-30 | 2021-07-30 | 2021-11-02 11:57 | 侯棒如 | 2021-11-02 11:57 | 侯棒如
125 | 35327 | 汐五高架第29標匝道A棧橋 | 國道1號汐五高架 | 國道 | 0K+156.547M ~0K~207.777M | 高公局北區養護工程分局 | 內湖工務段 | 中空板梁 | 鋼筋混凝土 | 84 | 已維修：0 | NO | 檢測日期 | 檢測類別 | 檢測單位 | D | E | R | U | 劣化類型 | 狀態 | 建議維修工法 | 數量 | 單位 | 損壞位置 | 維修紀錄ID | 維修構件 | 維修工法 | 金額 | 開工日期 | 完成日期 | 維修原始紀錄日期 | 維修原始紀錄者 | 維修最後修改日期 | 維修最後修改者
[11 empty] | 未維修：7 | 1 | 2020-05-02 | 定期檢測 | 拓緯工程顧問有限公司 | 2 | 1 | 1 | 1 | 混凝土剝落、破碎、鋼筋外露、銹蝕 | 未維修 | 混凝土修復，蜂窩及剝落修補，水刀鑿除 | 0.21 | 平方公尺 | PD6TR |  | 翼牆／擋土牆
[11 empty] | 全部：7 | 2 | 2020-05-02 | 定期檢測 | 拓緯工程顧問有限公司 | 2 | 1 | 2 | 2 | 混凝土結構裂縫 | 未維修 | 混凝土修復，裂縫W＞0.3mm修補，水刀鑿除 | 0.6 | 公尺 | PD6TR |  | 橋台
[12 empty] | 3 | 2020-05-02 | 定期檢測 | 拓緯工程顧問有限公司 | 2 | 1 | 1 | 1 | 其他損傷 | 未維修 | 其他(雜物清理) | 1 | 處 | PD6TR |  | 橋台
[12 empty] | 4 | 2020-05-02 | 定期檢測 | 拓緯工程顧問有限公司 | 2 | 1 | 2 | 2 | 混凝土結構裂縫 | 未維修 | 混凝土修復，裂縫W＞0.3mm修補，水刀鑿除 | 20 | 公尺 | S8 |  | 橋面板
[12 empty] | 5 | 2020-05-02 | 定期檢測 | 拓緯工程顧問有限公司 | 2 | 2 | 2 | 2 | 混凝土結構裂縫 | 未維修 | 混凝土修復，裂縫W＞0.3mm修補，水刀鑿除 | 20 | 公尺 | ALL,oo |  | 橋護欄
[12 empty] | 6 | 2020-05-02 | 定期檢測 | 拓緯工程顧問有限公司 | 2 | 1 | 2 | 2 | 混凝土結構裂縫 | 未維修 | 混凝土修復，裂縫W＞0.3mm修補，水刀鑿除 | 11 | 公尺 | S7 |  | 橋面板
[12 empty] | 7 | 2020-05-02 | 定期檢測 | 拓緯工程顧問有限公司 | 2 | 1 | 2 | 2 | 混凝土結構裂縫 | 未維修 | 混凝土修復，裂縫W＞0.3mm修補，水刀鑿除 | 6 | 公尺 | S9 |  | 橋面板
126 | 35328 | 汐五高架第29標匝道B | 國道1號汐五高架 | 國道 | 0K+0M ~0K~200M | 高公局北區養護工程分局 | 內湖工務段 | I型梁 | 預力混凝土 | 84 | 已維修：0 | NO | 檢測日期 | 檢測類別 | 檢測單位 | D | E | R | U | 劣化類型 | 狀態 | 建議維修工法 | 數量 | 單位 | 損壞位置 | 維修紀錄ID | 維修構件 | 維修工法 | 金額 | 開工日期 | 完成日期 | 維修原始紀錄日期 | 維修原始紀錄者 | 維修最後修改日期 | 維修最後修改者
[11 empty] | 未維修：10 | 1 | 2020-05-02 | 定期檢測 | 拓緯工程顧問有限公司 | 2 | 1 | 1 | 1 | 混凝土剝落、破碎、鋼筋、鋼腱或錨碇外露、銹蝕 | 未維修 | 混凝土修復，蜂窩及剝落修補，水刀鑿除 | 0.03 | 平方公尺 | S2G4 |  | 主梁
[11 empty] | 全部：10 | 2 | 2020-05-02 | 定期檢測 | 拓緯工程顧問有限公司 | 2 | 1 | 1 | 1 | 混凝土剝落、破碎、鋼筋外露、銹蝕 | 未維修 | 混凝土修復，蜂窩及剝落修補，水刀鑿除 | 0.1 | 平方公尺 | P35 |  | 橋墩／帽梁
[12 empty] | 3 | 2020-05-02 | 定期檢測 | 拓緯工程顧問有限公司 | 2 | 1 | 1 | 1 | 混凝土剝落、破碎、鋼筋、鋼腱或錨碇外露、銹蝕 | 未維修 | 混凝土修復，蜂窩及剝落修補，水刀鑿除 | 0.04 | 平方公尺 | S39G2 |  | 主梁
[12 empty] | 4 | 2020-05-02 | 定期檢測 | 拓緯工程顧問有限公司 | 2 | 1 | 1 | 1 | 混凝土剝落、破碎、鋼筋外露、銹蝕 | 未維修 | 混凝土修復，鋼筋銹蝕處理，水刀鑿除 | 0.08 | 平方公尺 | S37D1-5 |  | 橫隔梁
[12 empty] | 5 | 2020-05-02 | 定期檢測 | 拓緯工程顧問有限公司 | 2 | 1 | 1 | 1 | 混凝土剝落、破碎、鋼筋外露、銹蝕 | 未維修 | 混凝土修復，蜂窩及剝落修補，水刀鑿除 | 0.1 | 平方公尺 | P38 |  | 橋墩／帽梁
[12 empty] | 6 | 2020-05-02 | 定期檢測 | 拓緯工程顧問有限公司 | 2 | 1 | 1 | 1 | 滲水、白華 | 未維修 | 混凝土修復，白華修補，水刀鑿除 | 0.04 | 平方公尺 | P39 |  | 橋墩／帽梁
[12 empty] | 7 | 2020-05-02 | 定期檢測 | 拓緯工程顧問有限公司 | 2 | 1 | 1 | 1 | 混凝土剝落、破碎、鋼筋外露、銹蝕 | 未維修 | 混凝土修復，鋼筋銹蝕處理，水刀鑿除 | 0.1 | 平方公尺 | S36D4-4 |  | 橫隔梁
[12 empty] | 8 | 2020-05-02 | 定期檢測 | 拓緯工程顧問有限公司 | 2 | 1 | 2 | 2 | 混凝土結構裂縫 | 未維修 | 混凝土修復，裂縫W＞0.3mm修補，水刀鑿除 | 6 | 公尺 | P38 |  | 橋墩／帽梁
[12 empty] | 9 | 2020-05-02 | 定期檢測 | 拓緯工程顧問有限公司 | 2 | 1 | 1 | 1 | 混凝土剝落、破碎、鋼筋、鋼腱或錨碇外露、銹蝕 | 未維修 | 混凝土修復，蜂窩及剝落修補，水刀鑿除 | 0.09 | 平方公尺 | S39G5 |  | 主梁
[12 empty] | 10 | 2020-05-02 | 定期檢測 | 拓緯工程顧問有限公司 | 2 | 1 | 1 | 1 | 混凝土剝落、破碎、鋼筋外露、銹蝕 | 未維修 | 混凝土護欄修復 | 0.24 | 平方公尺 | P39 |  | 橋護欄
127 | 35329 | 汐五高架第29標匝道B棧橋 | 國道1號汐五高架 | 國道 | 0K+200M ~0K~337.5M | 高公局北區養護工程分局 | 內湖工務段 | 中空板梁 | 鋼筋混凝土 | 84 | 已維修：1 | NO | 檢測日期 | 檢測類別 | 檢測單位 | D | E | R | U | 劣化類型 | 狀態 | 建議維修工法 | 數量 | 單位 | 損壞位置 | 維修紀錄ID | 維修構件 | 維修工法 | 金額 | 開工日期 | 完成日期 | 維修原始紀錄日期 | 維修原始紀錄者 | 維修最後修改日期 | 維修最後修改者
[11 empty] | 未維修：14 | 1 | 2020-05-02 | 定期檢測 | 拓緯工程顧問有限公司 | 2 | 1 | 1 | 1 | 混凝土剝落、破碎、鋼筋外露、銹蝕 | 未維修 | 混凝土修復，鋼筋銹蝕處理，水刀鑿除 | 0.02 | 平方公尺 | PD41TR |  | 橋墩／帽梁
[11 empty] | 全部：15 | 2 | 2020-05-02 | 定期檢測 | 拓緯工程顧問有限公司 | 2 | 1 | 2 | 2 | 混凝土結構裂縫 | 未維修 | 混凝土修復，裂縫W＞0.3mm修補，水刀鑿除 | 20 | 公尺 | S42 |  | 橋面板
[12 empty] | 3 | 2020-05-02 | 定期檢測 | 拓緯工程顧問有限公司 | 2 | 1 | 2 | 2 | 混凝土結構裂縫 | 未維修 | 混凝土修復，裂縫W＞0.3mm修補，水刀鑿除 | 12 | 公尺 | S45 |  | 橋面板
[12 empty] | 4 | 2020-05-02 | 定期檢測 | 拓緯工程顧問有限公司 | 2 | 1 | 2 | 2 | 混凝土結構裂縫 | 未維修 | 混凝土修復，裂縫W＞0.3mm修補，水刀鑿除 | 13 | 公尺 | S46 |  | 橋面板
[12 empty] | 5 | 2020-05-02 | 定期檢測 | 拓緯工程顧問有限公司 | 2 | 1 | 1 | 1 | 混凝土剝落、破碎、鋼筋外露、銹蝕 | 未維修 | 混凝土修復，蜂窩及剝落修補，水刀鑿除 | 0.02 | 平方公尺 | S41 |  | 橋面板
[12 empty] | 6 | 2020-05-02 | 定期檢測 | 拓緯工程顧問有限公司 | 2 | 1 | 1 | 1 | 混凝土剝落、破碎、鋼筋外露、銹蝕 | 未維修 | 混凝土修復，蜂窩及剝落修補，水刀鑿除 | 0.02 | 平方公尺 | S42 |  | 橋面板
[12 empty] | 7 | 2020-05-02 | 定期檢測 | 拓緯工程顧問有限公司 | 2 | 1 | 2 | 2 | 混凝土結構裂縫 | 未維修 | 混凝土修復，裂縫W＞0.3mm修補，水刀鑿除 | 1.5 | 公尺 | PD43TR-1 |  | 橋墩／帽梁
[12 empty] | 8 | 2020-05-02 | 定期檢測 | 拓緯工程顧問有限公司 | 2 | 1 | 2 | 2 | 混凝土結構裂縫 | 未維修 | 混凝土修復，裂縫W＞0.3mm修補，水刀鑿除 | 10 | 公尺 | S47 |  | 橋面板
[12 empty] | 9 | 2020-05-02 | 定期檢測 | 拓緯工程顧問有限公司 | 2 | 1 | 2 | 2 | 混凝土結構裂縫 | 未維修 | 混凝土修復，裂縫W＞0.3mm修補，水刀鑿除 | 3 | 公尺 | PD41TR |  | 橋墩／帽梁
[12 empty] | 10 | 2020-05-02 | 定期檢測 | 拓緯工程顧問有限公司 | 2 | 1 | 2 | 2 | 混凝土結構裂縫 | 未維修 | 混凝土修復，裂縫W＞0.3mm修補，水刀鑿除 | 15 | 公尺 | S41 |  | 橋面板
[12 empty] | 11 | 2020-05-02 | 定期檢測 | 拓緯工程顧問有限公司 | 2 | 1 | 1 | 1 | 混凝土剝落、破碎、鋼筋外露、銹蝕 | 未維修 | 混凝土修復，蜂窩及剝落修補，水刀鑿除 | 0.03 | 平方公尺 | S44 |  | 橋面板
[12 empty] | 12 | 2020-05-02 | 定期檢測 | 拓緯工程顧問有限公司 | 2 | 1 | 1 | 1 | 混凝土剝落、破碎、鋼筋外露、銹蝕 | 未維修 | 混凝土修復，蜂窩及剝落修補，水刀鑿除 | 0.4 | 平方公尺 | PD41TR,PD46TR |  | 橋護欄
[12 empty] | 13 | 2020-05-02 | 定期檢測 | 拓緯工程顧問有限公司 | 2 | 1 | 2 | 2 | 混凝土結構裂縫 | 未維修 | 混凝土修復，裂縫W＞0.3mm修補，水刀鑿除 | 20 | 公尺 | S43 |  | 橋面板
[12 empty] | 14 | 2020-05-02 | 定期檢測 | 拓緯工程顧問有限公司 | 2 | 1 | 2 | 2 | 混凝土結構裂縫 | 未維修 | 混凝土修復，裂縫W＞0.3mm修補，水刀鑿除 | 10 | 公尺 | S44 |  | 橋面板
[12 empty] | 15 | 2020-05-02 | 定期檢測 | 拓緯工程顧問有限公司 | 3 | 1 | 3 | 3 | 排水設施損傷 | 已維修 | 聚氯乙烯塑膠管及配件，PVC管(B管厚管)，含管配件 | 1 | 處 | S42 | 29181 | 橋梁排水設施 | 修復受損的排水管 |  | 2020-12-08 | 2020-12-08 | 2021-04-28 15:09 | 侯棒如
128 | 35481 | 大直橋 S | 國道1號 | 國道 | 21K+378.809M ~22K~508.809M | 高公局北區養護工程分局 | 內湖工務段 | I型梁 | 鋼骨鋼筋混凝土 | 66 | 已維修：42 | NO | 檢測日期 | 檢測類別 | 檢測單位 | D | E | R | U | 劣化類型 | 狀態 | 建議維修工法 | 數量 | 單位 | 損壞位置 | 維修紀錄ID | 維修構件 | 維修工法 | 金額 | 開工日期 | 完成日期 | 維修原始紀錄日期 | 維修原始紀錄者 | 維修最後修改日期 | 維修最後修改者
[11 empty] | 未維修：40 | 1 | 2020-06-16 | 定期檢測 | 拓緯工程顧問有限公司 | 2 | 1 | 1 | 1 | 混凝土剝落、破碎、鋼筋外露、銹蝕 | 未維修 | 混凝土修復(<=0.4*0.4*0.05m) | 0.08 | 平方公尺 | S56D1-3_B |  | 橫隔梁
[11 empty] | 全部：82 | 2 | 2020-06-16 | 定期檢測 | 拓緯工程顧問有限公司 | 2 | 1 | 1 | 1 | 混凝土剝落 | 未維修 | 混凝土修復（<0.4*0.5*0.05m) | 0.05 | 平方公尺 | S31G4 |  | 主梁
[12 empty] | 3 | 2020-06-16 | 定期檢測 | 拓緯工程顧問有限公司 | 2 | 1 | 2 | 2 | 混凝土結構裂縫 | 未維修 | >0.3mm混凝土裂縫修補 | 1 | 公尺 | S46D1-2_B |  | 橫隔梁
[12 empty] | 4 | 2020-06-16 | 定期檢測 | 拓緯工程顧問有限公司 | 2 | 1 | 1 | 1 | 混凝土剝落、破碎、鋼筋外露、銹蝕 | 未維修 | 混凝土修復(<=0.4*0.4*0.05m) | 0.04 | 平方公尺 | S29D1-6 |  | 橫隔梁
[12 empty] | 5 | 2020-06-16 | 定期檢測 | 拓緯工程顧問有限公司 | 2 | 2 | 1 | 1 | 混凝土剝落、破碎、鋼筋外露、銹蝕 | 未維修 | 混凝土修復(<=0.4*0.4*0.05m) | 0.13 | 平方公尺 | S29D5-3_F |  | 橫隔梁
[12 empty] | 6 | 2020-06-16 | 定期檢測 | 拓緯工程顧問有限公司 | 2 | 2 | 2 | 2 | 混凝土剝落、破碎、鋼筋外露、銹蝕 | 未維修 | 混凝土修復(<=0.4*0.4*0.05m) | 0.15 | 處 | S54D3-2_F |  | 橫隔梁
[12 empty] | 7 | 2020-06-16 | 定期檢測 | 拓緯工程顧問有限公司 | 2 | 1 | 2 | 2 | 生銹及腐蝕 | 未維修 | 鋼筋防鏽劑塗刷 | 0.45 | 平方公尺 | P45-2_F |  | 橋墩／帽梁
[12 empty] | 8 | 2020-06-16 | 定期檢測 | 拓緯工程顧問有限公司 | 2 | 1 | 2 | 2 | 生銹及腐蝕 | 未維修 | 鋼筋防鏽劑塗刷 | 0.2 | 平方公尺 | P48-2_F |  | 橋墩／帽梁
[12 empty] | 9 | 2020-06-16 | 定期檢測 | 拓緯工程顧問有限公司 | 2 | 1 | 1 | 1 | 混凝土剝落、破碎、鋼筋外露、銹蝕 | 未維修 | 剝落混凝土修補 | 0.08 | 平方公尺 | 21k+506_oi |  | 橋護欄
[12 empty] | 10 | 2020-06-16 | 定期檢測 | 拓緯工程顧問有限公司 | 2 | 1 | 1 | 1 | 混凝土剝落、破碎、鋼筋外露、銹蝕 | 未維修 | 剝落混凝土修補 | 0.15 | 平方公尺 | 21K+860_ii |  | 橋護欄
[12 empty] | 11 | 2020-06-16 | 定期檢測 | 拓緯工程顧問有限公司 | 2 | 1 | 1 | 1 | 混凝土剝落、破碎、鋼筋外露、銹蝕 | 未維修 | 混凝土剝落鋼筋鏽蝕修復 | 5 | 處 | 22k+450_oi |  | 橋護欄
[12 empty] | 12 | 2020-06-16 | 定期檢測 | 拓緯工程顧問有限公司 | 2 | 1 | 2 | 2 | 混凝土剝落、破碎、鋼筋外露、銹蝕 | 未維修 | 剝落混凝土修補 | 0.15 | 平方公尺 | 22k+490_ii |  | 橋護欄
[12 empty] | 13 | 2020-06-16 | 定期檢測 | 拓緯工程顧問有限公司 | 2 | 1 | 1 | 1 | 混凝土剝落、破碎、鋼筋外露、銹蝕 | 未維修 | 混凝土剝落鋼筋鏽蝕修復 | 15 | 處 | 22k+020_ii |  | 橋護欄
[12 empty] | 14 | 2020-06-16 | 定期檢測 | 拓緯工程顧問有限公司 | 3 | 1 | 2 | 2 | 混凝土剝落、破碎、鋼筋外露、銹蝕 | 未維修 | 剝落混凝土修補 | 0.38 | 平方公尺 | 22k+100_ii |  | 橋護欄
[12 empty] | 15 | 2020-06-16 | 定期檢測 | 拓緯工程顧問有限公司 | 2 | 1 | 2 | 2 | 混凝土剝落、破碎、鋼筋外露、銹蝕 | 未維修 | 混凝土剝落鋼筋鏽蝕修復 | 15 | 處 | 22k+100_ii |  | 橋護欄
[12 empty] | 16 | 2020-06-16 | 定期檢測 | 拓緯工程顧問有限公司 | 2 | 1 | 2 | 2 | 混凝土剝落、破碎、鋼筋外露、銹蝕 | 未維修 | 剝落混凝土修補 | 0.08 | 平方公尺 | 22k+348_ii |  | 橋護欄
[12 empty] | 17 | 2020-06-16 | 定期檢測 | 拓緯工程顧問有限公司 | 2 | 1 | 2 | 2 | 混凝土剝落、破碎、鋼筋外露、銹蝕 | 未維修 | 剝落混凝土修補 | 0.15 | 平方公尺 | 22k+410_ii |  | 橋護欄
[12 empty] | 18 | 2020-06-16 | 定期檢測 | 拓緯工程顧問有限公司 | 3 | 2 | 2 | 2 | 滲水、白華 | 未維修 | 白華處理(平方公尺) | 0.11 | 平方公尺 | P54-1_F |  | 橋墩／帽梁
[12 empty] | 19 | 2020-06-16 | 定期檢測 | 拓緯工程顧問有限公司 | 2 | 1 | 2 | 2 | 生銹及腐蝕 | 未維修 | 鋼筋防鏽劑塗刷 | 0.15 | 平方公尺 | P54-1_F |  | 橋墩／帽梁
[12 empty] | 20 | 2020-06-16 | 定期檢測 | 拓緯工程顧問有限公司 | 2 | 2 | 2 | 2 | 滲水、白華 | 未維修 | 白華處理(平方公尺) | 0.09 | 平方公尺 | P54-2_F |  | 橋墩／帽梁
[12 empty] | 21 | 2020-06-16 | 定期檢測 | 拓緯工程顧問有限公司 | 2 | 1 | 2 | 2 | 生銹及腐蝕 | 未維修 | 鋼筋防鏽劑塗刷 | 0.3 | 平方公尺 | P55-1_B |  | 橋墩／帽梁
[12 empty] | 22 | 2020-06-16 | 定期檢測 | 拓緯工程顧問有限公司 | 2 | 1 | 1 | 1 | 混凝土剝落、破碎、鋼筋外露、銹蝕 | 未維修 | 混凝土修復(<=0.4*0.4*0.05m) | 0.05 | 平方公尺 | S25D1-3_B |  | 橫隔梁
[12 empty] | 23 | 2020-06-16 | 定期檢測 | 拓緯工程顧問有限公司 | 2 | 1 | 1 | 1 | 混凝土剝落、破碎、鋼筋外露、銹蝕 | 未維修 | 混凝土修復(<=0.4*0.4*0.05m) | 0.08 | 平方公尺 | S27D3-1_F |  | 橫隔梁
[12 empty] | 24 | 2020-06-16 | 定期檢測 | 拓緯工程顧問有限公司 | 2 | 1 | 1 | 1 | 滲水、白華 | 未維修 | 白華處理(平方公尺) | 0.03 | 平方公尺 | S55D3-1_F |  | 橫隔梁
[12 empty] | 25 | 2020-06-16 | 定期檢測 | 拓緯工程顧問有限公司 | 2 | 1 | 1 | 1 | 混凝土剝落、破碎、鋼筋外露、銹蝕 | 未維修 | 修補混凝土 | 0.09 | 平方公尺 | A2_ii |  | 引道路堤護欄
[12 empty] | 26 | 2020-06-16 | 定期檢測 | 拓緯工程顧問有限公司 | 2 | 1 | 1 | 1 | 混凝土剝落、破碎、鋼筋外露、銹蝕 | 未維修 | 剝落混凝土修補 | 0.13 | 平方公尺 | 21k+660_ii |  | 橋護欄
[12 empty] | 27 | 2020-06-16 | 定期檢測 | 拓緯工程顧問有限公司 | 2 | 1 | 1 | 1 | 混凝土剝落、破碎、鋼筋外露、銹蝕 | 未維修 | 剝落混凝土修補 | 0.25 | 平方公尺 | 21k+950_ii |  | 橋護欄
[12 empty] | 28 | 2020-06-16 | 定期檢測 | 拓緯工程顧問有限公司 | 2 | 1 | 2 | 2 | 混凝土剝落、破碎、鋼筋外露、銹蝕 | 未維修 | 剝落混凝土修補 | 0.15 | 平方公尺 | 22k+468_ii |  | 橋護欄
[12 empty] | 29 | 2020-06-16 | 定期檢測 | 拓緯工程顧問有限公司 | 2 | 1 | 2 | 2 | 混凝土剝落、破碎、鋼筋外露、銹蝕 | 未維修 | 混凝土剝落鋼筋鏽蝕修復 | 17 | 處 | 22k+500_ii |  | 橋護欄
[12 empty] | 30 | 2020-06-16 | 定期檢測 | 拓緯工程顧問有限公司 | 2 | 1 | 1 | 1 | 混凝土剝落、破碎、鋼筋外露、銹蝕 | 未維修 | 鋼筋除鏽及混凝土修復(<=0.4x0.4x0.05m) | 0.04 | 平方公尺 | P28-3_B |  | 橋墩／帽梁
[12 empty] | 31 | 2020-06-16 | 定期檢測 | 拓緯工程顧問有限公司 | 2 | 1 | 2 | 2 | 生銹及腐蝕 | 未維修 | 鋼筋防鏽劑塗刷 | 0.15 | 平方公尺 | P48-1_F |  | 橋墩／帽梁
[12 empty] | 32 | 2020-06-16 | 定期檢測 | 拓緯工程顧問有限公司 | 2 | 1 | 2 | 2 | 生銹及腐蝕 | 未維修 | 鋼筋防鏽劑塗刷 | 0.23 | 平方公尺 | P51-1_B |  | 橋墩／帽梁
[12 empty] | 33 | 2020-06-16 | 定期檢測 | 拓緯工程顧問有限公司 | 2 | 1 | 1 | 1 | 混凝土剝落、破碎、鋼筋外露、銹蝕 | 未維修 | 混凝土修復(<=0.4*0.4*0.05m) | 0.11 | 平方公尺 | S1 |  | 橋面板
[12 empty] | 34 | 2020-06-16 | 定期檢測 | 拓緯工程顧問有限公司 | 2 | 1 | 2 | 2 | 混凝土剝落、破碎、鋼筋外露、銹蝕 | 未維修 | 混凝土修復(<=0.4*0.4*0.05m) | 0.08 | 平方公尺 | S30 |  | 橋面板
[12 empty] | 35 | 2020-06-16 | 定期檢測 | 拓緯工程顧問有限公司 | 2 | 2 | 2 | 2 | 混凝土剝落、破碎、鋼筋外露、銹蝕 | 未維修 | 混凝土修復(<=0.4*0.4*0.05m) | 0.02 | 平方公尺 | S29D1-1_B |  | 橫隔梁
[12 empty] | 36 | 2020-06-16 | 定期檢測 | 拓緯工程顧問有限公司 | 2 | 1 | 1 | 1 | 混凝土剝落、破碎、鋼筋外露、銹蝕 | 未維修 | 混凝土修復(<=0.4*0.4*0.05m) | 0.04 | 平方公尺 | S29D5-6_B |  | 橫隔梁
[12 empty] | 37 | 2020-06-16 | 定期檢測 | 拓緯工程顧問有限公司 | 2 | 1 | 2 | 2 | 生銹及腐蝕 | 未維修 | 鋼筋防鏽劑塗刷 | 0.45 | 平方公尺 | P45-1_F |  | 橋墩／帽梁
[12 empty] | 38 | 2020-06-16 | 定期檢測 | 拓緯工程顧問有限公司 | 2 | 1 | 1 | 1 | 混凝土剝落、破碎、鋼筋外露、銹蝕 | 未維修 | 混凝土修復(<=0.4*0.4*0.05m) | 0.04 | 平方公尺 | S54 |  | 橋面板
[12 empty] | 39 | 2020-06-16 | 定期檢測 | 拓緯工程顧問有限公司 | 2 | 1 | 2 | 2 | 滲水、白華 | 未維修 | 白華處理(平方公尺) | 0.05 | 平方公尺 | S55 |  | 橋面板
[12 empty] | 40 | 2020-06-16 | 定期檢測 | 拓緯工程顧問有限公司 | 2 | 1 | 1 | 1 | 混凝土剝落、破碎、鋼筋外露、銹蝕 | 未維修 | 混凝土修復(<=0.4*0.4*0.05m) | 0.06 | 平方公尺 | S55 |  | 橋面板
[12 empty] | 41 | 2020-06-16 | 定期檢測 | 拓緯工程顧問有限公司 | 2 | 1 | 2 | 2 | 滲水、白華 | 已維修 | 白華處理(平方公尺) | 0.06 | 平方公尺 | S8D3-1_F | 29883 | 橫隔梁 | 白華處理(平方公尺) | 1800 | 2020-11-23 | 2020-11-23 | 2021-05-07 17:12 | 侯棒如
[12 empty] | 42 | 2020-06-16 | 定期檢測 | 拓緯工程顧問有限公司 | 2 | 1 | 1 | 1 | 混凝土結構裂縫 | 已維修 | >0.3mm混凝土裂縫修補 | 0.6 | 公尺 | S30D1-1_B | 29907 | 橫隔梁 | >0.3mm混凝土裂縫修補 | 700 | 2020-12-03 | 2020-12-03 | 2021-05-10 11:29 | 侯棒如
[12 empty] | 43 | 2020-06-16 | 定期檢測 | 拓緯工程顧問有限公司 | 2 | 3 | 2 | 2 | 混凝土剝落、破碎、鋼筋外露、銹蝕 | 已維修 | 鋼筋除鏽及混凝土修復(>0.4x0.4x0.05m) | 0.29 | 公尺 | S33D3-1_F | 29908 | 橫隔梁 | 鋼筋除鏽及混凝土修復(>0.4*0.4*0.05m) | 4000 | 2020-12-04 | 2020-12-04 | 2021-05-10 11:29 | 侯棒如
[12 empty] | 44 | 2020-06-16 | 定期檢測 | 拓緯工程顧問有限公司 | 2 | 1 | 1 | 1 | 混凝土剝落、破碎、鋼筋外露、銹蝕 | 已維修 | 混凝土修復(<=0.4*0.4*0.05m) | 0.1 | 平方公尺 | S51D3-1_F | 29909 | 橫隔梁 | 混凝土修復(>0.4*0.4*0.05m) |  | 2020-11-30 | 2020-11-30 | 2021-05-10 11:29 | 侯棒如
[12 empty] | 45 | 2020-06-16 | 定期檢測 | 拓緯工程顧問有限公司 | 2 | 1 | 1 | 1 | 混凝土剝落、破碎、鋼筋外露、銹蝕 | 已維修 | 混凝土修復(<=0.4*0.4*0.05m) | 0.02 | 平方公尺 | S54D3-1_F | 29911 | 橫隔梁 | 混凝土修復(>0.4*0.4*0.05m) |  | 2020-12-02 | 2020-12-02 | 2021-05-10 11:29 | 侯棒如
[12 empty] | 46 | 2020-06-16 | 定期檢測 | 拓緯工程顧問有限公司 | 2 | 1 | 1 | 1 | 混凝土剝落 | 已維修 | 混凝土修復（<0.4*0.5*0.05m) | 0.01 | 平方公尺 | S30G2 | 29868 | 主梁 | 0.4x0.4x0.05m) |  | 2020-12-04 | 2020-12-04 | 2021-05-07 16:48 | 侯棒如
[12 empty] | 47 | 2020-06-16 | 定期檢測 | 拓緯工程顧問有限公司 | 2 | 1 | 1 | 1 | 混凝土剝落、破碎、鋼筋外露、銹蝕 | 已維修 | 混凝土修復(<=0.4*0.4*0.05m) | 0.02 | 平方公尺 | S13D1-3_B | 29885 | 橫隔梁 | 0.4*0.4*0.05m) |  | 2020-11-24 | 2020-11-24 | 2021-05-07 17:12 | 侯棒如
[12 empty] | 48 | 2020-06-16 | 定期檢測 | 拓緯工程顧問有限公司 | 2 | 2 | 2 | 2 | 混凝土剝落、破碎、鋼筋外露、銹蝕 | 已維修 | 混凝土修復(>0.4*0.4*0.05m) | 0.3 | 平方公尺 | S21D1-1_B | 29887 | 橫隔梁 | 混凝土修復(>0.4*0.4*0.05m) |  | 2020-11-27 | 2020-11-27 | 2021-05-07 17:12 | 侯棒如
[12 empty] | 49 | 2020-06-16 | 定期檢測 | 拓緯工程顧問有限公司 | 2 | 1 | 2 | 2 | 生銹及腐蝕 | 已維修 | 鋼筋防鏽劑塗刷 | 0.45 | 平方公尺 | P33-2_F | 20545 | 橋墩／帽梁 | 塗刷保護層 | 500 | 2020-09-25 | 2020-09-25 | 2020-10-29 21:51 | 侯棒如
[12 empty] | 50 | 2020-06-16 | 定期檢測 | 拓緯工程顧問有限公司 | 2 | 1 | 2 | 2 | 生銹及腐蝕 | 已維修 | 鋼筋防鏽劑塗刷 | 0.45 | 平方公尺 | P5-2_F | 30762 | 橋墩／帽梁 | 鋼筋防鏽劑塗刷 |  | 2020-10-03 | 2020-10-03 | 2021-05-31 09:21 | 侯棒如
[12 empty] | 51 | 2020-06-16 | 定期檢測 | 拓緯工程顧問有限公司 | 2 | 1 | 2 | 2 | 生銹及腐蝕 | 已維修 | 鋼筋防鏽劑塗刷 | 0.45 | 平方公尺 | P12-1_F | 20538 | 橋墩／帽梁 | 塗刷保護層 | 500 | 2020-09-30 | 2020-09-30 | 2020-10-29 21:51 | 侯棒如
[12 empty] | 52 | 2020-06-16 | 定期檢測 | 拓緯工程顧問有限公司 | 2 | 1 | 2 | 2 | 混凝土剝落、破碎、鋼筋外露、銹蝕 | 已維修 | 混凝土修復(>0.4*0.4*0.05m) | 0.4 | 平方公尺 | A1-B | 29866 | 橋台 | 混凝土修復(>0.4*0.4*0.05m) | 3200 | 2020-11-10 | 2020-11-10 | 2021-05-07 15:34 | 侯棒如
[12 empty] | 53 | 2020-06-16 | 定期檢測 | 拓緯工程顧問有限公司 | 2 | 1 | 2 | 2 | 生銹及腐蝕 | 已維修 | 鋼筋防鏽劑塗刷 | 0.1 | 平方公尺 | P1-1_F | 30758 | 橋墩／帽梁 | 鋼筋防鏽劑塗刷 |  | 2020-10-02 | 2020-10-02 | 2021-05-31 09:21 | 侯棒如
[12 empty] | 54 | 2020-06-16 | 定期檢測 | 拓緯工程顧問有限公司 | 2 | 1 | 2 | 2 | 生銹及腐蝕 | 已維修 | 鋼筋防鏽劑塗刷 | 0.1 | 平方公尺 | P1-2_F | 30759 | 橋墩／帽梁 | 鋼筋防鏽劑塗刷 |  | 2020-10-02 | 2020-10-02 | 2021-05-31 09:21 | 侯棒如
[12 empty] | 55 | 2020-06-16 | 定期檢測 | 拓緯工程顧問有限公司 | 2 | 1 | 2 | 2 | 生銹及腐蝕 | 已維修 | 鋼筋防鏽劑塗刷 | 0.45 | 平方公尺 | P2-2_F | 30760 | 橋墩／帽梁 | 鋼筋防鏽劑塗刷 |  | 2020-10-02 | 2020-10-02 | 2021-05-31 09:21 | 侯棒如
[12 empty] | 56 | 2020-06-16 | 定期檢測 | 拓緯工程顧問有限公司 | 2 | 1 | 2 | 2 | 混凝土剝落、破碎、鋼筋外露、銹蝕 | 已維修 | 混凝土修復(<=0.4*0.4*0.05m) | 0.06 | 平方公尺 | S28D3-1_F | 29905 | 橫隔梁 | 混凝土修復(>0.4*0.4*0.05m) |  | 2020-11-30 | 2020-11-30 | 2021-05-10 11:29 | 侯棒如
[12 empty] | 57 | 2020-06-16 | 定期檢測 | 拓緯工程顧問有限公司 | 2 | 1 | 1 | 1 | 混凝土剝落、破碎、鋼筋外露、銹蝕 | 已維修 | 鋼筋除鏽及混凝土修復(<=0.4x0.4x0.05m) | 0.04 | 平方公尺 | S28D3-3_F | 29906 | 橫隔梁 | 鋼筋除鏽及混凝土修復(>0.4*0.4*0.05m) | 4000 | 2020-11-30 | 2020-11-30 | 2021-05-10 11:29 | 侯棒如 | 2021-05-10 11:46 | 侯棒如
[12 empty] | 58 | 2020-06-16 | 定期檢測 | 拓緯工程顧問有限公司 | 2 | 1 | 2 | 2 | 生銹及腐蝕 | 已維修 | 鋼筋防鏽劑塗刷 | 0.45 | 平方公尺 | P16-1_F | 20540 | 橋墩／帽梁 | 塗刷保護層 | 500 | 2020-09-30 | 2020-09-30 | 2020-10-29 21:51 | 侯棒如 | 2020-10-29 22:01 | 侯棒如
[12 empty] | 59 | 2020-06-16 | 定期檢測 | 拓緯工程顧問有限公司 | 2 | 1 | 2 | 2 | 生銹及腐蝕 | 已維修 | 鋼筋防鏽劑塗刷 | 0.45 | 平方公尺 | P16-2_F | 20541 | 橋墩／帽梁 | 塗刷保護層 | 500 | 2020-09-29 | 2020-09-29 | 2020-10-29 21:51 | 侯棒如
[12 empty] | 60 | 2020-06-16 | 定期檢測 | 拓緯工程顧問有限公司 | 2 | 1 | 2 | 2 | 生銹及腐蝕 | 已維修 | 鋼筋防鏽劑塗刷 | 0.15 | 平方公尺 | P20-1_F | 30764 | 橋墩／帽梁 | 鋼筋防鏽劑塗刷 |  | 2020-10-06 | 2020-10-06 | 2021-05-31 09:21 | 侯棒如
[12 empty] | 61 | 2020-06-16 | 定期檢測 | 拓緯工程顧問有限公司 | 2 | 1 | 2 | 2 | 混凝土剝落、破碎、鋼筋外露、銹蝕 | 已維修 | 鋼筋防鏽劑塗刷 | 0.23 | 平方公尺 | P24-1_F | 20542 | 橋墩／帽梁 | 塗刷保護層 | 500 | 2020-09-29 | 2020-09-29 | 2020-10-29 21:51 | 侯棒如
[12 empty] | 62 | 2020-06-16 | 定期檢測 | 拓緯工程顧問有限公司 | 2 | 1 | 2 | 2 | 生銹及腐蝕 | 已維修 | 鋼筋防鏽劑塗刷 | 0.23 | 平方公尺 | P8-1_F | 30763 | 橋墩／帽梁 | 鋼筋防鏽劑塗刷 |  | 2020-10-05 | 2020-10-05 | 2021-05-31 09:21 | 侯棒如
[12 empty] | 63 | 2020-06-16 | 定期檢測 | 拓緯工程顧問有限公司 | 2 | 1 | 2 | 2 | 生銹及腐蝕 | 已維修 | 鋼筋防鏽劑塗刷 | 0.45 | 平方公尺 | P12-2_F | 20539 | 橋墩／帽梁 | 塗刷保護層 | 500 | 2020-09-30 | 2020-09-30 | 2020-10-29 21:51 | 侯棒如
[12 empty] | 64 | 2020-06-16 | 定期檢測 | 拓緯工程顧問有限公司 | 2 | 1 | 2 | 2 | 生銹及腐蝕 | 已維修 | 鋼筋防鏽劑塗刷 | 0.1 | 平方公尺 | P24-2_F | 20543 | 橋墩／帽梁 | 塗刷保護層 | 500 | 2020-09-29 | 2020-09-29 | 2020-10-29 21:51 | 侯棒如
[12 empty] | 65 | 2020-06-16 | 定期檢測 | 拓緯工程顧問有限公司 | 2 | 1 | 2 | 2 | 生銹及腐蝕 | 已維修 | 鋼筋防鏽劑塗刷 | 0.3 | 平方公尺 | P33-1_F | 20544 | 橋墩／帽梁 | 塗刷保護層 | 500 | 2020-09-25 | 2020-09-25 | 2020-10-29 21:51 | 侯棒如
[12 empty] | 66 | 2020-06-16 | 定期檢測 | 拓緯工程顧問有限公司 | 2 | 1 | 2 | 2 | 生銹及腐蝕 | 已維修 | 鋼筋防鏽劑塗刷 | 0.45 | 平方公尺 | P5-1_F | 30761 | 橋墩／帽梁 | 鋼筋防鏽劑塗刷 |  | 2020-10-03 | 2020-10-03 | 2021-05-31 09:21 | 侯棒如
[12 empty] | 67 | 2020-06-16 | 定期檢測 | 拓緯工程顧問有限公司 | 2 | 1 | 2 | 2 | 生銹及腐蝕 | 已維修 | 鋼筋防鏽劑塗刷 | 0.45 | 平方公尺 | P37-1_F | 20546 | 橋墩／帽梁 | 塗刷保護層 | 500 | 2020-09-25 | 2020-09-25 | 2020-10-29 21:51 | 侯棒如
[12 empty] | 68 | 2020-06-16 | 定期檢測 | 拓緯工程顧問有限公司 | 2 | 1 | 2 | 2 | 生銹及腐蝕 | 已維修 | 鋼筋防鏽劑塗刷 | 0.45 | 平方公尺 | P37-2_F | 20547 | 橋墩／帽梁 | 塗刷保護層 | 500 | 2020-09-25 | 2020-09-25 | 2020-10-29 21:51 | 侯棒如
[12 empty] | 69 | 2020-06-16 | 定期檢測 | 拓緯工程顧問有限公司 | 2 | 1 | 2 | 2 | 生銹及腐蝕 | 已維修 | 鋼筋防鏽劑塗刷 | 0.45 | 平方公尺 | P41-1_F | 29865 | 橋墩／帽梁 | 鋼筋防鏽劑塗刷 |  | 2020-09-26 | 2020-09-26 | 2021-05-07 15:25 | 侯棒如
[12 empty] | 70 | 2020-06-16 | 定期檢測 | 拓緯工程顧問有限公司 | 2 | 1 | 2 | 2 | 生銹及腐蝕 | 已維修 | 鋼筋防鏽劑塗刷 | 0.45 | 平方公尺 | P41-2_F | 20548 | 橋墩／帽梁 | 塗刷保護層 | 500 | 2020-09-26 | 2020-09-26 | 2020-10-29 21:51 | 侯棒如
[12 empty] | 71 | 2020-06-16 | 定期檢測 | 拓緯工程顧問有限公司 | 2 | 1 | 1 | 1 | 混凝土剝落、破碎、鋼筋外露、銹蝕 | 已維修 | 鋼筋除鏽及混凝土修復(<=0.4x0.4x0.05m) | 0.01 | 平方公尺 | S20 | 29925 | 橋面板 | 0.4x0.4x0.05m) |  | 2020-11-26 | 2020-11-26 | 2021-05-10 14:11 | 侯棒如
[12 empty] | 72 | 2020-06-16 | 定期檢測 | 拓緯工程顧問有限公司 | 2 | 1 | 1 | 1 | 混凝土剝落、破碎、鋼筋外露、銹蝕 | 已維修 | 鋼筋除鏽及混凝土修復(>0.4*0.4*0.05m) | 0.02 | 平方公尺 | S31 | 29926 | 橋面板 | 0.4*0.4*0.05m) |  | 2020-12-08 | 2020-12-08 | 2021-05-10 14:11 | 侯棒如
[12 empty] | 73 | 2020-06-16 | 定期檢測 | 拓緯工程顧問有限公司 | 2 | 1 | 1 | 1 | 混凝土剝落、破碎、鋼筋外露、銹蝕 | 已維修 | 混凝土修復(<=0.4*0.4*0.05m) | 0.18 | 平方公尺 | S9D1-3_B | 29884 | 橫隔梁 | 混凝土修復(>0.4x0.4x0.05m) | 3200 | 2020-11-21 | 2020-11-21 | 2021-05-07 17:12 | 侯棒如
[12 empty] | 74 | 2020-06-16 | 定期檢測 | 拓緯工程顧問有限公司 | 2 | 1 | 1 | 1 | 滲水、白華 | 已維修 | 白華處理(平方公尺) | 0.03 | 平方公尺 | S16D3-1_F | 29886 | 橫隔梁 | 白華處理(平方公尺) | 1800 | 2020-11-25 | 2020-11-25 | 2021-05-07 17:12 | 侯棒如
[12 empty] | 75 | 2020-06-16 | 定期檢測 | 拓緯工程顧問有限公司 | 2 | 1 | 1 | 1 | 混凝土剝落、破碎、鋼筋外露、銹蝕 | 已維修 | 混凝土修復(<=0.4*0.4*0.05m) | 0.1 | 平方公尺 | S24D3-1_F | 30769 | 橫隔梁 | 混凝土修復(>0.4*0.4*0.05m) |  | 2020-10-20 | 2020-10-20 | 2021-05-31 09:53 | 侯棒如
[12 empty] | 76 | 2020-06-16 | 定期檢測 | 拓緯工程顧問有限公司 | 2 | 1 | 1 | 1 | 混凝土剝落、破碎、鋼筋外露、銹蝕 | 已維修 | 鋼筋除鏽及混凝土修復(<=0.4x0.4x0.05m) | 0.13 | 平方公尺 | S41D3-3_F | 29914 | 橫隔梁 | 0.4*0.4*0.05m) |  | 2020-12-05 | 2020-12-05 | 2021-05-10 11:29 | 侯棒如 | 2021-05-10 13:06 | 侯棒如
[12 empty] | 77 | 2020-06-16 | 定期檢測 | 拓緯工程顧問有限公司 | 2 | 1 | 1 | 1 | 混凝土剝落 | 已維修 | 混凝土修復（<=0.4*0.4*0.05m) | 0.08 | 平方公尺 | S30G1 | 29867 | 主梁 | 混凝土修復(>0.4*0.4*0.05m) |  | 2020-12-04 | 2020-12-04 | 2021-05-07 16:48 | 侯棒如
[12 empty] | 78 | 2020-06-16 | 定期檢測 | 拓緯工程顧問有限公司 | 2 | 1 | 1 | 1 | 混凝土剝落 | 已維修 | 混凝土修復（<0.4*0.5*0.05m) | 0.06 | 平方公尺 | S30G3 | 29869 | 主梁 | 0.4*0.4*0.05m) |  | 2020-12-05 | 2020-12-05 | 2021-05-07 16:48 | 侯棒如
[12 empty] | 79 | 2020-06-16 | 定期檢測 | 拓緯工程顧問有限公司 | 2 | 1 | 1 | 1 | 滲水、白華 | 已維修 | 白華處理(平方公尺) | 0.04 | 平方公尺 | S54D3-1_F | 29910 | 橫隔梁 | 白華處理(平方公尺) | 1800 | 2020-12-02 | 2020-12-02 | 2021-05-10 11:29 | 侯棒如
[12 empty] | 80 | 2020-06-16 | 定期檢測 | 拓緯工程顧問有限公司 | 2 | 1 | 1 | 1 | 混凝土剝落、破碎、鋼筋外露、銹蝕 | 已維修 | 混凝土修復(<=0.4*0.4*0.05m) | 0.05 | 平方公尺 | S42D1-3_B | 29915 | 橫隔梁 | 混凝土修復(>0.4*0.4*0.05m) |  | 2020-12-08 | 2020-12-08 | 2021-05-10 11:38 | 侯棒如
[12 empty] | 81 | 2020-06-16 | 定期檢測 | 拓緯工程顧問有限公司 | 2 | 2 | 2 | 2 | 混凝土剝落、破碎、鋼筋外露、銹蝕 | 已維修 | 混凝土修復(>0.4*0.4*0.05m) | 0.24 | 平方公尺 | S55D3-1_F | 29912 | 橫隔梁 | 混凝土修復(>0.4*0.4*0.05m) |  | 2020-12-02 | 2020-12-02 | 2021-05-10 11:29 | 侯棒如
[12 empty] | 82 | 2020-06-16 | 定期檢測 | 拓緯工程顧問有限公司 | 2 | 1 | 2 | 2 | 滲水、白華 | 已維修 | 白華處理(平方公尺) | 0.03 | 平方公尺 | S55D3-2_F | 29913 | 橫隔梁 | 白華處理(平方公尺) | 1800 | 2020-12-02 | 2020-12-02 | 2021-05-10 11:29 | 侯棒如
129 | 35485 | 大華一路穿越橋2 N | 國道1號 | 國道 | 4K+848.33M ~4K~939.67M | 高公局北區養護工程分局 | 內湖工務段 | I型梁 | 預力混凝土 | 66 | 已維修：5 | NO | 檢測日期 | 檢測類別 | 檢測單位 | D | E | R | U | 劣化類型 | 狀態 | 建議維修工法 | 數量 | 單位 | 損壞位置 | 維修紀錄ID | 維修構件 | 維修工法 | 金額 | 開工日期 | 完成日期 | 維修原始紀錄日期 | 維修原始紀錄者 | 維修最後修改日期 | 維修最後修改者
[11 empty] | 未維修：17 | 1 | 2020-06-03 | 定期檢測 | 拓緯工程顧問有限公司 | 2 | 1 | 1 | 1 | 混凝土剝落、破碎、鋼筋外露、銹蝕 | 未維修 | 混凝土修復(<=0.4*0.4*0.05m) | 0.03 | 平方公尺 | S2D2-3 |  | 橫隔梁
[11 empty] | 全部：22 | 2 | 2020-06-03 | 定期檢測 | 拓緯工程顧問有限公司 | 2 | 1 | 1 | 1 | 混凝土剝落、破碎、鋼筋外露、銹蝕 | 未維修 | 混凝土修復(<=0.4*0.4*0.05m) | 0.05 | 平方公尺 | S2D3-5_B |  | 橫隔梁
[12 empty] | 3 | 2020-06-03 | 定期檢測 | 拓緯工程顧問有限公司 | 2 | 1 | 1 | 1 | 混凝土剝落、破碎、鋼筋、鋼腱或錨碇外露、銹蝕 | 未維修 | 鋼筋除鏽及混凝土修復(<=0.4*0.4*0.05m) | 0.01 | 平方公尺 | S3G4 |  | 主梁
[12 empty] | 4 | 2020-06-03 | 定期檢測 | 拓緯工程顧問有限公司 | 2 | 1 | 1 | 1 | 混凝土剝落、破碎、鋼筋、鋼腱或錨碇外露、銹蝕 | 未維修 | 鋼筋除鏽及混凝土修復(<=0.4*0.4*0.05m) | 0.05 | 平方公尺 | S3G6 |  | 主梁
[12 empty] | 5 | 2020-06-03 | 定期檢測 | 拓緯工程顧問有限公司 | 2 | 1 | 1 | 1 | 混凝土剝落、破碎、鋼筋外露、銹蝕 | 未維修 | 混凝土修復(<=0.4*0.4*0.05m) | 0.06 | 平方公尺 | S1D1-2 |  | 橫隔梁
[12 empty] | 6 | 2020-06-03 | 定期檢測 | 拓緯工程顧問有限公司 | 2 | 1 | 1 | 1 | 混凝土剝落、破碎、鋼筋、鋼腱或錨碇外露、銹蝕 | 未維修 | 鋼筋除鏽及混凝土修復(<=0.4*0.4*0.05m) | 0.02 | 平方公尺 | S2G3 |  | 主梁
[12 empty] | 7 | 2020-06-03 | 定期檢測 | 拓緯工程顧問有限公司 | 2 | 1 | 1 | 1 | 混凝土剝落、破碎、鋼筋、鋼腱或錨碇外露、銹蝕 | 未維修 | 混凝土修復(<=0.4*0.4*0.05m) | 0.03 | 平方公尺 | S3G4 |  | 主梁
[12 empty] | 8 | 2020-06-03 | 定期檢測 | 拓緯工程顧問有限公司 | 2 | 1 | 1 | 1 | 混凝土剝落、破碎、鋼筋外露、銹蝕 | 未維修 | 混凝土剝落鋼筋鏽蝕修復 | 2 | 處 | 4K+860_ii |  | 橋護欄
[12 empty] | 9 | 2020-06-03 | 定期檢測 | 拓緯工程顧問有限公司 | 2 | 1 | 1 | 1 | 混凝土剝落、破碎、鋼筋外露、銹蝕 | 未維修 | 剝落混凝土修補 | 0.08 | 平方公尺 | 4K+950_oo |  | 橋護欄
[12 empty] | 10 | 2020-06-03 | 定期檢測 | 拓緯工程顧問有限公司 | 3 | 2 | 2 | 2 | 基礎沖刷、裸露、掏空 | 未維修 | 基礎填方 | 5 | 立方公尺 | P2-1 |  | 橋墩基礎
[12 empty] | 11 | 2020-06-03 | 定期檢測 | 拓緯工程顧問有限公司 | 3 | 2 | 2 | 2 | 基礎沖刷、裸露、掏空 | 未維修 | 基礎填方 | 5 | 立方公尺 | P2-2 |  | 橋墩基礎
[12 empty] | 12 | 2020-06-03 | 定期檢測 | 拓緯工程顧問有限公司 | 2 | 1 | 1 | 1 | 混凝土剝落、破碎、鋼筋、鋼腱或錨碇外露、銹蝕 | 未維修 | 鋼筋除鏽及混凝土修復(<=0.4*0.4*0.05m) | 0.02 | 平方公尺 | S2G6 |  | 主梁
[12 empty] | 13 | 2020-06-03 | 定期檢測 | 拓緯工程顧問有限公司 | 2 | 1 | 1 | 1 | 混凝土剝落、破碎、鋼筋外露、銹蝕 | 未維修 | 混凝土剝落鋼筋鏽蝕修復 | 2 | 處 | 4K+849_ii |  | 橋護欄
[12 empty] | 14 | 2020-06-03 | 定期檢測 | 拓緯工程顧問有限公司 | 2 | 1 | 1 | 1 | 防止落橋裝置損傷 | 未維修 | 混凝土修補 | 0.09 | 平方公尺 | A1_B |  | 防落設施
[12 empty] | 15 | 2020-06-03 | 定期檢測 | 拓緯工程顧問有限公司 | 2 | 1 | 1 | 1 | 混凝土剝落、破碎、鋼筋、鋼腱或錨碇外露、銹蝕 | 未維修 | 鋼筋除鏽及混凝土修復(<=0.4*0.4*0.05m) | 0.02 | 平方公尺 | S2G4 |  | 主梁
[12 empty] | 16 | 2020-06-03 | 定期檢測 | 拓緯工程顧問有限公司 | 2 | 1 | 2 | 2 | 混凝土剝落、破碎、鋼筋外露、銹蝕 | 未維修 | 混凝土修復(<=0.4*0.4*0.05m) | 0.09 | 平方公尺 | S1D1-5_B |  | 橫隔梁
[12 empty] | 17 | 2020-06-03 | 定期檢測 | 拓緯工程顧問有限公司 | 2 | 1 | 1 | 1 | 混凝土剝落、破碎、鋼筋外露、銹蝕 | 未維修 | 混凝土修復(<=0.4*0.4*0.05m) | 0.05 | 平方公尺 | S2D2-5_B |  | 橫隔梁
[12 empty] | 18 | 2020-06-03 | 定期檢測 | 拓緯工程顧問有限公司 | 3 | 2 | 2 | 2 | 混凝土剝落、破碎、鋼筋外露、銹蝕 | 已維修 | 混凝土修復(<=0.4*0.4*0.05m) | 0.15 | 平方公尺 | S1D1-4_B | 25410 | 橫隔梁 | 0.4x0.4x0.05m) |  | 2020-12-19 | 2020-12-19 | 2021-03-16 16:19 | 侯棒如
[12 empty] | 19 | 2020-06-03 | 定期檢測 | 拓緯工程顧問有限公司 | 2 | 1 | 1 | 1 | 混凝土剝落 | 已維修 | 混凝土修復(<=0.4x0.4x0.05m) | 0.01 | 平方公尺 | S1G2 | 24182 | 主梁 | 0.4x0.4x0.05m) |  | 2020-12-19 | 2020-12-19 | 2021-03-10 09:15 | 侯棒如
[12 empty] | 20 | 2020-06-03 | 定期檢測 | 拓緯工程顧問有限公司 | 2 | 1 | 1 | 1 | 滲水、白華 | 已維修 | 白華處理(平方公尺) | 0.02 | 平方公尺 | S1G2 | 24181 | 主梁 | 白華處理(平方公尺) | 1800 | 2020-12-19 | 2020-12-19 | 2021-03-10 09:15 | 侯棒如
[12 empty] | 21 | 2020-06-03 | 定期檢測 | 拓緯工程顧問有限公司 | 3 | 1 | 2 | 2 | 塵土、雜物堆積 | 已維修 | 垃圾或土砂清理 | 1 | 處 | P1 | 24180 | 支承／支承墊／阻尼裝置 | 垃圾或土砂清理 | 1000 | 2020-12-19 | 2020-12-19 | 2021-03-10 09:10 | 侯棒如
[12 empty] | 22 | 2020-06-03 | 定期檢測 | 拓緯工程顧問有限公司 | 2 | 1 | 1 | 1 | 排水設施損傷 | 已維修 | 修復受損的排水管 | 1 | 處 | S1 | 24183 | 橋梁排水設施 | 修復受損的排水管 |  | 2020-12-20 | 2020-12-20 | 2021-03-10 09:24 | 侯棒如
130 | 35489 | 汐止收費站跨路橋 S | 國道1號 | 國道 | 8K+960.68M ~8K~981.32M | 高公局北區養護工程分局 | 內湖工務段 | 中空密排梁 | 預力混凝土 | 66 | 已維修：1 | NO | 檢測日期 | 檢測類別 | 檢測單位 | D | E | R | U | 劣化類型 | 狀態 | 建議維修工法 | 數量 | 單位 | 損壞位置 | 維修紀錄ID | 維修構件 | 維修工法 | 金額 | 開工日期 | 完成日期 | 維修原始紀錄日期 | 維修原始紀錄者 | 維修最後修改日期 | 維修最後修改者
[11 empty] | 未維修：23 | 1 | 2020-10-19 | 定期檢測 | 北分局內湖工務段 | 2 | 2 | 2 | 2 | 伸縮縫間雜物堆積 | 未維修 | 空氣壓縮機伸縮縫清除 | 8 | 公尺 | A2 |  | 伸縮縫
[11 empty] | 全部：24 | 2 | 2020-10-28 | 定期檢測 | 北分局內湖工務段 | 2 | 2 | 2 | 2 | 伸縮縫間雜物堆積 | 未維修 | 伸縮縫清理 | 8 | 公尺 | A1 |  | 伸縮縫
[12 empty] | 3 | 2020-10-19 | 定期檢測 | 北分局內湖工務段 | 2 | 1 | 1 | 1 | 其他損傷 | 未維修 | 其他(清除植生) | 3 | 處 | A1 |  | 橋台
[12 empty] | 4 | 2020-10-28 | 定期檢測 | 北分局內湖工務段 | 2 | 1 | 1 | 1 | 其他損傷 | 未維修 | 植物清除 | 1 | 處 | S1 |  | 橋護欄
[12 empty] | 5 | 2020-10-19 | 定期檢測 | 北分局內湖工務段 | 2 | 2 | 1 | 1 | 滲水、白華 | 未維修 | 其他(滲水處理) | 24 | 平方公尺 | A1 |  | 橋台
[12 empty] | 6 | 2020-10-28 | 定期檢測 | 北分局內湖工務段 | 2 | 2 | 2 | 2 | 滲水、白華 | 未維修 | 白華處理(平方公尺) | 48 | 平方公尺 | A1 |  | 橋台
[12 empty] | 7 | 2020-10-19 | 定期檢測 | 北分局內湖工務段 | 2 | 1 | 1 | 1 | 混凝土剝落、破碎、鋼筋外露、銹蝕 | 未維修 | 混凝土修復，鋼筋銹蝕處理，水刀鑿除 | 0.01 | 平方公尺 | P1-3 |  | 橋墩／帽梁
[12 empty] | 8 | 2020-10-28 | 定期檢測 | 北分局內湖工務段 | 2 | 2 | 2 | 2 | 滲水、白華 | 未維修 | 白華處理(平方公尺) | 12 | 平方公尺 | A2 |  | 橋台
[12 empty] | 9 | 2020-10-19 | 定期檢測 | 北分局內湖工務段 | 2 | 3 | 2 | 2 | 滲水、白華 | 未維修 | 其他(滲水處理) | 1 |  | A2 |  | 橋台
[12 empty] | 10 | 2020-10-28 | 定期檢測 | 北分局內湖工務段 | 2 | 1 | 1 | 1 | 其他損傷 | 未維修 | 橋台雜物及破碎混凝土塊處理 | 1 | 處 | A2 |  | 橋台
[12 empty] | 11 | 2020-10-19 | 定期檢測 | 北分局內湖工務段 | 2 | 1 | 1 | 1 | 其他損傷 | 未維修 | 其他(清除植生) | 1 | 處 | S1 |  | 橋護欄
[12 empty] | 12 | 2020-10-28 | 定期檢測 | 北分局內湖工務段 | 2 | 2 | 2 | 2 | 伸縮縫間雜物堆積 | 未維修 | 伸縮縫清理 | 8 | 公尺 | A2 |  | 伸縮縫
[12 empty] | 13 | 2020-10-19 | 定期檢測 | 北分局內湖工務段 | 2 | 2 | 2 | 2 | 伸縮縫間雜物堆積 | 未維修 | 空氣壓縮機伸縮縫清除 | 8 | 公尺 | A1 |  | 伸縮縫
[12 empty] | 14 | 2020-10-28 | 定期檢測 | 北分局內湖工務段 | 2 | 1 | 1 | 1 | 其他損傷 | 未維修 | 橋台雜物及破碎混凝土塊處理 | 1 | 處 | A1 |  | 橋台
[12 empty] | 15 | 2020-10-19 | 定期檢測 | 北分局內湖工務段 | 2 | 2 | 1 | 1 | 塵土、雜物、植生堆積 | 未維修 | 塵土及雜物清除 | 3 | 公尺 | A1 |  | 支承／支承墊／阻尼裝置
[12 empty] | 16 | 2020-10-28 | 定期檢測 | 北分局內湖工務段 | 2 | 1 | 1 | 1 | 混凝土剝落、破碎、鋼筋外露、銹蝕 | 未維修 | 鋼筋除鏽及混凝土修復(>0.4*0.4*0.05m) | 0.01 | 平方公尺 | P3 |  | 橋墩／帽梁
[12 empty] | 17 | 2020-10-27 | 定期檢測 | 北分局內湖工務段 | 2 | 2 | 2 | 2 | 其他損傷 | 未維修 | 混凝土修復，白華修補，水刀鑿除 | 12 | 平方公尺 | A2 |  | 橋台
[12 empty] | 18 | 2020-10-27 | 定期檢測 | 北分局內湖工務段 | 2 | 2 | 2 | 2 | 伸縮縫間雜物堆積 | 未維修 | 空氣壓縮機伸縮縫清除 | 8 | 公尺 | A1 |  | 伸縮縫
[12 empty] | 19 | 2020-10-27 | 定期檢測 | 北分局內湖工務段 | 2 | 1 | 1 | 1 | 其他損傷 | 未維修 | 混凝土修復，鋼筋銹蝕處理，水刀鑿除 | 1 | 公尺 | P3 |  | 橋墩／帽梁
[12 empty] | 20 | 2020-10-27 | 定期檢測 | 北分局內湖工務段 | 2 | 2 | 2 | 2 | 伸縮縫間雜物堆積 | 未維修 | 空氣壓縮機伸縮縫清除 | 8 | 公尺 | A2 |  | 伸縮縫
[12 empty] | 21 | 2020-10-27 | 定期檢測 | 北分局內湖工務段 | 2 | 1 | 1 | 1 | 其他損傷 | 未維修 | 其他(清除植生) | 1 | 處 | S1 |  | 橋護欄
[12 empty] | 22 | 2020-10-27 | 定期檢測 | 北分局內湖工務段 | 2 | 2 | 2 | 2 | 其他損傷 | 未維修 | 混凝土修復，白華修補，水刀鑿除 | 48 | 平方公尺 | A1 |  | 橋台
[12 empty] | 23 | 2020-10-27 | 定期檢測 | 北分局內湖工務段 | 2 | 1 | 1 | 1 | 其他損傷 | 未維修 | 其他(清除植生) | 1 | 處 | A2 |  | 橋台
[12 empty] | 24 | 2020-10-27 | 定期檢測 | 北分局內湖工務段 | 2 | 1 | 1 | 1 | 其他損傷 | 已維修 | 其他(清除植生) | 1 | 處 | A1 | 31013 | 橋台 | 橋台清理 | 5000 | 2021-01-07 | 2021-01-07 | 2021-06-22 13:54 | 侯棒如
131 | 35497 | 民權東路穿越橋 S | 國道1號 | 國道 | 18K+5M ~18K~62.61M | 高公局北區養護工程分局 | 內湖工務段 | I型梁 | 預力混凝土 | 66 | 已維修：17 | NO | 檢測日期 | 檢測類別 | 檢測單位 | D | E | R | U | 劣化類型 | 狀態 | 建議維修工法 | 數量 | 單位 | 損壞位置 | 維修紀錄ID | 維修構件 | 維修工法 | 金額 | 開工日期 | 完成日期 | 維修原始紀錄日期 | 維修原始紀錄者 | 維修最後修改日期 | 維修最後修改者
[11 empty] | 未維修：8 | 1 | 2020-05-26 | 定期檢測 | 拓緯工程顧問有限公司 | 2 | 1 | 1 | 2 | 混凝土剝落、破碎、鋼筋外露、銹蝕 | 未維修 | 混凝土剝落鋼筋鏽蝕修復 | 0.16 | 平方公尺 | 18k+010 |  | 橋護欄
[11 empty] | 全部：25 | 2 | 2020-05-26 | 定期檢測 | 拓緯工程顧問有限公司 | 2 | 1 | 1 | 1 | 其他損傷 | 未維修 | 橋台雜物及破碎混凝土塊處理 | 1 | 處 | A1 |  | 橋台
[12 empty] | 3 | 2020-05-26 | 定期檢測 | 拓緯工程顧問有限公司 | 2 | 1 | 1 | 1 | 其他損傷 | 未維修 | 模板拆除 | 2 | 處 | S1 |  | 橋面板
[12 empty] | 4 | 2020-05-26 | 定期檢測 | 拓緯工程顧問有限公司 | 2 | 1 | 1 | 1 | 混凝土剝落 | 未維修 | 混凝土修復(<=0.4*0.4*0.05m) | 0.03 | 平方公尺 | S2G4 |  | 主梁
[12 empty] | 5 | 2020-05-26 | 定期檢測 | 拓緯工程顧問有限公司 | 2 | 1 | 1 | 1 | 其他損傷 | 未維修 | 植物清除 | 1 | 處 | S1,oo |  | 橋護欄
[12 empty] | 6 | 2020-05-26 | 定期檢測 | 拓緯工程顧問有限公司 | 3 | 1 | 3 | 2 | 橡膠老化 | 未維修 | 橡膠支承墊更換 | 1 | 個 | A1 |  | 支承／支承墊／阻尼裝置
[12 empty] | 7 | 2020-05-26 | 定期檢測 | 拓緯工程顧問有限公司 | 2 | 1 | 1 | 1 | 塵土、雜物、植生堆積 | 未維修 | 垃圾或土砂清理 | 1 | 處 | A1 |  | 支承／支承墊／阻尼裝置
[12 empty] | 8 | 2020-05-26 | 定期檢測 | 拓緯工程顧問有限公司 | 2 | 1 | 1 | 1 | 漏水 | 未維修 | 漏水處理 | 5 | 公尺 | A1 |  | 伸縮縫
[12 empty] | 9 | 2020-05-26 | 定期檢測 | 拓緯工程顧問有限公司 | 2 | 1 | 1 | 1 | 混凝土剝落 | 已維修 | 混凝土修復(<=0.4*0.4*0.05m) | 0.14 | 平方公尺 | S2G8 | 29778 | 主梁 | 0.4*0.4*0.05m) |  | 2020-12-22 | 2020-12-22 | 2021-05-05 11:13 | 侯棒如
[12 empty] | 10 | 2020-05-26 | 定期檢測 | 拓緯工程顧問有限公司 | 2 | 1 | 1 | 1 | 滲水、白華 | 已維修 | 白華處理(平方公尺) | 1 | 平方公尺 | S1 | 29784 | 橋面板 | 白華處理(平方公尺) | 1800 | 2020-12-16 | 2020-12-16 | 2021-05-05 13:37 | 侯棒如
[12 empty] | 11 | 2020-05-26 | 定期檢測 | 拓緯工程顧問有限公司 | 2 | 1 | 1 | 1 | 其他損傷 | 已維修 | 模板拆除 | 2 | 處 | S2 | 29786 | 橋面板 | 橋面版修復 |  | 2020-12-23 | 2020-12-23 | 2021-05-05 13:37 | 侯棒如
[12 empty] | 12 | 2020-05-26 | 定期檢測 | 拓緯工程顧問有限公司 | 2 | 1 | 1 | 1 | 混凝土剝落、破碎、鋼筋外露、銹蝕 | 已維修 | 混凝土修復(<=0.4*0.4*0.05m) | 0.05 | 平方公尺 | S1D2-5 | 29780 | 橫隔梁 | 0.4*0.4*0.05m) |  | 2020-12-22 | 2020-12-22 | 2021-05-05 11:55 | 侯棒如
[12 empty] | 13 | 2020-05-26 | 定期檢測 | 拓緯工程顧問有限公司 | 2 | 1 | 1 | 1 | 混凝土剝落、破碎、鋼筋外露、銹蝕 | 已維修 | 混凝土修復(<=0.4*0.4*0.05m) | 0.08 | 平方公尺 | S1D2-6 | 29781 | 橫隔梁 | 0.4*0.4*0.05m) |  | 2020-12-22 | 2020-12-22 | 2021-05-05 11:55 | 侯棒如
[12 empty] | 14 | 2020-05-26 | 定期檢測 | 拓緯工程顧問有限公司 | 2 | 1 | 1 | 1 | 混凝土剝落、破碎、鋼筋外露、銹蝕 | 已維修 | 混凝土修復(<=0.4*0.4*0.05m) | 0.03 | 平方公尺 | S2D3-7 | 29782 | 橫隔梁 | 0.4x0.4x0.05m) |  | 2020-12-22 | 2020-12-22 | 2021-05-05 11:55 | 侯棒如
[12 empty] | 15 | 2020-05-26 | 定期檢測 | 拓緯工程顧問有限公司 | 2 | 1 | 1 | 1 | 滲水、白華 | 已維修 | 白華處理(處) | 1 | 處 | A1 | 29771 | 橋台 | 白華處理(平方公尺) |  | 2020-12-16 | 2020-12-16 | 2021-05-05 10:31 | 侯棒如
[12 empty] | 16 | 2020-05-26 | 定期檢測 | 拓緯工程顧問有限公司 | 2 | 1 | 1 | 2 | 混凝土空洞(或蜂窩) | 已維修 | 修補混凝土 | 0.4 | 平方公尺 | 18K+000 | 29773 | 橋護欄 | 修補混凝土 | 2300 | 2020-12-22 | 2020-12-22 | 2021-05-05 10:43 | 侯棒如
[12 empty] | 17 | 2020-05-26 | 定期檢測 | 拓緯工程顧問有限公司 | 2 | 1 | 1 | 1 | 混凝土剝落、破碎、鋼筋外露、銹蝕 | 已維修 | 鋼筋除鏽及混凝土修復(<=0.4*0.4*0.05m) | 0.04 | 平方公尺 | P1 | 29774 | 橋墩／帽梁 | 鋼筋除鏽及混凝土修復(>0.4x0.4x0.05m) |  | 2020-12-19 | 2020-12-19 | 2021-05-05 10:50 | 侯棒如
[12 empty] | 18 | 2020-05-26 | 定期檢測 | 拓緯工程顧問有限公司 | 2 | 1 | 1 | 1 | 混凝土剝落、破碎、鋼筋外露、銹蝕 | 已維修 | 鋼筋除鏽及混凝土修復(<=0.4*0.4*0.05m) | 0.25 | 平方公尺 | S2 | 29787 | 橋面板 | 0.4*0.4*0.05m) |  | 2020-12-19 | 2020-12-19 | 2021-05-05 13:37 | 侯棒如
[12 empty] | 19 | 2020-05-26 | 定期檢測 | 拓緯工程顧問有限公司 | 2 | 1 | 1 | 1 | 混凝土剝落 | 已維修 | 混凝土修復(<=0.4*0.4*0.05m) | 0.06 | 平方公尺 | S2G6 | 29777 | 主梁 | 0.4*0.4*0.05m) |  | 2020-12-22 | 2020-12-22 | 2021-05-05 11:13 | 侯棒如
[12 empty] | 20 | 2020-05-26 | 定期檢測 | 拓緯工程顧問有限公司 | 2 | 1 | 1 | 1 | 混凝土剝落、破碎、鋼筋外露、銹蝕 | 已維修 | 鋼筋除鏽及混凝土修復(<=0.4*0.4*0.05m) | 0.02 | 平方公尺 | S1D2-4_F | 29779 | 橫隔梁 | 0.4x0.4x0.05m) |  | 2020-12-22 | 2020-12-22 | 2021-05-05 11:55 | 侯棒如
[12 empty] | 21 | 2020-05-26 | 定期檢測 | 拓緯工程顧問有限公司 | 2 | 1 | 2 | 2 | 混凝土剝落、破碎、鋼筋外露、銹蝕 | 已維修 | 鋼筋除鏽及混凝土修復(>0.4*0.4*0.05m) | 0.4 | 平方公尺 | S1 | 29783 | 橋面板 | 0.4x0.4x0.05m) |  | 2020-12-22 | 2020-12-22 | 2021-05-05 13:37 | 侯棒如
[12 empty] | 22 | 2020-05-26 | 定期檢測 | 拓緯工程顧問有限公司 | 2 | 1 | 1 | 1 | 滲水、白華 | 已維修 | 白華處理(平方公尺) | 1.6 | 平方公尺 | S2 | 29785 | 橋面板 | 白華處理(平方公尺) | 1800 | 2020-12-19 | 2020-12-19 | 2021-05-05 13:37 | 侯棒如
[12 empty] | 23 | 2020-05-26 | 定期檢測 | 拓緯工程顧問有限公司 | 2 | 1 | 1 | 1 | 混凝土剝落、破碎、鋼筋、鋼腱或錨碇外露、銹蝕 | 已維修 | 混凝土修復(<=0.4*0.4*0.05m) | 0.07 | 平方公尺 | S1G7 | 29775 | 主梁 | 混凝土修復(>0.4*0.4*0.05m) |  | 2020-12-19 | 2020-12-19 | 2021-05-05 11:13 | 侯棒如
[12 empty] | 24 | 2020-05-26 | 定期檢測 | 拓緯工程顧問有限公司 | 2 | 1 | 1 | 2 | 混凝土剝落、破碎、鋼筋、鋼腱或錨碇外露、銹蝕 | 已維修 | 混凝土修復(<=0.4*0.4*0.05m) | 0.19 | 平方公尺 | S1G8 | 29776 | 主梁 | 混凝土修復(>0.4*0.4*0.05m) |  | 2020-12-19 | 2020-12-19 | 2021-05-05 11:13 | 侯棒如
[12 empty] | 25 | 2020-05-26 | 定期檢測 | 拓緯工程顧問有限公司 | 2 | 1 | 2 | 2 | 混凝土剝落、破碎、鋼筋外露、銹蝕 | 已維修 | 混凝土修復(>0.4*0.4*0.05m) | 0.09 | 平方公尺 | A1 | 29772 | 橋台 | 0.4*0.4*0.05m) |  | 2020-12-16 | 2020-12-16 | 2021-05-05 10:31 | 侯棒如
132 | 35502 | 圓山橋 S | 國道1號 | 國道 | 23K+541.309M ~24K~212.309M | 高公局北區養護工程分局 | 內湖工務段 | 箱型梁 | 預力混凝土 | 66 | 已維修：3 | NO | 檢測日期 | 檢測類別 | 檢測單位 | D | E | R | U | 劣化類型 | 狀態 | 建議維修工法 | 數量 | 單位 | 損壞位置 | 維修紀錄ID | 維修構件 | 維修工法 | 金額 | 開工日期 | 完成日期 | 維修原始紀錄日期 | 維修原始紀錄者 | 維修最後修改日期 | 維修最後修改者
[11 empty] | 未維修：9 | 1 | 2020-07-02 | 定期檢測 | 拓緯工程顧問有限公司 | 2 | 1 | 1 | 1 | 滲水、白華 | 未維修 | 白華處理（平方公尺） | 0.16 | 平方公尺 | P001-1_B |  | 橋墩／帽梁
[11 empty] | 全部：12 | 2 | 2020-07-02 | 定期檢測 | 拓緯工程顧問有限公司 | 2 | 1 | 1 | 1 | 滲水、白華 | 未維修 | 白華處理（平方公尺） | 0.18 | 平方公尺 | P007-1(PN) |  | 橋墩／帽梁
[12 empty] | 3 | 2020-07-02 | 定期檢測 | 拓緯工程顧問有限公司 | 2 | 1 | 1 | 1 | 混凝土剝落、破碎、鋼筋、鋼腱或錨碇外露、銹蝕 | 未維修 | 鋼筋除鏽及混凝土修復（>0.4*0.4*0.05m) | 0.32 | 平方公尺 | S2G1 |  | 主梁
[12 empty] | 4 | 2020-07-02 | 定期檢測 | 拓緯工程顧問有限公司 | 2 | 2 | 1 | 1 | 其他損傷 | 未維修 | 除鏽上漆 | 1 | 處 | P005(PB) |  | 橋墩／帽梁
[12 empty] | 5 | 2020-07-02 | 定期檢測 | 拓緯工程顧問有限公司 | 2 | 1 | 2 | 2 | 滲水、白華 | 未維修 | 白華處理（平方公尺） | 1.2 | 平方公尺 | P004(PC) |  | 橋墩／帽梁
[12 empty] | 6 | 2020-07-02 | 定期檢測 | 拓緯工程顧問有限公司 | 2 | 1 | 1 | 2 | 其他損傷 | 未維修 | 植物清除 | 2 | 處 | 23k+930(S3) |  | 橋護欄
[12 empty] | 7 | 2020-07-02 | 定期檢測 | 拓緯工程顧問有限公司 | 2 | 1 | 2 | 2 | 混凝土結構裂縫 | 未維修 | 修補寬度大於0.3mm的裂縫 | 2.2 | 公尺 | P001-2_B |  | 橋墩／帽梁
[12 empty] | 8 | 2020-07-02 | 定期檢測 | 拓緯工程顧問有限公司 | 2 | 1 | 1 | 1 | 其他損傷 | 未維修 | 植物清除 | 1 | 處 | P007-2(PN) |  | 橋墩／帽梁
[12 empty] | 9 | 2020-07-02 | 定期檢測 | 拓緯工程顧問有限公司 | 2 | 1 | 1 | 1 | 混凝土剝落、破碎、鋼筋、鋼腱或錨碇外露、銹蝕 | 未維修 | 鋼筋除鏽及混凝土修復（<=0.4*0.4*0.05m) | 0.06 | 平方公尺 | S3G1 |  | 主梁
[12 empty] | 10 | 2020-07-02 | 定期檢測 | 拓緯工程顧問有限公司 | 2 | 1 | 2 | 2 | 混凝土結構裂縫 | 已維修 | 修補寬度大於0.3mm的裂縫 | 2.2 | 公尺 | P004(PC) | 30832 | 橋墩／帽梁 | >0.3mm混凝土裂縫修補 | 700 | 2020-12-18 | 2020-12-18 | 2021-06-01 09:16 | 侯棒如
[12 empty] | 11 | 2020-07-02 | 定期檢測 | 拓緯工程顧問有限公司 | 2 | 1 | 1 | 1 | 其他損傷 | 已維修 | 油漆塗刷 | 3.78 | 平方公尺 | P005(PB) | 30833 | 橋墩／帽梁 | 塗刷保護層 | 500 | 2020-12-18 | 2020-12-18 | 2021-06-01 09:16 | 侯棒如
[12 empty] | 12 | 2020-07-02 | 定期檢測 | 拓緯工程顧問有限公司 | 2 | 2 | 1 | 1 | 其他損傷 | 已維修 | 除鏽上漆 | 1.52 | 平方公尺 | P003(PD) | 30831 | 橋墩／帽梁 | 塗刷保護層 | 500 | 2020-12-17 | 2020-12-17 | 2021-06-01 09:16 | 侯棒如
133 | 35618 | 大華系統交流道匝道E(N-W) | 國道1號 | 國道 | 0K+187.4M ~1K~622.8M | 高公局北區養護工程分局 | 內湖工務段 | 箱型梁 | 鋼構造 | 100 | 已維修：0 | NO | 檢測日期 | 檢測類別 | 檢測單位 | D | E | R | U | 劣化類型 | 狀態 | 建議維修工法 | 數量 | 單位 | 損壞位置 | 維修紀錄ID | 維修構件 | 維修工法 | 金額 | 開工日期 | 完成日期 | 維修原始紀錄日期 | 維修原始紀錄者 | 維修最後修改日期 | 維修最後修改者
[11 empty] | 未維修：51 | 1 | 2020-06-05 | 定期檢測 | 拓緯工程顧問有限公司 | 2 | 1 | 1 | 1 | 混凝土剝落、破碎、鋼筋外露、銹蝕 | 未維修 | 鋼筋除鏽及混凝土修復(<=0.4*0.4*0.05m) | 0.01 | 平方公尺 | A1_B |  | 橋台
[11 empty] | 全部：51 | 2 | 2020-06-05 | 定期檢測 | 拓緯工程顧問有限公司 | 2 | 1 | 1 | 1 | 生銹或腐蝕 | 未維修 | 止震塊修復 | 0.05 | 平方公尺 | P7_B |  | 防落設施
[12 empty] | 3 | 2020-06-05 | 定期檢測 | 拓緯工程顧問有限公司 | 2 | 1 | 1 | 1 | 生銹或腐蝕 | 未維修 | 止震塊修復 | 0.05 | 平方公尺 | P9 |  | 防落設施
[12 empty] | 4 | 2020-06-05 | 定期檢測 | 拓緯工程顧問有限公司 | 2 | 1 | 1 | 1 | 生銹或腐蝕 | 未維修 | 止震塊修復 | 0.05 | 平方公尺 | P20_B |  | 防落設施
[12 empty] | 5 | 2020-06-05 | 定期檢測 | 拓緯工程顧問有限公司 | 2 | 1 | 1 | 1 | 生銹或腐蝕 | 未維修 | 止震塊修復 | 0.02 | 平方公尺 | P21_F |  | 防落設施
[12 empty] | 6 | 2020-06-05 | 定期檢測 | 拓緯工程顧問有限公司 | 2 | 1 | 1 | 1 | 塗裝劣化、生銹或腐蝕 | 未維修 | 鋼梁油漆塗裝 | 0.27 | 平方公尺 |  |  | 主梁
[12 empty] | 7 | 2020-06-05 | 定期檢測 | 拓緯工程顧問有限公司 | 2 | 1 | 1 | 1 | 塗裝劣化、生銹或腐蝕 | 未維修 | 鋼梁油漆塗裝 | 0.36 | 平方公尺 |  |  | 主梁
[12 empty] | 8 | 2020-06-05 | 定期檢測 | 拓緯工程顧問有限公司 | 3 | 1 | 2 | 2 | 塗裝劣化、生銹或腐蝕 | 未維修 | 鋼筋除鏽及混凝土修復(<=0.4*0.4*0.05m) | 0.14 | 平方公尺 |  |  | 主梁
[12 empty] | 9 | 2020-06-05 | 定期檢測 | 拓緯工程顧問有限公司 | 2 | 1 | 1 | 1 | 塗裝劣化、生銹或腐蝕 | 未維修 | 鋼梁油漆塗裝 | 0.36 | 平方公尺 |  |  | 主梁
[12 empty] | 10 | 2020-06-05 | 定期檢測 | 拓緯工程顧問有限公司 | 2 | 1 | 1 | 1 | 混凝土剝落、破碎、鋼筋外露、銹蝕 | 未維修 | 混凝土剝落鋼筋鏽蝕修復 | 14 | 處 | 0k+820_ii |  | 橋護欄
[12 empty] | 11 | 2020-06-05 | 定期檢測 | 拓緯工程顧問有限公司 | 2 | 1 | 1 | 1 | 混凝土剝落、破碎、鋼筋外露、銹蝕 | 未維修 | 鋼筋除鏽及混凝土修復(<=0.4*0.4*0.05m) | 0.02 | 平方公尺 | P3_B |  | 橋墩／帽梁
[12 empty] | 12 | 2020-06-05 | 定期檢測 | 拓緯工程顧問有限公司 | 2 | 1 | 1 | 1 | 生銹或腐蝕 | 未維修 | 止震塊修復 | 0.03 | 平方公尺 |  |  | 防落設施
[12 empty] | 13 | 2020-06-05 | 定期檢測 | 拓緯工程顧問有限公司 | 2 | 1 | 1 | 1 | 其他損傷 | 未維修 | 植物清除 | 4 | 處 | A2_F |  | 翼牆／擋土牆
[12 empty] | 14 | 2020-06-05 | 定期檢測 | 拓緯工程顧問有限公司 | 2 | 1 | 1 | 1 | 其他損傷 | 未維修 | 表面蜂窩修補 | 6 | 平方公尺 | P2_B |  | 橋墩／帽梁
[12 empty] | 15 | 2020-06-05 | 定期檢測 | 拓緯工程顧問有限公司 | 2 | 1 | 1 | 1 | 其他損傷 | 未維修 | 表面蜂窩修補 | 3 | 平方公尺 | P3_F |  | 橋墩／帽梁
[12 empty] | 16 | 2020-06-05 | 定期檢測 | 拓緯工程顧問有限公司 | 2 | 1 | 1 | 1 | 混凝土剝落、破碎、鋼筋外露、銹蝕 | 未維修 | 混凝土修復(>0.4*0.4*0.05m) | 0.25 | 平方公尺 | P23_B |  | 橋墩／帽梁
[12 empty] | 17 | 2020-06-05 | 定期檢測 | 拓緯工程顧問有限公司 | 2 | 1 | 1 | 1 | 生銹或腐蝕 | 未維修 | 止震塊修復 | 0.05 | 平方公尺 | P4_B |  | 防落設施
[12 empty] | 18 | 2020-06-05 | 定期檢測 | 拓緯工程顧問有限公司 | 2 | 1 | 1 | 1 | 其他損傷 | 未維修 | 表面蜂窩修補 | 0.25 | 平方公尺 | P23_B |  | 防落設施
[12 empty] | 19 | 2020-06-05 | 定期檢測 | 拓緯工程顧問有限公司 | 2 | 1 | 1 | 1 | 異常聲音 | 未維修 | 伸縮縫零組件更換 | 1 | 處 |  |  | 伸縮縫
[12 empty] | 20 | 2020-06-05 | 定期檢測 | 拓緯工程顧問有限公司 | 2 | 1 | 1 | 1 | 塗裝劣化、生銹或腐蝕 | 未維修 | 鋼筋除鏽及混凝土修復(>0.4*0.4*0.05m) | 0.18 | 平方公尺 |  |  | 主梁
[12 empty] | 21 | 2020-06-05 | 定期檢測 | 拓緯工程顧問有限公司 | 2 | 1 | 1 | 1 | 塗裝劣化、生銹或腐蝕 | 未維修 | 鋼梁油漆塗裝 | 0.36 | 平方公尺 |  |  | 主梁
[12 empty] | 22 | 2020-06-05 | 定期檢測 | 拓緯工程顧問有限公司 | 3 | 1 | 2 | 2 | 塗裝劣化、生銹或腐蝕 | 未維修 | 鋼筋除鏽及混凝土修復(<=0.4*0.4*0.05m) | 0.02 | 平方公尺 |  |  | 主梁
[12 empty] | 23 | 2020-06-05 | 定期檢測 | 拓緯工程顧問有限公司 | 2 | 1 | 1 | 1 | 塗裝劣化、生銹或腐蝕 | 未維修 | 鋼筋除鏽及混凝土修復(>0.4*0.4*0.05m) | 0.56 | 平方公尺 |  |  | 主梁
[12 empty] | 24 | 2020-06-05 | 定期檢測 | 拓緯工程顧問有限公司 | 2 | 1 | 1 | 1 | 混凝土剝落、破碎、鋼筋外露、銹蝕 | 未維修 | 混凝土修復(>0.4*0.4*0.05m) | 1.76 | 平方公尺 | P4 |  | 橋墩／帽梁
[12 empty] | 25 | 2020-06-05 | 定期檢測 | 拓緯工程顧問有限公司 | 2 | 1 | 1 | 1 | 其他損傷 | 未維修 | 表面蜂窩修補 | 0.72 | 平方公尺 | P8_F |  | 橋墩／帽梁
[12 empty] | 26 | 2020-06-05 | 定期檢測 | 拓緯工程顧問有限公司 | 2 | 1 | 1 | 1 | 混凝土剝落、破碎、鋼筋外露、銹蝕 | 未維修 | 鋼筋除鏽及混凝土修復(<=0.4*0.4*0.05m) | 0.01 | 平方公尺 | P17_F |  | 橋墩／帽梁
[12 empty] | 27 | 2020-06-05 | 定期檢測 | 拓緯工程顧問有限公司 | 2 | 1 | 1 | 1 | 混凝土剝落、破碎、鋼筋外露、銹蝕 | 未維修 | 鋼筋除鏽及混凝土修復(<=0.4*0.4*0.05m) | 0.02 | 平方公尺 | P18_F |  | 橋墩／帽梁
[12 empty] | 28 | 2020-06-05 | 定期檢測 | 拓緯工程顧問有限公司 | 2 | 1 | 1 | 1 | 塗裝劣化、生銹或腐蝕 | 未維修 | 鋼梁油漆塗裝 | 0.45 | 平方公尺 |  |  | 主梁
[12 empty] | 29 | 2020-06-05 | 定期檢測 | 拓緯工程顧問有限公司 | 2 | 1 | 1 | 1 | 塗裝劣化、生銹或腐蝕 | 未維修 | 鋼梁油漆塗裝 | 0.24 | 平方公尺 |  |  | 主梁
[12 empty] | 30 | 2020-06-05 | 定期檢測 | 拓緯工程顧問有限公司 | 2 | 1 | 1 | 1 | 塗裝劣化、生銹或腐蝕 | 未維修 | 鋼梁油漆塗裝 | 0.08 | 平方公尺 |  |  | 主梁
[12 empty] | 31 | 2020-06-05 | 定期檢測 | 拓緯工程顧問有限公司 | 2 | 1 | 1 | 1 | 塗裝劣化、生銹或腐蝕 | 未維修 | 鋼筋除鏽及混凝土修復(>0.4*0.4*0.05m) | 0.27 | 平方公尺 |  |  | 主梁
[12 empty] | 32 | 2020-06-05 | 定期檢測 | 拓緯工程顧問有限公司 | 2 | 1 | 1 | 1 | 其他損傷 | 未維修 | 表面蜂窩修補 | 0.48 | 平方公尺 | P11_F |  | 橋墩／帽梁
[12 empty] | 33 | 2020-06-05 | 定期檢測 | 拓緯工程顧問有限公司 | 2 | 1 | 1 | 1 | 混凝土剝落、破碎、鋼筋外露、銹蝕 | 未維修 | 鋼筋除鏽及混凝土修復(>0.4*0.4*0.05m) | 0.6 | 平方公尺 | P11_F |  | 橋墩／帽梁
[12 empty] | 34 | 2020-06-05 | 定期檢測 | 拓緯工程顧問有限公司 | 2 | 1 | 1 | 1 | 塗裝劣化、生銹或腐蝕 | 未維修 | 鋼梁油漆塗裝 | 0.22 | 平方公尺 | D7-1~D8-1 |  | 橫隔梁
[12 empty] | 35 | 2020-06-05 | 定期檢測 | 拓緯工程顧問有限公司 | 2 | 1 | 1 | 1 | 混凝土剝落、破碎、鋼筋外露、銹蝕 | 未維修 | 鋼筋除鏽及混凝土修復(<=0.4*0.4*0.05m) | 0.01 | 平方公尺 |  |  | 橋面板
[12 empty] | 36 | 2020-06-05 | 定期檢測 | 拓緯工程顧問有限公司 | 2 | 1 | 1 | 1 | 其他損傷 | 未維修 | 表面蜂窩修補 | 0.24 | 平方公尺 | A1_oo |  | 引道路堤護欄
[12 empty] | 37 | 2020-06-05 | 定期檢測 | 拓緯工程顧問有限公司 | 2 | 1 | 1 | 1 | 其他損傷 | 未維修 | 植物清清除 | 1 | 處 | A1_B |  | 橋台
[12 empty] | 38 | 2020-06-05 | 定期檢測 | 拓緯工程顧問有限公司 | 2 | 1 | 1 | 1 | 生銹或腐蝕 | 未維修 | 止震塊修復 | 0.04 | 平方公尺 | P7_F |  | 防落設施
[12 empty] | 39 | 2020-06-05 | 定期檢測 | 拓緯工程顧問有限公司 | 2 | 1 | 1 | 1 | 生銹或腐蝕 | 未維修 | 止震塊修復 | 0.04 | 平方公尺 | P21_B |  | 防落設施
[12 empty] | 40 | 2020-06-05 | 定期檢測 | 拓緯工程顧問有限公司 | 2 | 1 | 1 | 1 | 伸縮縫間雜物堆積 | 未維修 | 伸縮縫清理 | 1.5 | 公尺 |  |  | 伸縮縫
[12 empty] | 41 | 2020-06-05 | 定期檢測 | 拓緯工程顧問有限公司 | 2 | 1 | 1 | 1 | 塗裝劣化、生銹或腐蝕 | 未維修 | 鋼筋除鏽及混凝土修復(<=0.4*0.4*0.05m) | 0.08 | 平方公尺 |  |  | 主梁
[12 empty] | 42 | 2020-06-05 | 定期檢測 | 拓緯工程顧問有限公司 | 2 | 1 | 1 | 1 | 塗裝劣化、生銹或腐蝕 | 未維修 | 鋼筋除鏽及混凝土修復(>0.4*0.4*0.05m) | 0.5 | 平方公尺 |  |  | 主梁
[12 empty] | 43 | 2020-06-05 | 定期檢測 | 拓緯工程顧問有限公司 | 2 | 1 | 1 | 1 | 塗裝劣化、生銹或腐蝕 | 未維修 | 鋼筋除鏽及混凝土修復(<=0.4*0.4*0.05m) | 0.16 | 平方公尺 |  |  | 主梁
[12 empty] | 44 | 2020-06-05 | 定期檢測 | 拓緯工程顧問有限公司 | 2 | 1 | 1 | 1 | 塗裝劣化、生銹或腐蝕 | 未維修 | 鋼筋除鏽及混凝土修復(<=0.4*0.4*0.05m) | 0.07 | 平方公尺 |  |  | 主梁
[12 empty] | 45 | 2020-06-05 | 定期檢測 | 拓緯工程顧問有限公司 | 2 | 1 | 1 | 1 | 混凝土剝落、破碎、鋼筋外露、銹蝕 | 未維修 | 鋼筋除鏽及混凝土修復(<=0.4*0.4*0.05m) | 0.03 | 平方公尺 |  |  | 橋面板
[12 empty] | 46 | 2020-06-05 | 定期檢測 | 拓緯工程顧問有限公司 | 2 | 1 | 1 | 1 | 塗裝劣化、生銹或腐蝕 | 未維修 | 鋼梁油漆塗裝 | 0.15 | 平方公尺 | S1G2 |  | 主梁
[12 empty] | 47 | 2020-06-05 | 定期檢測 | 拓緯工程顧問有限公司 | 2 | 2 | 1 | 1 | 其他損傷 | 未維修 | 支承假安裝拆除 | 1 | 處 | P1(S1G1) |  | 支承／支承墊／阻尼裝置
[12 empty] | 48 | 2020-06-05 | 定期檢測 | 拓緯工程顧問有限公司 | 2 | 1 | 1 | 1 | 塗裝劣化、生銹或腐蝕 | 未維修 | 鋼梁油漆塗裝 | 1 | 平方公尺 | S2G1 |  | 主梁
[12 empty] | 49 | 2020-06-05 | 定期檢測 | 拓緯工程顧問有限公司 | 2 | 2 | 2 | 2 | 漏水 | 未維修 | 伸縮縫滲水處理 | 1 | 處 | A1 |  | 伸縮縫
[12 empty] | 50 | 2020-06-05 | 定期檢測 | 拓緯工程顧問有限公司 | 2 | 1 | 1 | 1 | 混凝土剝落、破碎、鋼筋外露、銹蝕 | 未維修 | 混凝土修復，鋼筋銹蝕處理，水刀鑿除 | 0.13 | 平方公尺 | P14(F) |  | 橋墩／帽梁
[12 empty] | 51 | 2020-06-05 | 定期檢測 | 拓緯工程顧問有限公司 | 2 | 1 | 1 | 1 | 塗裝劣化、生銹或腐蝕 | 未維修 | 防蝕塗裝，水刀處理+油漆塗裝 | 0.04 | 平方公尺 | S16G2 |  | 主梁
134 | 35619 | 大華系統交流道匝道F(一)(N-E) | 國道1號 | 國道 | 0K+173.52M ~0K~351.52M | 高公局北區養護工程分局 | 內湖工務段 | 箱型梁 | 鋼構造 | 100 | 已維修：0 | NO | 檢測日期 | 檢測類別 | 檢測單位 | D | E | R | U | 劣化類型 | 狀態 | 建議維修工法 | 數量 | 單位 | 損壞位置 | 維修紀錄ID | 維修構件 | 維修工法 | 金額 | 開工日期 | 完成日期 | 維修原始紀錄日期 | 維修原始紀錄者 | 維修最後修改日期 | 維修最後修改者
[11 empty] | 未維修：3 | 1 | 2020-06-05 | 定期檢測 | 拓緯工程顧問有限公司 | 2 | 1 | 1 | 1 | 塗裝劣化、生銹或腐蝕 | 未維修 | 鋼梁油漆塗裝 | 0.12 | 平方公尺 | S3G2 |  | 主梁
[11 empty] | 全部：3 | 2 | 2020-06-05 | 定期檢測 | 拓緯工程顧問有限公司 | 2 | 1 | 1 | 1 | 混凝土剝落、破碎、鋼筋外露、銹蝕 | 未維修 | 鋼筋除鏽及混凝土修復(>0.4*0.4*0.05m) | 0.2 | 平方公尺 | A2_F |  | 橋台
[12 empty] | 3 | 2020-06-05 | 定期檢測 | 拓緯工程顧問有限公司 | 2 | 1 | 1 | 1 | 混凝土剝落、破碎、鋼筋外露、銹蝕 | 未維修 | 鋼筋除鏽及混凝土修復(<=0.4*0.4*0.05m) | 0.02 | 平方公尺 |  |  | 橋面板
135 | 35620 | 大華系統交流道匝道F(二)(N-E) | 國道1號 | 國道 | 0K+427M ~0K~485M | 高公局北區養護工程分局 | 內湖工務段 | 箱型梁 | 鋼構造 | 100 | 已維修：0 | NO | 檢測日期 | 檢測類別 | 檢測單位 | D | E | R | U | 劣化類型 | 狀態 | 建議維修工法 | 數量 | 單位 | 損壞位置 | 維修紀錄ID | 維修構件 | 維修工法 | 金額 | 開工日期 | 完成日期 | 維修原始紀錄日期 | 維修原始紀錄者 | 維修最後修改日期 | 維修最後修改者
[11 empty] | 未維修：4 | 1 | 2020-06-05 | 定期檢測 | 拓緯工程顧問有限公司 | 2 | 1 | 1 | 1 | 混凝土剝落、破碎、鋼筋外露、銹蝕 | 未維修 | 鋼筋除鏽及修補混凝土 | 4 | 處 | 0k+030_oi |  | 橋護欄
[11 empty] | 全部：4 | 2 | 2020-06-05 | 定期檢測 | 拓緯工程顧問有限公司 | 2 | 1 | 1 | 1 | 其他損傷 | 未維修 | 植物清除 | 1 | 處 | 0k+030_oo |  | 橋護欄
[12 empty] | 3 | 2020-06-05 | 定期檢測 | 拓緯工程顧問有限公司 | 2 | 1 | 1 | 1 | 塗裝劣化、生銹或腐蝕 | 未維修 | 鋼筋除鏽及混凝土修復(>0.4*0.4*0.05m) | 0.21 | 平方公尺 |  |  | 主梁
[12 empty] | 4 | 2020-06-05 | 定期檢測 | 拓緯工程顧問有限公司 | 2 | 1 | 1 | 1 | 混凝土剝落、破碎、鋼筋外露、銹蝕 | 未維修 | 混凝土剝落鋼筋鏽蝕修復 | 7 | 處 | A2_oi |  | 引道路堤護欄
136 | 35621 | 大華系統交流道匝道G(E-S) | 國道1號 | 國道 | 0K+0M ~0K~379.77M | 高公局北區養護工程分局 | 內湖工務段 | I型梁，箱型梁 | 預力混凝土 | 100 | 已維修：0 | NO | 檢測日期 | 檢測類別 | 檢測單位 | D | E | R | U | 劣化類型 | 狀態 | 建議維修工法 | 數量 | 單位 | 損壞位置 | 維修紀錄ID | 維修構件 | 維修工法 | 金額 | 開工日期 | 完成日期 | 維修原始紀錄日期 | 維修原始紀錄者 | 維修最後修改日期 | 維修最後修改者
[11 empty] | 未維修：11 | 1 | 2020-06-05 | 定期檢測 | 拓緯工程顧問有限公司 | 2 | 1 | 1 | 1 | 塗裝劣化、生銹或腐蝕 | 未維修 | 其他(清除植生) | 1 | 處 | 0+040_oo |  | 橋護欄
[11 empty] | 全部：11 | 2 | 2020-06-05 | 定期檢測 | 拓緯工程顧問有限公司 | 2 | 1 | 1 | 1 | 混凝土剝落、破碎、鋼筋、鋼腱或錨碇外露、銹蝕 | 未維修 | 混凝土修復，鋼筋銹蝕處理，水刀鑿除 | 0.01 | 平方公尺 | S2G2 |  | 主梁
[12 empty] | 3 | 2020-06-05 | 定期檢測 | 拓緯工程顧問有限公司 | 2 | 1 | 1 | 1 | 混凝土剝落、破碎、鋼筋外露、銹蝕 | 未維修 | 混凝土修復，鋼筋銹蝕處理，水刀鑿除 | 0.02 | 平方公尺 | S2D5-1(F) |  | 橫隔梁
[12 empty] | 4 | 2020-06-05 | 定期檢測 | 拓緯工程顧問有限公司 | 2 | 1 | 1 | 1 | 其他損傷 | 未維修 | 其他(清除植生) | 1 | 處 | P3(F) |  | 橋墩／帽梁
[12 empty] | 5 | 2020-06-05 | 定期檢測 | 拓緯工程顧問有限公司 | 2 | 1 | 2 | 2 | 混凝土剝落、破碎、鋼筋、鋼腱或錨碇外露、銹蝕 | 未維修 | 混凝土修復(>0.4*0.4*0.05m) | 0.26 | 平方公尺 |  |  | 主梁
[12 empty] | 6 | 2020-06-05 | 定期檢測 | 拓緯工程顧問有限公司 | 2 | 1 | 1 | 1 | 混凝土剝落、破碎、鋼筋、鋼腱或錨碇外露、銹蝕 | 未維修 | 鋼筋除鏽及混凝土修復(<=0.4*0.4*0.05m) | 0.06 | 平方公尺 |  |  | 主梁
[12 empty] | 7 | 2020-06-05 | 定期檢測 | 拓緯工程顧問有限公司 | 2 | 1 | 1 | 1 | 混凝土剝落、破碎、鋼筋外露、銹蝕 | 未維修 | 鋼筋除鏽及混凝土修復(<=0.4*0.4*0.05m) | 0.02 | 平方公尺 |  |  | 橋面板
[12 empty] | 8 | 2020-06-05 | 定期檢測 | 拓緯工程顧問有限公司 | 2 | 1 | 1 | 1 | 混凝土剝落、破碎、鋼筋、鋼腱或錨碇外露、銹蝕 | 未維修 | 鋼筋除鏽及混凝土修復(<=0.4*0.4*0.05m) | 0.03 | 平方公尺 |  |  | 主梁
[12 empty] | 9 | 2020-06-05 | 定期檢測 | 拓緯工程顧問有限公司 | 2 | 1 | 1 | 1 | 混凝土剝落、破碎、鋼筋外露、銹蝕 | 未維修 | 鋼筋除鏽及混凝土修復(<=0.4*0.4*0.05m) | 0.06 | 平方公尺 |  |  | 橋面板
[12 empty] | 10 | 2020-06-05 | 定期檢測 | 拓緯工程顧問有限公司 | 2 | 1 | 1 | 1 | 混凝土剝落、破碎、鋼筋、鋼腱或錨碇外露、銹蝕 | 未維修 | 鋼筋除鏽及混凝土修復(<=0.4*0.4*0.05m) | 0.03 | 平方公尺 |  |  | 主梁
[12 empty] | 11 | 2020-06-05 | 定期檢測 | 拓緯工程顧問有限公司 | 2 | 1 | 2 | 2 | 混凝土剝落、破碎、鋼筋、鋼腱或錨碇外露、銹蝕 | 未維修 | 混凝土修復(>0.4*0.4*0.05m) | 0.45 | 平方公尺 |  |  | 主梁
137 | 35623 | 大華系統交流道匝道H(二)(W-S) | 國道1號 | 國道 | 0K+460.02M ~0K~991.52M | 高公局北區養護工程分局 | 內湖工務段 | 箱型梁 | 預力混凝土，鋼構造 | 100 | 已維修：0 | NO | 檢測日期 | 檢測類別 | 檢測單位 | D | E | R | U | 劣化類型 | 狀態 | 建議維修工法 | 數量 | 單位 | 損壞位置 | 維修紀錄ID | 維修構件 | 維修工法 | 金額 | 開工日期 | 完成日期 | 維修原始紀錄日期 | 維修原始紀錄者 | 維修最後修改日期 | 維修最後修改者
[11 empty] | 未維修：16 | 1 | 2020-06-05 | 定期檢測 | 拓緯工程顧問有限公司 | 2 | 1 | 1 | 1 | 混凝土剝落、破碎、鋼筋外露、銹蝕 | 未維修 | 鋼筋除鏽及修補混凝土 | 25 | 處 | 0k+530_io |  | 橋護欄
[11 empty] | 全部：16 | 2 | 2020-06-05 | 定期檢測 | 拓緯工程顧問有限公司 | 2 | 1 | 1 | 1 | 混凝土剝落、破碎、鋼筋外露、銹蝕 | 未維修 | 混凝土修復(>0.4*0.4*0.05m) | 0.2 | 平方公尺 | P6_B |  | 橋墩／帽梁
[12 empty] | 3 | 2020-06-05 | 定期檢測 | 拓緯工程顧問有限公司 | 2 | 1 | 1 | 1 | 塗裝劣化、生銹或腐蝕 | 未維修 | 鋼梁油漆塗裝 | 0.05 | 平方公尺 |  |  | 主梁
[12 empty] | 4 | 2020-06-05 | 定期檢測 | 拓緯工程顧問有限公司 | 2 | 1 | 1 | 1 | 混凝土剝落、破碎、鋼筋、鋼腱或錨碇外露、銹蝕 | 未維修 | 鋼筋除鏽及混凝土修復(<=0.4*0.4*0.05m) | 0.03 | 平方公尺 |  |  | 主梁
[12 empty] | 5 | 2020-06-05 | 定期檢測 | 拓緯工程顧問有限公司 | 2 | 1 | 1 | 1 | 混凝土剝落、破碎、鋼筋外露、銹蝕 | 未維修 | 鋼筋除鏽及混凝土修復(<=0.4*0.4*0.05m) | 0.05 | 平方公尺 | P6_B |  | 橋墩／帽梁
[12 empty] | 6 | 2020-06-05 | 定期檢測 | 拓緯工程顧問有限公司 | 2 | 1 | 1 | 1 | 混凝土剝落、破碎、鋼筋外露、銹蝕 | 未維修 | 混凝土修復(<=0.4*0.4*0.05m) | 0.08 | 平方公尺 | P6_F |  | 橋墩／帽梁
[12 empty] | 7 | 2020-06-05 | 定期檢測 | 拓緯工程顧問有限公司 | 2 | 1 | 1 | 1 | 塗裝劣化、生銹或腐蝕 | 未維修 | 鋼梁油漆塗裝 | 0.4 | 平方公尺 |  |  | 主梁
[12 empty] | 8 | 2020-06-05 | 定期檢測 | 拓緯工程顧問有限公司 | 2 | 1 | 1 | 1 | 塗裝劣化、生銹或腐蝕 | 未維修 | 鋼梁油漆塗裝 | 0.03 | 平方公尺 |  |  | 主梁
[12 empty] | 9 | 2020-06-05 | 定期檢測 | 拓緯工程顧問有限公司 | 2 | 1 | 1 | 1 | 混凝土剝落、破碎、鋼筋、鋼腱或錨碇外露、銹蝕 | 未維修 | 鋼筋除鏽及混凝土修復(<=0.4*0.4*0.05m) | 0.02 | 平方公尺 |  |  | 主梁
[12 empty] | 10 | 2020-06-05 | 定期檢測 | 拓緯工程顧問有限公司 | 2 | 1 | 1 | 1 | 混凝土剝落、破碎、鋼筋、鋼腱或錨碇外露、銹蝕 | 未維修 | 鋼筋除鏽及混凝土修復(<=0.4*0.4*0.05m) | 0.01 | 平方公尺 |  |  | 主梁
[12 empty] | 11 | 2020-06-05 | 定期檢測 | 拓緯工程顧問有限公司 | 2 | 2 | 1 | 1 | 其他損傷 | 未維修 | 清除植生或雜物 | 20 | 處 | A2_F |  | 翼牆／擋土牆
[12 empty] | 12 | 2020-06-05 | 定期檢測 | 拓緯工程顧問有限公司 | 2 | 1 | 1 | 1 | 混凝土剝落、破碎、鋼筋外露、銹蝕 | 未維修 | 鋼筋除鏽及修補混凝土 | 10 | 處 | 0k+350_oi |  | 橋護欄
[12 empty] | 13 | 2020-06-05 | 定期檢測 | 拓緯工程顧問有限公司 | 2 | 1 | 1 | 1 | 其他損傷 | 未維修 | 雜物清除 | 2 | 處 |  |  | 橋面板
[12 empty] | 14 | 2020-06-05 | 定期檢測 | 拓緯工程顧問有限公司 | 2 | 1 | 1 | 1 | 滲水、白華 | 未維修 | 白華處理(平方公尺) | 0.09 | 平方公尺 |  |  | 橋面板
[12 empty] | 15 | 2020-06-05 | 定期檢測 | 拓緯工程顧問有限公司 | 2 | 1 | 1 | 1 | 混凝土剝落、破碎、鋼筋外露、銹蝕 | 未維修 | 鋼筋除鏽及混凝土修復(<=0.4*0.4*0.05m) | 0.02 | 平方公尺 |  |  | 橋面板
[12 empty] | 16 | 2020-06-05 | 定期檢測 | 拓緯工程顧問有限公司 | 2 | 1 | 2 | 2 | 其他損傷 | 未維修 | 混凝土修復，鋼筋銹蝕處理，水刀鑿除 | 0.24 | 平方公尺 | S5 |  | 橋面板
138 | 35716 | 五楊中心線-北上線C901-U106-U113 | 國道1號五楊高架 | 國道 | 30K+828.2M ~33K~159M | 高公局北區養護工程分局 | 內湖工務段 | 箱型梁 | 鋼構造 | 102 | 已維修：0 | NO | 檢測日期 | 檢測類別 | 檢測單位 | D | E | R | U | 劣化類型 | 狀態 | 建議維修工法 | 數量 | 單位 | 損壞位置 | 維修紀錄ID | 維修構件 | 維修工法 | 金額 | 開工日期 | 完成日期 | 維修原始紀錄日期 | 維修原始紀錄者 | 維修最後修改日期 | 維修最後修改者
[11 empty] | 未維修：8 | 1 | 2020-05-13 | 定期檢測 | 拓緯工程顧問有限公司 | 2 | 1 | 1 | 1 | 滲水、白華 | 未維修 | 白華處理(平方公尺) | 0.28 | 平方公尺 | S27 |  | 橋面板
[11 empty] | 全部：8 | 2 | 2020-05-13 | 定期檢測 | 拓緯工程顧問有限公司 | 3 | 1 | 2 | 2 | 滲水、白華 | 未維修 | 白華處理(平方公尺) | 0.03 | 平方公尺 | P32N-F |  | 橋墩／帽梁
[12 empty] | 3 | 2020-05-13 | 定期檢測 | 拓緯工程顧問有限公司 | 2 | 1 | 1 | 1 | 混凝土剝落、破碎、鋼筋外露、銹蝕 | 未維修 | 鋼筋除鏽及混凝土修復(>0.4*0.4*0.05m) | 1.2 | 平方公尺 | S33 |  | 橋面板
[12 empty] | 4 | 2020-05-13 | 定期檢測 | 拓緯工程顧問有限公司 | 2 | 1 | 1 | 1 | 混凝土剝落、破碎、鋼筋外露、銹蝕 | 未維修 | 鋼筋除鏽及混凝土修復(<=0.4*0.4*0.05m) | 0.02 | 平方公尺 | P6N-B |  | 橋墩／帽梁
[12 empty] | 5 | 2020-05-13 | 定期檢測 | 拓緯工程顧問有限公司 | 2 | 1 | 1 | 1 | 滲水、白華 | 未維修 | 白華處理(平方公尺) | 0.03 | 平方公尺 | P23N-F |  | 橋墩／帽梁
[12 empty] | 6 | 2020-05-13 | 定期檢測 | 拓緯工程顧問有限公司 | 2 | 1 | 1 | 1 | 滲水、白華 | 未維修 | 白華處理(平方公尺) | 0.09 | 平方公尺 | P24N-F |  | 橋墩／帽梁
[12 empty] | 7 | 2020-05-13 | 定期檢測 | 拓緯工程顧問有限公司 | 2 | 1 | 1 | 1 | 混凝土剝落、破碎、鋼筋外露、銹蝕 | 未維修 | 鋼筋除鏽及混凝土修復(<=0.4*0.4*0.05m) | 0.03 | 平方公尺 | P29N-F |  | 橋墩／帽梁
[12 empty] | 8 | 2020-05-13 | 定期檢測 | 拓緯工程顧問有限公司 | 2 | 1 | 1 | 1 | 混凝土剝落、破碎、鋼筋外露、銹蝕 | 未維修 | 混凝土修復(<=0.4*0.4*0.05m) | 0.2 | 平方公尺 | P31N-F |  | 橋墩／帽梁
139 | 35719 | 五楊中心線-北上線C901-U118 | 國道1號五楊高架 | 國道 | 34K+138M ~34K~323M | 高公局北區養護工程分局 | 內湖工務段 | 箱型梁 | 預力混凝土，鋼構+預力混凝土 | 102 | 已維修：0 | NO | 檢測日期 | 檢測類別 | 檢測單位 | D | E | R | U | 劣化類型 | 狀態 | 建議維修工法 | 數量 | 單位 | 損壞位置 | 維修紀錄ID | 維修構件 | 維修工法 | 金額 | 開工日期 | 完成日期 | 維修原始紀錄日期 | 維修原始紀錄者 | 維修最後修改日期 | 維修最後修改者
[11 empty] | 未維修：1 | 1 | 2020-05-14 | 定期檢測 | 拓緯工程顧問有限公司 | 2 | 1 | 1 | 1 | 混凝土剝落、破碎、鋼筋外露、銹蝕 | 未維修 | 混凝土修復(<=0.4*0.4*0.05m) | 0.04 | 平方公尺 | P59N-B |  | 橋墩／帽梁
全部：1
140 | 35720 | 五楊中心線-北上線C901-U119 | 國道1號五楊高架 | 國道 | 34K+323M ~34K~523M | 高公局北區養護工程分局 | 內湖工務段 | 箱型梁 | 預力混凝土 | 102 | 已維修：0 | NO | 檢測日期 | 檢測類別 | 檢測單位 | D | E | R | U | 劣化類型 | 狀態 | 建議維修工法 | 數量 | 單位 | 損壞位置 | 維修紀錄ID | 維修構件 | 維修工法 | 金額 | 開工日期 | 完成日期 | 維修原始紀錄日期 | 維修原始紀錄者 | 維修最後修改日期 | 維修最後修改者
[11 empty] | 未維修：1 | 1 | 2020-05-08 | 定期檢測 | 拓緯工程顧問有限公司 | 2 | 1 | 2 | 2 | 混凝土結構裂縫 | 未維修 | 混凝土修復，裂縫W＞0.3mm修補，水刀鑿除 | 2 | 公尺 | P62 |  | 橋墩／帽梁
全部：1
141 | 35722 | 五楊中心線-北上線C901-U121-U122 | 國道1號五楊高架 | 國道 | 34K+708M ~35K~108M | 高公局北區養護工程分局 | 內湖工務段 | 箱型梁 | 預力混凝土 | 102 | 已維修：0 | NO | 檢測日期 | 檢測類別 | 檢測單位 | D | E | R | U | 劣化類型 | 狀態 | 建議維修工法 | 數量 | 單位 | 損壞位置 | 維修紀錄ID | 維修構件 | 維修工法 | 金額 | 開工日期 | 完成日期 | 維修原始紀錄日期 | 維修原始紀錄者 | 維修最後修改日期 | 維修最後修改者
[11 empty] | 未維修：4 | 1 | 2020-05-09 | 定期檢測 | 拓緯工程顧問有限公司 | 2 | 1 | 1 | 1 | 混凝土剝落、破碎、鋼筋外露、銹蝕 | 未維修 | 混凝土修復，鋼筋銹蝕處理，水刀鑿除 | 0.12 | 平方公尺 | P71 |  | 橋墩／帽梁
[11 empty] | 全部：4 | 2 | 2020-05-09 | 定期檢測 | 拓緯工程顧問有限公司 | 2 | 1 | 1 | 1 | 混凝土剝落、破碎、鋼筋外露、銹蝕 | 未維修 | 混凝土修復，蜂窩及剝落修補，水刀鑿除 | 0.06 | 平方公尺 | P73 |  | 橋墩／帽梁
[12 empty] | 3 | 2020-05-09 | 定期檢測 | 拓緯工程顧問有限公司 | 2 | 1 | 1 | 1 | 滲水、白華 | 未維修 | 混凝土修復，白華修補，水刀鑿除 | 0.08 | 平方公尺 | S69G1 |  | 主梁
[12 empty] | 4 | 2020-05-09 | 定期檢測 | 拓緯工程顧問有限公司 | 2 | 1 | 1 | 1 | 滲水、白華 | 未維修 | 混凝土修復，白華修補，水刀鑿除 | 0.12 | 平方公尺 | S73G1 |  | 主梁
142 | 35749 | 五楊中心線-南下線C902-U212-U215 | 國道1號五楊高架 | 國道 | 33K+285M ~34K~160M | 高公局北區養護工程分局 | 內湖工務段 | 箱型梁 | 預力混凝土 | 101 | 已維修：0 | NO | 檢測日期 | 檢測類別 | 檢測單位 | D | E | R | U | 劣化類型 | 狀態 | 建議維修工法 | 數量 | 單位 | 損壞位置 | 維修紀錄ID | 維修構件 | 維修工法 | 金額 | 開工日期 | 完成日期 | 維修原始紀錄日期 | 維修原始紀錄者 | 維修最後修改日期 | 維修最後修改者
[11 empty] | 未維修：1 | 1 | 2020-05-08 | 定期檢測 | 拓緯工程顧問有限公司 | 2 | 1 | 2 | 2 | 滲水、白華 | 未維修 | 白華處理(處) | 0.16 | 平方公尺 | S32G1(P32S-P33S) |  | 主梁
全部：1
143 | 35756 | 五楊中心線-北上線C904A-U4A01-U4A09 | 國道1號五楊高架 | 國道 | 39K+781M ~42K~580M | 高公局北區養護工程分局 | 內湖工務段 | 箱型梁 | 鋼構造 | 101 | 已維修：0 | NO | 檢測日期 | 檢測類別 | 檢測單位 | D | E | R | U | 劣化類型 | 狀態 | 建議維修工法 | 數量 | 單位 | 損壞位置 | 維修紀錄ID | 維修構件 | 維修工法 | 金額 | 開工日期 | 完成日期 | 維修原始紀錄日期 | 維修原始紀錄者 | 維修最後修改日期 | 維修最後修改者
[11 empty] | 未維修：3 | 1 | 2020-05-22 | 定期檢測 | 拓緯工程顧問有限公司 | 2 | 1 | 1 | 1 | 混凝土剝落、破碎、鋼筋外露、銹蝕 | 未維修 | 混凝土修復(<=0.4*0.4*0.05m) | 0.06 | 平方公尺 | P1-F |  | 橋墩／帽梁
[11 empty] | 全部：3 | 2 | 2020-05-22 | 定期檢測 | 拓緯工程顧問有限公司 | 2 | 1 | 1 | 1 | 混凝土剝落、破碎、鋼筋外露、銹蝕 | 未維修 | 鋼筋除鏽及混凝土修復(>0.4*0.4*0.05m) | 1.75 | 平方公尺 | P10N-F |  | 橋墩／帽梁
[12 empty] | 3 | 2020-05-22 | 定期檢測 | 拓緯工程顧問有限公司 | 2 | 1 | 1 | 1 | 混凝土剝落、破碎、鋼筋外露、銹蝕 | 未維修 | 鋼筋除鏽及混凝土修復(>0.4*0.4*0.05m) | 0.54 | 平方公尺 | P14N-F |  | 橋墩／帽梁
144 | 35766 | 五楊中心線-南下線C902轉接道 | 國道1號五楊高架 | 國道 | 0K+317.923M ~0K~662.923M | 高公局北區養護工程分局 | 內湖工務段 | 箱型梁 | 鋼構造 | 101 | 已維修：1 | NO | 檢測日期 | 檢測類別 | 檢測單位 | D | E | R | U | 劣化類型 | 狀態 | 建議維修工法 | 數量 | 單位 | 損壞位置 | 維修紀錄ID | 維修構件 | 維修工法 | 金額 | 開工日期 | 完成日期 | 維修原始紀錄日期 | 維修原始紀錄者 | 維修最後修改日期 | 維修最後修改者
[11 empty] | 未維修：2 | 1 | 2020-05-08 | 定期檢測 | 拓緯工程顧問有限公司 | 2 | 1 | 2 | 2 | 混凝土結構裂縫 | 未維修 | 混凝土修復，裂縫W＞0.3mm修補，水刀鑿除 | 12 | 公尺 | A1 |  | 引道路堤保護措施
[11 empty] | 全部：3 | 2 | 2020-05-08 | 定期檢測 | 拓緯工程顧問有限公司 | 2 | 1 | 1 | 1 | 塗裝劣化、生銹或腐蝕 | 未維修 | 防蝕塗裝，水刀處理+油漆塗裝 | 0.5 | 平方公尺 | P71S |  | 橋墩／帽梁
[12 empty] | 3 | 2020-05-08 | 定期檢測 | 拓緯工程顧問有限公司 | 3 | 1 | 2 | 3 | 排水設施損傷 | 已維修 | 修復受損的排水管 | 1 | 處 | A1R | 29614 | 橋梁排水設施 | 延長排水管 | 600 | 2020-12-07 | 2020-12-07 | 2021-05-03 11:40 | 侯棒如
145 | 35777 | 五楊中心線-南下線C902-U216-U217 | 國道1號五楊高架 | 國道 | 34K+160M ~34K~640M | 高公局北區養護工程分局 | 內湖工務段 | 箱型梁 | 預力混凝土，鋼構+預力混凝土 | 101 | 已維修：0 | NO | 檢測日期 | 檢測類別 | 檢測單位 | D | E | R | U | 劣化類型 | 狀態 | 建議維修工法 | 數量 | 單位 | 損壞位置 | 維修紀錄ID | 維修構件 | 維修工法 | 金額 | 開工日期 | 完成日期 | 維修原始紀錄日期 | 維修原始紀錄者 | 維修最後修改日期 | 維修最後修改者
[11 empty] | 未維修：1 | 1 | 2020-05-20 | 定期檢測 | 拓緯工程顧問有限公司 | 2 | 1 | 1 | 1 | 滲水、白華 | 未維修 | 白華處理(平方公尺) | 0.02 | 平方公尺 | P46S_B |  | 橋墩／帽梁
全部：1
146 | 35804 | 下塔悠匝道橋 | 國道1號汐五高架 | 國道 | 0K+102M ~0K~251.55M | 高公局北區養護工程分局 | 內湖工務段 | 預鑄箱型梁 | 預力混凝土 | 85 | 已維修：0 | NO | 檢測日期 | 檢測類別 | 檢測單位 | D | E | R | U | 劣化類型 | 狀態 | 建議維修工法 | 數量 | 單位 | 損壞位置 | 維修紀錄ID | 維修構件 | 維修工法 | 金額 | 開工日期 | 完成日期 | 維修原始紀錄日期 | 維修原始紀錄者 | 維修最後修改日期 | 維修最後修改者
[11 empty] | 未維修：6 | 1 | 2020-07-31 | 定期檢測 | 拓緯工程顧問有限公司 | 2 | 1 | 1 | 1 | 混凝土剝落、破碎、鋼筋外露、銹蝕 | 未維修 | 混凝土修復，鋼筋銹蝕處理，水刀鑿除 | 7 | 處 | S1,oi |  | 橋護欄
[11 empty] | 全部：6 | 2 | 2020-07-31 | 定期檢測 | 拓緯工程顧問有限公司 | 3 | 1 | 2 | 2 | 混凝土剝落、破碎、鋼筋外露、銹蝕 | 未維修 | 混凝土修復，蜂窩及剝落修補，水刀鑿除 | 0.14 | 公尺 | A2,oo |  | 引道路堤護欄
[12 empty] | 3 | 2020-07-31 | 定期檢測 | 拓緯工程顧問有限公司 | 2 | 1 | 1 | 1 | 混凝土剝落、破碎、鋼筋外露、銹蝕 | 未維修 | 混凝土修復，鋼筋銹蝕處理，水刀鑿除 | 29 | 處 | A2 |  | 引道路堤護欄
[12 empty] | 4 | 2020-07-31 | 定期檢測 | 拓緯工程顧問有限公司 | 2 | 1 | 1 | 1 | 混凝土剝落、破碎、鋼筋、鋼腱或錨碇外露、銹蝕 | 未維修 | 混凝土修復，蜂窩及剝落修補，水刀鑿除 | 0.03 | 平方公尺 | S4G1 |  | 主梁
[12 empty] | 5 | 2020-07-31 | 定期檢測 | 拓緯工程顧問有限公司 | 2 | 1 | 1 | 1 | 混凝土剝落、破碎、鋼筋、鋼腱或錨碇外露、銹蝕 | 未維修 | 混凝土修復，蜂窩及剝落修補，水刀鑿除 | 0.09 | 平方公尺 | S1G1 |  | 主梁
[12 empty] | 6 | 2020-07-31 | 定期檢測 | 拓緯工程顧問有限公司 | 2 | 1 | 2 | 2 | 混凝土裂縫 | 未維修 | >0.3mm混凝土裂縫修補 | 0.8 | 公尺 | PA2 |  | 橋墩／帽梁
147 | 35821 | 五股交流道匝道A(E-N) | 國道1號 | 國道 | 0K+-112.75M ~0K~734.75M | 高公局北區養護工程分局 | 內湖工務段 | 箱型梁 | 鋼構造 | 99 | 已維修：14 | NO | 檢測日期 | 檢測類別 | 檢測單位 | D | E | R | U | 劣化類型 | 狀態 | 建議維修工法 | 數量 | 單位 | 損壞位置 | 維修紀錄ID | 維修構件 | 維修工法 | 金額 | 開工日期 | 完成日期 | 維修原始紀錄日期 | 維修原始紀錄者 | 維修最後修改日期 | 維修最後修改者
[11 empty] | 未維修：39 | 1 | 2020-05-11 | 定期檢測 | 拓緯工程顧問有限公司 | 2 | 1 | 1 | 1 | 混凝土剝落、破碎、鋼筋外露、銹蝕 | 未維修 | 混凝土修復，蜂窩及剝落修補，水刀鑿除 | 0.45 | 平方公尺 | P16 |  | 橋墩／帽梁
[11 empty] | 全部：53 | 2 | 2020-05-11 | 定期檢測 | 拓緯工程顧問有限公司 | 2 | 1 | 1 | 1 | 混凝土剝落、破碎、鋼筋外露、銹蝕 | 未維修 | 混凝土修復，蜂窩及剝落修補，水刀鑿除 | 0.36 | 平方公尺 | P11 |  | 橋墩／帽梁
[12 empty] | 3 | 2020-05-11 | 定期檢測 | 拓緯工程顧問有限公司 | 2 | 1 | 2 | 2 | 混凝土結構裂縫 | 未維修 | 混凝土修復，裂縫W＞0.3mm修補，水刀鑿除 | 18 | 公尺 | P11 |  | 橋墩／帽梁
[12 empty] | 4 | 2020-05-11 | 定期檢測 | 拓緯工程顧問有限公司 | 2 | 2 | 2 | 2 | 混凝土結構裂縫 | 未維修 | 混凝土修復，裂縫W＞0.3mm修補，水刀鑿除 | 18 | 公尺 | P10 |  | 橋墩／帽梁
[12 empty] | 5 | 2020-05-11 | 定期檢測 | 拓緯工程顧問有限公司 | 2 | 1 | 1 | 1 | 混凝土剝落、破碎、鋼筋外露、銹蝕 | 未維修 | 混凝土修復，鋼筋銹蝕處理，水刀鑿除 | 0.03 | 平方公尺 | A2 |  | 橋台
[12 empty] | 6 | 2020-05-11 | 定期檢測 | 拓緯工程顧問有限公司 | 2 | 1 | 1 | 1 | 混凝土剝落、破碎、鋼筋外露、銹蝕 | 未維修 | 混凝土修復，鋼筋銹蝕處理，水刀鑿除 | 0.02 | 平方公尺 | P17 |  | 橋護欄
[12 empty] | 7 | 2020-05-11 | 定期檢測 | 拓緯工程顧問有限公司 | 2 | 1 | 1 | 1 | 其他損傷 | 未維修 | 植物清除 | 1 | 處 | P14 |  | 橋墩／帽梁
[12 empty] | 8 | 2020-05-11 | 定期檢測 | 拓緯工程顧問有限公司 | 2 | 1 | 2 | 2 | 混凝土結構裂縫 | 未維修 | 混凝土修復，裂縫W＞0.3mm修補，水刀鑿除 | 21 | 公尺 | P14 |  | 橋墩／帽梁
[12 empty] | 9 | 2020-05-11 | 定期檢測 | 拓緯工程顧問有限公司 | 2 | 1 | 1 | 1 | 螺栓損傷、欠缺及鬆動 | 未維修 | 螺栓更新 | 1 | 個 | S18G2 |  | 主梁
[12 empty] | 10 | 2020-05-11 | 定期檢測 | 拓緯工程顧問有限公司 | 2 | 1 | 2 | 2 | 混凝土結構裂縫 | 未維修 | 混凝土修復，裂縫W＞0.3mm修補，水刀鑿除 | 9.5 | 公尺 | P3-2 |  | 橋墩／帽梁
[12 empty] | 11 | 2020-05-11 | 定期檢測 | 拓緯工程顧問有限公司 | 2 | 1 | 2 | 2 | 混凝土結構裂縫 | 未維修 | 混凝土修復，裂縫W＞0.3mm修補，水刀鑿除 | 6 | 公尺 | P6 |  | 橋墩／帽梁
[12 empty] | 12 | 2020-05-11 | 定期檢測 | 拓緯工程顧問有限公司 | 2 | 1 | 1 | 1 | 混凝土剝落、破碎、鋼筋外露、銹蝕 | 未維修 | 混凝土修復，鋼筋銹蝕處理，水刀鑿除 | 0.09 | 平方公尺 | P8 |  | 橋墩／帽梁
[12 empty] | 13 | 2020-05-11 | 定期檢測 | 拓緯工程顧問有限公司 | 2 | 2 | 2 | 2 | 混凝土結構裂縫 | 未維修 | 混凝土修復，裂縫W＞0.3mm修補，水刀鑿除 | 27 | 公尺 | P15 |  | 橋墩／帽梁
[12 empty] | 14 | 2020-05-11 | 定期檢測 | 拓緯工程顧問有限公司 | 2 | 1 | 2 | 2 | 混凝土結構裂縫 | 未維修 | 混凝土修復，裂縫W＞0.3mm修補，水刀鑿除 | 10 | 公尺 | P3-1 |  | 橋墩／帽梁
[12 empty] | 15 | 2020-05-11 | 定期檢測 | 拓緯工程顧問有限公司 | 2 | 1 | 1 | 1 | 混凝土剝落、破碎、鋼筋外露、銹蝕 | 未維修 | 混凝土修復，蜂窩及剝落修補，水刀鑿除 | 0.04 | 平方公尺 | P3-2 |  | 橋墩／帽梁
[12 empty] | 16 | 2020-05-11 | 定期檢測 | 拓緯工程顧問有限公司 | 2 | 1 | 2 | 2 | 混凝土結構裂縫 | 未維修 | 混凝土修復，裂縫W＞0.3mm修補，水刀鑿除 | 6.3 | 公尺 | P9-2 |  | 橋墩／帽梁
[12 empty] | 17 | 2020-05-11 | 定期檢測 | 拓緯工程顧問有限公司 | 2 | 1 | 1 | 1 | 混凝土剝落、破碎、鋼筋外露、銹蝕 | 未維修 | 混凝土修復，蜂窩及剝落修補，水刀鑿除 | 0.32 | 平方公尺 | P3-2 |  | 橋墩／帽梁
[12 empty] | 18 | 2020-05-11 | 定期檢測 | 拓緯工程顧問有限公司 | 2 | 1 | 1 | 1 | 混凝土剝落、破碎、鋼筋外露、銹蝕 | 未維修 | 混凝土修復，蜂窩及剝落修補，水刀鑿除 | 0.5 | 平方公尺 | P5 |  | 橋墩／帽梁
[12 empty] | 19 | 2020-05-11 | 定期檢測 | 拓緯工程顧問有限公司 | 2 | 1 | 2 | 2 | 混凝土結構裂縫 | 未維修 | 混凝土修復，裂縫W＞0.3mm修補，水刀鑿除 | 13 | 公尺 | P7 |  | 橋墩／帽梁
[12 empty] | 20 | 2020-05-11 | 定期檢測 | 拓緯工程顧問有限公司 | 2 | 2 | 2 | 2 | 混凝土結構裂縫 | 未維修 | 混凝土修復，裂縫W＞0.3mm修補，水刀鑿除 | 16 | 公尺 | P8 |  | 橋墩／帽梁
[12 empty] | 21 | 2020-05-11 | 定期檢測 | 拓緯工程顧問有限公司 | 2 | 1 | 1 | 1 | 混凝土剝落、破碎、鋼筋外露、銹蝕 | 未維修 | 混凝土修復，蜂窩及剝落修補，水刀鑿除 | 0.24 | 平方公尺 | P12 |  | 橋墩／帽梁
[12 empty] | 22 | 2020-05-11 | 定期檢測 | 拓緯工程顧問有限公司 | 2 | 2 | 2 | 2 | 混凝土結構裂縫 | 未維修 | 混凝土修復，裂縫W＞0.3mm修補，水刀鑿除 | 14 | 公尺 | P13 |  | 橋墩／帽梁
[12 empty] | 23 | 2020-05-11 | 定期檢測 | 拓緯工程顧問有限公司 | 2 | 1 | 2 | 2 | 混凝土結構裂縫 | 未維修 | 混凝土修復，裂縫W＞0.3mm修補，水刀鑿除 | 11 | 公尺 | P12 |  | 橋墩／帽梁
[12 empty] | 24 | 2020-05-11 | 定期檢測 | 拓緯工程顧問有限公司 | 2 | 1 | 2 | 2 | 混凝土結構裂縫 | 未維修 | 混凝土修復，裂縫W＞0.3mm修補，水刀鑿除 | 19 | 公尺 | P16 |  | 橋墩／帽梁
[12 empty] | 25 | 2020-05-11 | 定期檢測 | 拓緯工程顧問有限公司 | 2 | 2 | 2 | 2 | 混凝土結構裂縫 | 未維修 | 混凝土修復，裂縫W＞0.3mm修補，水刀鑿除 | 22 | 公尺 | P17 |  | 橋墩／帽梁
[12 empty] | 26 | 2020-05-11 | 定期檢測 | 拓緯工程顧問有限公司 | 2 | 1 | 1 | 1 | 滲水、白華 | 未維修 | 混凝土修復，白華修補，水刀鑿除 | 0.04 | 平方公尺 | S18 |  | 橋面板
[12 empty] | 27 | 2020-05-11 | 定期檢測 | 拓緯工程顧問有限公司 | 2 | 1 | 2 | 2 | 混凝土結構裂縫 | 未維修 | 混凝土修復，裂縫W＞0.3mm修補，水刀鑿除 | 9 | 公尺 | P1 |  | 橋墩／帽梁
[12 empty] | 28 | 2020-05-11 | 定期檢測 | 拓緯工程顧問有限公司 | 2 | 1 | 1 | 1 | 混凝土剝落、破碎、鋼筋外露、銹蝕 | 未維修 | 混凝土修復，蜂窩及剝落修補，水刀鑿除 | 0.04 | 平方公尺 | P1 |  | 橋墩／帽梁
[12 empty] | 29 | 2020-05-11 | 定期檢測 | 拓緯工程顧問有限公司 | 2 | 2 | 2 | 2 | 混凝土結構裂縫 | 未維修 | 混凝土修復，裂縫W＞0.3mm修補，水刀鑿除 | 18 | 公尺 | P2 |  | 橋墩／帽梁
[12 empty] | 30 | 2020-05-11 | 定期檢測 | 拓緯工程顧問有限公司 | 2 | 1 | 2 | 2 | 混凝土結構裂縫 | 未維修 | 混凝土修復，裂縫W＞0.3mm修補，水刀鑿除 | 15 | 公尺 | P4 |  | 橋墩／帽梁
[12 empty] | 31 | 2020-05-11 | 定期檢測 | 拓緯工程顧問有限公司 | 2 | 1 | 1 | 1 | 混凝土剝落、破碎、鋼筋外露、銹蝕 | 未維修 | 混凝土修復，鋼筋銹蝕處理，水刀鑿除 | 0.03 | 平方公尺 | P4 |  | 橋墩／帽梁
[12 empty] | 32 | 2020-05-11 | 定期檢測 | 拓緯工程顧問有限公司 | 2 | 1 | 1 | 1 | 混凝土剝落、破碎、鋼筋外露、銹蝕 | 未維修 | 混凝土修復，蜂窩及剝落修補，水刀鑿除 | 0.02 | 平方公尺 | P9-2 |  | 橋墩／帽梁
[12 empty] | 33 | 2020-05-11 | 定期檢測 | 拓緯工程顧問有限公司 | 2 | 1 | 2 | 2 | 混凝土結構裂縫 | 未維修 | 混凝土修復，裂縫W＞0.3mm修補，水刀鑿除 | 4.4 | 公尺 | P9-1 |  | 橋墩／帽梁
[12 empty] | 34 | 2020-05-11 | 定期檢測 | 拓緯工程顧問有限公司 | 2 | 3 | 2 | 2 | 伸縮縫間雜物堆積 | 未維修 | 空氣壓縮機伸縮縫清除 | 10 | 公尺 | P11 |  | 伸縮縫
[12 empty] | 35 | 2020-05-11 | 定期檢測 | 拓緯工程顧問有限公司 | 2 | 3 | 2 | 2 | 伸縮縫間雜物堆積 | 未維修 | 空氣壓縮機伸縮縫清除 | 10 | 公尺 | P14 |  | 伸縮縫
[12 empty] | 36 | 2020-05-11 | 定期檢測 | 拓緯工程顧問有限公司 | 2 | 4 | 2 | 2 | 伸縮縫間雜物堆積 | 未維修 | 空氣壓縮機伸縮縫清除 | 7.5 | 公尺 | P4 |  | 伸縮縫
[12 empty] | 37 | 2020-05-11 | 定期檢測 | 拓緯工程顧問有限公司 | 2 | 4 | 2 | 2 | 伸縮縫間雜物堆積 | 未維修 | 空氣壓縮機伸縮縫清除 | 7.5 | 公尺 | A2 |  | 伸縮縫
[12 empty] | 38 | 2020-05-11 | 定期檢測 | 拓緯工程顧問有限公司 | 2 | 4 | 2 | 2 | 伸縮縫間雜物堆積 | 未維修 | 空氣壓縮機伸縮縫清除 | 7.5 | 公尺 | P8 |  | 伸縮縫
[12 empty] | 39 | 2020-05-11 | 定期檢測 | 拓緯工程顧問有限公司 | 2 | 1 | 2 | 2 | 混凝土剝落、破碎、鋼筋外露、銹蝕 | 未維修 | 剝落混凝土修補 | 0.3 | 平方公尺 | S15 |  | 橋護欄
[12 empty] | 40 | 2020-05-11 | 定期檢測 | 拓緯工程顧問有限公司 | 2 | 1 | 2 | 2 | 塗裝劣化、生銹或腐蝕 | 已維修 | 防蝕塗裝，水刀處理+油漆塗裝 | 0.12 | 平方公尺 | S12G2 | 48823 | 主梁 | 鋼梁油漆塗裝 |  |  | 2022-11-04 | 2023-06-27 12:30 | 侯棒如 | 2023-06-27 12:30 | 侯棒如
[12 empty] | 41 | 2020-05-11 | 定期檢測 | 拓緯工程顧問有限公司 | 2 | 1 | 1 | 1 | 塗裝劣化、生銹或腐蝕 | 已維修 | 防蝕塗裝，水刀處理+油漆塗裝 | 0.06 | 平方公尺 | S17G2 | 48831 | 主梁 | 鋼梁油漆塗裝 |  |  | 2022-11-04 | 2023-06-27 12:30 | 侯棒如 | 2023-06-27 12:30 | 侯棒如
[12 empty] | 42 | 2020-05-11 | 定期檢測 | 拓緯工程顧問有限公司 | 2 | 1 | 1 | 1 | 塗裝劣化、生銹或腐蝕 | 已維修 | 防蝕塗裝，水刀處理+油漆塗裝 | 1.2 | 平方公尺 | S14G1 | 48827 | 主梁 | 鋼梁油漆塗裝 |  |  | 2022-11-04 | 2023-06-27 12:30 | 侯棒如 | 2023-06-27 12:30 | 侯棒如
[12 empty] | 43 | 2020-05-11 | 定期檢測 | 拓緯工程顧問有限公司 | 2 | 1 | 1 | 1 | 塗裝劣化、生銹或腐蝕 | 已維修 | 防蝕塗裝，水刀處理+油漆塗裝 | 0.04 | 平方公尺 | S15G2 | 48829 | 主梁 | 鋼梁油漆塗裝 |  |  | 2022-11-04 | 2023-06-27 12:30 | 侯棒如 | 2023-06-27 12:30 | 侯棒如
[12 empty] | 44 | 2020-05-11 | 定期檢測 | 拓緯工程顧問有限公司 | 2 | 1 | 2 | 2 | 塗裝劣化、生銹或腐蝕 | 已維修 | 防蝕塗裝，水刀處理+油漆塗裝 | 0.2 | 平方公尺 | S14G2 | 48828 | 主梁 | 鋼梁油漆塗裝 |  |  | 2022-11-04 | 2023-06-27 12:30 | 侯棒如 | 2023-06-27 12:30 | 侯棒如
[12 empty] | 45 | 2020-05-11 | 定期檢測 | 拓緯工程顧問有限公司 | 2 | 1 | 1 | 1 | 塗裝劣化、生銹或腐蝕 | 已維修 | 防蝕塗裝，水刀處理+油漆塗裝 | 0.07 | 平方公尺 | S15G1 | 48830 | 主梁 | 鋼梁油漆塗裝 |  |  | 2022-11-04 | 2023-06-27 12:30 | 侯棒如 | 2023-06-27 12:30 | 侯棒如
[12 empty] | 46 | 2020-05-11 | 定期檢測 | 拓緯工程顧問有限公司 | 2 | 1 | 1 | 1 | 塗裝劣化、生銹或腐蝕 | 已維修 | 防蝕塗裝，水刀處理+油漆塗裝 | 0.1 | 平方公尺 | S8G2 | 48821 | 主梁 | 鋼梁油漆塗裝 |  |  | 2022-11-04 | 2023-06-27 12:30 | 侯棒如 | 2023-06-27 12:30 | 侯棒如
[12 empty] | 47 | 2020-05-11 | 定期檢測 | 拓緯工程顧問有限公司 | 2 | 1 | 2 | 2 | 塗裝劣化、生銹或腐蝕 | 已維修 | 防蝕塗裝，水刀處理+油漆塗裝 | 0.11 | 平方公尺 | S12G1 | 48822 | 主梁 | 鋼梁油漆塗裝 |  |  | 2022-11-04 | 2023-06-27 12:30 | 侯棒如 | 2023-06-27 12:30 | 侯棒如
[12 empty] | 48 | 2020-05-11 | 定期檢測 | 拓緯工程顧問有限公司 | 2 | 1 | 2 | 2 | 塗裝劣化、生銹或腐蝕 | 已維修 | 防蝕塗裝，水刀處理+油漆塗裝 | 0.02 | 平方公尺 | S18G2 | 48834 | 主梁 | 鋼梁油漆塗裝 |  |  | 2022-11-04 | 2023-06-27 12:30 | 侯棒如 | 2023-06-27 12:30 | 侯棒如
[12 empty] | 49 | 2020-05-11 | 定期檢測 | 拓緯工程顧問有限公司 | 2 | 2 | 2 | 2 | 塗裝劣化、生銹或腐蝕 | 已維修 | 防蝕塗裝，水刀處理+油漆塗裝 | 5 | 平方公尺 | S13G1 | 48825 | 主梁 | 鋼梁油漆塗裝 |  |  | 2022-11-04 | 2023-06-27 12:30 | 侯棒如 | 2023-06-27 12:30 | 侯棒如
[12 empty] | 50 | 2020-05-11 | 定期檢測 | 拓緯工程顧問有限公司 | 2 | 1 | 2 | 2 | 塗裝劣化、生銹或腐蝕 | 已維修 | 防蝕塗裝，水刀處理+油漆塗裝 | 4 | 平方公尺 | S13G2 | 48826 | 主梁 | 鋼梁油漆塗裝 |  |  | 2022-11-04 | 2023-06-27 12:30 | 侯棒如 | 2023-06-27 12:30 | 侯棒如
[12 empty] | 51 | 2020-05-11 | 定期檢測 | 拓緯工程顧問有限公司 | 2 | 1 | 1 | 1 | 塗裝劣化、生銹或腐蝕 | 已維修 | 防蝕塗裝，水刀處理+油漆塗裝 | 0.06 | 平方公尺 | S17D6~7-1 | 48832 | 橫隔梁 | 鋼梁油漆塗裝 |  |  | 2022-11-04 | 2023-06-27 12:30 | 侯棒如 | 2023-06-27 12:30 | 侯棒如
[12 empty] | 52 | 2020-05-11 | 定期檢測 | 拓緯工程顧問有限公司 | 2 | 1 | 1 | 1 | 塗裝劣化、生銹或腐蝕 | 已維修 | 防蝕塗裝，水刀處理+油漆塗裝 | 0.02 | 平方公尺 | S18G1 | 48833 | 主梁 | 鋼梁油漆塗裝 |  |  | 2022-11-04 | 2023-06-27 12:30 | 侯棒如 | 2023-06-27 12:30 | 侯棒如
[12 empty] | 53 | 2020-05-11 | 定期檢測 | 拓緯工程顧問有限公司 | 2 | 1 | 2 | 2 | 塗裝劣化、生銹或腐蝕 | 已維修 | 防蝕塗裝，水刀處理+油漆塗裝 | 0.49 | 平方公尺 | S12G1 | 48824 | 主梁 | 鋼梁油漆塗裝 |  |  | 2022-11-04 | 2023-06-27 12:30 | 侯棒如 | 2023-06-27 12:30 | 侯棒如
148 | 35822 | 五股交流道匝道B(E-S) | 國道1號 | 國道 | 0K+0M ~0K~90M | 高公局北區養護工程分局 | 內湖工務段 | 箱型梁 | 鋼構造 | 99 | 已維修：0 | NO | 檢測日期 | 檢測類別 | 檢測單位 | D | E | R | U | 劣化類型 | 狀態 | 建議維修工法 | 數量 | 單位 | 損壞位置 | 維修紀錄ID | 維修構件 | 維修工法 | 金額 | 開工日期 | 完成日期 | 維修原始紀錄日期 | 維修原始紀錄者 | 維修最後修改日期 | 維修最後修改者
[11 empty] | 未維修：2 | 1 | 2020-05-11 | 定期檢測 | 拓緯工程顧問有限公司 | 2 | 1 | 2 | 2 | 混凝土結構裂縫 | 未維修 | 混凝土修復，裂縫W＞0.3mm修補，水刀鑿除 | 8.7 | 公尺 | P1 |  | 橋墩／帽梁
[11 empty] | 全部：2 | 2 | 2020-05-11 | 定期檢測 | 拓緯工程顧問有限公司 | 2 | 4 | 2 | 2 | 伸縮縫間雜物堆積 | 未維修 | 空氣壓縮機伸縮縫清除 | 7.5 | 公尺 | A2 |  | 伸縮縫
149 | 35823 | 五股交流道匝道C(N-W) | 國道1號 | 國道 | 0K+140M ~0K~949M | 高公局北區養護工程分局 | 內湖工務段 | 箱型梁 | 鋼構造 | 99 | 已維修：0 | NO | 檢測日期 | 檢測類別 | 檢測單位 | D | E | R | U | 劣化類型 | 狀態 | 建議維修工法 | 數量 | 單位 | 損壞位置 | 維修紀錄ID | 維修構件 | 維修工法 | 金額 | 開工日期 | 完成日期 | 維修原始紀錄日期 | 維修原始紀錄者 | 維修最後修改日期 | 維修最後修改者
[11 empty] | 未維修：35 | 1 | 2020-05-11 | 定期檢測 | 拓緯工程顧問有限公司 | 2 | 1 | 1 | 1 | 混凝土剝落、破碎、鋼筋外露、銹蝕 | 未維修 | 混凝土修復，蜂窩及剝落修補，水刀鑿除 | 0.03 | 平方公尺 | PC13 |  | 橋墩／帽梁
[11 empty] | 全部：35 | 2 | 2020-05-11 | 定期檢測 | 拓緯工程顧問有限公司 | 2 | 1 | 1 | 1 | 塗裝劣化、生銹或腐蝕 | 未維修 | 防蝕塗裝，水刀處理+油漆塗裝 | 1 | 平方公尺 | S11G2 |  | 主梁
[12 empty] | 3 | 2020-05-11 | 定期檢測 | 拓緯工程顧問有限公司 | 2 | 1 | 1 | 1 | 混凝土剝落、破碎、鋼筋外露、銹蝕 | 未維修 | 混凝土修復，蜂窩及剝落修補，水刀鑿除 | 0.02 | 平方公尺 | PC9 |  | 橋墩／帽梁
[12 empty] | 4 | 2020-05-11 | 定期檢測 | 拓緯工程顧問有限公司 | 2 | 1 | 1 | 1 | 塗裝劣化、生銹或腐蝕 | 未維修 | 防蝕塗裝，水刀處理+油漆塗裝 | 3 | 平方公尺 | S1G2 |  | 主梁
[12 empty] | 5 | 2020-05-11 | 定期檢測 | 拓緯工程顧問有限公司 | 2 | 1 | 1 | 1 | 滲水、白華 | 未維修 | 混凝土修復，白華修補，水刀鑿除 | 0.2 | 平方公尺 | S1 |  | 橋面板
[12 empty] | 6 | 2020-05-11 | 定期檢測 | 拓緯工程顧問有限公司 | 2 | 1 | 1 | 1 | 塗裝劣化、生銹或腐蝕 | 未維修 | 防蝕塗裝，水刀處理+油漆塗裝 | 0.04 | 平方公尺 | S4G1 |  | 主梁
[12 empty] | 7 | 2020-05-11 | 定期檢測 | 拓緯工程顧問有限公司 | 2 | 1 | 1 | 1 | 塗裝劣化、生銹或腐蝕 | 未維修 | 防蝕塗裝，水刀處理+油漆塗裝 | 0.08 | 平方公尺 | S5G2 |  | 主梁
[12 empty] | 8 | 2020-05-11 | 定期檢測 | 拓緯工程顧問有限公司 | 2 | 1 | 2 | 2 | 混凝土結構裂縫 | 未維修 | 混凝土修復，裂縫W＞0.3mm修補，水刀鑿除 | 10 | 公尺 | PC13 |  | 橋墩／帽梁
[12 empty] | 9 | 2020-05-11 | 定期檢測 | 拓緯工程顧問有限公司 | 2 | 1 | 1 | 1 | 塗裝劣化、生銹或腐蝕 | 未維修 | 防蝕塗裝，水刀處理+油漆塗裝 | 0.25 | 平方公尺 | S2G2 |  | 主梁
[12 empty] | 10 | 2020-05-11 | 定期檢測 | 拓緯工程顧問有限公司 | 2 | 1 | 2 | 2 | 混凝土結構裂縫 | 未維修 | 混凝土修復，裂縫W＞0.3mm修補，水刀鑿除 | 5 | 公尺 | PC2 |  | 橋墩／帽梁
[12 empty] | 11 | 2020-05-11 | 定期檢測 | 拓緯工程顧問有限公司 | 2 | 1 | 1 | 1 | 塗裝劣化、生銹或腐蝕 | 未維修 | 防蝕塗裝，水刀處理+油漆塗裝 | 0.3 | 平方公尺 | S3G2 |  | 主梁
[12 empty] | 12 | 2020-05-11 | 定期檢測 | 拓緯工程顧問有限公司 | 2 | 1 | 1 | 1 | 滲水、白華 | 未維修 | 混凝土修復，白華修補，水刀鑿除 | 0.3 | 平方公尺 | S4 |  | 橋面板
[12 empty] | 13 | 2020-05-11 | 定期檢測 | 拓緯工程顧問有限公司 | 2 | 1 | 2 | 2 | 混凝土結構裂縫 | 未維修 | 混凝土修復，裂縫W＞0.3mm修補，水刀鑿除 | 4 | 公尺 | PC4 |  | 橋墩／帽梁
[12 empty] | 14 | 2020-05-11 | 定期檢測 | 拓緯工程顧問有限公司 | 2 | 1 | 1 | 1 | 混凝土剝落、破碎、鋼筋外露、銹蝕 | 未維修 | 混凝土修復，蜂窩及剝落修補，水刀鑿除 | 1.5 | 平方公尺 | PC5 |  | 橋墩／帽梁
[12 empty] | 15 | 2020-05-11 | 定期檢測 | 拓緯工程顧問有限公司 | 2 | 1 | 1 | 1 | 混凝土結構裂縫 | 未維修 | 混凝土修復，裂縫W＞0.3mm修補，水刀鑿除 | 2 | 公尺 | PC5 |  | 橋墩／帽梁
[12 empty] | 16 | 2020-05-11 | 定期檢測 | 拓緯工程顧問有限公司 | 2 | 1 | 2 | 2 | 塗裝劣化、生銹或腐蝕 | 未維修 | 防蝕塗裝，水刀處理+油漆塗裝 | 0.6 | 平方公尺 | S8G1 |  | 主梁
[12 empty] | 17 | 2020-05-11 | 定期檢測 | 拓緯工程顧問有限公司 | 2 | 1 | 1 | 1 | 塗裝劣化、生銹或腐蝕 | 未維修 | 防蝕塗裝，水刀處理+油漆塗裝 | 0.6 | 平方公尺 | S1G1 |  | 主梁
[12 empty] | 18 | 2020-05-11 | 定期檢測 | 拓緯工程顧問有限公司 | 2 | 1 | 1 | 1 | 其他損傷 | 未維修 | 其他(雜物清理) | 1 | 處 | AC1 |  | 橋台
[12 empty] | 19 | 2020-05-11 | 定期檢測 | 拓緯工程顧問有限公司 | 2 | 1 | 1 | 1 | 塗裝劣化、生銹或腐蝕 | 未維修 | 防蝕塗裝，水刀處理+油漆塗裝 | 0.25 | 平方公尺 | S3G1 |  | 主梁
[12 empty] | 20 | 2020-05-11 | 定期檢測 | 拓緯工程顧問有限公司 | 2 | 1 | 2 | 2 | 混凝土結構裂縫 | 未維修 | 混凝土修復，裂縫W＞0.3mm修補，水刀鑿除 | 10 | 公尺 | PC3 |  | 橋墩／帽梁
[12 empty] | 21 | 2020-05-11 | 定期檢測 | 拓緯工程顧問有限公司 | 2 | 1 | 1 | 1 | 滲水、白華 | 未維修 | 混凝土修復，白華修補，水刀鑿除 | 0.2 | 平方公尺 | S5 |  | 橋面板
[12 empty] | 22 | 2020-05-11 | 定期檢測 | 拓緯工程顧問有限公司 | 2 | 1 | 1 | 1 | 混凝土剝落、破碎、鋼筋外露、銹蝕 | 未維修 | 混凝土修復，鋼筋銹蝕處理，水刀鑿除 | 0.12 | 平方公尺 | PC5 |  | 橋墩／帽梁
[12 empty] | 23 | 2020-05-11 | 定期檢測 | 拓緯工程顧問有限公司 | 2 | 1 | 1 | 1 | 混凝土剝落、破碎、鋼筋外露、銹蝕 | 未維修 | 混凝土修復，鋼筋銹蝕處理，水刀鑿除 | 0.02 | 平方公尺 | PC5 |  | 橋墩／帽梁
[12 empty] | 24 | 2020-05-11 | 定期檢測 | 拓緯工程顧問有限公司 | 2 | 1 | 2 | 2 | 混凝土結構裂縫 | 未維修 | 混凝土修復，裂縫W＞0.3mm修補，水刀鑿除 | 2 | 公尺 | PC7 |  | 橋墩／帽梁
[12 empty] | 25 | 2020-05-11 | 定期檢測 | 拓緯工程顧問有限公司 | 2 | 1 | 2 | 2 | 塗裝劣化、生銹或腐蝕 | 未維修 | 防蝕塗裝，水刀處理+油漆塗裝 | 0.8 | 平方公尺 | S8G2 |  | 主梁
[12 empty] | 26 | 2020-05-11 | 定期檢測 | 拓緯工程顧問有限公司 | 2 | 1 | 2 | 2 | 混凝土結構裂縫 | 未維修 | 混凝土修復，裂縫W＞0.3mm修補，水刀鑿除 | 10 | 公尺 | PC15 |  | 橋墩／帽梁
[12 empty] | 27 | 2020-05-11 | 定期檢測 | 拓緯工程顧問有限公司 | 2 | 1 | 2 | 2 | 混凝土結構裂縫 | 未維修 | 混凝土修復，裂縫W＞0.3mm修補，水刀鑿除 | 5 | 公尺 | PC16 |  | 橋墩／帽梁
[12 empty] | 28 | 2020-05-11 | 定期檢測 | 拓緯工程顧問有限公司 | 2 | 1 | 2 | 2 | 混凝土結構裂縫 | 未維修 | 混凝土修復，裂縫W＞0.3mm修補，水刀鑿除 | 8 | 公尺 | PC14 |  | 橋墩／帽梁
[12 empty] | 29 | 2020-05-11 | 定期檢測 | 拓緯工程顧問有限公司 | 2 | 1 | 1 | 1 | 混凝土剝落、破碎、鋼筋外露、銹蝕 | 未維修 | 混凝土修復，蜂窩及剝落修補，水刀鑿除 | 0.06 | 平方公尺 | PC10 |  | 橋墩／帽梁
[12 empty] | 30 | 2020-05-11 | 定期檢測 | 拓緯工程顧問有限公司 | 2 | 1 | 1 | 1 | 塗裝劣化、生銹或腐蝕 | 未維修 | 防蝕塗裝，水刀處理+油漆塗裝 | 2 | 平方公尺 | S10G2 |  | 主梁
[12 empty] | 31 | 2020-05-11 | 定期檢測 | 拓緯工程顧問有限公司 | 2 | 1 | 2 | 2 | 混凝土結構裂縫 | 未維修 | 混凝土修復，裂縫W＞0.3mm修補，水刀鑿除 | 3 | 公尺 | PC1 |  | 橋墩／帽梁
[12 empty] | 32 | 2020-05-11 | 定期檢測 | 拓緯工程顧問有限公司 | 2 | 1 | 1 | 1 | 塗裝劣化、生銹或腐蝕 | 未維修 | 防蝕塗裝，水刀處理+油漆塗裝 | 1 | 平方公尺 | S1G1 |  | 主梁
[12 empty] | 33 | 2020-05-11 | 定期檢測 | 拓緯工程顧問有限公司 | 2 | 1 | 1 | 1 | 塗裝劣化、生銹或腐蝕 | 未維修 | 防蝕塗裝，水刀處理+油漆塗裝 | 0.06 | 平方公尺 | S1D3 |  | 橫隔梁
[12 empty] | 34 | 2020-05-11 | 定期檢測 | 拓緯工程顧問有限公司 | 2 | 1 | 1 | 1 | 其他損傷 | 未維修 | 塗刷保護層 | 2 | 平方公尺 | PC1 |  | 橋墩／帽梁
[12 empty] | 35 | 2020-05-11 | 定期檢測 | 拓緯工程顧問有限公司 | 2 | 1 | 1 | 1 | 其他損傷 | 未維修 | 植物清除 | 1 | 處 | S1,oo |  | 橋護欄
150 | 35824 | 五股交流道匝道F(S-W) | 國道1號 | 國道 | 0K+130M ~0K~287.26M | 高公局北區養護工程分局 | 內湖工務段 | 箱型梁 | 鋼構造 | 99 | 已維修：11 | NO | 檢測日期 | 檢測類別 | 檢測單位 | D | E | R | U | 劣化類型 | 狀態 | 建議維修工法 | 數量 | 單位 | 損壞位置 | 維修紀錄ID | 維修構件 | 維修工法 | 金額 | 開工日期 | 完成日期 | 維修原始紀錄日期 | 維修原始紀錄者 | 維修最後修改日期 | 維修最後修改者
[11 empty] | 未維修：2 | 1 | 2020-06-11 | 定期檢測 | 拓緯工程顧問有限公司 | 2 | 1 | 1 | 1 | 伸縮縫間雜物堆積 | 未維修 | 伸縮縫清理 | 1 | 公尺 | A1 |  | 伸縮縫
[11 empty] | 全部：13 | 2 | 2020-06-11 | 定期檢測 | 拓緯工程顧問有限公司 | 2 | 1 | 1 | 1 | 滲水、白華 | 未維修 | 白華處理(平方公尺) | 0.03 | 平方公尺 | S4 |  | 橋面板
[12 empty] | 3 | 2020-06-11 | 定期檢測 | 拓緯工程顧問有限公司 | 2 | 1 | 1 | 1 | 混凝土剝落、破碎、鋼筋外露、銹蝕 | 已維修 | 剝落混凝土修補 | 0.04 | 平方公尺 | 0k+070_io | 30853 | 橋護欄 | 剝落混凝土修補 | 350 | 2020-12-14 | 2020-12-14 | 2021-06-01 13:23 | 侯棒如
[12 empty] | 4 | 2020-06-11 | 定期檢測 | 拓緯工程顧問有限公司 | 2 | 1 | 2 | 2 | 混凝土結構裂縫 | 已維修 | 修補寬度大於0.3mm的裂縫 | 6 | 公尺 | P2 | 30848 | 橋墩／帽梁 | >0.3mm混凝土裂縫修補 | 700 | 2020-12-14 | 2020-12-14 | 2021-06-01 13:23 | 侯棒如
[12 empty] | 5 | 2020-06-11 | 定期檢測 | 拓緯工程顧問有限公司 | 2 | 1 | 1 | 1 | 滲水、白華 | 已維修 | 白華處理(平方公尺) | 0.2 | 平方公尺 | S1 | 30855 | 橋面板 | 白華處理(平方公尺) | 1800 | 2020-12-14 | 2020-12-14 | 2021-06-01 13:23 | 侯棒如
[12 empty] | 6 | 2020-06-11 | 定期檢測 | 拓緯工程顧問有限公司 | 2 | 1 | 1 | 1 | 混凝土空洞(或蜂窩) | 已維修 | 剝落混凝土修補 | 0.16 | 平方公尺 | 0k+171_oo | 30854 | 橋護欄 | 剝落混凝土修補 | 350 | 2020-12-14 | 2020-12-14 | 2021-06-01 13:23 | 侯棒如
[12 empty] | 7 | 2020-06-11 | 定期檢測 | 拓緯工程顧問有限公司 | 2 | 1 | 1 | 1 | 其他損傷 | 已維修 | 塗鴉清除 | 1 | 處 | P3_F | 30849 | 橋墩／帽梁 | 塗刷保護層 | 500 | 2020-12-14 | 2020-12-14 | 2021-06-01 13:23 | 侯棒如
[12 empty] | 8 | 2020-06-11 | 定期檢測 | 拓緯工程顧問有限公司 | 2 | 1 | 1 | 1 | 滲水、白華 | 已維修 | 白華處理(平方公尺) | 0.06 | 平方公尺 | S2 | 30856 | 橋面板 | 白華處理(平方公尺) | 1800 | 2020-12-14 | 2020-12-14 | 2021-06-01 13:23 | 侯棒如
[12 empty] | 9 | 2020-06-11 | 定期檢測 | 拓緯工程顧問有限公司 | 2 | 1 | 1 | 1 | 其他損傷 | 已維修 | 植物清除 | 1 | 處 | 0k+050_ii | 30852 | 橋護欄 | 剝落混凝土修補 | 350 | 2020-12-14 | 2020-12-14 | 2021-06-01 13:23 | 侯棒如
[12 empty] | 10 | 2020-06-11 | 定期檢測 | 拓緯工程顧問有限公司 | 2 | 1 | 1 | 1 | 塗裝劣化、生銹或腐蝕 | 已維修 | 鋼梁油漆塗裝 | 0.01 | 平方公尺 | S2G1 | 30850 | 主梁 | 鋼梁油漆塗裝 | 500 | 2020-12-14 | 2020-12-14 | 2021-06-01 13:23 | 侯棒如
[12 empty] | 11 | 2020-06-11 | 定期檢測 | 拓緯工程顧問有限公司 | 2 | 1 | 1 | 1 | 塗裝劣化、生銹或腐蝕 | 已維修 | 鋼梁油漆塗裝 | 0.15 | 平方公尺 | S2G2 | 30851 | 主梁 | 鋼梁油漆塗裝 | 500 | 2020-12-14 | 2020-12-14 | 2021-06-01 13:23 | 侯棒如
[12 empty] | 12 | 2020-06-11 | 定期檢測 | 拓緯工程顧問有限公司 | 2 | 1 | 1 | 1 | 鋼筋、鋼腱或錨碇部位外露、銹蝕 | 已維修 | 鋼筋除鏽及混凝土修復(<=0.4*0.4*0.05m) | 0.01 | 平方公尺 | P3_B | 30858 | 橋墩／帽梁 | 0.4x0.4x0.05m) |  | 2020-12-14 | 2020-12-14 | 2021-06-01 14:11 | 侯棒如
[12 empty] | 13 | 2020-06-11 | 定期檢測 | 拓緯工程顧問有限公司 | 2 | 1 | 1 | 1 | 混凝土剝落 | 已維修 | 混凝土修復(<=0.4x0.4x0.05m) | 0.06 | 平方公尺 | P1_F | 30857 | 橋墩／帽梁 | 0.4x0.4x0.05m) |  | 2020-12-14 | 2020-12-14 | 2021-06-01 14:11 | 侯棒如
151 | 35825 | 五股交流道匝道J | 國道1號 | 國道 | 0K+147.74M ~0K~200.27M | 高公局北區養護工程分局 | 內湖工務段 | 箱型梁 | 預力混凝土，鋼構造 | 99 | 已維修：0 | NO | 檢測日期 | 檢測類別 | 檢測單位 | D | E | R | U | 劣化類型 | 狀態 | 建議維修工法 | 數量 | 單位 | 損壞位置 | 維修紀錄ID | 維修構件 | 維修工法 | 金額 | 開工日期 | 完成日期 | 維修原始紀錄日期 | 維修原始紀錄者 | 維修最後修改日期 | 維修最後修改者
[11 empty] | 未維修：13 | 1 | 2020-05-12 | 定期檢測 | 拓緯工程顧問有限公司 | 2 | 1 | 1 | 1 | 混凝土剝落、破碎、鋼筋、鋼腱或錨碇外露、銹蝕 | 未維修 | 混凝土修復，鋼筋銹蝕處理，水刀鑿除 | 0.01 | 平方公尺 | S2G1 |  | 主梁
[11 empty] | 全部：13 | 2 | 2020-05-12 | 定期檢測 | 拓緯工程顧問有限公司 | 2 | 1 | 1 | 1 | 混凝土剝落、破碎、鋼筋外露、銹蝕 | 未維修 | 混凝土修復，蜂窩及剝落修補，水刀鑿除 | 0.06 | 平方公尺 | S2 |  | 橋面板
[12 empty] | 3 | 2020-05-12 | 定期檢測 | 拓緯工程顧問有限公司 | 2 | 1 | 1 | 1 | 混凝土剝落、破碎、鋼筋外露、銹蝕 | 未維修 | 混凝土修復，鋼筋銹蝕處理，水刀鑿除 | 0.4 | 平方公尺 | S2 |  | 橋面板
[12 empty] | 4 | 2020-05-12 | 定期檢測 | 拓緯工程顧問有限公司 | 2 | 1 | 1 | 1 | 混凝土結構裂縫 | 未維修 | 其他(清除植生) | 1 | 處 | S1,io |  | 橋護欄
[12 empty] | 5 | 2020-05-12 | 定期檢測 | 拓緯工程顧問有限公司 | 2 | 1 | 2 | 2 | 混凝土結構裂縫 | 未維修 | 混凝土修復，裂縫W＞0.3mm修補，水刀鑿除 | 2 | 公尺 | P1-3 |  | 橋墩／帽梁
[12 empty] | 6 | 2020-05-12 | 定期檢測 | 拓緯工程顧問有限公司 | 2 | 1 | 1 | 1 | 混凝土剝落、破碎、鋼筋外露、銹蝕 | 未維修 | 混凝土修復，鋼筋銹蝕處理，水刀鑿除 | 0.02 | 平方公尺 | A1 |  | 橋台
[12 empty] | 7 | 2020-05-12 | 定期檢測 | 拓緯工程顧問有限公司 | 2 | 1 | 1 | 1 | 螺栓損傷、欠缺及鬆動 | 未維修 | 螺栓更新 | 4 | 組 | S2G1 |  | 主梁
[12 empty] | 8 | 2020-05-12 | 定期檢測 | 拓緯工程顧問有限公司 | 2 | 1 | 1 | 1 | 混凝土剝落、破碎、鋼筋、鋼腱或錨碇外露、銹蝕 | 未維修 | 混凝土修復，鋼筋銹蝕處理，水刀鑿除 | 0.04 | 平方公尺 | S1G2 |  | 主梁
[12 empty] | 9 | 2020-05-12 | 定期檢測 | 拓緯工程顧問有限公司 | 2 | 1 | 1 | 1 | 混凝土剝落、破碎、鋼筋外露、銹蝕 | 未維修 | 混凝土修復，鋼筋銹蝕處理，水刀鑿除 | 0.18 | 平方公尺 | P1-1 |  | 橋墩／帽梁
[12 empty] | 10 | 2020-05-12 | 定期檢測 | 拓緯工程顧問有限公司 | 2 | 1 | 2 | 2 | 混凝土結構裂縫 | 未維修 | 混凝土修復，裂縫W＞0.3mm修補，水刀鑿除 | 5 | 公尺 | P1-1 |  | 橋墩／帽梁
[12 empty] | 11 | 2020-05-12 | 定期檢測 | 拓緯工程顧問有限公司 | 2 | 1 | 1 | 1 | 其他損傷 | 未維修 | 防蝕塗裝，水刀處理+油漆塗裝 | 2 | 平方公尺 | P1-2 |  | 橋墩／帽梁
[12 empty] | 12 | 2020-05-12 | 定期檢測 | 拓緯工程顧問有限公司 | 2 | 1 | 1 | 1 | 混凝土剝落、破碎、鋼筋外露、銹蝕 | 未維修 | 混凝土修復，鋼筋銹蝕處理，水刀鑿除 | 0.01 | 平方公尺 | P1-2 |  | 橋墩／帽梁
[12 empty] | 13 | 2020-05-12 | 定期檢測 | 拓緯工程顧問有限公司 | 2 | 1 | 2 | 2 | 混凝土剝落、破碎、鋼筋外露、銹蝕 | 未維修 | 混凝土修復，鋼筋銹蝕處理，水刀鑿除 | 0.3 | 平方公尺 | S1 |  | 橋面板
152 | 35826 | 五股交流道匝道L(A1-A2) | 國道1號 | 國道 | 0K+229M ~0K~306.9M | 高公局北區養護工程分局 | 內湖工務段 | I型梁 | 預力混凝土 | 99 | 已維修：0 | NO | 檢測日期 | 檢測類別 | 檢測單位 | D | E | R | U | 劣化類型 | 狀態 | 建議維修工法 | 數量 | 單位 | 損壞位置 | 維修紀錄ID | 維修構件 | 維修工法 | 金額 | 開工日期 | 完成日期 | 維修原始紀錄日期 | 維修原始紀錄者 | 維修最後修改日期 | 維修最後修改者
[11 empty] | 未維修：10 | 1 | 2020-05-12 | 定期檢測 | 拓緯工程顧問有限公司 | 2 | 1 | 1 | 1 | 滲水、白華 | 未維修 | 混凝土修復，白華修補，水刀鑿除 | 0.04 | 平方公尺 | A1 |  | 橋台
[11 empty] | 全部：10 | 2 | 2020-05-12 | 定期檢測 | 拓緯工程顧問有限公司 | 2 | 1 | 2 | 2 | 混凝土剝落、破碎、鋼筋外露、銹蝕 | 未維修 | 混凝土護欄修復 | 0.39 | 平方公尺 | A2 |  | 橋護欄
[12 empty] | 3 | 2020-05-12 | 定期檢測 | 拓緯工程顧問有限公司 | 2 | 1 | 2 | 2 | 混凝土結構裂縫 | 未維修 | 混凝土修復，裂縫W＞0.3mm修補，水刀鑿除 | 3.6 | 公尺 | P2-2 |  | 橋墩／帽梁
[12 empty] | 4 | 2020-05-12 | 定期檢測 | 拓緯工程顧問有限公司 | 2 | 1 | 2 | 2 | 混凝土結構裂縫 | 未維修 | 混凝土修復，裂縫W＞0.3mm修補，水刀鑿除 | 7.5 | 公尺 | P1-1 |  | 橋墩／帽梁
[12 empty] | 5 | 2020-05-12 | 定期檢測 | 拓緯工程顧問有限公司 | 2 | 1 | 2 | 2 | 混凝土結構裂縫 | 未維修 | 混凝土修復，裂縫W＞0.3mm修補，水刀鑿除 | 7.5 | 公尺 | P2-1 |  | 橋墩／帽梁
[12 empty] | 6 | 2020-05-12 | 定期檢測 | 拓緯工程顧問有限公司 | 2 | 1 | 1 | 1 | 滲水、白華 | 未維修 | 混凝土修復，白華修補，水刀鑿除 | 0.04 | 平方公尺 | S2 |  | 橋面板
[12 empty] | 7 | 2020-05-12 | 定期檢測 | 拓緯工程顧問有限公司 | 2 | 1 | 2 | 2 | 混凝土結構裂縫 | 未維修 | 混凝土修復，裂縫W＞0.3mm修補，水刀鑿除 | 9.5 | 公尺 | P1-2 |  | 橋墩／帽梁
[12 empty] | 8 | 2020-05-12 | 定期檢測 | 拓緯工程顧問有限公司 | 2 | 1 | 1 | 1 | 混凝土剝落、破碎、鋼筋外露、銹蝕 | 未維修 | 混凝土修復，蜂窩及剝落修補，水刀鑿除 | 0.14 | 平方公尺 | P2-1 |  | 橋墩／帽梁
[12 empty] | 9 | 2020-05-12 | 定期檢測 | 拓緯工程顧問有限公司 | 2 | 1 | 2 | 2 | 混凝土結構裂縫 | 未維修 | 混凝土修復，裂縫W＞0.3mm修補，水刀鑿除 | 0.8 | 公尺 | A1 |  | 橋台
[12 empty] | 10 | 2020-05-12 | 定期檢測 | 拓緯工程顧問有限公司 | 2 | 1 | 1 | 1 | 混凝土剝落、破碎、鋼筋外露、銹蝕 | 未維修 | 混凝土修復，蜂窩及剝落修補，水刀鑿除 | 0.72 | 平方公尺 | S1D1-2~3 |  | 橫隔梁
153 | 35827 | 五股交流道匝道L(A3-A4) | 國道1號 | 國道 | 0K+474.819M ~0K~521.549M | 高公局北區養護工程分局 | 內湖工務段 | 箱型梁 | 鋼構造 | 99 | 已維修：0 | NO | 檢測日期 | 檢測類別 | 檢測單位 | D | E | R | U | 劣化類型 | 狀態 | 建議維修工法 | 數量 | 單位 | 損壞位置 | 維修紀錄ID | 維修構件 | 維修工法 | 金額 | 開工日期 | 完成日期 | 維修原始紀錄日期 | 維修原始紀錄者 | 維修最後修改日期 | 維修最後修改者
[11 empty] | 未維修：9 | 1 | 2020-05-12 | 定期檢測 | 拓緯工程顧問有限公司 | 2 | 1 | 1 | 1 | 其他損傷 | 未維修 | 植生清除 | 1 | 處 | A2 |  | 橋台
[11 empty] | 全部：9 | 2 | 2020-05-12 | 定期檢測 | 拓緯工程顧問有限公司 | 2 | 1 | 1 | 1 | 其他損傷 | 未維修 | 其他(清除植生) | 1 | 處 | A1 |  | 引道路堤護欄
[12 empty] | 3 | 2020-05-12 | 定期檢測 | 拓緯工程顧問有限公司 | 2 | 1 | 1 | 1 | 塗裝劣化、生銹或腐蝕 | 未維修 | 防蝕塗裝，水刀處理+油漆塗裝 | 0.06 | 平方公尺 | S1D5-1 |  | 橫隔梁
[12 empty] | 4 | 2020-05-12 | 定期檢測 | 拓緯工程顧問有限公司 | 2 | 1 | 1 | 1 | 混凝土剝落、破碎、鋼筋外露、銹蝕 | 未維修 | 混凝土修復，蜂窩及剝落修補，水刀鑿除 | 0.18 | 平方公尺 | A4 |  | 橋台
[12 empty] | 5 | 2020-05-12 | 定期檢測 | 拓緯工程顧問有限公司 | 2 | 1 | 1 | 1 | 混凝土剝落、破碎、鋼筋外露、銹蝕 | 未維修 | 混凝土修復，蜂窩及剝落修補，水刀鑿除 | 0.3 | 平方公尺 | A1 |  | 翼牆／擋土牆
[12 empty] | 6 | 2020-05-12 | 定期檢測 | 拓緯工程顧問有限公司 | 2 | 1 | 1 | 1 | 塗裝劣化、生銹或腐蝕 | 未維修 | 防蝕塗裝，水刀處理+油漆塗裝 | 0.45 | 平方公尺 | S1G1 |  | 主梁
[12 empty] | 7 | 2020-05-12 | 定期檢測 | 拓緯工程顧問有限公司 | 2 | 1 | 1 | 1 | 滲水、白華 | 未維修 | 混凝土修復，白華修補，水刀鑿除 | 0.24 | 平方公尺 | A1 |  | 橋台
[12 empty] | 8 | 2020-05-12 | 定期檢測 | 拓緯工程顧問有限公司 | 2 | 1 | 1 | 1 | 混凝土剝落、破碎、鋼筋外露、銹蝕 | 未維修 | 混凝土修復，蜂窩及剝落修補，水刀鑿除 | 4 | 處 | S1,io |  | 橋護欄
[12 empty] | 9 | 2020-05-12 | 定期檢測 | 拓緯工程顧問有限公司 | 2 | 1 | 1 | 1 | 塗裝劣化、生銹或腐蝕 | 未維修 | 防蝕塗裝，水刀處理+油漆塗裝 | 0.25 | 平方公尺 | S1G2 |  | 主梁
154 | 35828 | 大華系統交流道匝道H(一)(W-S) | 國道1號 | 國道 | 0K+0M ~0K~162.78M | 高公局北區養護工程分局 | 內湖工務段 | 箱型梁 | 預力混凝土 | 100 | 已維修：0 | NO | 檢測日期 | 檢測類別 | 檢測單位 | D | E | R | U | 劣化類型 | 狀態 | 建議維修工法 | 數量 | 單位 | 損壞位置 | 維修紀錄ID | 維修構件 | 維修工法 | 金額 | 開工日期 | 完成日期 | 維修原始紀錄日期 | 維修原始紀錄者 | 維修最後修改日期 | 維修最後修改者
[11 empty] | 未維修：15 | 1 | 2020-07-31 | 定期檢測 | 拓緯工程顧問有限公司 | 2 | 3 | 1 | 1 | 生銹或腐蝕 | 未維修 | 油漆，(一底二度，每層乾膜厚50μm以上) | 80 | 公尺 | all |  | 橋護欄
[11 empty] | 全部：15 | 2 | 2020-07-31 | 定期檢測 | 拓緯工程顧問有限公司 | 2 | 1 | 1 | 1 | 混凝土剝落、破碎、鋼筋外露、銹蝕 | 未維修 | 混凝土修復，蜂窩及剝落修補，水刀鑿除 | 0.1 | 平方公尺 | P1 |  | 橋墩／帽梁
[12 empty] | 3 | 2020-07-31 | 定期檢測 | 拓緯工程顧問有限公司 | 2 | 1 | 1 | 1 | 其他損傷 | 未維修 | 混凝土修復，蜂窩及剝落修補，水刀鑿除 | 0.1 | 平方公尺 | S4G1 |  | 主梁
[12 empty] | 4 | 2020-07-31 | 定期檢測 | 拓緯工程顧問有限公司 | 2 | 1 | 1 | 1 | 其他損傷 | 未維修 | 其他(清除植生) | 1 | 處 | S2,oo |  | 橋護欄
[12 empty] | 5 | 2020-07-31 | 定期檢測 | 拓緯工程顧問有限公司 | 2 | 1 | 1 | 1 | 混凝土剝落、破碎、鋼筋、鋼腱或錨碇外露、銹蝕 | 未維修 | 混凝土修復，蜂窩及剝落修補，水刀鑿除 | 0.09 | 平方公尺 | S1G1 |  | 主梁
[12 empty] | 6 | 2020-07-31 | 定期檢測 | 拓緯工程顧問有限公司 | 2 | 1 | 1 | 1 | 混凝土剝落、破碎、鋼筋、鋼腱或錨碇外露、銹蝕 | 未維修 | 混凝土修復，鋼筋銹蝕處理，水刀鑿除 | 0.01 | 平方公尺 | S4G1 |  | 主梁
[12 empty] | 7 | 2020-07-31 | 定期檢測 | 拓緯工程顧問有限公司 | 2 | 1 | 1 | 1 | 混凝土剝落、破碎、鋼筋、鋼腱或錨碇外露、銹蝕 | 未維修 | 混凝土修復，鋼筋銹蝕處理，水刀鑿除 | 0.02 | 平方公尺 | S1G1 |  | 主梁
[12 empty] | 8 | 2020-07-31 | 定期檢測 | 拓緯工程顧問有限公司 | 2 | 1 | 1 | 1 | 混凝土剝落、破碎、鋼筋外露、銹蝕 | 未維修 | 混凝土修復，蜂窩及剝落修補，水刀鑿除 | 0.24 | 平方公尺 | A1 |  | 翼牆／擋土牆
[12 empty] | 9 | 2020-07-31 | 定期檢測 | 拓緯工程顧問有限公司 | 2 | 1 | 1 | 1 | 混凝土剝落、破碎、鋼筋外露、銹蝕 | 未維修 | 混凝土修復，鋼筋銹蝕處理，水刀鑿除 | 0.04 | 平方公尺 | A1 |  | 翼牆／擋土牆
[12 empty] | 10 | 2020-07-31 | 定期檢測 | 拓緯工程顧問有限公司 | 2 | 1 | 1 | 1 | 混凝土剝落、破碎、鋼筋外露、銹蝕 | 未維修 | 混凝土修復，蜂窩及剝落修補，水刀鑿除 | 0.24 | 平方公尺 | A2 |  | 橋台
[12 empty] | 11 | 2020-07-31 | 定期檢測 | 拓緯工程顧問有限公司 | 2 | 1 | 1 | 1 | 混凝土剝落、破碎、鋼筋外露、銹蝕 | 未維修 | 混凝土修復，鋼筋銹蝕處理，水刀鑿除 | 0.15 | 平方公尺 | P2 |  | 橋墩／帽梁
[12 empty] | 12 | 2020-07-31 | 定期檢測 | 拓緯工程顧問有限公司 | 2 | 1 | 1 | 1 | 混凝土剝落、破碎、鋼筋外露、銹蝕 | 未維修 | 混凝土修復，蜂窩及剝落修補，水刀鑿除 | 0.12 | 平方公尺 | A1 |  | 橋台
[12 empty] | 13 | 2020-07-31 | 定期檢測 | 拓緯工程顧問有限公司 | 2 | 1 | 1 | 1 | 生銹或腐蝕 | 未維修 | 鏽蝕處理 | 0.16 | 平方公尺 | P1 |  | 防落設施
[12 empty] | 14 | 2020-07-31 | 定期檢測 | 拓緯工程顧問有限公司 | 2 | 1 | 1 | 1 | 排水設施損傷 | 未維修 | 修復受損的排水管 | 1 | 處 | S2 |  | 橋梁排水設施
[12 empty] | 15 | 2020-07-31 | 定期檢測 | 拓緯工程顧問有限公司 | 2 | 1 | 1 | 1 | 漏水 | 未維修 | 漏水處理 | 1 | 處 | A1 |  | 伸縮縫
155 | 35845 | 汐五高架第28標 | 國道1號汐五高架 | 國道 | 31K+559M ~32K~655.28M | 高公局北區養護工程分局 | 內湖工務段 | I型梁 | 預力混凝土 | 84 | 已維修：12 | NO | 檢測日期 | 檢測類別 | 檢測單位 | D | E | R | U | 劣化類型 | 狀態 | 建議維修工法 | 數量 | 單位 | 損壞位置 | 維修紀錄ID | 維修構件 | 維修工法 | 金額 | 開工日期 | 完成日期 | 維修原始紀錄日期 | 維修原始紀錄者 | 維修最後修改日期 | 維修最後修改者
[11 empty] | 未維修：140 | 1 | 2020-05-03 | 定期檢測 | 拓緯工程顧問有限公司 | 2 | 1 | 1 | 1 | 混凝土剝落、破碎、鋼筋外露、銹蝕 | 未維修 | 混凝土修復，鋼筋銹蝕處理，水刀鑿除 | 0.4 | 平方公尺 | P42S |  | 橋墩／帽梁
[11 empty] | 全部：152 | 2 | 2020-05-03 | 定期檢測 | 拓緯工程顧問有限公司 | 2 | 1 | 1 | 1 | 混凝土剝落、破碎、鋼筋、鋼腱或錨碇外露、銹蝕 | 未維修 | 混凝土修復 | 0.06 | 平方公尺 | S21G4 |  | 主梁
[12 empty] | 3 | 2020-05-03 | 定期檢測 | 拓緯工程顧問有限公司 | 2 | 1 | 1 | 1 | 混凝土剝落、破碎、鋼筋、鋼腱或錨碇外露、銹蝕 | 未維修 | 混凝土修復 | 0.05 | 平方公尺 | S39G7 |  | 主梁
[12 empty] | 4 | 2020-05-03 | 定期檢測 | 拓緯工程顧問有限公司 | 2 | 1 | 1 | 1 | 混凝土剝落、破碎、鋼筋外露、銹蝕 | 未維修 | 混凝土修復 | 0.32 | 平方公尺 | S26D4-4_F |  | 橫隔梁
[12 empty] | 5 | 2020-05-03 | 定期檢測 | 拓緯工程顧問有限公司 | 2 | 2 | 2 | 2 | 混凝土結構裂縫 | 未維修 | 混凝土修復，裂縫W＞0.3mm修補，水刀鑿除 | 0.8 | 平方公尺 | S27D1-1_B |  | 橫隔梁
[12 empty] | 6 | 2020-05-03 | 定期檢測 | 拓緯工程顧問有限公司 | 2 | 1 | 1 | 1 | 混凝土結構裂縫 | 未維修 | 混凝土修復，裂縫W＞0.3mm修補，水刀鑿除 | 0.8 | 平方公尺 | S27D1-3_B |  | 橫隔梁
[12 empty] | 7 | 2020-05-03 | 定期檢測 | 拓緯工程顧問有限公司 | 2 | 1 | 1 | 1 | 混凝土結構裂縫 | 未維修 | 混凝土修復，裂縫W＞0.3mm修補，水刀鑿除 | 0.8 | 平方公尺 | S27D1-4_F |  | 橫隔梁
[12 empty] | 8 | 2020-05-03 | 定期檢測 | 拓緯工程顧問有限公司 | 2 | 2 | 2 | 2 | 混凝土空洞(或蜂窩) | 未維修 | 混凝土修復，蜂窩及剝落修補，水刀鑿除 | 0.12 | 平方公尺 | S28D2-2_B |  | 橫隔梁
[12 empty] | 9 | 2020-05-03 | 定期檢測 | 拓緯工程顧問有限公司 | 2 | 1 | 1 | 1 | 混凝土剝落、破碎、鋼筋、鋼腱或錨碇外露、銹蝕 | 未維修 | 鋼筋除鏽及混凝土修復(<=0.4x0.4x0.05m) | 0.02 | 平方公尺 | S41G2 |  | 主梁
[12 empty] | 10 | 2020-05-03 | 定期檢測 | 拓緯工程顧問有限公司 | 2 | 1 | 1 | 1 | 混凝土剝落、破碎、鋼筋外露、銹蝕 | 未維修 | 混凝土修復，蜂窩及剝落修補，水刀鑿除 | 0.13 | 平方公尺 | S4D4-3_F |  | 橫隔梁
[12 empty] | 11 | 2020-05-03 | 定期檢測 | 拓緯工程顧問有限公司 | 2 | 1 | 1 | 2 | 混凝土塊(片)狀剝離 | 未維修 | 混凝土修復 | 0.02 | 平方公尺 | S16D4-4_F |  | 橫隔梁
[12 empty] | 12 | 2020-05-03 | 定期檢測 | 拓緯工程顧問有限公司 | 2 | 1 | 1 | 1 | 混凝土剝落、破碎、鋼筋外露、銹蝕 | 未維修 | 混凝土修復 | 0.32 | 平方公尺 | S26D4-3_F |  | 橫隔梁
[12 empty] | 13 | 2020-05-03 | 定期檢測 | 拓緯工程顧問有限公司 | 2 | 1 | 1 | 1 | 滲水、白華 | 未維修 | 白華處理 | 0.03 | 平方公尺 | S27 |  | 橋面板
[12 empty] | 14 | 2020-05-03 | 定期檢測 | 拓緯工程顧問有限公司 | 2 | 1 | 1 | 1 | 其他損傷 | 未維修 | 其他(清除植生) | 1 | 處 | S41 |  | 橋面板
[12 empty] | 15 | 2020-05-03 | 定期檢測 | 拓緯工程顧問有限公司 | 2 | 1 | 2 | 2 | 混凝土剝落、破碎、鋼筋外露、銹蝕 | 未維修 | 混凝土剝落鋼筋除鏽修復 | 46 | 處 | 31k+847_ii |  | 橋護欄
[12 empty] | 16 | 2020-05-03 | 定期檢測 | 拓緯工程顧問有限公司 | 2 | 1 | 2 | 2 | 混凝土結構裂縫 | 未維修 | 混凝土修復，裂縫W＜0.3mm修補，水刀鑿除 | 8 | 平方公尺 | P8S-1 |  | 橋墩／帽梁
[12 empty] | 17 | 2020-05-03 | 定期檢測 | 拓緯工程顧問有限公司 | 2 | 1 | 2 | 2 | 混凝土結構裂縫 | 未維修 | 混凝土修復，裂縫W＜0.3mm修補，水刀鑿除 | 4 | 平方公尺 | P8S-2 |  | 橋墩／帽梁
[12 empty] | 18 | 2020-05-03 | 定期檢測 | 拓緯工程顧問有限公司 | 2 | 1 | 2 | 2 | 混凝土結構裂縫 | 未維修 | 混凝土修復，裂縫W＜0.3mm修補，水刀鑿除 | 12 | 平方公尺 | P9S-2 |  | 橋墩／帽梁
[12 empty] | 19 | 2020-05-03 | 定期檢測 | 拓緯工程顧問有限公司 | 2 | 1 | 2 | 2 | 混凝土結構裂縫 | 未維修 | 混凝土修復，裂縫W＜0.3mm修補，水刀鑿除 | 3 | 平方公尺 | PU13S_B |  | 橋墩／帽梁
[12 empty] | 20 | 2020-05-03 | 定期檢測 | 拓緯工程顧問有限公司 | 2 | 1 | 1 | 1 | 混凝土剝落、破碎、鋼筋外露、銹蝕 | 未維修 | 混凝土修復，蜂窩及剝落修補，水刀鑿除 | 0.12 | 平方公尺 | PU13S_F |  | 橋墩／帽梁
[12 empty] | 21 | 2020-05-03 | 定期檢測 | 拓緯工程顧問有限公司 | 2 | 1 | 1 | 1 | 混凝土剝落、破碎、鋼筋外露、銹蝕 | 未維修 | 混凝土修復，蜂窩及剝落修補，水刀鑿除 | 0.06 | 平方公尺 | PU2S_B |  | 橋墩／帽梁
[12 empty] | 22 | 2020-05-03 | 定期檢測 | 拓緯工程顧問有限公司 | 2 | 1 | 1 | 1 | 混凝土剝落、破碎、鋼筋外露、銹蝕 | 未維修 | 混凝土修復，鋼筋銹蝕處理，水刀鑿除 | 0.02 | 平方公尺 | PU3S_F |  | 橋墩／帽梁
[12 empty] | 23 | 2020-05-03 | 定期檢測 | 拓緯工程顧問有限公司 | 3 | 2 | 2 | 2 | 混凝土結構裂縫 | 未維修 | 混凝土修復，裂縫W＜0.3mm修補，水刀鑿除 | 80 | 平方公尺 | PU7S_F |  | 橋墩／帽梁
[12 empty] | 24 | 2020-05-03 | 定期檢測 | 拓緯工程顧問有限公司 | 2 | 1 | 2 | 2 | 混凝土結構裂縫 | 未維修 | 混凝土修復，裂縫W＜0.3mm修補，水刀鑿除 | 8 | 平方公尺 | PU11S_B |  | 橋墩／帽梁
[12 empty] | 25 | 2020-05-03 | 定期檢測 | 拓緯工程顧問有限公司 | 2 | 1 | 2 | 2 | 混凝土結構裂縫 | 未維修 | 混凝土修復，裂縫W＜0.3mm修補，水刀鑿除 | 1.5 | 平方公尺 | PU16S_F |  | 橋墩／帽梁
[12 empty] | 26 | 2020-05-03 | 定期檢測 | 拓緯工程顧問有限公司 | 2 | 1 | 1 | 1 | 混凝土剝落、破碎、鋼筋外露、銹蝕 | 未維修 | 混凝土修復，鋼筋銹蝕處理，水刀鑿除 | 0.09 | 平方公尺 | PU17S_B |  | 橋墩／帽梁
[12 empty] | 27 | 2020-05-03 | 定期檢測 | 拓緯工程顧問有限公司 | 2 | 1 | 2 | 2 | 混凝土結構裂縫 | 未維修 | 混凝土修復，裂縫W＜0.3mm修補，水刀鑿除 | 10 | 平方公尺 | PU22S_F |  | 橋墩／帽梁
[12 empty] | 28 | 2020-05-03 | 定期檢測 | 拓緯工程顧問有限公司 | 2 | 1 | 2 | 2 | 混凝土結構裂縫 | 未維修 | 混凝土修復，裂縫W＜0.3mm修補，水刀鑿除 | 20 | 平方公尺 | PU24S_F |  | 橋墩／帽梁
[12 empty] | 29 | 2020-05-03 | 定期檢測 | 拓緯工程顧問有限公司 | 2 | 1 | 2 | 2 | 混凝土結構裂縫 | 未維修 | 混凝土修復，裂縫W＜0.3mm修補，水刀鑿除 | 1.5 | 平方公尺 | PU27S_F |  | 橋墩／帽梁
[12 empty] | 30 | 2020-05-03 | 定期檢測 | 拓緯工程顧問有限公司 | 2 | 1 | 2 | 2 | 混凝土結構裂縫 | 未維修 | 混凝土修復，裂縫W＜0.3mm修補，水刀鑿除 | 15 | 平方公尺 | PU29S_F |  | 橋墩／帽梁
[12 empty] | 31 | 2020-05-03 | 定期檢測 | 拓緯工程顧問有限公司 | 2 | 1 | 2 | 2 | 混凝土結構裂縫 | 未維修 | 混凝土修復，裂縫W＜0.3mm修補，水刀鑿除 | 20 | 平方公尺 | PU34S_F |  | 橋墩／帽梁
[12 empty] | 32 | 2020-05-03 | 定期檢測 | 拓緯工程顧問有限公司 | 2 | 1 | 2 | 2 | 混凝土結構裂縫 | 未維修 | 混凝土修復，裂縫W＜0.3mm修補，水刀鑿除 | 1.5 | 平方公尺 | PU35S_F |  | 橋墩／帽梁
[12 empty] | 33 | 2020-05-03 | 定期檢測 | 拓緯工程顧問有限公司 | 2 | 1 | 2 | 2 | 混凝土結構裂縫 | 未維修 | 混凝土修復，裂縫W＜0.3mm修補，水刀鑿除 | 5 | 平方公尺 | PU39S_F |  | 橋墩／帽梁
[12 empty] | 34 | 2020-05-03 | 定期檢測 | 拓緯工程顧問有限公司 | 2 | 1 | 2 | 2 | 混凝土結構裂縫 | 未維修 | 混凝土修復，裂縫W＜0.3mm修補，水刀鑿除 | 5 | 平方公尺 | PU40S_F |  | 橋墩／帽梁
[12 empty] | 35 | 2020-05-03 | 定期檢測 | 拓緯工程顧問有限公司 | 2 | 2 | 1 | 1 | 混凝土破損 | 未維修 | 止震塊修復 | 0.09 | 平方公尺 | S2P3G4G5 |  | 防落設施
[12 empty] | 36 | 2020-05-03 | 定期檢測 | 拓緯工程顧問有限公司 | 2 | 1 | 1 | 1 | 混凝土破損 | 未維修 | 止震塊修復 | 0.01 | 平方公尺 | S3P4G1G2 |  | 防落設施
[12 empty] | 37 | 2020-05-03 | 定期檢測 | 拓緯工程顧問有限公司 | 2 | 1 | 1 | 1 | 混凝土破損 | 未維修 | 止震塊修復 | 0.08 | 平方公尺 | S3P4G4G5 |  | 防落設施
[12 empty] | 38 | 2020-05-03 | 定期檢測 | 拓緯工程顧問有限公司 | 2 | 1 | 1 | 1 | 混凝土破損 | 未維修 | 止震塊修復 | 0.04 | 平方公尺 | S7P8G1G2 |  | 防落設施
[12 empty] | 39 | 2020-05-03 | 定期檢測 | 拓緯工程顧問有限公司 | 2 | 3 | 2 | 2 | 混凝土破損 | 未維修 | 止震塊修復 | 0.08 | 平方公尺 | S9P10G4G5 |  | 防落設施
[12 empty] | 40 | 2020-05-03 | 定期檢測 | 拓緯工程顧問有限公司 | 2 | 1 | 1 | 1 | 混凝土破損 | 未維修 | 止震塊修復 | 0.09 | 平方公尺 | S14P14G3G4 |  | 防落設施
[12 empty] | 41 | 2020-05-03 | 定期檢測 | 拓緯工程顧問有限公司 | 2 | 1 | 2 | 2 | 混凝土結構裂縫 | 未維修 | 混凝土修復，裂縫W＜0.3mm修補，水刀鑿除 | 20 | 平方公尺 | PU4S |  | 橋墩／帽梁
[12 empty] | 42 | 2020-05-03 | 定期檢測 | 拓緯工程顧問有限公司 | 2 | 1 | 2 | 2 | 混凝土結構裂縫 | 未維修 | 混凝土修復，裂縫W＜0.3mm修補，水刀鑿除 | 20 | 平方公尺 | PU5S |  | 橋墩／帽梁
[12 empty] | 43 | 2020-05-03 | 定期檢測 | 拓緯工程顧問有限公司 | 2 | 1 | 2 | 2 | 混凝土結構裂縫 | 未維修 | 混凝土修復，裂縫W＜0.3mm修補，水刀鑿除 | 20 | 平方公尺 | PU6S |  | 橋墩／帽梁
[12 empty] | 44 | 2020-05-03 | 定期檢測 | 拓緯工程顧問有限公司 | 2 | 1 | 1 | 1 | 混凝土剝落、破碎、鋼筋外露、銹蝕 | 未維修 | 混凝土修復，鋼筋銹蝕處理，水刀鑿除 | 0.28 | 平方公尺 | PU6S_F |  | 橋墩／帽梁
[12 empty] | 45 | 2020-05-03 | 定期檢測 | 拓緯工程顧問有限公司 | 2 | 1 | 1 | 1 | 混凝土剝落、破碎、鋼筋外露、銹蝕 | 未維修 | 混凝土修復，鋼筋銹蝕處理，水刀鑿除 | 1.25 | 平方公尺 | PU18S_F |  | 橋墩／帽梁
[12 empty] | 46 | 2020-05-03 | 定期檢測 | 拓緯工程顧問有限公司 | 2 | 1 | 2 | 2 | 混凝土結構裂縫 | 未維修 | 混凝土修復，裂縫W＜0.3mm修補，水刀鑿除 | 20 | 平方公尺 | PU19S_F |  | 橋墩／帽梁
[12 empty] | 47 | 2020-05-03 | 定期檢測 | 拓緯工程顧問有限公司 | 2 | 1 | 2 | 2 | 混凝土結構裂縫 | 未維修 | 混凝土修復，裂縫W＜0.3mm修補，水刀鑿除 | 20 | 平方公尺 | PU20S_F |  | 橋墩／帽梁
[12 empty] | 48 | 2020-05-03 | 定期檢測 | 拓緯工程顧問有限公司 | 2 | 1 | 2 | 2 | 混凝土結構裂縫 | 未維修 | 混凝土修復，裂縫W＜0.3mm修補，水刀鑿除 | 20 | 平方公尺 | PU21S_F |  | 橋墩／帽梁
[12 empty] | 49 | 2020-05-03 | 定期檢測 | 拓緯工程顧問有限公司 | 2 | 1 | 2 | 2 | 混凝土結構裂縫 | 未維修 | 混凝土修復，裂縫W＜0.3mm修補，水刀鑿除 | 20 | 平方公尺 | PU31S_F |  | 橋墩／帽梁
[12 empty] | 50 | 2020-05-03 | 定期檢測 | 拓緯工程顧問有限公司 | 2 | 1 | 1 | 1 | 混凝土剝落、破碎、鋼筋外露、銹蝕 | 未維修 | 混凝土修復，鋼筋銹蝕處理，水刀鑿除 | 1.2 | 平方公尺 | PU31S_F |  | 橋墩／帽梁
[12 empty] | 51 | 2020-05-03 | 定期檢測 | 拓緯工程顧問有限公司 | 2 | 1 | 2 | 2 | 混凝土結構裂縫 | 未維修 | 混凝土修復，裂縫W＜0.3mm修補，水刀鑿除 | 20 | 平方公尺 | PU32S_F |  | 橋墩／帽梁
[12 empty] | 52 | 2020-05-03 | 定期檢測 | 拓緯工程顧問有限公司 | 2 | 1 | 1 | 1 | 混凝土剝落、破碎、鋼筋外露、銹蝕 | 未維修 | 混凝土修復，鋼筋銹蝕處理，水刀鑿除 | 1 | 平方公尺 | PU32S_F |  | 橋墩／帽梁
[12 empty] | 53 | 2020-05-03 | 定期檢測 | 拓緯工程顧問有限公司 | 2 | 1 | 2 | 2 | 混凝土結構裂縫 | 未維修 | 混凝土修復，裂縫W＜0.3mm修補，水刀鑿除 | 20 | 平方公尺 | PU33S_F |  | 橋墩／帽梁
[12 empty] | 54 | 2020-05-03 | 定期檢測 | 拓緯工程顧問有限公司 | 2 | 1 | 1 | 1 | 混凝土剝落、破碎、鋼筋外露、銹蝕 | 未維修 | 混凝土修復，鋼筋銹蝕處理，水刀鑿除 | 5.6 | 平方公尺 | PU40S_F |  | 橋墩／帽梁
[12 empty] | 55 | 2020-05-03 | 定期檢測 | 拓緯工程顧問有限公司 | 2 | 1 | 2 | 2 | 混凝土結構裂縫 | 未維修 | 混凝土修復，裂縫W＜0.3mm修補，水刀鑿除 | 1.5 | 平方公尺 | PU41S_F |  | 橋墩／帽梁
[12 empty] | 56 | 2020-05-03 | 定期檢測 | 拓緯工程顧問有限公司 | 2 | 1 | 1 | 1 | 混凝土剝落、破碎、鋼筋外露、銹蝕 | 未維修 | 混凝土修復，鋼筋銹蝕處理，水刀鑿除 | 6 | 平方公尺 | PU42S_F |  | 橋墩／帽梁
[12 empty] | 57 | 2020-05-03 | 定期檢測 | 拓緯工程顧問有限公司 | 2 | 1 | 1 | 1 | 混凝土破損 | 未維修 | 止震塊修復 | 0.04 | 平方公尺 | S2P2G6G7 |  | 防落設施
[12 empty] | 58 | 2020-05-03 | 定期檢測 | 拓緯工程顧問有限公司 | 2 | 1 | 1 | 1 | 混凝土剝落、破碎、鋼筋外露、銹蝕 | 未維修 | 剝落混凝土修復 | 0.09 | 平方公尺 | 31k+660_ii |  | 橋護欄
[12 empty] | 59 | 2020-05-03 | 定期檢測 | 拓緯工程顧問有限公司 | 2 | 1 | 2 | 2 | 混凝土結構裂縫 | 未維修 | 混凝土修復，裂縫W＜0.3mm修補，水刀鑿除 | 20 | 平方公尺 | PU2S |  | 橋墩／帽梁
[12 empty] | 60 | 2020-05-03 | 定期檢測 | 拓緯工程顧問有限公司 | 2 | 1 | 1 | 1 | 混凝土破損 | 未維修 | 止震塊修復 | 0.06 | 平方公尺 | S20P21G1G2 |  | 防落設施
[12 empty] | 61 | 2020-05-03 | 定期檢測 | 拓緯工程顧問有限公司 | 2 | 1 | 1 | 2 | 混凝土破損 | 未維修 | 止震塊修復 | 0.04 | 平方公尺 | S2P24G1G2 |  | 防落設施
[12 empty] | 62 | 2020-05-03 | 定期檢測 | 拓緯工程顧問有限公司 | 2 | 1 | 1 | 1 | 混凝土破損 | 未維修 | 止震塊修復 | 0.02 | 平方公尺 | S24P24G4G5 |  | 防落設施
[12 empty] | 63 | 2020-05-03 | 定期檢測 | 拓緯工程顧問有限公司 | 2 | 3 | 2 | 2 | 混凝土破損 | 未維修 | 止震塊修復 | 0.06 | 平方公尺 | S24P25G6G7 |  | 防落設施
[12 empty] | 64 | 2020-05-03 | 定期檢測 | 拓緯工程顧問有限公司 | 2 | 3 | 2 | 2 | 混凝土破損 | 未維修 | 止震塊修復 | 0.16 | 平方公尺 | S25P25G3G4 |  | 防落設施
[12 empty] | 65 | 2020-05-03 | 定期檢測 | 拓緯工程顧問有限公司 | 2 | 3 | 2 | 2 | 混凝土破損 | 未維修 | 止震塊修復 | 0.16 | 平方公尺 | S26P27G3G4 |  | 防落設施
[12 empty] | 66 | 2020-05-03 | 定期檢測 | 拓緯工程顧問有限公司 | 2 | 3 | 2 | 2 | 混凝土破損 | 未維修 | 止震塊修復 | 0.12 | 平方公尺 | S28P28G4G5 |  | 防落設施
[12 empty] | 67 | 2020-05-03 | 定期檢測 | 拓緯工程顧問有限公司 | 2 | 1 | 1 | 1 | 混凝土破損 | 未維修 | 止震塊修復 | 0.03 | 平方公尺 | S30P30G3G4 |  | 防落設施
[12 empty] | 68 | 2020-05-03 | 定期檢測 | 拓緯工程顧問有限公司 | 2 | 1 | 1 | 1 | 混凝土破損 | 未維修 | 止震塊修復 | 0.07 | 平方公尺 | S31P32G5G6 |  | 防落設施
[12 empty] | 69 | 2020-05-03 | 定期檢測 | 拓緯工程顧問有限公司 | 2 | 3 | 2 | 2 | 混凝土破損 | 未維修 | 止震塊修復 | 0.05 | 平方公尺 | S36P36G9G10 |  | 防落設施
[12 empty] | 70 | 2020-05-03 | 定期檢測 | 拓緯工程顧問有限公司 | 2 | 1 | 1 | 1 | 混凝土剝落、破碎、鋼筋、鋼腱或錨碇外露、銹蝕 | 未維修 | 混凝土修復(<=0.4x0.4x0.05m) | 0.05 | 平方公尺 | S3G3 |  | 主梁
[12 empty] | 71 | 2020-05-03 | 定期檢測 | 拓緯工程顧問有限公司 | 2 | 1 | 1 | 1 | 混凝土剝落、破碎、鋼筋、鋼腱或錨碇外露、銹蝕 | 未維修 | 鋼筋除鏽及混凝土修復(<=0.4x0.4x0.05m) | 0.08 | 平方公尺 | S7G2 |  | 主梁
[12 empty] | 72 | 2020-05-03 | 定期檢測 | 拓緯工程顧問有限公司 | 2 | 1 | 1 | 1 | 混凝土剝落、破碎、鋼筋、鋼腱或錨碇外露、銹蝕 | 未維修 | 鋼筋除鏽及混凝土修復(<=0.4x0.4x0.05m) | 0.01 | 平方公尺 | S19G3 |  | 主梁
[12 empty] | 73 | 2020-05-03 | 定期檢測 | 拓緯工程顧問有限公司 | 2 | 1 | 1 | 2 | 混凝土破損 | 未維修 | 止震塊修復 | 0.08 | 平方公尺 | S37P38G7G8 |  | 防落設施
[12 empty] | 74 | 2020-05-03 | 定期檢測 | 拓緯工程顧問有限公司 | 2 | 1 | 1 | 1 | 混凝土剝落、破碎、鋼筋、鋼腱或錨碇外露、銹蝕 | 未維修 | 鋼筋除鏽及混凝土修復(<=0.4x0.4x0.05m) | 0.1 | 平方公尺 | S19G6 |  | 主梁
[12 empty] | 75 | 2020-05-03 | 定期檢測 | 拓緯工程顧問有限公司 | 2 | 1 | 2 | 2 | 混凝土結構裂縫 | 未維修 | 混凝土修復，裂縫W＜0.3mm修補，水刀鑿除 | 15 | 平方公尺 | PU3U |  | 橋墩／帽梁
[12 empty] | 76 | 2020-05-03 | 定期檢測 | 拓緯工程顧問有限公司 | 2 | 1 | 1 | 1 | 滲水、白華 | 未維修 | 混凝土修復，白華修補，水刀鑿除 | 0.64 | 平方公尺 | PU10S_F |  | 橋墩／帽梁
[12 empty] | 77 | 2020-05-03 | 定期檢測 | 拓緯工程顧問有限公司 | 2 | 1 | 1 | 1 | 鋼筋、鋼腱或錨碇部位外露、銹蝕 | 未維修 | 混凝土修復，蜂窩及剝落修補，水刀鑿除 | 0.4 | 平方公尺 | PU12S_F |  | 橋墩／帽梁
[12 empty] | 78 | 2020-05-03 | 定期檢測 | 拓緯工程顧問有限公司 | 2 | 1 | 1 | 1 | 鋼筋、鋼腱或錨碇部位外露、銹蝕 | 未維修 | 混凝土修復，蜂窩及剝落修補，水刀鑿除 | 0.32 | 平方公尺 | PU16S_F |  | 橋墩／帽梁
[12 empty] | 79 | 2020-05-03 | 定期檢測 | 拓緯工程顧問有限公司 | 2 | 1 | 1 | 1 | 混凝土剝落、破碎、鋼筋外露、銹蝕 | 未維修 | 混凝土修復，鋼筋銹蝕處理，水刀鑿除 | 0.06 | 平方公尺 | PU17S_F |  | 橋墩／帽梁
[12 empty] | 80 | 2020-05-03 | 定期檢測 | 拓緯工程顧問有限公司 | 2 | 1 | 2 | 2 | 混凝土結構裂縫 | 未維修 | 混凝土修復，裂縫W＜0.3mm修補，水刀鑿除 | 20 | 平方公尺 | PU23S_F |  | 橋墩／帽梁
[12 empty] | 81 | 2020-05-03 | 定期檢測 | 拓緯工程顧問有限公司 | 2 | 1 | 2 | 2 | 混凝土結構裂縫 | 未維修 | 混凝土修復，裂縫W＜0.3mm修補，水刀鑿除 | 10 | 平方公尺 | PU28S_F |  | 橋墩／帽梁
[12 empty] | 82 | 2020-05-03 | 定期檢測 | 拓緯工程顧問有限公司 | 2 | 1 | 2 | 2 | 混凝土結構裂縫 | 未維修 | 混凝土修復，裂縫W＜0.3mm修補，水刀鑿除 | 10 | 平方公尺 | PU30S_F |  | 橋墩／帽梁
[12 empty] | 83 | 2020-05-03 | 定期檢測 | 拓緯工程顧問有限公司 | 2 | 1 | 1 | 1 | 混凝土剝落、破碎、鋼筋外露、銹蝕 | 未維修 | 混凝土修復，鋼筋銹蝕處理，水刀鑿除 | 9.6 | 平方公尺 | PU34S_F |  | 橋墩／帽梁
[12 empty] | 84 | 2020-05-03 | 定期檢測 | 拓緯工程顧問有限公司 | 2 | 1 | 2 | 2 | 混凝土結構裂縫 | 未維修 | 混凝土修復，裂縫W＜0.3mm修補，水刀鑿除 | 10 | 平方公尺 | PU36S_F |  | 橋墩／帽梁
[12 empty] | 85 | 2020-05-03 | 定期檢測 | 拓緯工程顧問有限公司 | 2 | 1 | 1 | 1 | 混凝土剝落、破碎、鋼筋外露、銹蝕 | 未維修 | 混凝土修復，蜂窩及剝落修補，水刀鑿除 | 0.4 | 平方公尺 | PU39S_F |  | 橋墩／帽梁
[12 empty] | 86 | 2020-05-03 | 定期檢測 | 拓緯工程顧問有限公司 | 2 | 1 | 1 | 1 | 混凝土剝落、破碎、鋼筋外露、銹蝕 | 未維修 | 混凝土修復，鋼筋銹蝕處理，水刀鑿除 | 6 | 平方公尺 | PU39S_F |  | 橋墩／帽梁
[12 empty] | 87 | 2020-05-03 | 定期檢測 | 拓緯工程顧問有限公司 | 2 | 1 | 1 | 1 | 混凝土破損 | 未維修 | 止震塊修復 | 0.08 | 平方公尺 | S3P3G3G4 |  | 防落設施
[12 empty] | 88 | 2020-05-03 | 定期檢測 | 拓緯工程顧問有限公司 | 2 | 1 | 1 | 1 | 混凝土破損 | 未維修 | 止震塊修復 | 0.08 | 平方公尺 | S3P4G3G4 |  | 防落設施
[12 empty] | 89 | 2020-05-03 | 定期檢測 | 拓緯工程顧問有限公司 | 2 | 1 | 1 | 1 | 混凝土破損 | 未維修 | 止震塊修復 | 0.02 | 平方公尺 | S7P8G3G4 |  | 防落設施
[12 empty] | 90 | 2020-05-03 | 定期檢測 | 拓緯工程顧問有限公司 | 2 | 3 | 2 | 2 | 混凝土破損 | 未維修 | 止震塊修復 | 0.16 | 平方公尺 | S9P10G6G7 |  | 防落設施
[12 empty] | 91 | 2020-05-03 | 定期檢測 | 拓緯工程顧問有限公司 | 2 | 1 | 1 | 1 | 混凝土破損 | 未維修 | 止震塊修復 | 0.12 | 平方公尺 | S14P14G1G2 |  | 防落設施
[12 empty] | 92 | 2020-05-03 | 定期檢測 | 拓緯工程顧問有限公司 | 2 | 1 | 1 | 1 | 混凝土破損 | 未維修 | 止震塊修復 | 0.1 | 平方公尺 | S15P15G1G2 |  | 防落設施
[12 empty] | 93 | 2020-05-03 | 定期檢測 | 拓緯工程顧問有限公司 | 2 | 1 | 1 | 1 | 混凝土破損 | 未維修 | 止震塊修復 | 0.08 | 平方公尺 | S23P24G4G5 |  | 防落設施
[12 empty] | 94 | 2020-05-03 | 定期檢測 | 拓緯工程顧問有限公司 | 2 | 3 | 2 | 2 | 混凝土破損 | 未維修 | 混凝土修復 | 0.05 | 平方公尺 | S24P24G3G4 |  | 防落設施
[12 empty] | 95 | 2020-05-03 | 定期檢測 | 拓緯工程顧問有限公司 | 2 | 2 | 1 | 1 | 混凝土破損 | 未維修 | 止震塊修復 | 0.16 | 平方公尺 | S25P25G1G2 |  | 防落設施
[12 empty] | 96 | 2020-05-03 | 定期檢測 | 拓緯工程顧問有限公司 | 2 | 3 | 2 | 2 | 混凝土破損 | 未維修 | 止震塊修復 | 0.16 | 平方公尺 | S25P25G4G5 |  | 防落設施
[12 empty] | 97 | 2020-05-03 | 定期檢測 | 拓緯工程顧問有限公司 | 3 | 3 | 2 | 2 | 混凝土破損 | 未維修 | 止震塊修復 | 0.16 | 平方公尺 | S25P26G6G7 |  | 防落設施
[12 empty] | 98 | 2020-05-03 | 定期檢測 | 拓緯工程顧問有限公司 | 2 | 1 | 1 | 1 | 混凝土破損 | 未維修 | 止震塊修復 | 0.16 | 平方公尺 | S26P27G4G5 |  | 防落設施
[12 empty] | 99 | 2020-05-03 | 定期檢測 | 拓緯工程顧問有限公司 | 2 | 2 | 1 | 2 | 混凝土破損 | 未維修 | 止震塊修復 | 0.16 | 平方公尺 | S31P32G3G4 |  | 防落設施
[12 empty] | 100 | 2020-05-03 | 定期檢測 | 拓緯工程顧問有限公司 | 2 | 2 | 1 | 2 | 混凝土破損 | 未維修 | 止震塊修復 | 0.08 | 平方公尺 | S34P34G3G4 |  | 防落設施
[12 empty] | 101 | 2020-05-03 | 定期檢測 | 拓緯工程顧問有限公司 | 2 | 1 | 1 | 1 | 混凝土剝落、破碎、鋼筋、鋼腱或錨碇外露、銹蝕 | 未維修 | 鋼筋除鏽及混凝土修復(<=0.4x0.4x0.05m) | 0.05 | 平方公尺 | S3G5 |  | 主梁
[12 empty] | 102 | 2020-05-03 | 定期檢測 | 拓緯工程顧問有限公司 | 2 | 1 | 1 | 1 | 混凝土剝落、破碎、鋼筋、鋼腱或錨碇外露、銹蝕 | 未維修 | 混凝土修復(<=0.4x0.4x0.05m) | 0.12 | 平方公尺 | S11G2 |  | 主梁
[12 empty] | 103 | 2020-05-03 | 定期檢測 | 拓緯工程顧問有限公司 | 2 | 1 | 1 | 1 | 混凝土剝落、破碎、鋼筋外露、銹蝕 | 未維修 | 混凝土修復 | 0.13 | 平方公尺 | S4D4-1_F |  | 橫隔梁
[12 empty] | 104 | 2020-05-03 | 定期檢測 | 拓緯工程顧問有限公司 | 2 | 1 | 1 | 1 | 混凝土剝落、破碎、鋼筋外露、銹蝕 | 未維修 | 混凝土修復，蜂窩及剝落修補，水刀鑿除 | 0.12 | 平方公尺 | S4D4-4_F |  | 橫隔梁
[12 empty] | 105 | 2020-05-03 | 定期檢測 | 拓緯工程顧問有限公司 | 2 | 1 | 1 | 1 | 混凝土剝落、破碎、鋼筋外露、銹蝕 | 未維修 | 混凝土修復 | 0.64 | 平方公尺 | S9D1-6_B |  | 橫隔梁
[12 empty] | 106 | 2020-05-03 | 定期檢測 | 拓緯工程顧問有限公司 | 2 | 1 | 2 | 2 | 混凝土結構裂縫 | 未維修 | 混凝土修復，裂縫W＞0.3mm修補，水刀鑿除 | 0.8 | 平方公尺 | S17D1-6_B |  | 橫隔梁
[12 empty] | 107 | 2020-05-03 | 定期檢測 | 拓緯工程顧問有限公司 | 2 | 1 | 1 | 1 | 混凝土破損 | 未維修 | 止震塊修復 | 0.16 | 平方公尺 | S10P11G3G4 |  | 防落設施
[12 empty] | 108 | 2020-05-03 | 定期檢測 | 拓緯工程顧問有限公司 | 2 | 3 | 2 | 2 | 混凝土破損 | 未維修 | 止震塊修復 | 0.16 | 平方公尺 | S24P24G6G7 |  | 防落設施
[12 empty] | 109 | 2020-05-03 | 定期檢測 | 拓緯工程顧問有限公司 | 2 | 1 | 1 | 1 | 混凝土破損 | 未維修 | 止震塊修復 | 0.04 | 平方公尺 | S24P25G1G2 |  | 防落設施
[12 empty] | 110 | 2020-05-03 | 定期檢測 | 拓緯工程顧問有限公司 | 2 | 2 | 1 | 2 | 混凝土破損 | 未維修 | 止震塊修復 | 0.06 | 平方公尺 | S24P25G3G4 |  | 防落設施
[12 empty] | 111 | 2020-05-03 | 定期檢測 | 拓緯工程顧問有限公司 | 2 | 1 | 1 | 1 | 混凝土破損 | 未維修 | 止震塊修復 | 0.05 | 平方公尺 | S24P25G4G5 |  | 防落設施
[12 empty] | 112 | 2020-05-03 | 定期檢測 | 拓緯工程顧問有限公司 | 2 | 1 | 1 | 1 | 混凝土破損 | 未維修 | 止震塊修復 | 0.04 | 平方公尺 | S29P29G1G2 |  | 防落設施
[12 empty] | 113 | 2020-05-03 | 定期檢測 | 拓緯工程顧問有限公司 | 2 | 1 | 1 | 1 | 混凝土破損 | 未維修 | 止震塊修復 | 0.06 | 平方公尺 | S29P30G3G4 |  | 防落設施
[12 empty] | 114 | 2020-05-03 | 定期檢測 | 拓緯工程顧問有限公司 | 2 | 1 | 1 | 1 | 混凝土破損 | 未維修 | 止震塊修復 | 0.04 | 平方公尺 | S29P30G4G5 |  | 防落設施
[12 empty] | 115 | 2020-05-03 | 定期檢測 | 拓緯工程顧問有限公司 | 2 | 1 | 1 | 1 | 混凝土剝落、破碎、鋼筋、鋼腱或錨碇外露、銹蝕 | 未維修 | 鋼筋除鏽及混凝土修復(<=0.4x0.4x0.05m) | 0.06 |  | S3G2 |  | 主梁
[12 empty] | 116 | 2020-05-03 | 定期檢測 | 拓緯工程顧問有限公司 | 2 | 1 | 1 | 1 | 混凝土剝落、破碎、鋼筋外露、銹蝕 | 未維修 | 混凝土修復，蜂窩及剝落修補，水刀鑿除 | 0.08 | 平方公尺 | S4D4-6_F |  | 橫隔梁
[12 empty] | 117 | 2020-05-03 | 定期檢測 | 拓緯工程顧問有限公司 | 2 | 1 | 1 | 1 | 混凝土剝落、破碎、鋼筋外露、銹蝕 | 未維修 | 混凝土修復，鋼筋銹蝕處理，水刀鑿除 | 3.2 | 平方公尺 | PU13S_F |  | 橋墩／帽梁
[12 empty] | 118 | 2020-05-03 | 定期檢測 | 拓緯工程顧問有限公司 | 2 | 1 | 1 | 1 | 混凝土剝落、破碎、鋼筋外露、銹蝕 | 未維修 | 混凝土修復，鋼筋銹蝕處理，水刀鑿除 | 0.04 | 平方公尺 | PU14S_F |  | 橋墩／帽梁
[12 empty] | 119 | 2020-05-03 | 定期檢測 | 拓緯工程顧問有限公司 | 2 | 1 | 2 | 2 | 混凝土結構裂縫 | 未維修 | 混凝土修復，裂縫W＜0.3mm修補，水刀鑿除 | 20 | 平方公尺 | PU25S_F |  | 橋墩／帽梁
[12 empty] | 120 | 2020-05-03 | 定期檢測 | 拓緯工程顧問有限公司 | 2 | 1 | 1 | 1 | 滲水、白華 | 未維修 | 混凝土修復，白華修補，水刀鑿除 | 0.06 | 平方公尺 | PU26S_F |  | 橋墩／帽梁
[12 empty] | 121 | 2020-05-03 | 定期檢測 | 拓緯工程顧問有限公司 | 2 | 1 | 2 | 2 | 混凝土結構裂縫 | 未維修 | 混凝土修復，裂縫W＜0.3mm修補，水刀鑿除 | 20 | 平方公尺 | PU26S_F |  | 橋墩／帽梁
[12 empty] | 122 | 2020-05-03 | 定期檢測 | 拓緯工程顧問有限公司 | 2 | 1 | 1 | 1 | 混凝土剝落、破碎、鋼筋外露、銹蝕 | 未維修 | 混凝土修復，鋼筋銹蝕處理，水刀鑿除 | 1.2 | 平方公尺 | PU26S_F |  | 橋墩／帽梁
[12 empty] | 123 | 2020-05-03 | 定期檢測 | 拓緯工程顧問有限公司 | 2 | 1 | 2 | 2 | 混凝土結構裂縫 | 未維修 | 混凝土修復，裂縫W＜0.3mm修補，水刀鑿除 | 10 | 平方公尺 | PU37S_F |  | 橋墩／帽梁
[12 empty] | 124 | 2020-05-03 | 定期檢測 | 拓緯工程顧問有限公司 | 2 | 1 | 1 | 1 | 混凝土剝落、破碎、鋼筋外露、銹蝕 | 未維修 | 混凝土修復，鋼筋銹蝕處理，水刀鑿除 | 1 | 平方公尺 | PU37S_F |  | 橋墩／帽梁
[12 empty] | 125 | 2020-05-03 | 定期檢測 | 拓緯工程顧問有限公司 | 2 | 1 | 2 | 2 | 混凝土結構裂縫 | 未維修 | 混凝土修復，裂縫W＜0.3mm修補，水刀鑿除 | 5 | 平方公尺 | PU38S_F |  | 橋墩／帽梁
[12 empty] | 126 | 2020-05-03 | 定期檢測 | 拓緯工程顧問有限公司 | 2 | 1 | 1 | 1 | 混凝土剝落、破碎、鋼筋外露、銹蝕 | 未維修 | 混凝土修復，鋼筋銹蝕處理，水刀鑿除 | 7.2 | 平方公尺 | PU38S_F |  | 橋墩／帽梁
[12 empty] | 127 | 2020-05-03 | 定期檢測 | 拓緯工程顧問有限公司 | 2 | 1 | 1 | 1 | 混凝土破損 | 未維修 | 止震塊修復 | 0.04 | 平方公尺 | S3P4G5G6 |  | 防落設施
[12 empty] | 128 | 2020-05-03 | 定期檢測 | 拓緯工程顧問有限公司 | 2 | 1 | 1 | 1 | 混凝土破損 | 未維修 | 止震塊修復 | 0.08 | 平方公尺 | S4P4G3G4 |  | 防落設施
[12 empty] | 129 | 2020-05-03 | 定期檢測 | 拓緯工程顧問有限公司 | 3 | 3 | 2 | 2 | 混凝土破損 | 未維修 | 止震塊修復 | 0.32 | 平方公尺 | S4P4G4G5 |  | 防落設施
[12 empty] | 130 | 2020-05-03 | 定期檢測 | 拓緯工程顧問有限公司 | 3 | 3 | 2 | 2 | 其他損傷 | 未維修 | 止震塊修復 | 0.32 | 平方公尺 | S4P4G6G7 |  | 防落設施
[12 empty] | 131 | 2020-05-03 | 定期檢測 | 拓緯工程顧問有限公司 | 2 | 3 | 2 | 2 | 混凝土破損 | 未維修 | 止震塊修復 | 0.16 | 平方公尺 | S25P25G6G7 |  | 防落設施
[12 empty] | 132 | 2020-05-03 | 定期檢測 | 拓緯工程顧問有限公司 | 2 | 1 | 1 | 1 | 混凝土破損 | 未維修 | 止震塊修復 | 0.16 | 平方公尺 | S25P26G3G4 |  | 防落設施
[12 empty] | 133 | 2020-05-03 | 定期檢測 | 拓緯工程顧問有限公司 | 2 | 1 | 1 | 1 | 混凝土破損 | 未維修 | 止震塊修復 | 0.16 | 平方公尺 | S25P26G4G5 |  | 防落設施
[12 empty] | 134 | 2020-05-03 | 定期檢測 | 拓緯工程顧問有限公司 | 2 | 2 | 2 | 2 | 其他損傷 | 未維修 | 混凝土修復，蜂窩及剝落修補，水刀鑿除 | 0.2 | 平方公尺 | S15P15G6G7 |  | 防落設施
[12 empty] | 135 | 2020-05-03 | 定期檢測 | 拓緯工程顧問有限公司 | 2 | 1 | 1 | 2 | 混凝土破損 | 未維修 | 止震塊修復 | 0.08 | 平方公尺 | S16P16G4G5 |  | 防落設施
[12 empty] | 136 | 2020-05-03 | 定期檢測 | 拓緯工程顧問有限公司 | 2 | 1 | 1 | 1 | 滲水、白華 | 未維修 | 白華處理 | 0.09 | 平方公尺 | S26 |  | 橋面板
[12 empty] | 137 | 2020-05-03 | 定期檢測 | 拓緯工程顧問有限公司 | 2 | 1 | 1 | 1 | 混凝土剝落、破碎、鋼筋外露、銹蝕 | 未維修 | 混凝土修復 | 0.32 | 平方公尺 | S5D1-3_B |  | 橫隔梁
[12 empty] | 138 | 2020-05-03 | 定期檢測 | 拓緯工程顧問有限公司 | 2 | 1 | 1 | 1 | 混凝土剝落、破碎、鋼筋外露、銹蝕 | 未維修 | 混凝土修復，蜂窩及剝落修補，水刀鑿除 | 0.06 | 平方公尺 | S5D1-6_B |  | 橫隔梁
[12 empty] | 139 | 2020-05-03 | 定期檢測 | 拓緯工程顧問有限公司 | 2 | 1 | 1 | 1 | 混凝土剝落、破碎、鋼筋外露、銹蝕 | 未維修 | 混凝土修復 | 0.2 | 平方公尺 | S8D4-3_F |  | 橫隔梁
[12 empty] | 140 | 2020-05-03 | 定期檢測 | 拓緯工程顧問有限公司 | 2 | 1 | 1 | 1 | 滲水、白華 | 未維修 | 白華處理 | 0.3 | 平方公尺 | S40 |  | 橋面板
[12 empty] | 141 | 2020-05-03 | 定期檢測 | 拓緯工程顧問有限公司 | 3 | 1 | 3 | 3 | 混凝土剝落、破碎、鋼筋外露、銹蝕 | 已維修 | 混凝土修復，鋼筋銹蝕處理，水刀鑿除 | 0.48 | 平方公尺 | S27 | 29258 | 橋面板 | 鋼筋除鏽及混凝土修復(>0.4x0.4x0.05m) |  | 2020-11-25 | 2020-11-25 | 2021-04-29 11:06 | 侯棒如
[12 empty] | 142 | 2020-05-03 | 定期檢測 | 拓緯工程顧問有限公司 | 3 | 1 | 3 | 3 | 混凝土剝落、破碎、鋼筋外露、銹蝕 | 已維修 | 混凝土修復，蜂窩及剝落修補，水刀鑿除 | 0.1 | 平方公尺 | S32 | 29289 | 橋面板 | 鋼筋除鏽及混凝土修復(>0.4*0.4*0.05m) | 4000 | 2020-11-23 | 2020-11-23 | 2021-04-29 11:29 | 侯棒如
[12 empty] | 143 | 2020-05-03 | 定期檢測 | 拓緯工程顧問有限公司 | 2 | 1 | 2 | 2 | 混凝土剝落、破碎、鋼筋外露、銹蝕 | 已維修 | 混凝土修復，蜂窩及剝落修補，水刀鑿除 | 0.08 | 平方公尺 | S39 | 29290 | 橋面板 | 鋼筋除鏽及混凝土修復(>0.4*0.4*0.05m) | 4000 | 2020-11-18 | 2020-11-18 | 2021-04-29 11:29 | 侯棒如
[12 empty] | 144 | 2020-05-03 | 定期檢測 | 拓緯工程顧問有限公司 | 2 | 1 | 2 | 2 | 混凝土剝落、破碎、鋼筋外露、銹蝕 | 已維修 | 混凝土修復，鋼筋銹蝕處理，水刀鑿除 | 0.17 | 平方公尺 | S41 | 29276 | 橋面板 | 鋼筋除鏽及混凝土修復(>0.4x0.4x0.05m) |  | 2020-11-17 | 2020-11-17 | 2021-04-29 11:18 | 侯棒如
[12 empty] | 145 | 2020-05-03 | 定期檢測 | 拓緯工程顧問有限公司 | 4 | 1 | 3 | 3 | 混凝土破損 | 已維修 | 混凝土修復 | 0.2 | 平方公尺 | S16P17G6G7 | 29596 | 防落設施 | 止震塊修復 | 2300 | 2020-11-25 | 2020-11-25 | 2021-05-03 10:53 | 侯棒如
[12 empty] | 146 | 2020-05-03 | 定期檢測 | 拓緯工程顧問有限公司 | 3 | 1 | 2 | 3 | 混凝土破損 | 已維修 | 混凝土修復，蜂窩及剝落修補，水刀鑿除 | 0.09 | 平方公尺 | S37P37G5G6 | 29387 | 防落設施 | 止震塊修復 | 2300 | 2020-11-18 | 2020-11-18 | 2021-04-29 14:10 | 侯棒如 | 2021-04-29 14:21 | 侯棒如
[12 empty] | 147 | 2020-05-03 | 定期檢測 | 拓緯工程顧問有限公司 | 2 | 3 | 2 | 2 | 混凝土破損 | 已維修 | 止震塊修復 | 0.2 | 平方公尺 | S15P15G4G5 | 29386 | 防落設施 | 止震塊修復 | 2300 | 2020-11-25 | 2020-11-25 | 2021-04-29 14:10 | 侯棒如
[12 empty] | 148 | 2020-05-03 | 定期檢測 | 拓緯工程顧問有限公司 | 2 | 1 | 2 | 2 | 混凝土剝落、破碎、鋼筋外露、銹蝕 | 已維修 | 混凝土修復，蜂窩及剝落修補，水刀鑿除 | 0.24 | 平方公尺 | S4 | 29288 | 橋面板 | 鋼筋除鏽及混凝土修復(>0.4*0.4*0.05m) | 4000 | 2020-12-07 | 2020-12-07 | 2021-04-29 11:29 | 侯棒如
[12 empty] | 149 | 2020-05-03 | 定期檢測 | 拓緯工程顧問有限公司 | 2 | 3 | 2 | 2 | 混凝土破損 | 已維修 | 止震塊修復 | 0.16 | 平方公尺 | S10P10G4G5 | 29373 | 防落設施 | 止震塊修復 | 2300 | 2020-11-25 | 2020-11-25 | 2021-04-29 14:01 | 侯棒如
[12 empty] | 150 | 2020-05-03 | 定期檢測 | 拓緯工程顧問有限公司 | 2 | 3 | 2 | 2 | 混凝土破損 | 已維修 | 止震塊修復 | 0.2 | 平方公尺 | S10P10G6G7 | 29383 | 防落設施 | 止震塊修復 | 2300 | 2020-11-25 | 2020-11-25 | 2021-04-29 14:10 | 侯棒如
[12 empty] | 151 | 2020-05-03 | 定期檢測 | 拓緯工程顧問有限公司 | 3 | 3 | 2 | 2 | 混凝土破損 | 已維修 | 止震塊修復 | 0.16 | 平方公尺 | S10P11G1G2 | 29384 | 防落設施 | 止震塊修復 | 2300 | 2020-11-26 | 2020-11-26 | 2021-04-29 14:10 | 侯棒如
[12 empty] | 152 | 2020-05-03 | 定期檢測 | 拓緯工程顧問有限公司 | 2 | 3 | 2 | 2 | 混凝土破損 | 已維修 | 止震塊修復 | 0.2 | 平方公尺 | S15P15G3G4 | 29385 | 防落設施 | 止震塊修復 | 2300 | 2020-11-25 | 2020-11-25 | 2021-04-29 14:10 | 侯棒如
156 | 39761 | 五股交流道連絡道AR-1高架橋(東向) | 國道1號 | 國道 | 1K+698.296M ~1K~994.426M | 高公局北區養護工程分局 | 內湖工務段 | 箱型梁 | 鋼構造 | 98 | 已維修：0 | NO | 檢測日期 | 檢測類別 | 檢測單位 | D | E | R | U | 劣化類型 | 狀態 | 建議維修工法 | 數量 | 單位 | 損壞位置 | 維修紀錄ID | 維修構件 | 維修工法 | 金額 | 開工日期 | 完成日期 | 維修原始紀錄日期 | 維修原始紀錄者 | 維修最後修改日期 | 維修最後修改者
[11 empty] | 未維修：13 | 1 | 2020-05-04 | 定期檢測 | 拓緯工程顧問有限公司 | 2 | 1 | 1 | 1 | 混凝土剝落、破碎、鋼筋外露、銹蝕 | 未維修 | 混凝土修復，蜂窩及剝落修補，水刀鑿除 | 0.05 | 平方公尺 | P25 |  | 橋墩／帽梁
[11 empty] | 全部：13 | 2 | 2020-05-04 | 定期檢測 | 拓緯工程顧問有限公司 | 2 | 2 | 2 | 2 | 混凝土結構裂縫 | 未維修 | 混凝土修復，裂縫W＞0.3mm修補，水刀鑿除 | 24 | 公尺 | P23 |  | 橋墩／帽梁
[12 empty] | 3 | 2020-05-04 | 定期檢測 | 拓緯工程顧問有限公司 | 2 | 1 | 2 | 2 | 混凝土剝落、破碎、鋼筋外露、銹蝕 | 未維修 | 混凝土剝落修補 | 0.48 | 平方公尺 | P21 |  | 橋墩／帽梁
[12 empty] | 4 | 2020-05-04 | 定期檢測 | 拓緯工程顧問有限公司 | 2 | 1 | 1 | 1 | 滲水、白華 | 未維修 | 混凝土修復，白華修補，水刀鑿除 | 0.04 | 平方公尺 | S3 |  | 橋面板
[12 empty] | 5 | 2020-05-04 | 定期檢測 | 拓緯工程顧問有限公司 | 2 | 2 | 2 | 2 | 混凝土結構裂縫 | 未維修 | 混凝土修復，裂縫W＞0.3mm修補，水刀鑿除 | 26 | 公尺 | P20 |  | 橋墩／帽梁
[12 empty] | 6 | 2020-05-04 | 定期檢測 | 拓緯工程顧問有限公司 | 2 | 2 | 2 | 2 | 混凝土結構裂縫 | 未維修 | 混凝土修復，裂縫W＞0.3mm修補，水刀鑿除 | 28 | 公尺 | P19 |  | 橋墩／帽梁
[12 empty] | 7 | 2020-05-04 | 定期檢測 | 拓緯工程顧問有限公司 | 2 | 2 | 2 | 2 | 混凝土結構裂縫 | 未維修 | 混凝土修復，裂縫W＞0.3mm修補，水刀鑿除 | 22 | 公尺 | P24 |  | 橋墩／帽梁
[12 empty] | 8 | 2020-05-04 | 定期檢測 | 拓緯工程顧問有限公司 | 2 | 2 | 2 | 2 | 混凝土結構裂縫 | 未維修 | 混凝土修復，裂縫W＞0.3mm修補，水刀鑿除 | 26 | 公尺 | P22 |  | 橋墩／帽梁
[12 empty] | 9 | 2020-05-04 | 定期檢測 | 拓緯工程顧問有限公司 | 2 | 2 | 2 | 2 | 混凝土結構裂縫 | 未維修 | 混凝土修復，裂縫W＞0.3mm修補，水刀鑿除 | 25 | 公尺 | P25 |  | 橋墩／帽梁
[12 empty] | 10 | 2020-05-04 | 定期檢測 | 拓緯工程顧問有限公司 | 2 | 2 | 2 | 2 | 混凝土結構裂縫 | 未維修 | 混凝土修復，裂縫W＞0.3mm修補，水刀鑿除 | 27 | 公尺 | P21 |  | 橋墩／帽梁
[12 empty] | 11 | 2020-05-04 | 定期檢測 | 拓緯工程顧問有限公司 | 2 | 1 | 1 | 1 | 混凝土剝落 | 未維修 | 混凝土修復 | 0.16 | 平方公尺 | P21 |  | 橋墩／帽梁
[12 empty] | 12 | 2020-05-04 | 定期檢測 | 拓緯工程顧問有限公司 | 2 | 1 | 1 | 1 | 混凝土剝落 | 未維修 | 混凝土修復 | 0.02 | 平方公尺 | P20 |  | 橋墩／帽梁
[12 empty] | 13 | 2020-05-04 | 定期檢測 | 拓緯工程顧問有限公司 | 2 | 1 | 1 | 1 | 其他損傷 | 未維修 | 無收縮水泥砂漿 | 0.66 | 平方公尺 | P23 |  | 橋墩／帽梁
157 | 39762 | 五股交流道連絡道AR-2高架橋(西向) | 國道1號 | 國道 | 1K+988.767M ~2K~283.507M | 高公局北區養護工程分局 | 內湖工務段 | 箱型梁 | 鋼構造 | 98 | 已維修：0 | NO | 檢測日期 | 檢測類別 | 檢測單位 | D | E | R | U | 劣化類型 | 狀態 | 建議維修工法 | 數量 | 單位 | 損壞位置 | 維修紀錄ID | 維修構件 | 維修工法 | 金額 | 開工日期 | 完成日期 | 維修原始紀錄日期 | 維修原始紀錄者 | 維修最後修改日期 | 維修最後修改者
[11 empty] | 未維修：20 | 1 | 2020-05-04 | 定期檢測 | 拓緯工程顧問有限公司 | 2 | 1 | 1 | 1 | 塗裝劣化、生銹或腐蝕 | 未維修 | 防蝕塗裝，水刀處理+油漆塗裝 | 4 | 平方公尺 | S3 |  | 橫隔梁
[11 empty] | 全部：20 | 2 | 2020-05-04 | 定期檢測 | 拓緯工程顧問有限公司 | 2 | 1 | 1 | 1 | 塗裝劣化、生銹或腐蝕 | 未維修 | 防蝕塗裝，水刀處理+油漆塗裝 | 0.6 | 平方公尺 | S1G1 |  | 主梁
[12 empty] | 3 | 2020-05-04 | 定期檢測 | 拓緯工程顧問有限公司 | 2 | 1 | 1 | 1 | 塗裝劣化、生銹或腐蝕 | 未維修 | 防蝕塗裝，水刀處理+油漆塗裝 | 0.25 | 平方公尺 | S2G1 |  | 主梁
[12 empty] | 4 | 2020-05-04 | 定期檢測 | 拓緯工程顧問有限公司 | 2 | 1 | 1 | 1 | 塗裝劣化、生銹或腐蝕 | 未維修 | 防蝕塗裝，水刀處理+油漆塗裝 | 4 | 平方公尺 | S1D2,D3,D4 |  | 橫隔梁
[12 empty] | 5 | 2020-05-04 | 定期檢測 | 拓緯工程顧問有限公司 | 2 | 1 | 1 | 1 | 塗裝劣化、生銹或腐蝕 | 未維修 | 防蝕塗裝，水刀處理+油漆塗裝 | 0.3 | 平方公尺 | S3G2 |  | 主梁
[12 empty] | 6 | 2020-05-04 | 定期檢測 | 拓緯工程顧問有限公司 | 2 | 3 | 2 | 2 | 混凝土結構裂縫 | 未維修 | 混凝土修復，裂縫W＞0.3mm修補，水刀鑿除 | 30 | 公尺 | P22L |  | 橋墩／帽梁
[12 empty] | 7 | 2020-05-04 | 定期檢測 | 拓緯工程顧問有限公司 | 2 | 2 | 2 | 2 | 混凝土結構裂縫 | 未維修 | 混凝土修復，裂縫W＞0.3mm修補，水刀鑿除 | 15 | 公尺 | P20L |  | 橋墩／帽梁
[12 empty] | 8 | 2020-05-04 | 定期檢測 | 拓緯工程顧問有限公司 | 2 | 1 | 1 | 1 | 塗裝劣化、生銹或腐蝕 | 未維修 | 防蝕塗裝，水刀處理+油漆塗裝 | 2 | 平方公尺 | S7 |  | 橫隔梁
[12 empty] | 9 | 2020-05-04 | 定期檢測 | 拓緯工程顧問有限公司 | 2 | 1 | 1 | 1 | 塗裝劣化、生銹或腐蝕 | 未維修 | 防蝕塗裝，水刀處理+油漆塗裝 | 0.15 | 平方公尺 | S2G3 |  | 主梁
[12 empty] | 10 | 2020-05-04 | 定期檢測 | 拓緯工程顧問有限公司 | 2 | 1 | 1 | 1 | 塗裝劣化、生銹或腐蝕 | 未維修 | 防蝕塗裝，水刀處理+油漆塗裝 | 6 | 平方公尺 | S2 |  | 橫隔梁
[12 empty] | 11 | 2020-05-04 | 定期檢測 | 拓緯工程顧問有限公司 | 2 | 3 | 2 | 2 | 混凝土結構裂縫 | 未維修 | 混凝土修復，裂縫W＞0.3mm修補，水刀鑿除 | 30 | 公尺 | P23L |  | 橋墩／帽梁
[12 empty] | 12 | 2020-05-04 | 定期檢測 | 拓緯工程顧問有限公司 | 2 | 1 | 1 | 1 | 混凝土剝落、破碎、鋼筋外露、銹蝕 | 未維修 | 混凝土修復，蜂窩及剝落修補，水刀鑿除 | 0.03 | 平方公尺 | P23L |  | 橋墩／帽梁
[12 empty] | 13 | 2020-05-04 | 定期檢測 | 拓緯工程顧問有限公司 | 2 | 2 | 2 | 2 | 混凝土結構裂縫 | 未維修 | 混凝土修復，裂縫W＞0.3mm修補，水刀鑿除 | 25 | 公尺 | P24L |  | 橋墩／帽梁
[12 empty] | 14 | 2020-05-04 | 定期檢測 | 拓緯工程顧問有限公司 | 2 | 1 | 1 | 1 | 塗裝劣化、生銹或腐蝕 | 未維修 | 防蝕塗裝，水刀處理+油漆塗裝 | 0.3 | 平方公尺 | S2G2 |  | 主梁
[12 empty] | 15 | 2020-05-04 | 定期檢測 | 拓緯工程顧問有限公司 | 2 | 1 | 1 | 1 | 塗裝劣化、生銹或腐蝕 | 未維修 | 防蝕塗裝，水刀處理+油漆塗裝 | 0.6 | 平方公尺 | S3G1 |  | 主梁
[12 empty] | 16 | 2020-05-04 | 定期檢測 | 拓緯工程顧問有限公司 | 3 | 3 | 2 | 2 | 混凝土結構裂縫 | 未維修 | 混凝土修復，裂縫W＞0.3mm修補，水刀鑿除 | 30 | 公尺 | P21L |  | 橋墩／帽梁
[12 empty] | 17 | 2020-05-04 | 定期檢測 | 拓緯工程顧問有限公司 | 2 | 1 | 1 | 1 | 塗裝劣化、生銹或腐蝕 | 未維修 | 防蝕塗裝，水刀處理+油漆塗裝 | 0.8 | 平方公尺 | S6D1,D2 |  | 橫隔梁
[12 empty] | 18 | 2020-05-04 | 定期檢測 | 拓緯工程顧問有限公司 | 2 | 3 | 2 | 2 | 混凝土結構裂縫 | 未維修 | 混凝土修復，裂縫W＞0.3mm修補，水刀鑿除 | 30 | 公尺 | P19L |  | 橋墩／帽梁
[12 empty] | 19 | 2020-05-04 | 定期檢測 | 拓緯工程顧問有限公司 | 2 | 1 | 1 | 1 | 塗裝劣化、生銹或腐蝕 | 未維修 | 防蝕塗裝，水刀處理+油漆塗裝 | 0.25 | 平方公尺 | S1G3 |  | 主梁
[12 empty] | 20 | 2020-05-04 | 定期檢測 | 拓緯工程顧問有限公司 | 2 | 2 | 2 | 2 | 混凝土結構裂縫 | 未維修 | 混凝土修復，裂縫W＞0.3mm修補，水刀鑿除 | 25 | 公尺 | P25L |  | 橋墩／帽梁
158 | 39763 | 五股交流道連絡道匝道11入口高架橋 | 國道1號 | 國道 | 1K+537.941M ~1K~698.301M | 高公局北區養護工程分局 | 內湖工務段 | 箱型梁 | 鋼構造 | 98 | 已維修：0 | NO | 檢測日期 | 檢測類別 | 檢測單位 | D | E | R | U | 劣化類型 | 狀態 | 建議維修工法 | 數量 | 單位 | 損壞位置 | 維修紀錄ID | 維修構件 | 維修工法 | 金額 | 開工日期 | 完成日期 | 維修原始紀錄日期 | 維修原始紀錄者 | 維修最後修改日期 | 維修最後修改者
[11 empty] | 未維修：13 | 1 | 2020-05-04 | 定期檢測 | 拓緯工程顧問有限公司 | 2 | 1 | 1 | 1 | 混凝土剝落、破碎、鋼筋外露、銹蝕 | 未維修 | 混凝土修復，鋼筋銹蝕處理，水刀鑿除 | 0.02 | 平方公尺 | P18 |  | 橋墩／帽梁
[11 empty] | 全部：13 | 2 | 2020-05-04 | 定期檢測 | 拓緯工程顧問有限公司 | 2 | 1 | 1 | 1 | 滲水、白華 | 未維修 | 混凝土修復，白華修補，水刀鑿除 | 0.08 | 平方公尺 | P17 |  | 橋墩／帽梁
[12 empty] | 3 | 2020-05-04 | 定期檢測 | 拓緯工程顧問有限公司 | 2 | 1 | 1 | 1 | 滲水、白華 | 未維修 | 混凝土修復，白華修補，水刀鑿除 | 0.11 | 平方公尺 | S16 |  | 橋面板
[12 empty] | 4 | 2020-05-04 | 定期檢測 | 拓緯工程顧問有限公司 | 3 | 2 | 2 | 2 | 混凝土結構裂縫 | 未維修 | 混凝土修復，裂縫W＞0.3mm修補，水刀鑿除 | 14 | 公尺 | P15 |  | 橋墩／帽梁
[12 empty] | 5 | 2020-05-04 | 定期檢測 | 拓緯工程顧問有限公司 | 3 | 2 | 2 | 2 | 混凝土結構裂縫 | 未維修 | 混凝土修復，裂縫W＞0.3mm修補，水刀鑿除 | 29 | 公尺 | P18 |  | 橋墩／帽梁
[12 empty] | 6 | 2020-05-04 | 定期檢測 | 拓緯工程顧問有限公司 | 2 | 1 | 2 | 2 | 混凝土結構裂縫 | 未維修 | 混凝土修復，裂縫W＞0.3mm修補，水刀鑿除 | 6 | 公尺 | P17 |  | 橋墩／帽梁
[12 empty] | 7 | 2020-05-04 | 定期檢測 | 拓緯工程顧問有限公司 | 2 | 2 | 2 | 2 | 混凝土結構裂縫 | 未維修 | 混凝土修復，裂縫W＞0.3mm修補，水刀鑿除 | 11 | 公尺 | P16 |  | 橋墩／帽梁
[12 empty] | 8 | 2020-05-04 | 定期檢測 | 拓緯工程顧問有限公司 | 2 | 1 | 1 | 1 | 滲水、白華 | 未維修 | 混凝土修復，白華修補，水刀鑿除 | 0.13 | 平方公尺 | S15 |  | 橋面板
[12 empty] | 9 | 2020-05-04 | 定期檢測 | 拓緯工程顧問有限公司 | 2 | 1 | 1 | 1 | 滲水、白華 | 未維修 | 混凝土修復，白華修補，水刀鑿除 | 0.03 | 平方公尺 | S17 |  | 橋面板
[12 empty] | 10 | 2020-05-04 | 定期檢測 | 拓緯工程顧問有限公司 | 2 | 1 | 1 | 1 | 滲水、白華 | 未維修 | 混凝土修復，白華修補，水刀鑿除 | 0.02 | 平方公尺 | S14 |  | 橋面板
[12 empty] | 11 | 2020-05-04 | 定期檢測 | 拓緯工程顧問有限公司 | 3 | 2 | 2 | 2 | 混凝土結構裂縫 | 未維修 | 混凝土修復，裂縫W＞0.3mm修補，水刀鑿除 | 16 | 公尺 | P14 |  | 橋墩／帽梁
[12 empty] | 12 | 2020-05-04 | 定期檢測 | 拓緯工程顧問有限公司 | 2 | 4 | 1 | 2 | 伸縮縫間雜物堆積 | 未維修 | 空氣壓縮機伸縮縫清除 | 7.5 | 公尺 | P1 |  | 伸縮縫
[12 empty] | 13 | 2020-05-04 | 定期檢測 | 拓緯工程顧問有限公司 | 2 | 4 | 1 | 2 | 伸縮縫間雜物堆積 | 未維修 | 空氣壓縮機伸縮縫清除 | 7.5 | 公尺 | P5 |  | 伸縮縫
159 | 39764 | 五股交流道連絡道匝道12出口高架橋 | 國道1號 | 國道 | 2K+283.508M ~2K~443.148M | 高公局北區養護工程分局 | 內湖工務段 | 箱型梁 | 鋼構造 | 98 | 已維修：0 | NO | 檢測日期 | 檢測類別 | 檢測單位 | D | E | R | U | 劣化類型 | 狀態 | 建議維修工法 | 數量 | 單位 | 損壞位置 | 維修紀錄ID | 維修構件 | 維修工法 | 金額 | 開工日期 | 完成日期 | 維修原始紀錄日期 | 維修原始紀錄者 | 維修最後修改日期 | 維修最後修改者
[11 empty] | 未維修：7 | 1 | 2020-05-04 | 定期檢測 | 拓緯工程顧問有限公司 | 2 | 1 | 1 | 1 | 滲水、白華 | 未維修 | 混凝土修復，白華修補，水刀鑿除 | 0.16 | 平方公尺 | S14 |  | 橋面板
[11 empty] | 全部：7 | 2 | 2020-05-04 | 定期檢測 | 拓緯工程顧問有限公司 | 2 | 1 | 1 | 1 | 滲水、白華 | 未維修 | 混凝土修復，白華修補，水刀鑿除 | 0.36 | 平方公尺 | S15 |  | 橋面板
[12 empty] | 3 | 2020-05-04 | 定期檢測 | 拓緯工程顧問有限公司 | 2 | 1 | 1 | 1 | 滲水、白華 | 未維修 | 混凝土修復，白華修補，水刀鑿除 | 0.09 | 平方公尺 | S17 |  | 橋面板
[12 empty] | 4 | 2020-05-04 | 定期檢測 | 拓緯工程顧問有限公司 | 2 | 3 | 2 | 2 | 混凝土結構裂縫 | 未維修 | 混凝土修復，裂縫W＞0.3mm修補，水刀鑿除 | 25 | 公尺 | P14L |  | 橋墩／帽梁
[12 empty] | 5 | 2020-05-04 | 定期檢測 | 拓緯工程顧問有限公司 | 2 | 1 | 2 | 2 | 混凝土結構裂縫 | 未維修 | 混凝土修復，裂縫W＞0.3mm修補，水刀鑿除 | 10 | 公尺 | P15L |  | 橋墩／帽梁
[12 empty] | 6 | 2020-05-04 | 定期檢測 | 拓緯工程顧問有限公司 | 2 | 2 | 2 | 2 | 混凝土結構裂縫 | 未維修 | 混凝土修復，裂縫W＞0.3mm修補，水刀鑿除 | 25 | 公尺 | P18L |  | 橋墩／帽梁
[12 empty] | 7 | 2020-05-04 | 定期檢測 | 拓緯工程顧問有限公司 | 2 | 1 | 1 | 1 | 滲水、白華 | 未維修 | 混凝土修復，白華修補，水刀鑿除 | 0.48 | 平方公尺 | S16 |  | 橋面板
160 | 39765 | 五股交流道連絡道匝道11入口引道橋 | 國道1號 | 國道 | 1K+445.347M ~1K~537.937M | 高公局北區養護工程分局 | 內湖工務段 | T型梁 | 鋼筋混凝土 | 98 | 已維修：0 | NO | 檢測日期 | 檢測類別 | 檢測單位 | D | E | R | U | 劣化類型 | 狀態 | 建議維修工法 | 數量 | 單位 | 損壞位置 | 維修紀錄ID | 維修構件 | 維修工法 | 金額 | 開工日期 | 完成日期 | 維修原始紀錄日期 | 維修原始紀錄者 | 維修最後修改日期 | 維修最後修改者
[11 empty] | 未維修：3 | 1 | 2020-05-04 | 定期檢測 | 拓緯工程顧問有限公司 | 2 | 4 | 1 | 2 | 伸縮縫間雜物堆積 | 未維修 | 空氣壓縮機伸縮縫清除 | 7.5 | 公尺 | P4 |  | 伸縮縫
[11 empty] | 全部：3 | 2 | 2020-05-04 | 定期檢測 | 拓緯工程顧問有限公司 | 2 | 1 | 1 | 1 | 混凝土剝落、鋼筋外露、銹蝕 | 未維修 | 混凝土修復，鋼筋銹蝕處理，水刀鑿除 | 0.01 | 平方公尺 | S9G1 |  | 主梁
[12 empty] | 3 | 2020-05-04 | 定期檢測 | 拓緯工程顧問有限公司 | 2 | 1 | 2 | 2 | 混凝土結構裂縫 | 未維修 | 混凝土修復，裂縫W＞0.3mm修補，水刀鑿除 | 3 | 公尺 | P8 |  | 橋墩／帽梁
161 | 39766 | 五股交流道連絡道匝道12出口引道橋 | 國道1號 | 國道 | 2K+443.155M ~2K~535.565M | 高公局北區養護工程分局 | 內湖工務段 | T型梁 | 鋼筋混凝土 | 98 | 已維修：0 | NO | 檢測日期 | 檢測類別 | 檢測單位 | D | E | R | U | 劣化類型 | 狀態 | 建議維修工法 | 數量 | 單位 | 損壞位置 | 維修紀錄ID | 維修構件 | 維修工法 | 金額 | 開工日期 | 完成日期 | 維修原始紀錄日期 | 維修原始紀錄者 | 維修最後修改日期 | 維修最後修改者
[11 empty] | 未維修：3 | 1 | 2020-05-04 | 定期檢測 | 拓緯工程顧問有限公司 | 2 | 1 | 2 | 2 | 混凝土結構裂縫 | 未維修 | 混凝土修復，裂縫W＞0.3mm修補，水刀鑿除 | 4 | 公尺 | PB9 |  | 橋墩／帽梁
[11 empty] | 全部：3 | 2 | 2020-05-04 | 定期檢測 | 拓緯工程顧問有限公司 | 2 | 2 | 2 | 2 | 混凝土結構裂縫 | 未維修 | 混凝土修復，裂縫W＞0.3mm修補，水刀鑿除 | 10 | 公尺 | PB10 |  | 橋墩／帽梁
[12 empty] | 3 | 2020-05-04 | 定期檢測 | 拓緯工程顧問有限公司 | 2 | 1 | 2 | 2 | 混凝土結構裂縫 | 未維修 | 混凝土修復，裂縫W＞0.3mm修補，水刀鑿除 | 7 | 公尺 | S3 |  | 主梁
162 | 34861 | 安坑交流道連絡道跨越橋 | 國道3號 | 國道 | 0K+637.4M ~0K~763.6M | 高公局北區養護工程分局 | 木柵工務段 | 箱型梁 | 預力混凝土 | 86 | 已維修：0 | NO | 檢測日期 | 檢測類別 | 檢測單位 | D | E | R | U | 劣化類型 | 狀態 | 建議維修工法 | 數量 | 單位 | 損壞位置 | 維修紀錄ID | 維修構件 | 維修工法 | 金額 | 開工日期 | 完成日期 | 維修原始紀錄日期 | 維修原始紀錄者 | 維修最後修改日期 | 維修最後修改者
[11 empty] | 未維修：16 | 1 | 2020-07-17 | 定期檢測 | 鹿島工程 | 2 | 2 | 2 | 2 | 混凝土裂縫 | 未維修 | 修補寬度大於0.3mm的裂縫 | 1 | 公尺 |  |  | 橋台
[11 empty] | 全部：16 | 2 | 2020-07-17 | 定期檢測 | 鹿島工程 | 2 | 2 | 2 | 2 | 其他損傷 | 未維修 | 橋台雜物及破碎混凝土塊處理 | 1 | 處 | 橋台右側 |  | 橋台
[12 empty] | 3 | 2020-07-17 | 定期檢測 | 鹿島工程 | 2 | 2 | 2 | 2 | 混凝土剝落 | 未維修 | 混凝土修復(<=0.4*0.4*0.05m) | 1 | 處 | 左側 |  | 主梁
[12 empty] | 4 | 2020-07-17 | 定期檢測 | 鹿島工程 | 2 | 2 | 2 | 2 | 滲水、白華 | 未維修 | 白華處理(處) | 1 | 處 |  |  | 主梁
[12 empty] | 5 | 2020-07-17 | 定期檢測 | 鹿島工程 | 2 | 2 | 2 | 2 | 混凝土空洞(或蜂窩) | 未維修 | 表面蜂窩修補 | 1 | 平方公尺 | 橋墩正面 |  | 橋墩／帽梁
[12 empty] | 6 | 2020-07-17 | 定期檢測 | 鹿島工程 | 2 | 2 | 2 | 2 | 混凝土剝落 | 未維修 | 混凝土修復(<=0.4*0.4*0.05m) | 2 | 處 | 帽樑底部 |  | 橋墩／帽梁
[12 empty] | 7 | 2020-07-17 | 定期檢測 | 鹿島工程 | 2 | 2 | 2 | 2 | 滲水、白華 | 未維修 | 白華處理(處) | 2 | 處 |  |  | 橋台
[12 empty] | 8 | 2020-07-17 | 定期檢測 | 鹿島工程 | 2 | 2 | 2 | 2 | 鋼筋外露、銹蝕 | 未維修 | 鋼筋除鏽及混凝土修復(>0.4*0.4*0.05m) | 1 | 平方公尺 |  |  | 引道路堤護欄
[12 empty] | 9 | 2020-07-17 | 定期檢測 | 鹿島工程 | 2 | 2 | 2 | 2 | 混凝土裂縫 | 未維修 | 修補寬度大於0.3mm的裂縫 | 3 | 公尺 | 右側 |  | 橋台
[12 empty] | 10 | 2020-07-17 | 定期檢測 | 鹿島工程 | 2 | 2 | 2 | 1 | 其他損傷 | 未維修 | 橋台雜物及破碎混凝土塊處理 | 1 | 處 | 右側 |  | 橋台
[12 empty] | 11 | 2020-07-17 | 定期檢測 | 鹿島工程 | 2 | 2 | 2 | 2 | 混凝土裂縫 | 未維修 | 修補寬度大於0.3mm的裂縫 | 2 | 公尺 |  |  | 橋台
[12 empty] | 12 | 2020-07-17 | 定期檢測 | 鹿島工程 | 2 | 2 | 2 | 2 | 混凝土裂縫 | 未維修 | 修補寬度大於0.3mm的裂縫 | 3 | 公尺 | 右側 |  | 橋墩／帽梁
[12 empty] | 13 | 2020-07-17 | 定期檢測 | 鹿島工程 | 2 | 2 | 2 | 2 | 混凝土裂縫 | 未維修 | 修補寬度大於0.3mm的裂縫 | 4 | 公尺 | 左側 |  | 橋墩／帽梁
[12 empty] | 14 | 2020-07-17 | 定期檢測 | 鹿島工程 | 2 | 2 | 2 | 2 | 滲水、白華 | 未維修 | 白華處理(處) | 2 | 處 | 背面 |  | 橋墩／帽梁
[12 empty] | 15 | 2020-07-17 | 定期檢測 | 鹿島工程 | 2 | 2 | 2 | 2 | 排水設施損傷 | 未維修 | 修復受損的排水管 | 1 | 公尺 | P2橋墩上方排水管 |  | 橋梁排水設施
[12 empty] | 16 | 2020-07-17 | 定期檢測 | 鹿島工程 | 2 | 2 | 2 | 2 | 鋼筋、鋼腱或錨碇部位外露、銹蝕 | 未維修 | 鋼筋除鏽及混凝土修復(<=0.4*0.4*0.05m) | 4 | 處 | 背面 |  | 橋墩／帽梁
163 | 34862 | 安坑交流道匝道5跨越橋 | 國道3號 | 國道 | 0K+490.075M ~0K~647.925M | 高公局北區養護工程分局 | 木柵工務段 | 箱型梁 | 預力混凝土 | 86 | 已維修：0 | NO | 檢測日期 | 檢測類別 | 檢測單位 | D | E | R | U | 劣化類型 | 狀態 | 建議維修工法 | 數量 | 單位 | 損壞位置 | 維修紀錄ID | 維修構件 | 維修工法 | 金額 | 開工日期 | 完成日期 | 維修原始紀錄日期 | 維修原始紀錄者 | 維修最後修改日期 | 維修最後修改者
[11 empty] | 未維修：9 | 1 | 2020-07-17 | 定期檢測 | 鹿島工程 | 2 | 2 | 2 | 2 | 混凝土剝落 | 未維修 | 混凝土修復(<=0.4*0.4*0.05m) | 3 | 處 | 大樑底部 |  | 主梁
[11 empty] | 全部：9 | 2 | 2020-07-17 | 定期檢測 | 鹿島工程 | 2 | 2 | 2 | 2 | 排水設施損傷 | 未維修 | 修復受損的排水管 | 1 | 公尺 | S3左側排水管 |  | 橋梁排水設施
[12 empty] | 3 | 2020-07-17 | 定期檢測 | 鹿島工程 | 2 | 2 | 2 | 2 | 滲水、白華 | 未維修 | 白華處理(處) | 1 | 處 |  |  | 橋台
[12 empty] | 4 | 2020-07-17 | 定期檢測 | 鹿島工程 | 2 | 2 | 2 | 2 | 滑動或沉陷 | 未維修 | 串方塊護坡修復 | 1 | 平方公尺 |  |  | 引道路堤保護措施
[12 empty] | 5 | 2020-07-17 | 定期檢測 | 鹿島工程 | 2 | 2 | 2 | 2 | 其他損傷 | 未維修 | 橋台雜物及破碎混凝土塊處理 | 1 | 處 | 右側面 |  | 橋台
[12 empty] | 6 | 2020-07-17 | 定期檢測 | 鹿島工程 | 2 | 2 | 2 | 2 | 鋼筋外露、銹蝕 | 未維修 | 鋼筋除鏽及混凝土修復(<=0.4*0.4*0.05m) | 6 | 處 | 橋台正面 |  | 橋台
[12 empty] | 7 | 2020-07-17 | 定期檢測 | 鹿島工程 | 2 | 2 | 2 | 2 | 排水設施阻塞 | 未維修 | 修復受損的排水管 | 1 | 公尺 | S2右側排水管 |  | 橋梁排水設施
[12 empty] | 8 | 2020-07-17 | 定期檢測 | 鹿島工程 | 2 | 2 | 2 | 2 | 混凝土剝落 | 未維修 | 混凝土修復(<=0.4*0.4*0.05m) | 3 | 處 |  |  | 主梁
[12 empty] | 9 | 2020-07-17 | 定期檢測 | 鹿島工程 | 2 | 2 | 2 | 2 | 混凝土裂縫 | 未維修 | 修補寬度大於0.3mm的裂縫 | 3 | 公尺 |  |  | 橋墩／帽梁
164 | 34863 | 31K+100 安坑橋 | 國道3號 | 國道 | 0K+164.6M ~0K~565M | 高公局北區養護工程分局 | 木柵工務段 | 箱型梁 | 預力混凝土 | 84 | 已維修：0 | NO | 檢測日期 | 檢測類別 | 檢測單位 | D | E | R | U | 劣化類型 | 狀態 | 建議維修工法 | 數量 | 單位 | 損壞位置 | 維修紀錄ID | 維修構件 | 維修工法 | 金額 | 開工日期 | 完成日期 | 維修原始紀錄日期 | 維修原始紀錄者 | 維修最後修改日期 | 維修最後修改者
[11 empty] | 未維修：16 | 1 | 2020-07-22 | 定期檢測 | 鹿島工程 | 2 | 2 | 2 | 2 | 鋼筋、鋼腱或錨碇部位外露、銹蝕 | 未維修 | 鋼筋除鏽及混凝土修復(<=0.4*0.4*0.05m) | 1 | 處 | 底部 |  | 主梁
[11 empty] | 全部：16 | 2 | 2020-07-22 | 定期檢測 | 鹿島工程 | 2 | 2 | 2 | 2 | 混凝土裂縫 | 未維修 | 修補寬度大於0.3mm的裂縫 | 1 | 公尺 |  |  | 橋墩／帽梁
[12 empty] | 3 | 2020-07-22 | 定期檢測 | 鹿島工程 | 2 | 2 | 2 | 2 | 混凝土裂縫 | 未維修 | >0.3mm混凝土裂縫修補 | 2 | 公尺 | 底部 |  | 主梁
[12 empty] | 4 | 2020-07-22 | 定期檢測 | 鹿島工程 | 2 | 2 | 2 | 2 | 混凝土剝落 | 未維修 | 混凝土修復(>0.4*0.4*0.05m) | 1 | 平方公尺 |  |  | 橋面板
[12 empty] | 5 | 2020-07-22 | 定期檢測 | 鹿島工程 | 2 | 2 | 2 | 2 | 滲水、白華 | 未維修 | 白華處理(處) | 1 | 處 |  |  | 橋墩／帽梁
[12 empty] | 6 | 2020-07-22 | 定期檢測 | 鹿島工程 | 2 | 2 | 2 | 2 | 滲水、白華 | 未維修 | 白華處理(處) | 4 | 處 | 大樑底部 |  | 主梁
[12 empty] | 7 | 2020-07-22 | 定期檢測 | 鹿島工程 | 2 | 2 | 2 | 2 | 混凝土裂縫 | 未維修 | >0.3mm混凝土裂縫修補 | 2 | 公尺 | 大樑底部 |  | 主梁
[12 empty] | 8 | 2020-07-22 | 定期檢測 | 鹿島工程 | 2 | 2 | 2 | 2 | 混凝土裂縫 | 未維修 | >0.3mm混凝土裂縫修補 | 3 | 公尺 |  |  | 橋面板
[12 empty] | 9 | 2020-07-22 | 定期檢測 | 鹿島工程 | 2 | 2 | 2 | 2 | 伸縮縫間雜物堆積 | 未維修 | 伸縮縫清理 | 4 | 公尺 |  |  | 伸縮縫
[12 empty] | 10 | 2020-07-22 | 定期檢測 | 鹿島工程 | 2 | 2 | 2 | 2 | 鋼筋外露、銹蝕 | 未維修 | 混凝土剝落鋼筋鏽蝕修復 | 10 | 處 | S6右側護欄 |  | 橋護欄
[12 empty] | 11 | 2020-07-22 | 定期檢測 | 鹿島工程 | 2 | 2 | 2 | 2 | 混凝土裂縫 | 未維修 | 修補寬度大於0.3mm的裂縫 | 4 | 公尺 |  |  | 橋台
[12 empty] | 12 | 2020-07-22 | 定期檢測 | 鹿島工程 | 2 | 2 | 2 | 2 | 混凝土剝落 | 未維修 | 混凝土修復(<=0.4*0.4*0.05m) | 1 | 處 | 橋墩底部 |  | 橋墩／帽梁
[12 empty] | 13 | 2020-07-22 | 定期檢測 | 鹿島工程 | 2 | 2 | 2 | 2 | 滲水、白華 | 未維修 | 白華處理(處) | 3 | 處 | 底部 |  | 橋面板
[12 empty] | 14 | 2020-07-22 | 定期檢測 | 鹿島工程 | 2 | 1 | 1 | 1 | 滲水、白華 | 未維修 | 白華處理(處) | 1 | 處 | 底部 |  | 主梁
[12 empty] | 15 | 2020-07-22 | 定期檢測 | 鹿島工程 | 2 | 1 | 2 | 2 | 其他損傷 | 未維修 | >0.3mm混凝土裂縫修補 | 0.1 | 公尺 | 正面 |  | 支承／支承墊／阻尼裝置
[12 empty] | 16 | 2020-07-22 | 定期檢測 | 鹿島工程 | 2 | 1 | 1 | 1 | 滲水、白華 | 未維修 | 白華處理(處) | 1 | 處 | 底部 |  | 主梁
165 | 34870 | 安坑橋A5匝道 | 國道3號 | 國道 | 0K+164.5M ~0K~228M | 高公局北區養護工程分局 | 木柵工務段 | 箱型梁 | 預力混凝土 | 84 | 已維修：0 | NO | 檢測日期 | 檢測類別 | 檢測單位 | D | E | R | U | 劣化類型 | 狀態 | 建議維修工法 | 數量 | 單位 | 損壞位置 | 維修紀錄ID | 維修構件 | 維修工法 | 金額 | 開工日期 | 完成日期 | 維修原始紀錄日期 | 維修原始紀錄者 | 維修最後修改日期 | 維修最後修改者
[11 empty] | 未維修：6 | 1 | 2020-07-20 | 定期檢測 | 鹿島工程 | 2 | 2 | 2 | 2 | 保護設施遭破壞、移動或遺失 | 未維修 | 清除植生或雜物 | 1 | 平方公尺 |  |  | 引道路堤保護措施
[11 empty] | 全部：6 | 2 | 2020-07-20 | 定期檢測 | 鹿島工程 | 2 | 2 | 2 | 2 | 排水設施損傷 | 未維修 | 修復受損的排水管 | 1 | 公尺 | A1排水管 |  | 橋梁排水設施
[12 empty] | 3 | 2020-07-20 | 定期檢測 | 鹿島工程 | 2 | 2 | 2 | 2 | 混凝土裂縫 | 未維修 | 修補寬度大於0.3mm的裂縫 | 3 | 公尺 | 橋台正面 |  | 橋台
[12 empty] | 4 | 2020-07-20 | 定期檢測 | 鹿島工程 | 2 | 2 | 2 | 2 | 滲水、白華 | 未維修 | 白華處理(處) | 2 | 處 | 右側面 |  | 橋台
[12 empty] | 5 | 2020-07-20 | 定期檢測 | 鹿島工程 | 2 | 2 | 2 | 2 | 排水孔阻塞 | 未維修 | 清理排水孔 | 2 | 式 |  |  | 橋台
[12 empty] | 6 | 2020-07-20 | 定期檢測 | 鹿島工程 | 2 | 2 | 2 | 2 | 混凝土空洞(或蜂窩) | 未維修 | 表面蜂窩修補 | 2 | 平方公尺 |  |  | 主梁
166 | 34874 | 四分里坑高架橋N | 國道3號 | 國道 | 17K+344M ~17K~659.1M | 高公局北區養護工程分局 | 木柵工務段 | I型梁 | 預力混凝土 | 84 | 已維修：2 | NO | 檢測日期 | 檢測類別 | 檢測單位 | D | E | R | U | 劣化類型 | 狀態 | 建議維修工法 | 數量 | 單位 | 損壞位置 | 維修紀錄ID | 維修構件 | 維修工法 | 金額 | 開工日期 | 完成日期 | 維修原始紀錄日期 | 維修原始紀錄者 | 維修最後修改日期 | 維修最後修改者
[11 empty] | 未維修：46 | 1 | 2020-06-22 | 定期檢測 | 鹿島工程 | 2 | 2 | 2 | 2 | 鋼筋、鋼腱或錨碇部位外露、銹蝕 | 未維修 | 鋼筋除鏽及混凝土修復(<=0.4*0.4*0.05m) | 4 | 處 | 大樑底部 |  | 主梁
[11 empty] | 全部：48 | 2 | 2020-06-22 | 定期檢測 | 鹿島工程 | 2 | 2 | 2 | 2 | 鋼筋、鋼腱或錨碇部位外露、銹蝕 | 未維修 | 鋼筋除鏽及混凝土修復(<=0.4*0.4*0.05m) | 1 | 處 | 右側帽樑底部 |  | 橋墩／帽梁
[12 empty] | 3 | 2020-06-22 | 定期檢測 | 鹿島工程 | 2 | 2 | 2 | 2 | 其他損傷 | 未維修 | 橋台雜物及破碎混凝土塊處理 | 2 | 處 | 橋台正面 |  | 橋台
[12 empty] | 4 | 2020-06-22 | 定期檢測 | 鹿島工程 | 2 | 2 | 2 | 2 | 滲水、白華 | 未維修 | 白華處理(處) | 3 | 處 | 右側 |  | 主梁
[12 empty] | 5 | 2020-06-22 | 定期檢測 | 鹿島工程 | 2 | 2 | 2 | 2 | 伸縮縫間雜物堆積 | 未維修 | 伸縮縫清理 | 4 | 公尺 |  |  | 伸縮縫
[12 empty] | 6 | 2020-06-22 | 定期檢測 | 鹿島工程 | 2 | 2 | 2 | 2 | 混凝土剝落 | 未維修 | 混凝土修復(<=0.4*0.4*0.05m) | 2 | 處 | 左側帽樑底部 |  | 橋墩／帽梁
[12 empty] | 7 | 2020-06-22 | 定期檢測 | 鹿島工程 | 2 | 2 | 2 | 2 | 鋼筋、鋼腱或錨碇部位外露、銹蝕 | 未維修 | 鋼筋除鏽及混凝土修復(<=0.4*0.4*0.05m) | 1 | 處 | S2G3右側隔樑正面 |  | 橫隔梁
[12 empty] | 8 | 2020-06-22 | 定期檢測 | 鹿島工程 | 2 | 2 | 2 | 2 | 滲水、白華 | 未維修 | 白華處理(處) | 3 | 處 | 右側面 |  | 主梁
[12 empty] | 9 | 2020-06-22 | 定期檢測 | 鹿島工程 | 2 | 2 | 2 | 2 | 鋼筋、鋼腱或錨碇部位外露、銹蝕 | 未維修 | 鋼筋除鏽及混凝土修復(<=0.4*0.4*0.05m) | 3 | 處 | S3、S4右側隔樑正面 |  | 橫隔梁
[12 empty] | 10 | 2020-06-22 | 定期檢測 | 鹿島工程 | 2 | 2 | 2 | 2 | 滲水、白華 | 未維修 | 白華處理(平方公尺) | 1 | 平方公尺 | 橋墩正面 |  | 橋墩／帽梁
[12 empty] | 11 | 2020-06-22 | 定期檢測 | 鹿島工程 | 2 | 2 | 2 | 2 | 鋼筋、鋼腱或錨碇部位外露、銹蝕 | 未維修 | 鋼筋除鏽及混凝土修復(<=0.4*0.4*0.05m) | 4 | 處 | 大樑底部 |  | 主梁
[12 empty] | 12 | 2020-06-22 | 定期檢測 | 鹿島工程 | 2 | 2 | 2 | 2 | 鋼筋、鋼腱或錨碇部位外露、銹蝕 | 未維修 | 鋼筋除鏽及混凝土修復(<=0.4*0.4*0.05m) | 10 | 處 | 左側帽樑底部 |  | 橋墩／帽梁
[12 empty] | 13 | 2020-06-22 | 定期檢測 | 鹿島工程 | 2 | 2 | 2 | 2 | 伸縮縫間雜物堆積 | 未維修 | 伸縮縫清理 | 3 | 公尺 |  |  | 伸縮縫
[12 empty] | 14 | 2020-06-22 | 定期檢測 | 鹿島工程 | 2 | 2 | 2 | 2 | 排水設施阻塞 | 未維修 | 修復受損的排水管 | 1 | 公尺 | S1左側排水管 |  | 橋梁排水設施
[12 empty] | 15 | 2020-06-22 | 定期檢測 | 鹿島工程 | 2 | 2 | 2 | 2 | 滲水、白華 | 未維修 | 白華處理(處) | 2 | 處 | 橋台正面 |  | 橋台
[12 empty] | 16 | 2020-06-22 | 定期檢測 | 鹿島工程 | 2 | 2 | 2 | 2 | 鋼筋、鋼腱或錨碇部位外露、銹蝕 | 未維修 | 鋼筋除鏽及混凝土修復(<=0.4*0.4*0.05m) | 1 | 處 | 左側帽樑底部 |  | 橋墩／帽梁
[12 empty] | 17 | 2020-06-22 | 定期檢測 | 鹿島工程 | 2 | 2 | 2 | 2 | 滲水、白華 | 未維修 | 白華處理(處) | 6 | 處 | 右側面 |  | 主梁
[12 empty] | 18 | 2020-06-22 | 定期檢測 | 鹿島工程 | 2 | 2 | 2 | 2 | 滲水、白華 | 未維修 | 白華處理(處) | 9 | 處 | 左側面 |  | 主梁
[12 empty] | 19 | 2020-06-22 | 定期檢測 | 鹿島工程 | 2 | 2 | 2 | 2 | 混凝土裂縫 | 未維修 | 修補寬度大於0.3mm的裂縫 | 1 | 公尺 | 橋墩正面 |  | 橋墩／帽梁
[12 empty] | 20 | 2020-06-22 | 定期檢測 | 鹿島工程 | 2 | 2 | 2 | 2 | 混凝土剝落 | 未維修 | 混凝土修復(<=0.4*0.4*0.05m) | 2 | 處 | 帽樑底部 |  | 橋墩／帽梁
[12 empty] | 21 | 2020-06-22 | 定期檢測 | 鹿島工程 | 2 | 2 | 2 | 2 | 伸縮縫間雜物堆積 | 未維修 | 清除植生 | 4 | 平方公尺 |  |  | 伸縮縫
[12 empty] | 22 | 2020-06-22 | 定期檢測 | 鹿島工程 | 2 | 2 | 2 | 2 | 伸縮縫間雜物堆積 | 未維修 | 伸縮縫清理 | 3 | 公尺 |  |  | 伸縮縫
[12 empty] | 23 | 2020-06-22 | 定期檢測 | 鹿島工程 | 2 | 2 | 2 | 2 | 滲水、白華 | 未維修 | 白華處理(平方公尺) | 2 | 平方公尺 | 橋台正面 |  | 橋台
[12 empty] | 24 | 2020-06-22 | 定期檢測 | 鹿島工程 | 2 | 2 | 2 | 2 | 鋼筋外露、銹蝕 | 未維修 | 鋼筋除鏽及混凝土修復(<=0.4*0.4*0.05m) | 1 | 處 | 橋台右側 |  | 橋台
[12 empty] | 25 | 2020-06-22 | 定期檢測 | 鹿島工程 | 2 | 2 | 2 | 2 | 鋼筋、鋼腱或錨碇部位外露、銹蝕 | 未維修 | 鋼筋除鏽及混凝土修復(<=0.4*0.4*0.05m) | 1 | 處 | 橋墩正面 |  | 橋墩／帽梁
[12 empty] | 26 | 2020-06-22 | 定期檢測 | 鹿島工程 | 2 | 2 | 2 | 2 | 鋼筋、鋼腱或錨碇部位外露、銹蝕 | 未維修 | 鋼筋除鏽及混凝土修復(<=0.4*0.4*0.05m) | 1 | 處 | 帽樑底部 |  | 橋墩／帽梁
[12 empty] | 27 | 2020-06-22 | 定期檢測 | 鹿島工程 | 2 | 2 | 2 | 2 | 鋼筋、鋼腱或錨碇部位外露、銹蝕 | 未維修 | 鋼筋除鏽及混凝土修復(<=0.4*0.4*0.05m) | 1 | 處 | S3G3右側隔樑正面 |  | 橫隔梁
[12 empty] | 28 | 2020-06-22 | 定期檢測 | 鹿島工程 | 2 | 2 | 2 | 2 | 鋼筋、鋼腱或錨碇部位外露、銹蝕 | 未維修 | 鋼筋除鏽及混凝土修復(<=0.4*0.4*0.05m) | 2 | 處 | S3G2右側隔樑正面 |  | 橫隔梁
[12 empty] | 29 | 2020-06-22 | 定期檢測 | 鹿島工程 | 2 | 2 | 2 | 2 | 鋼筋、鋼腱或錨碇部位外露、銹蝕 | 未維修 | 鋼筋除鏽及混凝土修復(<=0.4*0.4*0.05m) | 1 | 處 | 右側帽樑底部 |  | 橋墩／帽梁
[12 empty] | 30 | 2020-06-22 | 定期檢測 | 鹿島工程 | 2 | 2 | 2 | 2 | 鋼筋、鋼腱或錨碇部位外露、銹蝕 | 未維修 | 鋼筋除鏽及混凝土修復(<=0.4*0.4*0.05m) | 10 | 處 | 帽樑底部 |  | 橋墩／帽梁
[12 empty] | 31 | 2020-06-22 | 定期檢測 | 鹿島工程 | 2 | 2 | 2 | 2 | 鋼筋外露、銹蝕 | 未維修 | 鋼筋除鏽、環氧樹脂及無收縮砂漿修補 | 1 | 立方公尺 | 正面 |  | 橋墩基礎
[12 empty] | 32 | 2020-06-22 | 定期檢測 | 鹿島工程 | 2 | 2 | 2 | 2 | 滲水、白華 | 未維修 | 白華處理(處) | 1 | 處 | 左側面 |  | 橋墩／帽梁
[12 empty] | 33 | 2020-06-22 | 定期檢測 | 鹿島工程 | 2 | 2 | 2 | 2 | 鋼筋、鋼腱或錨碇部位外露、銹蝕 | 未維修 | 鋼筋除鏽及混凝土修復(<=0.4*0.4*0.05m) | 1 | 處 | 橋墩正面 |  | 橋墩／帽梁
[12 empty] | 34 | 2020-06-22 | 定期檢測 | 鹿島工程 | 2 | 2 | 2 | 2 | 混凝土裂縫 | 未維修 | 修補寬度大於0.3mm的裂縫 | 10 | 公尺 | 橋墩背面 |  | 橋墩／帽梁
[12 empty] | 35 | 2020-06-22 | 定期檢測 | 鹿島工程 | 2 | 2 | 2 | 2 | 鋼筋、鋼腱或錨碇部位外露、銹蝕 | 未維修 | 鋼筋除鏽及混凝土修復(<=0.4*0.4*0.05m) | 1 | 處 | S8G3右側隔樑正面 |  | 橫隔梁
[12 empty] | 36 | 2020-06-22 | 定期檢測 | 鹿島工程 | 2 | 2 | 2 | 2 | 混凝土剝落 | 未維修 | 混凝土修復(<=0.4*0.4*0.05m) | 2 | 處 | 底部 |  | 橋面板
[12 empty] | 37 | 2020-06-22 | 定期檢測 | 鹿島工程 | 2 | 2 | 2 | 2 | 混凝土剝落 | 未維修 | 鋼筋除鏽及混凝土修復(<=0.4*0.4*0.05m) | 1 | 處 | 大樑左側 |  | 主梁
[12 empty] | 38 | 2020-06-22 | 定期檢測 | 鹿島工程 | 2 | 2 | 2 | 2 | 鋼筋、鋼腱或錨碇部位外露、銹蝕 | 未維修 | 鋼筋除鏽及混凝土修復(>0.4*0.4*0.05m) | 1 | 平方公尺 | 左側面 |  | 橋墩／帽梁
[12 empty] | 39 | 2020-06-22 | 定期檢測 | 鹿島工程 | 2 | 2 | 2 | 2 | 鋼筋、鋼腱或錨碇部位外露、銹蝕 | 未維修 | 鋼筋除鏽及混凝土修復(<=0.4*0.4*0.05m) | 3 | 處 | S5G4右側隔樑正面 |  | 橫隔梁
[12 empty] | 40 | 2020-06-22 | 定期檢測 | 鹿島工程 | 2 | 2 | 2 | 2 | 混凝土剝落 | 未維修 | 混凝土修復(<=0.4*0.4*0.05m) | 1 | 處 | 右側帽樑底部 |  | 橋墩／帽梁
[12 empty] | 41 | 2020-06-22 | 定期檢測 | 鹿島工程 | 2 | 2 | 2 | 2 | 滲水、白華 | 未維修 | 白華處理(處) | 2 | 處 | 橋墩正面 |  | 橋墩／帽梁
[12 empty] | 42 | 2020-06-22 | 定期檢測 | 鹿島工程 | 2 | 2 | 2 | 2 | 鋼筋、鋼腱或錨碇部位外露、銹蝕 | 未維修 | 鋼筋除鏽及混凝土修復(<=0.4*0.4*0.05m) | 1 | 處 | S6G1隔樑正面 |  | 橫隔梁
[12 empty] | 43 | 2020-06-22 | 定期檢測 | 鹿島工程 | 2 | 2 | 2 | 2 | 滲水、白華 | 未維修 | 白華處理(平方公尺) | 1 | 平方公尺 | 橋墩背面 |  | 橋墩／帽梁
[12 empty] | 44 | 2020-06-22 | 定期檢測 | 鹿島工程 | 2 | 2 | 2 | 2 | 鋼筋、鋼腱或錨碇部位外露、銹蝕 | 未維修 | 鋼筋除鏽及混凝土修復(<=0.4*0.4*0.05m) | 8 | 處 | 右側帽樑底部 |  | 橋墩／帽梁
[12 empty] | 45 | 2020-06-22 | 定期檢測 | 鹿島工程 | 2 | 2 | 2 | 1 | 其他損傷 | 未維修 | 清除植生或雜物 | 1 | 處 | 右側 |  | 翼牆／擋土牆
[12 empty] | 46 | 2020-06-22 | 定期檢測 | 鹿島工程 | 2 | 2 | 2 | 2 | 混凝土裂縫 | 未維修 | >0.3mm混凝土裂縫修補 | 1 | 公尺 | 右側止震塊 |  | 防落設施
[12 empty] | 47 | 2020-06-22 | 定期檢測 | 鹿島工程 | 2 | 2 | 2 | 2 | 混凝土裂縫 | 已維修 | 修補寬度大於0.3mm的裂縫 | 2 | 公尺 | 橋台正面 | 49722 | 橋台 | 修補裂縫 | 1200 |  | 2023-07-04 | 2023-07-31 15:30 | 王鴻騰 | 2023-07-31 15:30 | 王鴻騰
[12 empty] | 48 | 2020-06-22 | 定期檢測 | 鹿島工程 | 2 | 2 | 2 | 2 | 混凝土裂縫 | 已維修 | 修補寬度大於0.3mm的裂縫 | 2 | 公尺 | 橋台正面 | 49721 | 橋台 | 修補裂縫 | 1200 |  | 2023-07-04 | 2023-07-31 15:30 | 王鴻騰 | 2023-07-31 15:30 | 王鴻騰
167 | 34878 | 密婆坑橋W | 國道3甲 | 國道 | 4K+180M ~4K~229M | 高公局北區養護工程分局 | 木柵工務段 | I型梁 | 鋼構造 | 85 | 已維修：0 | NO | 檢測日期 | 檢測類別 | 檢測單位 | D | E | R | U | 劣化類型 | 狀態 | 建議維修工法 | 數量 | 單位 | 損壞位置 | 維修紀錄ID | 維修構件 | 維修工法 | 金額 | 開工日期 | 完成日期 | 維修原始紀錄日期 | 維修原始紀錄者 | 維修最後修改日期 | 維修最後修改者
[11 empty] | 未維修：10 | 1 | 2020-06-09 | 定期檢測 | 鹿島工程 | 2 | 2 | 2 | 2 | 其他損傷 | 未維修 | 植生處理 | 1 | 處 | S1左側護欄 |  | 橋護欄
[11 empty] | 全部：10 | 2 | 2020-06-09 | 定期檢測 | 鹿島工程 | 2 | 2 | 2 | 2 | 其他損傷 | 未維修 | 清除植生或雜物 | 1 | 處 | 左側翼牆植生 |  | 翼牆／擋土牆
[12 empty] | 3 | 2020-06-09 | 定期檢測 | 鹿島工程 | 2 | 2 | 2 | 2 | 其他損傷 | 未維修 | 清除植生或雜物 | 1 | 處 | 左側翼牆 |  | 翼牆／擋土牆
[12 empty] | 4 | 2020-06-09 | 定期檢測 | 鹿島工程 | 2 | 2 | 2 | 2 | 其他損傷 | 未維修 | 植生 |  |  | 橋台正面 |  | 橋台
[12 empty] | 5 | 2020-06-09 | 定期檢測 | 鹿島工程 | 2 | 2 | 2 | 2 | 裂縫 | 未維修 | 清除植生或雜物 | 1 | 平方公尺 | 橋台左側串方塊護坡 |  | 引道路堤保護措施
[12 empty] | 6 | 2020-06-09 | 定期檢測 | 鹿島工程 | 2 | 2 | 2 | 2 | 其他損傷 | 未維修 | 突出鋼筋切除 | 1 | 處 | 右翼牆 |  | 翼牆／擋土牆
[12 empty] | 7 | 2020-06-09 | 定期檢測 | 鹿島工程 | 2 | 2 | 2 | 2 | 鋼筋外露、銹蝕 | 未維修 | 鋼筋除鏽及混凝土修復(<=0.4*0.4*0.05m) | 1 | 處 | 右側面 |  | 橋台
[12 empty] | 8 | 2020-06-09 | 定期檢測 | 鹿島工程 | 2 | 2 | 2 | 2 | 混凝土裂縫 | 未維修 | 修補寬度大於0.3mm的裂縫 | 1 | 公尺 |  |  | 橋台
[12 empty] | 9 | 2020-06-09 | 定期檢測 | 鹿島工程 | 2 | 2 | 2 | 2 | 裂縫 | 未維修 | 清除植生或雜物 | 3 | 平方公尺 |  |  | 引道路堤保護措施
[12 empty] | 10 | 2020-06-09 | 定期檢測 | 鹿島工程 | 2 | 2 | 2 | 2 | 其他損傷 | 未維修 | 橋台雜物及破碎混凝土塊處理 | 1 | 處 | 橋台正面 |  | 橋台
168 | 34881 | 第二聯絡道穿越橋主線W | 國道3甲 | 國道 | 3K+550M ~3K~680M | 高公局北區養護工程分局 | 木柵工務段 | I型梁 | 預力混凝土 | 85 | 已維修：1 | NO | 檢測日期 | 檢測類別 | 檢測單位 | D | E | R | U | 劣化類型 | 狀態 | 建議維修工法 | 數量 | 單位 | 損壞位置 | 維修紀錄ID | 維修構件 | 維修工法 | 金額 | 開工日期 | 完成日期 | 維修原始紀錄日期 | 維修原始紀錄者 | 維修最後修改日期 | 維修最後修改者
[11 empty] | 未維修：9 | 1 | 2020-06-10 | 定期檢測 | 鹿島工程 | 2 | 2 | 2 | 2 | 鋼筋外露、銹蝕 | 未維修 | 混凝土剝落鋼筋鏽蝕修復 | 1 | 處 | S1左側護欄 |  | 橋護欄
[11 empty] | 全部：10 | 2 | 2020-06-10 | 定期檢測 | 鹿島工程 | 2 | 2 | 2 | 2 | 排水設施阻塞 | 未維修 | 清理淤塞的排水孔 | 1 | 個 | S3左側排水管 |  | 橋梁排水設施
[12 empty] | 3 | 2020-06-10 | 定期檢測 | 鹿島工程 | 2 | 2 | 2 | 2 | 其他損傷 | 未維修 | 橋台雜物及破碎混凝土塊處理 | 1 | 處 |  |  | 橋台
[12 empty] | 4 | 2020-06-10 | 定期檢測 | 鹿島工程 | 2 | 1 | 1 | 1 | 其他損傷 | 未維修 | 橋台雜物及破碎混凝土塊處理 | 1 | 處 | 橋台正面 |  | 橋台
[12 empty] | 5 | 2020-06-10 | 定期檢測 | 鹿島工程 | 2 | 2 | 2 | 2 | 排水設施阻塞 | 未維修 | 清理淤塞的排水孔 | 2 | 個 | S1左側排水孔 |  | 橋梁排水設施
[12 empty] | 6 | 2020-06-10 | 定期檢測 | 鹿島工程 | 2 | 1 | 1 | 1 | 其他損傷 | 未維修 | 植生處理 | 1 | 處 | S1左側護欄 |  | 橋護欄
[12 empty] | 7 | 2020-06-10 | 定期檢測 | 鹿島工程 | 2 | 2 | 2 | 2 | 混凝土剝落 | 未維修 | 混凝土修復(<=0.4*0.4*0.05m) | 1 | 處 | S4G1 |  | 橫隔梁
[12 empty] | 8 | 2020-06-10 | 定期檢測 | 鹿島工程 | 2 | 2 | 2 | 2 | 其他損傷 | 未維修 | 鋼筋凸出切除 | 1 | 處 | 橋墩背面 |  | 橋墩／帽梁
[12 empty] | 9 | 2020-06-10 | 定期檢測 | 鹿島工程 | 2 | 2 | 2 | 2 | 鋼筋、鋼腱或錨碇部位外露、銹蝕 | 未維修 | 鋼筋除鏽及混凝土修復(<=0.4*0.4*0.05m) | 8 | 處 | 左側面 |  | 主梁
[12 empty] | 10 | 2020-06-10 | 定期檢測 | 鹿島工程 | 3 | 2 | 2 | 3 | 鋼筋、鋼腱或錨碇部位外露、銹蝕 | 已維修 | 鋼筋除鏽及混凝土修復(>0.4*0.4*0.05m) | 1 | 平方公尺 | 橋面板底部 | 20961 | 橋面板 | 混凝土修復(>0.4x0.4x0.05m) | 3200 | 2020-11-16 | 2020-11-16 | 2020-12-07 15:02 | 王鴻騰
169 | 34882 | 第二聯絡道集散道W | 國道3甲 | 國道 | 2K+285M ~2K~415M | 高公局北區養護工程分局 | 木柵工務段 | I型梁 | 預力混凝土 | 85 | 已維修：0 | NO | 檢測日期 | 檢測類別 | 檢測單位 | D | E | R | U | 劣化類型 | 狀態 | 建議維修工法 | 數量 | 單位 | 損壞位置 | 維修紀錄ID | 維修構件 | 維修工法 | 金額 | 開工日期 | 完成日期 | 維修原始紀錄日期 | 維修原始紀錄者 | 維修最後修改日期 | 維修最後修改者
[11 empty] | 未維修：15 | 1 | 2020-06-10 | 定期檢測 | 鹿島工程 | 2 | 2 | 2 | 2 | 鋼筋、鋼腱或錨碇部位外露、銹蝕 | 未維修 | 鋼筋除鏽及混凝土修復(<=0.4*0.4*0.05m) | 1 | 處 | 左側面 |  | 橋墩／帽梁
[11 empty] | 全部：15 | 2 | 2020-06-10 | 定期檢測 | 鹿島工程 | 2 | 2 | 2 | 2 | 排水設施阻塞 | 未維修 | 清理淤塞的排水孔 | 1 | 個 | S3右側排水孔 |  | 橋梁排水設施
[12 empty] | 3 | 2020-06-10 | 定期檢測 | 鹿島工程 | 2 | 2 | 2 | 2 | 其他損傷 | 未維修 | 橋台雜物及破碎混凝土塊處理 | 1 | 處 | 橋台前方 |  | 橋台
[12 empty] | 4 | 2020-06-10 | 定期檢測 | 鹿島工程 | 2 | 2 | 2 | 2 | 排水設施阻塞 | 未維修 | 修復受損的排水管 | 3 | 公尺 | p2正面排水管 |  | 橋梁排水設施
[12 empty] | 5 | 2020-06-10 | 定期檢測 | 鹿島工程 | 2 | 1 | 1 | 1 | 其他損傷 | 未維修 | 護欄填縫劑更新 | 1 | 處 | S3左側護欄 |  | 橋護欄
[12 empty] | 6 | 2020-06-10 | 定期檢測 | 鹿島工程 | 2 | 2 | 2 | 2 | 裂縫 | 未維修 | 清除植生或雜物 | 4 | 平方公尺 | 左側護坡 |  | 引道路堤保護措施
[12 empty] | 7 | 2020-06-10 | 定期檢測 | 鹿島工程 | 2 | 1 | 1 | 1 | 其他損傷 | 未維修 | 鋼筋凸出切除 | 3 | 處 |  |  | 橋面板
[12 empty] | 8 | 2020-06-10 | 定期檢測 | 鹿島工程 | 2 | 2 | 2 | 2 | 鋼筋、鋼腱或錨碇部位外露、銹蝕 | 未維修 | 鋼筋除鏽及混凝土修復(<=0.4*0.4*0.05m) | 1 | 處 | 橋墩正面 |  | 橋墩／帽梁
[12 empty] | 9 | 2020-06-10 | 定期檢測 | 鹿島工程 | 2 | 2 | 2 | 2 | 鋼筋、鋼腱或錨碇部位外露、銹蝕 | 未維修 | 鋼筋除鏽及混凝土修復(<=0.4*0.4*0.05m) | 1 | 處 | 大樑底部 |  | 主梁
[12 empty] | 10 | 2020-06-10 | 定期檢測 | 鹿島工程 | 2 | 2 | 2 | 2 | 鋼筋外露、銹蝕 | 未維修 | 混凝土剝落鋼筋鏽蝕修復 | 2 | 處 | 左側護欄 |  | 引道路堤護欄
[12 empty] | 11 | 2020-06-10 | 定期檢測 | 鹿島工程 | 2 | 2 | 2 | 2 | 其他損傷 | 未維修 | 鋼筋突出切除 | 1 | 處 | 左側翼牆 |  | 翼牆／擋土牆
[12 empty] | 12 | 2020-06-10 | 定期檢測 | 鹿島工程 | 2 | 1 | 1 | 1 | 其他損傷 | 未維修 | 橋台雜物及破碎混凝土塊處理 | 1 | 處 |  |  | 橋台
[12 empty] | 13 | 2020-06-10 | 定期檢測 | 鹿島工程 | 2 | 2 | 2 | 2 | 裂縫 | 未維修 | 串方塊護坡修復 | 2 | 平方公尺 |  |  | 引道路堤保護措施
[12 empty] | 14 | 2020-06-10 | 定期檢測 | 鹿島工程 | 2 | 2 | 2 | 2 | 裂縫 | 未維修 | 清除植生或雜物 | 2 | 平方公尺 |  |  | 引道路堤保護措施
[12 empty] | 15 | 2020-06-10 | 定期檢測 | 鹿島工程 | 2 | 2 | 2 | 2 | 排水設施損傷 | 未維修 | 修復受損的排水管 | 1 | 公尺 | S3右側排水管 |  | 橋梁排水設施
170 | 34883 | 辛亥路高架橋W | 國道3甲 | 國道 | 0K+280M ~0K~539M | 高公局北區養護工程分局 | 木柵工務段 | 箱型梁 | 預力混凝土 | 85 | 已維修：2 | NO | 檢測日期 | 檢測類別 | 檢測單位 | D | E | R | U | 劣化類型 | 狀態 | 建議維修工法 | 數量 | 單位 | 損壞位置 | 維修紀錄ID | 維修構件 | 維修工法 | 金額 | 開工日期 | 完成日期 | 維修原始紀錄日期 | 維修原始紀錄者 | 維修最後修改日期 | 維修最後修改者
[11 empty] | 未維修：7 | 1 | 2020-06-17 | 定期檢測 | 鹿島工程 | 2 | 2 | 2 | 2 | 鋼筋外露、銹蝕 | 未維修 | 混凝土剝落鋼筋鏽蝕修復 | 1 | 處 | S7左側護欄 |  | 橋護欄
[11 empty] | 全部：9 | 2 | 2020-06-17 | 定期檢測 | 鹿島工程 | 2 | 2 | 2 | 1 | 其他損傷 | 未維修 | 植生處理 | 1 | 處 | S7左側護欄 |  | 橋護欄
[12 empty] | 3 | 2020-06-17 | 定期檢測 | 鹿島工程 | 2 | 2 | 2 | 2 | 鋼筋外露、銹蝕 | 未維修 | 混凝土剝落鋼筋鏽蝕修復 | 12 | 處 | S7左側護欄 |  | 橋護欄
[12 empty] | 4 | 2020-06-17 | 定期檢測 | 鹿島工程 | 2 | 2 | 2 | 1 | 其他損傷 | 未維修 | 表面環氧樹脂砂漿修補 | 1 | 平方公尺 |  |  | 橋台
[12 empty] | 5 | 2020-06-17 | 定期檢測 | 鹿島工程 | 2 | 2 | 2 | 2 | 伸縮縫間雜物堆積 | 未維修 | 伸縮縫清理 | 3 | 公尺 |  |  | 伸縮縫
[12 empty] | 6 | 2020-06-17 | 定期檢測 | 鹿島工程 | 2 | 2 | 2 | 2 | 混凝土剝落 | 未維修 | 混凝土剝落鋼筋鏽蝕修復 | 1 | 處 | S6左側護欄 |  | 橋護欄
[12 empty] | 7 | 2020-06-17 | 定期檢測 | 鹿島工程 | 2 | 2 | 2 | 2 | 滲水、白華 | 未維修 | 白華處理(處) | 1 | 處 | 底部 |  | 橋面板
[12 empty] | 8 | 2020-06-17 | 定期檢測 | 鹿島工程 | 2 | 2 | 2 | 2 | 排水設施阻塞 | 已維修 | 清理淤塞的排水孔 | 3 | 個 | S3左側排水孔 | 50014 | 橋梁排水設施 | 洩水孔清淤 | 1500 |  | 2023-08-09 | 2023-08-24 16:09 | 王鴻騰 | 2023-08-24 16:09 | 王鴻騰
[12 empty] | 9 | 2020-06-17 | 定期檢測 | 鹿島工程 | 2 | 2 | 2 | 2 | 排水設施阻塞 | 已維修 | 清理淤塞的排水孔 | 1 | 個 | S6左側排水孔 | 50013 | 橋梁排水設施 | 洩水孔清淤 | 1500 |  | 2023-08-09 | 2023-08-24 16:09 | 王鴻騰 | 2023-08-24 16:09 | 王鴻騰
171 | 34884 | 黎和里高架橋E | 國道3甲 | 國道 | 1K+290M ~1K~500.25M | 高公局北區養護工程分局 | 木柵工務段 | I型梁 | 預力混凝土 | 84 | 已維修：0 | NO | 檢測日期 | 檢測類別 | 檢測單位 | D | E | R | U | 劣化類型 | 狀態 | 建議維修工法 | 數量 | 單位 | 損壞位置 | 維修紀錄ID | 維修構件 | 維修工法 | 金額 | 開工日期 | 完成日期 | 維修原始紀錄日期 | 維修原始紀錄者 | 維修最後修改日期 | 維修最後修改者
[11 empty] | 未維修：11 | 1 | 2020-06-17 | 定期檢測 | 鹿島工程 | 2 | 2 | 2 | 2 | 排水設施阻塞 | 未維修 | 清理淤塞的排水孔 | 2 | 個 | S2右側排水管 |  | 橋梁排水設施
[11 empty] | 全部：11 | 2 | 2020-06-17 | 定期檢測 | 鹿島工程 | 2 | 2 | 2 | 2 | 裂縫 | 未維修 | 清除植生或雜物 | 4 | 平方公尺 | 橋台前方護坡 |  | 引道路堤保護措施
[12 empty] | 3 | 2020-06-17 | 定期檢測 | 鹿島工程 | 2 | 2 | 2 | 2 | 蓋板損壞 | 未維修 | 修補蓋版 | 1 | 公尺 | S2路面排水孔蓋遺失 |  | 橋梁排水設施
[12 empty] | 4 | 2020-06-17 | 定期檢測 | 鹿島工程 | 2 | 2 | 2 | 2 | 混凝土裂縫 | 未維修 | 修補寬度大於0.3mm的裂縫 | 2 | 公尺 | 橋台正面 |  | 橋台
[12 empty] | 5 | 2020-06-17 | 定期檢測 | 鹿島工程 | 2 | 2 | 2 | 1 | 其他損傷 | 未維修 | 橋台雜物及破碎混凝土塊處理 | 1 | 處 | 橋台正面 |  | 橋台
[12 empty] | 6 | 2020-06-17 | 定期檢測 | 鹿島工程 | 2 | 2 | 2 | 1 | 其他損傷 | 未維修 | 橋台雜物及破碎混凝土塊處理 | 1 | 處 |  |  | 橋台
[12 empty] | 7 | 2020-06-17 | 定期檢測 | 鹿島工程 | 2 | 2 | 2 | 2 | 其他損傷 | 未維修 | 鋼筋凸出切除 | 8 | 處 | 橋墩正面 |  | 橋墩／帽梁
[12 empty] | 8 | 2020-06-17 | 定期檢測 | 鹿島工程 | 2 | 2 | 2 | 2 | 鋼筋、鋼腱或錨碇部位外露、銹蝕 | 未維修 | 鋼筋除鏽及混凝土修復(<=0.4*0.4*0.05m) | 1 | 處 | 大樑底部 |  | 主梁
[12 empty] | 9 | 2020-06-17 | 定期檢測 | 鹿島工程 | 2 | 2 | 2 | 2 | 其他損傷 | 未維修 | 植生處理 | 1 | 處 | S1左側護欄 |  | 橋護欄
[12 empty] | 10 | 2020-06-17 | 定期檢測 | 鹿島工程 | 2 | 2 | 2 | 2 | 排水設施損傷 | 未維修 | 修復受損的排水管 | 3 | 公尺 | P3橋墩洩水管 |  | 橋梁排水設施
[12 empty] | 11 | 2020-06-17 | 定期檢測 | 鹿島工程 | 2 | 2 | 2 | 2 | 其他損傷 | 未維修 | 鋼筋凸出切除 | 1 | 處 | 正面 |  | 橋墩／帽梁
172 | 34885 | 黎和里高架橋W | 國道3甲 | 國道 | 1K+290M ~1K~500.25M | 高公局北區養護工程分局 | 木柵工務段 | I型梁 | 預力混凝土 | 84 | 已維修：0 | NO | 檢測日期 | 檢測類別 | 檢測單位 | D | E | R | U | 劣化類型 | 狀態 | 建議維修工法 | 數量 | 單位 | 損壞位置 | 維修紀錄ID | 維修構件 | 維修工法 | 金額 | 開工日期 | 完成日期 | 維修原始紀錄日期 | 維修原始紀錄者 | 維修最後修改日期 | 維修最後修改者
[11 empty] | 未維修：11 | 1 | 2020-06-17 | 定期檢測 | 鹿島工程 | 2 | 2 | 2 | 2 | 伸縮縫間雜物堆積 | 未維修 | 伸縮縫清理 | 3 | 公尺 |  |  | 伸縮縫
[11 empty] | 全部：11 | 2 | 2020-06-17 | 定期檢測 | 鹿島工程 | 2 | 2 | 2 | 2 | 鋼筋、鋼腱或錨碇部位外露、銹蝕 | 未維修 | 鋼筋除鏽及混凝土修復(<=0.4*0.4*0.05m) | 1 | 處 | 右側帽樑底部 |  | 橋墩／帽梁
[12 empty] | 3 | 2020-06-17 | 定期檢測 | 鹿島工程 | 2 | 2 | 2 | 2 | 排水設施損傷 | 未維修 | 修復受損的排水管 | 4 | 公尺 | S5右側排水管 |  | 橋梁排水設施
[12 empty] | 4 | 2020-06-17 | 定期檢測 | 鹿島工程 | 2 | 2 | 2 | 2 | 其他損傷 | 未維修 | 護欄填縫劑更新 | 1 | 處 | S3左側護欄 |  | 橋護欄
[12 empty] | 5 | 2020-06-17 | 定期檢測 | 鹿島工程 | 2 | 2 | 2 | 2 | 鋼筋外露、銹蝕 | 未維修 | 混凝土剝落鋼筋鏽蝕修復 | 18 | 處 | S4右側護欄 |  | 橋護欄
[12 empty] | 6 | 2020-06-17 | 定期檢測 | 鹿島工程 | 2 | 2 | 2 | 2 | 鋼筋外露、銹蝕 | 未維修 | 鋼筋除鏽及混凝土修復(<=0.4*0.4*0.05m) | 12 | 處 | 橋台正面 |  | 橋台
[12 empty] | 7 | 2020-06-17 | 定期檢測 | 鹿島工程 | 2 | 2 | 2 | 2 | 排水設施損傷 | 未維修 | 清理淤塞的排水孔 | 1 | 個 | S2右側排水管 |  | 橋梁排水設施
[12 empty] | 8 | 2020-06-17 | 定期檢測 | 鹿島工程 | 2 | 2 | 2 | 2 | 鋼筋外露、銹蝕 | 未維修 | 混凝土剝落鋼筋鏽蝕修復 | 10 | 處 | S5左側護欄 |  | 橋護欄
[12 empty] | 9 | 2020-06-17 | 定期檢測 | 鹿島工程 | 2 | 2 | 2 | 1 | 伸縮縫間雜物堆積 | 未維修 | 伸縮縫清理 | 3 | 公尺 |  |  | 伸縮縫
[12 empty] | 10 | 2020-06-17 | 定期檢測 | 鹿島工程 | 2 | 2 | 2 | 2 | 其他損傷 | 未維修 | 環氧樹脂及無收縮砂將修補 | 1 | 立方公尺 | 橋墩背面 |  | 橋墩／帽梁
[12 empty] | 11 | 2020-06-17 | 定期檢測 | 鹿島工程 | 2 | 2 | 2 | 2 | 鋼筋、鋼腱或錨碇部位外露、銹蝕 | 未維修 | 鋼筋除鏽及混凝土修復(<=0.4*0.4*0.05m) | 3 | 處 | 橋墩正面 |  | 橋墩／帽梁
173 | 34886 | 臥龍街跨越橋E | 國道3甲 | 國道 | 1K+948M ~1K~983M | 高公局北區養護工程分局 | 木柵工務段 | I型梁 | 預力混凝土 | 84 | 已維修：0 | NO | 檢測日期 | 檢測類別 | 檢測單位 | D | E | R | U | 劣化類型 | 狀態 | 建議維修工法 | 數量 | 單位 | 損壞位置 | 維修紀錄ID | 維修構件 | 維修工法 | 金額 | 開工日期 | 完成日期 | 維修原始紀錄日期 | 維修原始紀錄者 | 維修最後修改日期 | 維修最後修改者
[11 empty] | 未維修：5 | 1 | 2020-06-17 | 定期檢測 | 鹿島工程 | 2 | 2 | 2 | 2 | 鋼筋外露、銹蝕 | 未維修 | 混凝土剝落鋼筋鏽蝕修復 | 10 | 處 | S1左側護欄 |  | 橋護欄
[11 empty] | 全部：5 | 2 | 2020-06-17 | 定期檢測 | 鹿島工程 | 2 | 2 | 2 | 2 | 鋼筋外露、銹蝕 | 未維修 | 混凝土剝落鋼筋鏽蝕修復 | 10 | 處 | 右側護欄 |  | 橋護欄
[12 empty] | 3 | 2020-06-17 | 定期檢測 | 鹿島工程 | 2 | 2 | 2 | 2 | 排水設施損傷 | 未維修 | 修復受損的排水管 | 2 | 公尺 | 左側 |  | 橋梁排水設施
[12 empty] | 4 | 2020-06-17 | 定期檢測 | 鹿島工程 | 2 | 2 | 2 | 2 | 裂縫 | 未維修 | 串方塊護坡修復 | 1 | 平方公尺 |  |  | 引道路堤保護措施
[12 empty] | 5 | 2020-06-17 | 定期檢測 | 鹿島工程 | 2 | 2 | 2 | 2 | 混凝土裂縫 | 未維修 | 修補寬度大於0.3mm的裂縫 | 2 | 公尺 | 橋台正面 |  | 橋台
174 | 34887 | 臥龍街跨越橋W | 國道3甲 | 國道 | 1K+948M ~1K~983M | 高公局北區養護工程分局 | 木柵工務段 | I型梁 | 預力混凝土 | 85 | 已維修：0 | NO | 檢測日期 | 檢測類別 | 檢測單位 | D | E | R | U | 劣化類型 | 狀態 | 建議維修工法 | 數量 | 單位 | 損壞位置 | 維修紀錄ID | 維修構件 | 維修工法 | 金額 | 開工日期 | 完成日期 | 維修原始紀錄日期 | 維修原始紀錄者 | 維修最後修改日期 | 維修最後修改者
[11 empty] | 未維修：9 | 1 | 2020-06-17 | 定期檢測 | 鹿島工程 | 2 | 2 | 2 | 2 | 鋼筋外露、銹蝕 | 未維修 | 混凝土剝落鋼筋鏽蝕修復 | 15 | 處 | S1左側護欄 |  | 橋護欄
[11 empty] | 全部：9 | 2 | 2020-06-17 | 定期檢測 | 鹿島工程 | 2 | 2 | 2 | 2 | 填縫膠損壞 | 未維修 | 填縫劑更新 | 2 | 公尺 |  |  | 伸縮縫
[12 empty] | 3 | 2020-06-17 | 定期檢測 | 鹿島工程 | 2 | 2 | 2 | 2 | 鋼筋外露、銹蝕 | 未維修 | 混凝土剝落鋼筋鏽蝕修復 | 4 | 處 | S1左側護欄 |  | 橋護欄
[12 empty] | 4 | 2020-06-17 | 定期檢測 | 鹿島工程 | 2 | 2 | 2 | 2 | 排水設施損傷 | 未維修 | 修復受損的排水管 | 2 | 公尺 | S1左側排水管 |  | 橋梁排水設施
[12 empty] | 5 | 2020-06-17 | 定期檢測 | 鹿島工程 | 2 | 2 | 2 | 2 | 其他損傷 | 未維修 | 鋼筋凸出切除 | 3 | 處 | 橋台正面 |  | 橋台
[12 empty] | 6 | 2020-06-17 | 定期檢測 | 鹿島工程 | 2 | 2 | 2 | 2 | 其他損傷 | 未維修 | 橋台雜物及破碎混凝土塊處理 | 1 | 處 | 橋台正面 |  | 橋台
[12 empty] | 7 | 2020-06-17 | 定期檢測 | 鹿島工程 | 2 | 2 | 2 | 2 | 填縫膠損壞 | 未維修 | 填縫劑更新 | 3 | 公尺 |  |  | 伸縮縫
[12 empty] | 8 | 2020-06-17 | 定期檢測 | 鹿島工程 | 2 | 2 | 2 | 2 | 鋼筋、鋼腱或錨碇部位外露、銹蝕 | 未維修 | 鋼筋除鏽及混凝土修復(<=0.4*0.4*0.05m) | 2 | 處 | 橋面板底部 |  | 橋面板
[12 empty] | 9 | 2020-06-17 | 定期檢測 | 鹿島工程 | 2 | 2 | 2 | 2 | 排水設施阻塞 | 未維修 | 清理淤塞的排水孔 | 1 | 個 | S1左側排水孔 |  | 橋梁排水設施
175 | 34892 | 舊莊高架橋N | 國道3號 | 國道 | 15K+96M ~15K~696.1M | 高公局北區養護工程分局 | 木柵工務段 | I型梁 | 預力混凝土 | 84 | 已維修：1 | NO | 檢測日期 | 檢測類別 | 檢測單位 | D | E | R | U | 劣化類型 | 狀態 | 建議維修工法 | 數量 | 單位 | 損壞位置 | 維修紀錄ID | 維修構件 | 維修工法 | 金額 | 開工日期 | 完成日期 | 維修原始紀錄日期 | 維修原始紀錄者 | 維修最後修改日期 | 維修最後修改者
[11 empty] | 未維修：57 | 1 | 2020-05-14 | 定期檢測 | 鹿島工程 | 2 | 2 | 2 | 2 | 鋼筋、鋼腱或錨碇部位外露、銹蝕 | 未維修 | 鋼筋除鏽及混凝土修復(<=0.4*0.4*0.05m) | 12 | 處 | 大樑底部 |  | 主梁
[11 empty] | 全部：58 | 2 | 2020-05-14 | 定期檢測 | 鹿島工程 | 2 | 2 | 2 | 2 | 滲水、白華 | 未維修 | 白華處理(處) | 3 | 處 | 橋墩左側 |  | 橋墩／帽梁
[12 empty] | 3 | 2020-05-14 | 定期檢測 | 鹿島工程 | 2 | 2 | 2 | 2 | 鋼筋、鋼腱或錨碇部位外露、銹蝕 | 未維修 | 鋼筋除鏽及混凝土修復(<=0.4*0.4*0.05m) | 8 | 處 | 右側面 |  | 主梁
[12 empty] | 4 | 2020-05-14 | 定期檢測 | 鹿島工程 | 2 | 1 | 1 | 1 | 其他損傷 | 未維修 | 橋墩、帽梁清理 | 1 | 處 | 橋墩左側 |  | 橋墩／帽梁
[12 empty] | 5 | 2020-05-14 | 定期檢測 | 鹿島工程 | 2 | 1 | 1 | 1 | 其他損傷 | 未維修 | 橋墩爬藤修剪 | 1 | 處 | 橋墩頂部 |  | 橋墩／帽梁
[12 empty] | 6 | 2020-05-14 | 定期檢測 | 鹿島工程 | 2 | 2 | 2 | 2 | 鋼筋、鋼腱或錨碇部位外露、銹蝕 | 未維修 | 鋼筋除鏽及混凝土修復(<=0.4*0.4*0.05m) | 1 | 處 | 橋台 |  | 橫隔梁
[12 empty] | 7 | 2020-05-14 | 定期檢測 | 鹿島工程 | 2 | 1 | 1 | 1 | 其他損傷 | 未維修 | 橋台清理 | 1 | 個 | 橋台正面 |  | 橋台
[12 empty] | 8 | 2020-05-14 | 定期檢測 | 鹿島工程 | 2 | 2 | 2 | 2 | 混凝土裂縫 | 未維修 | 修補寬度大於0.3mm的裂縫 | 1 | 公尺 | 橋墩背面 |  | 橋墩／帽梁
[12 empty] | 9 | 2020-05-14 | 定期檢測 | 鹿島工程 | 2 | 2 | 2 | 2 | 混凝土剝落 | 未維修 | 混凝土修復(<=0.4*0.4*0.05m) | 2 | 處 | 右側帽樑底部 |  | 橋墩／帽梁
[12 empty] | 10 | 2020-05-14 | 定期檢測 | 鹿島工程 | 2 | 2 | 2 | 2 | 鋼筋、鋼腱或錨碇部位外露、銹蝕 | 未維修 | 鋼筋除鏽及混凝土修復(<=0.4*0.4*0.05m) | 3 | 處 | 橋墩正面 |  | 橋墩／帽梁
[12 empty] | 11 | 2020-05-14 | 定期檢測 | 鹿島工程 | 2 | 2 | 2 | 2 | 其他損傷 | 未維修 | 塗刷保護層 | 1 | 平方公尺 | 橋墩正背面 |  | 橋墩／帽梁
[12 empty] | 12 | 2020-05-14 | 定期檢測 | 鹿島工程 | 2 | 2 | 2 | 2 | 裂縫 | 未維修 | 清除植生或雜物 | 3 | 平方公尺 |  |  | 引道路堤保護措施
[12 empty] | 13 | 2020-05-14 | 定期檢測 | 鹿島工程 | 3 | 2 | 2 | 2 | 鋼筋、鋼腱或錨碇部位外露、銹蝕 | 未維修 | 鋼筋除鏽及混凝土修復(<=0.4*0.4*0.05m) | 1 | 處 | 左側帽樑底部 |  | 橋墩／帽梁
[12 empty] | 14 | 2020-05-14 | 定期檢測 | 鹿島工程 | 2 | 2 | 2 | 2 | 鋼筋、鋼腱或錨碇部位外露、銹蝕 | 未維修 | 鋼筋除鏽及混凝土修復(<=0.4*0.4*0.05m) | 1 | 處 | 左側面 |  | 橋墩／帽梁
[12 empty] | 15 | 2020-05-14 | 定期檢測 | 鹿島工程 | 2 | 2 | 2 | 2 | 滲水、白華 | 未維修 | 白華處理(處) | 2 | 處 | 橋墩背面 |  | 橋墩／帽梁
[12 empty] | 16 | 2020-05-14 | 定期檢測 | 鹿島工程 | 2 | 2 | 2 | 2 | 鋼筋、鋼腱或錨碇部位外露、銹蝕 | 未維修 | 鋼筋除鏽及混凝土修復(<=0.4*0.4*0.05m) | 20 | 處 | 大樑左右側 |  | 主梁
[12 empty] | 17 | 2020-05-14 | 定期檢測 | 鹿島工程 | 2 | 2 | 2 | 2 | 鋼筋、鋼腱或錨碇部位外露、銹蝕 | 未維修 | 鋼筋除鏽及混凝土修復(<=0.4*0.4*0.05m) | 15 | 處 | 大樑左右側 |  | 主梁
[12 empty] | 18 | 2020-05-14 | 定期檢測 | 鹿島工程 | 2 | 2 | 2 | 2 | 鋼筋、鋼腱或錨碇部位外露、銹蝕 | 未維修 | 鋼筋除鏽及混凝土修復(<=0.4*0.4*0.05m) | 12 | 處 | 大樑右側面 |  | 主梁
[12 empty] | 19 | 2020-05-14 | 定期檢測 | 鹿島工程 | 2 | 2 | 2 | 2 | 鋼筋、鋼腱或錨碇部位外露、銹蝕 | 未維修 | 鋼筋除鏽及混凝土修復(<=0.4*0.4*0.05m) | 20 | 處 | 大樑左右側 |  | 主梁
[12 empty] | 20 | 2020-05-14 | 定期檢測 | 鹿島工程 | 2 | 2 | 2 | 2 | 排水設施阻塞 | 未維修 | 清理淤塞的排水孔 | 1 | 個 | A2橋台左側排水管 |  | 橋梁排水設施
[12 empty] | 21 | 2020-05-14 | 定期檢測 | 鹿島工程 | 2 | 2 | 2 | 2 | 鋼筋、鋼腱或錨碇部位外露、銹蝕 | 未維修 | 鋼筋除鏽及混凝土修復(<=0.4*0.4*0.05m) | 12 | 處 | 大樑左側 |  | 主梁
[12 empty] | 22 | 2020-05-14 | 定期檢測 | 鹿島工程 | 2 | 2 | 2 | 2 | 鋼筋、鋼腱或錨碇部位外露、銹蝕 | 未維修 | 鋼筋除鏽及混凝土修復(<=0.4*0.4*0.05m) | 8 | 處 | 大樑左側 |  | 主梁
[12 empty] | 23 | 2020-05-14 | 定期檢測 | 鹿島工程 | 2 | 2 | 2 | 2 | 鋼筋、鋼腱或錨碇部位外露、銹蝕 | 未維修 | 鋼筋除鏽及混凝土修復(<=0.4*0.4*0.05m) | 2 | 處 | 橋墩右側面 |  | 橋墩／帽梁
[12 empty] | 24 | 2020-05-14 | 定期檢測 | 鹿島工程 | 2 | 2 | 2 | 2 | 鋼筋、鋼腱或錨碇部位外露、銹蝕 | 未維修 | 鋼筋除鏽及混凝土修復(<=0.4*0.4*0.05m) | 20 | 處 | 大樑左右側 |  | 主梁
[12 empty] | 25 | 2020-05-14 | 定期檢測 | 鹿島工程 | 2 | 2 | 2 | 2 | 鋼筋、鋼腱或錨碇部位外露、銹蝕 | 未維修 | 鋼筋除鏽及混凝土修復(<=0.4*0.4*0.05m) | 16 | 處 | 大樑左右側 |  | 主梁
[12 empty] | 26 | 2020-05-14 | 定期檢測 | 鹿島工程 | 2 | 2 | 2 | 2 | 排水設施阻塞 | 未維修 | 清理淤塞的排水孔 | 2 | 個 | S16左側排水孔 |  | 橋梁排水設施
[12 empty] | 27 | 2020-05-14 | 定期檢測 | 鹿島工程 | 2 | 2 | 2 | 2 | 鋼筋、鋼腱或錨碇部位外露、銹蝕 | 未維修 | 鋼筋除鏽及混凝土修復(<=0.4*0.4*0.05m) | 1 | 處 | 右側帽樑底部 |  | 橋墩／帽梁
[12 empty] | 28 | 2020-05-14 | 定期檢測 | 鹿島工程 | 2 | 1 | 1 | 1 | 其他損傷 | 未維修 | 植生處理 | 1 | 處 | p11左側橋護欄 |  | 橋護欄
[12 empty] | 29 | 2020-05-14 | 定期檢測 | 鹿島工程 | 3 | 2 | 2 | 2 | 鋼筋、鋼腱或錨碇部位外露、銹蝕 | 未維修 | 鋼筋除鏽及混凝土修復(<=0.4*0.4*0.05m) | 6 | 處 | 左側面 |  | 橋墩／帽梁
[12 empty] | 30 | 2020-05-14 | 定期檢測 | 鹿島工程 | 2 | 2 | 2 | 2 | 排水設施損傷 | 未維修 | 修復受損的排水管 | 1 | 公尺 | P8右側導水槽 |  | 橋梁排水設施
[12 empty] | 31 | 2020-05-14 | 定期檢測 | 鹿島工程 | 2 | 2 | 2 | 2 | 鋼筋、鋼腱或錨碇部位外露、銹蝕 | 未維修 | 鋼筋除鏽及混凝土修復(<=0.4*0.4*0.05m) | 3 | 處 | 左側面 |  | 主梁
[12 empty] | 32 | 2020-05-14 | 定期檢測 | 鹿島工程 | 2 | 1 | 1 | 1 | 裂縫 | 未維修 | 清除植生或雜物 | 3 | 平方公尺 | 串方塊護坡 |  | 引道路堤保護措施
[12 empty] | 33 | 2020-05-14 | 定期檢測 | 鹿島工程 | 2 | 2 | 2 | 2 | 鋼筋、鋼腱或錨碇部位外露、銹蝕 | 未維修 | 鋼筋除鏽及混凝土修復(<=0.4*0.4*0.05m) | 10 | 處 | 大樑右側 |  | 主梁
[12 empty] | 34 | 2020-05-14 | 定期檢測 | 鹿島工程 | 2 | 2 | 2 | 2 | 鋼筋、鋼腱或錨碇部位外露、銹蝕 | 未維修 | 鋼筋除鏽及混凝土修復(<=0.4*0.4*0.05m) | 10 | 處 | 大樑左側 |  | 主梁
[12 empty] | 35 | 2020-05-14 | 定期檢測 | 鹿島工程 | 2 | 2 | 2 | 2 | 鋼筋、鋼腱或錨碇部位外露、銹蝕 | 未維修 | 鋼筋除鏽及混凝土修復(<=0.4*0.4*0.05m) | 20 | 處 | 大樑左右側 |  | 主梁
[12 empty] | 36 | 2020-05-14 | 定期檢測 | 鹿島工程 | 2 | 2 | 2 | 2 | 鋼筋、鋼腱或錨碇部位外露、銹蝕 | 未維修 | 鋼筋除鏽及混凝土修復(<=0.4*0.4*0.05m) | 9 | 處 | 大樑右側 |  | 主梁
[12 empty] | 37 | 2020-05-14 | 定期檢測 | 鹿島工程 | 2 | 1 | 1 | 1 | 其他損傷 | 未維修 | 植生處理 | 1 | 處 | S1左側護欄 |  | 橋護欄
[12 empty] | 38 | 2020-05-14 | 定期檢測 | 鹿島工程 | 2 | 1 | 1 | 1 | 植物生長 | 未維修 | 伸縮縫清理 | 1 | 公尺 |  |  | 伸縮縫
[12 empty] | 39 | 2020-05-14 | 定期檢測 | 鹿島工程 | 2 | 2 | 2 | 2 | 混凝土裂縫 | 未維修 | >0.3mm混凝土裂縫修補 | 1 | 公尺 | 左側護欄 |  | 引道路堤護欄
[12 empty] | 40 | 2020-05-14 | 定期檢測 | 鹿島工程 | 2 | 2 | 2 | 2 | 鋼筋、鋼腱或錨碇部位外露、銹蝕 | 未維修 | 鋼筋除鏽及混凝土修復(<=0.4*0.4*0.05m) | 10 | 處 | 大樑右側 |  | 主梁
[12 empty] | 41 | 2020-05-14 | 定期檢測 | 鹿島工程 | 2 | 2 | 2 | 2 | 鋼筋、鋼腱或錨碇部位外露、銹蝕 | 未維修 | 鋼筋除鏽及混凝土修復(<=0.4*0.4*0.05m) | 10 | 處 | 大樑右側 |  | 主梁
[12 empty] | 42 | 2020-05-14 | 定期檢測 | 鹿島工程 | 2 | 2 | 2 | 2 | 鋼筋、鋼腱或錨碇部位外露、銹蝕 | 未維修 | 鋼筋除鏽及混凝土修復(<=0.4*0.4*0.05m) | 18 | 處 | 大樑左右側 |  | 主梁
[12 empty] | 43 | 2020-05-14 | 定期檢測 | 鹿島工程 | 2 | 1 | 1 | 1 | 其他損傷 | 未維修 | 橋台清理 | 1 | 個 |  |  | 橋台
[12 empty] | 44 | 2020-05-14 | 定期檢測 | 鹿島工程 | 2 | 2 | 2 | 2 | 其他損傷 | 未維修 | 橋台雜物及破碎混凝土塊處理 | 1 | 處 |  |  | 橋台
[12 empty] | 45 | 2020-05-14 | 定期檢測 | 鹿島工程 | 2 | 1 | 1 | 1 | 其他損傷 | 未維修 | 表面環氧樹脂砂漿修補 | 2 | 平方公尺 | 橋台正面 |  | 橋台
[12 empty] | 46 | 2020-05-14 | 定期檢測 | 鹿島工程 | 3 | 2 | 2 | 2 | 混凝土剝落 | 未維修 | 混凝土修復(<=0.4*0.4*0.05m) | 1 | 處 | 橋台正面 |  | 橋台
[12 empty] | 47 | 2020-05-14 | 定期檢測 | 鹿島工程 | 2 | 1 | 1 | 1 | 其他損傷 | 未維修 | 表面環氧樹脂砂漿修補 | 1 | 平方公尺 | 橋墩背面 |  | 橋墩／帽梁
[12 empty] | 48 | 2020-05-14 | 定期檢測 | 鹿島工程 | 2 | 2 | 2 | 2 | 鋼筋、鋼腱或錨碇部位外露、銹蝕 | 未維修 | 鋼筋除鏽及混凝土修復(<=0.4*0.4*0.05m) | 16 | 處 | 大樑左右側 |  | 主梁
[12 empty] | 49 | 2020-05-14 | 定期檢測 | 鹿島工程 | 2 | 2 | 2 | 2 | 鋼筋、鋼腱或錨碇部位外露、銹蝕 | 未維修 | 鋼筋除鏽及混凝土修復(<=0.4*0.4*0.05m) | 10 | 處 | 大樑左右側 |  | 主梁
[12 empty] | 50 | 2020-05-14 | 定期檢測 | 鹿島工程 | 2 | 2 | 2 | 2 | 混凝土裂縫 | 未維修 | 修補寬度大於0.3mm的裂縫 | 1 | 公尺 | S16左側護欄 |  | 橋護欄
[12 empty] | 51 | 2020-05-14 | 定期檢測 | 鹿島工程 | 2 | 2 | 2 | 2 | 植物生長 | 未維修 | 伸縮縫清理 | 1 | 公尺 |  |  | 伸縮縫
[12 empty] | 52 | 2020-05-14 | 定期檢測 | 鹿島工程 | 2 | 2 | 2 | 2 | 鋼筋、鋼腱或錨碇部位外露、銹蝕 | 未維修 | 鋼筋除鏽及混凝土修復(<=0.4*0.4*0.05m) | 15 | 處 | 大樑左右側 |  | 主梁
[12 empty] | 53 | 2020-05-14 | 定期檢測 | 鹿島工程 | 2 | 2 | 2 | 2 | 鋼筋外露、銹蝕 | 未維修 | 混凝土剝落鋼筋鏽蝕修復 | 15 | 處 | S11左側護欄 |  | 橋護欄
[12 empty] | 54 | 2020-05-14 | 定期檢測 | 鹿島工程 | 2 | 2 | 2 | 2 | 鋼筋外露、銹蝕 | 未維修 | 混凝土剝落鋼筋鏽蝕修復 | 20 | 處 | S8左側護欄 |  | 橋護欄
[12 empty] | 55 | 2020-05-14 | 定期檢測 | 鹿島工程 | 2 | 2 | 2 | 2 | 伸縮縫間雜物堆積 | 未維修 | 伸縮縫清理 | 2 | 公尺 |  |  | 伸縮縫
[12 empty] | 56 | 2020-05-14 | 定期檢測 | 鹿島工程 | 2 | 2 | 2 | 2 | 鋼筋、鋼腱或錨碇部位外露、銹蝕 | 未維修 | 鋼筋除鏽及混凝土修復(<=0.4*0.4*0.05m) | 1 | 處 | 大樑底部 |  | 主梁
[12 empty] | 57 | 2020-05-14 | 定期檢測 | 鹿島工程 | 2 | 2 | 2 | 2 | 鋼筋、鋼腱或錨碇部位外露、銹蝕 | 未維修 | 鋼筋除鏽及混凝土修復(<=0.4*0.4*0.05m) | 12 | 處 | 大樑底部 |  | 主梁
[12 empty] | 58 | 2020-05-14 | 定期檢測 | 鹿島工程 | 2 | 2 | 2 | 3 | 其他損傷 | 已維修 | 模板移除 | 1 | 平方公尺 | 橋面板底部 | 19773 | 橋面板 | 混凝土修復(>0.4x0.4x0.05m) | 3200 | 2020-10-26 | 2020-10-26 | 2020-10-26 09:30 | 王鴻騰
176 | 34893 | 舊莊高架橋S | 國道3號 | 國道 | 15K+96M ~15K~696.1M | 高公局北區養護工程分局 | 木柵工務段 | I型梁 | 預力混凝土 | 84 | 已維修：2 | NO | 檢測日期 | 檢測類別 | 檢測單位 | D | E | R | U | 劣化類型 | 狀態 | 建議維修工法 | 數量 | 單位 | 損壞位置 | 維修紀錄ID | 維修構件 | 維修工法 | 金額 | 開工日期 | 完成日期 | 維修原始紀錄日期 | 維修原始紀錄者 | 維修最後修改日期 | 維修最後修改者
[11 empty] | 未維修：35 | 1 | 2020-05-14 | 定期檢測 | 鹿島工程 | 2 | 1 | 1 | 1 | 其他損傷 | 未維修 | 橋台雜物及破碎混凝土塊處理 | 1 | 處 | 橋台前方 |  | 橋台
[11 empty] | 全部：37 | 2 | 2020-05-14 | 定期檢測 | 鹿島工程 | 2 | 2 | 2 | 2 | 混凝土破損 | 未維修 | 止震塊修復 | 1 | 個 | 右側第一個止震塊 |  | 防落設施
[12 empty] | 3 | 2020-05-14 | 定期檢測 | 鹿島工程 | 2 | 1 | 1 | 1 | 其他損傷 | 未維修 | 表面環氧樹脂砂漿修補 | 1 | 平方公尺 | 橋墩背面 |  | 橋墩／帽梁
[12 empty] | 4 | 2020-05-14 | 定期檢測 | 鹿島工程 | 2 | 2 | 2 | 2 | 滲水、白華 | 未維修 | 白華處理(處) | 4 | 處 | 大樑左側 |  | 主梁
[12 empty] | 5 | 2020-05-14 | 定期檢測 | 鹿島工程 | 2 | 1 | 1 | 1 | 其他損傷 | 未維修 | 橋台雜物及破碎混凝土塊處理 | 1 | 處 |  |  | 橋台
[12 empty] | 6 | 2020-05-14 | 定期檢測 | 鹿島工程 | 2 | 2 | 2 | 2 | 滲水、白華 | 未維修 | 白華處理(處) | 10 | 處 | 右側面 |  | 主梁
[12 empty] | 7 | 2020-05-14 | 定期檢測 | 鹿島工程 | 2 | 2 | 2 | 2 | 其他損傷 | 未維修 | 垃圾或土砂清理 | 1 | 式 |  |  | 支承／支承墊／阻尼裝置
[12 empty] | 8 | 2020-05-14 | 定期檢測 | 鹿島工程 | 2 | 2 | 2 | 2 | 鋼筋、鋼腱或錨碇部位外露、銹蝕 | 未維修 | 鋼筋除鏽及混凝土修復(<=0.4*0.4*0.05m) | 1 | 處 | 橋墩正面左側帽樑 |  | 橋墩／帽梁
[12 empty] | 9 | 2020-05-14 | 定期檢測 | 鹿島工程 | 2 | 2 | 2 | 2 | 混凝土剝落 | 未維修 | 混凝土修復(<=0.4*0.4*0.05m) | 1 | 處 | 橋墩背面 |  | 橋墩／帽梁
[12 empty] | 10 | 2020-05-14 | 定期檢測 | 鹿島工程 | 2 | 2 | 2 | 2 | 混凝土裂縫 | 未維修 | 修補寬度大於0.3mm的裂縫 | 1 | 公尺 | 橋墩背面 |  | 橋墩／帽梁
[12 empty] | 11 | 2020-05-14 | 定期檢測 | 鹿島工程 | 2 | 2 | 2 | 2 | 鋼筋、鋼腱或錨碇部位外露、銹蝕 | 未維修 | 鋼筋除鏽及混凝土修復(<=0.4*0.4*0.05m) | 1 | 處 | S4G3右側橫隔樑 |  | 橫隔梁
[12 empty] | 12 | 2020-05-14 | 定期檢測 | 鹿島工程 | 2 | 2 | 2 | 2 | 其他損傷 | 未維修 | 雜物及破碎混凝土塊清理 | 1 | 處 | 橋墩右側 |  | 橋墩／帽梁
[12 empty] | 13 | 2020-05-14 | 定期檢測 | 鹿島工程 | 3 | 2 | 2 | 2 | 鋼筋、鋼腱或錨碇部位外露、銹蝕 | 未維修 | 鋼筋除鏽及混凝土修復(<=0.4*0.4*0.05m) | 3 | 處 | 右側面 |  | 橋墩／帽梁
[12 empty] | 14 | 2020-05-14 | 定期檢測 | 鹿島工程 | 2 | 2 | 2 | 2 | 混凝土裂縫 | 未維修 | 修補寬度大於0.3mm的裂縫 | 1.5 | 公尺 | 右側面 |  | 橋墩／帽梁
[12 empty] | 15 | 2020-05-14 | 定期檢測 | 鹿島工程 | 2 | 2 | 2 | 2 | 鋼筋、鋼腱或錨碇部位外露、銹蝕 | 未維修 | 鋼筋除鏽及混凝土修復(<=0.4*0.4*0.05m) | 1 | 處 | 背面 |  | 橋墩／帽梁
[12 empty] | 16 | 2020-05-14 | 定期檢測 | 鹿島工程 | 3 | 2 | 2 | 2 | 鋼筋、鋼腱或錨碇部位外露、銹蝕 | 未維修 | 鋼筋除鏽及混凝土修復(<=0.4*0.4*0.05m) | 15 | 處 | 右側面 |  | 主梁
[12 empty] | 17 | 2020-05-14 | 定期檢測 | 鹿島工程 | 2 | 1 | 1 | 1 | 其他損傷 | 未維修 | 植生處理 | 1 | 處 | P8右側護欄 |  | 橋護欄
[12 empty] | 18 | 2020-05-14 | 定期檢測 | 鹿島工程 | 2 | 1 | 1 | 1 | 滲水、白華 | 未維修 | 白華處理(處) | 3 | 處 | 大樑左側 |  | 主梁
[12 empty] | 19 | 2020-05-14 | 定期檢測 | 鹿島工程 | 2 | 2 | 2 | 2 | 鋼筋、鋼腱或錨碇部位外露、銹蝕 | 未維修 | 鋼筋除鏽及混凝土修復(<=0.4*0.4*0.05m) | 2 | 處 | G8右側橋面板底部 |  | 橋面板
[12 empty] | 20 | 2020-05-14 | 定期檢測 | 鹿島工程 | 2 | 2 | 2 | 2 | 植物生長 | 未維修 | 清除植生 | 2 | 平方公尺 |  |  | 伸縮縫
[12 empty] | 21 | 2020-05-14 | 定期檢測 | 鹿島工程 | 2 | 2 | 2 | 2 | 其他損傷 | 未維修 | 護欄填縫劑更新 | 1 | 處 | P8右側護欄 |  | 橋護欄
[12 empty] | 22 | 2020-05-14 | 定期檢測 | 鹿島工程 | 2 | 2 | 2 | 2 | 混凝土塊(片)狀剝離 | 未維修 | 混凝土修復(<=0.4*0.4*0.05m) | 1 | 處 | 右側面 |  | 橋墩／帽梁
[12 empty] | 23 | 2020-05-14 | 定期檢測 | 鹿島工程 | 2 | 2 | 2 | 2 | 混凝土裂縫 | 未維修 | 修補寬度大於0.3mm的裂縫 | 1 | 公尺 | 右側面 |  | 橋墩／帽梁
[12 empty] | 24 | 2020-05-14 | 定期檢測 | 鹿島工程 | 2 | 2 | 2 | 2 | 鋼筋、鋼腱或錨碇部位外露、銹蝕 | 未維修 | 鋼筋除鏽及混凝土修復(<=0.4*0.4*0.05m) | 5 | 處 | 大樑左側面 |  | 主梁
[12 empty] | 25 | 2020-05-14 | 定期檢測 | 鹿島工程 | 2 | 2 | 2 | 2 | 裂縫 | 未維修 | 清除植生或雜物 | 2 | 平方公尺 | 串方塊護坡 |  | 引道路堤保護措施
[12 empty] | 26 | 2020-05-14 | 定期檢測 | 鹿島工程 | 2 | 2 | 2 | 2 | 鋼筋、鋼腱或錨碇部位外露、銹蝕 | 未維修 | 鋼筋除鏽及混凝土修復(<=0.4*0.4*0.05m) | 1 | 處 | 右側面 |  | 主梁
[12 empty] | 27 | 2020-05-14 | 定期檢測 | 鹿島工程 | 2 | 2 | 2 | 2 | 混凝土裂縫 | 未維修 | 修補寬度大於0.3mm的裂縫 | 1 | 公尺 | 背面 |  | 橋墩／帽梁
[12 empty] | 28 | 2020-05-14 | 定期檢測 | 鹿島工程 | 2 | 1 | 1 | 1 | 植物生長 | 未維修 | 清除植生 | 1 | 平方公尺 |  |  | 伸縮縫
[12 empty] | 29 | 2020-05-14 | 定期檢測 | 鹿島工程 | 3 | 2 | 2 | 2 | 混凝土剝落 | 未維修 | 混凝土修復(<=0.4*0.4*0.05m) | 2 | 處 | G2、G7右側橋面板底部 |  | 橋面板
[12 empty] | 30 | 2020-05-14 | 定期檢測 | 鹿島工程 | 2 | 2 | 2 | 2 | 滲水、白華 | 未維修 | 白華處理(處) | 2 | 處 | 大樑左側 |  | 主梁
[12 empty] | 31 | 2020-05-14 | 定期檢測 | 鹿島工程 | 2 | 2 | 2 | 2 | 滲水、白華 | 未維修 | 白華處理(處) | 20 | 處 | 大樑左右側 |  | 主梁
[12 empty] | 32 | 2020-05-14 | 定期檢測 | 鹿島工程 | 2 | 2 | 2 | 2 | 滲水、白華 | 未維修 | 白華處理(處) | 6 | 處 | 右側面 |  | 主梁
[12 empty] | 33 | 2020-05-14 | 定期檢測 | 鹿島工程 | 2 | 2 | 2 | 2 | 其他損傷 | 未維修 | 清除植生或雜物 | 1 | 處 | 左側翼牆 |  | 翼牆／擋土牆
[12 empty] | 34 | 2020-05-14 | 定期檢測 | 鹿島工程 | 2 | 1 | 1 | 1 | 植物生長 | 未維修 | 清除植生 | 2 | 平方公尺 |  |  | 伸縮縫
[12 empty] | 35 | 2020-05-14 | 定期檢測 | 鹿島工程 | 2 | 2 | 2 | 2 | 植物生長 | 未維修 | 清除植生 | 2 | 平方公尺 |  |  | 伸縮縫
[12 empty] | 36 | 2020-05-14 | 定期檢測 | 鹿島工程 | 2 | 2 | 2 | 2 | 排水設施損傷 | 已維修 | 修復受損的排水管 | 3 | 公尺 | S10右側排水管 | 45235 | 橋梁排水設施 | 其他 | 0 | 2023-02-16 | 2023-02-16 | 2023-03-01 12:05 | 王鴻騰 | 2023-03-01 12:05 | 王鴻騰
[12 empty] | 37 | 2020-05-14 | 定期檢測 | 鹿島工程 | 2 | 2 | 2 | 2 | 排水設施損傷 | 已維修 | 修復受損的排水管 | 3 | 公尺 | p12右側排水管 | 45236 | 橋梁排水設施 | 其他 | 0 | 2023-02-16 | 2023-02-16 | 2023-03-01 12:05 | 王鴻騰 | 2023-03-01 12:05 | 王鴻騰
177 | 34894 | 富德橋 | 國道3號 | 國道 | 20K+305M ~20K~575.02M | 高公局北區養護工程分局 | 木柵工務段 | I型梁 | 預力混凝土 | 86 | 已維修：1 | NO | 檢測日期 | 檢測類別 | 檢測單位 | D | E | R | U | 劣化類型 | 狀態 | 建議維修工法 | 數量 | 單位 | 損壞位置 | 維修紀錄ID | 維修構件 | 維修工法 | 金額 | 開工日期 | 完成日期 | 維修原始紀錄日期 | 維修原始紀錄者 | 維修最後修改日期 | 維修最後修改者
[11 empty] | 未維修：21 | 1 | 2020-05-27 | 定期檢測 | 鹿島工程 | 2 | 2 | 2 | 2 | 伸縮縫間雜物堆積 | 未維修 | 伸縮縫清理 | 2 | 公尺 |  |  | 伸縮縫
[11 empty] | 全部：22 | 2 | 2020-05-27 | 定期檢測 | 鹿島工程 | 2 | 2 | 2 | 2 | 其他損傷 | 未維修 | 橋面版修復 | 1 | 平方公尺 | 橋面板底部 |  | 橋面板
[12 empty] | 3 | 2020-05-27 | 定期檢測 | 鹿島工程 | 2 | 2 | 2 | 2 | 滲水、白華 | 未維修 | 白華處理(處) | 2 | 處 | 橋墩背面 |  | 橋墩／帽梁
[12 empty] | 4 | 2020-05-27 | 定期檢測 | 鹿島工程 | 2 | 2 | 2 | 2 | 鋼筋、鋼腱或錨碇部位外露、銹蝕 | 未維修 | 鋼筋除鏽及混凝土修復(<=0.4*0.4*0.05m) | 2 | 處 | 背面 |  | 橋墩／帽梁
[12 empty] | 5 | 2020-05-27 | 定期檢測 | 鹿島工程 | 2 | 2 | 2 | 2 | 鋼筋、鋼腱或錨碇部位外露、銹蝕 | 未維修 | 鋼筋除鏽及混凝土修復(<=0.4*0.4*0.05m) | 7 | 處 | 橋墩背面 |  | 橋墩／帽梁
[12 empty] | 6 | 2020-05-27 | 定期檢測 | 鹿島工程 | 2 | 2 | 2 | 2 | 混凝土剝落 | 未維修 | 混凝土修復(<=0.4*0.4*0.05m) | 1 | 處 | 橋墩背面 |  | 橋墩／帽梁
[12 empty] | 7 | 2020-05-27 | 定期檢測 | 鹿島工程 | 2 | 2 | 2 | 2 | 鋼筋外露、銹蝕 | 未維修 | 混凝土剝落鋼筋鏽蝕修復 | 10 | 處 | S1左側護欄 |  | 橋護欄
[12 empty] | 8 | 2020-05-27 | 定期檢測 | 鹿島工程 | 2 | 2 | 2 | 2 | 鋼筋、鋼腱或錨碇部位外露、銹蝕 | 未維修 | 鋼筋除鏽及混凝土修復(<=0.4*0.4*0.05m) | 1 | 處 | 右側面 |  | 橋墩／帽梁
[12 empty] | 9 | 2020-05-27 | 定期檢測 | 鹿島工程 | 2 | 2 | 2 | 2 | 其他損傷 | 未維修 | [5 empty] | 橋面板
[12 empty] | 10 | 2020-05-27 | 定期檢測 | 鹿島工程 | 2 | 2 | 2 | 2 | 滲水、白華 | 未維修 | 白華處理(處) | 2 | 處 | 左側面 |  | 主梁
[12 empty] | 11 | 2020-05-27 | 定期檢測 | 鹿島工程 | 2 | 2 | 2 | 2 | 伸縮縫間雜物堆積 | 未維修 | 伸縮縫清理 | 2 | 公尺 |  |  | 伸縮縫
[12 empty] | 12 | 2020-05-27 | 定期檢測 | 鹿島工程 | 2 | 2 | 2 | 2 | 伸縮縫間雜物堆積 | 未維修 | 伸縮縫清理 | 2 | 公尺 |  |  | 伸縮縫
[12 empty] | 13 | 2020-05-27 | 定期檢測 | 鹿島工程 | 2 | 2 | 2 | 2 | 鋼筋外露、銹蝕 | 未維修 | 混凝土剝落鋼筋鏽蝕修復 | 1 | 處 | S5右側護欄 |  | 橋護欄
[12 empty] | 14 | 2020-05-27 | 定期檢測 | 鹿島工程 | 2 | 2 | 2 | 2 | 混凝土空洞(或蜂窩) | 未維修 | 鋼筋除鏽及修補混凝土 | 1 | 立方公尺 | A2橋台右側護欄 |  | 橋護欄
[12 empty] | 15 | 2020-05-27 | 定期檢測 | 鹿島工程 | 2 | 2 | 2 | 2 | 其他損傷 | 未維修 | 雜物及破碎混凝土塊清理 | 2 | 處 | 橋墩頂部 |  | 橋墩／帽梁
[12 empty] | 16 | 2020-05-27 | 定期檢測 | 鹿島工程 | 2 | 2 | 2 | 2 | 鋼筋、鋼腱或錨碇部位外露、銹蝕 | 未維修 | 鋼筋凸出切除 | 1 | 處 | 橋墩正面 |  | 橋墩／帽梁
[12 empty] | 17 | 2020-05-27 | 定期檢測 | 鹿島工程 | 2 | 2 | 2 | 2 | 混凝土剝落 | 未維修 | 混凝土修復(<=0.4*0.4*0.05m) | 1 | 處 |  |  | 橋台
[12 empty] | 18 | 2020-05-27 | 定期檢測 | 鹿島工程 | 2 | 2 | 2 | 2 | 其他損傷 | 未維修 | 植生處理 | 2 | 處 | S5左側護欄 |  | 橋護欄
[12 empty] | 19 | 2020-05-27 | 定期檢測 | 鹿島工程 | 2 | 2 | 2 | 2 | 鋼筋、鋼腱或錨碇部位外露、銹蝕 | 未維修 | 鋼筋除鏽及混凝土修復(<=0.4*0.4*0.05m) | 6 | 處 | 橋墩左側 |  | 橋墩／帽梁
[12 empty] | 20 | 2020-05-27 | 定期檢測 | 鹿島工程 | 2 | 2 | 2 | 2 | 鋼筋、鋼腱或錨碇部位外露、銹蝕 | 未維修 | 鋼筋除鏽及混凝土修復(<=0.4*0.4*0.05m) | 15 | 處 | 鋼筋外露保護層不足 |  | 主梁
[12 empty] | 21 | 2020-05-27 | 定期檢測 | 鹿島工程 | 2 | 1 | 1 | 1 |  | 未維修 | 清除植生或雜物 | 3 | 平方公尺 |  |  | 引道路堤保護措施
[12 empty] | 22 | 2020-05-27 | 定期檢測 | 鹿島工程 | 2 | 2 | 2 | 2 | 排水設施阻塞 | 已維修 | 清理淤塞的排水孔 | 12 | 個 | S5右側排水孔 | 44584 | 橋梁排水設施 | 洩水孔清淤 | 1500 | 2022-10-11 | 2022-10-11 | 2022-12-29 15:01 | 王鴻騰 | 2022-12-29 15:01 | 王鴻騰
178 | 34896 | 木柵交流道匝道一富德橋 | 國道3號 | 國道 | 0K+159.5M ~0K~242M | 高公局北區養護工程分局 | 木柵工務段 | I型梁 | 預力混凝土 | 86 | 已維修：3 | NO | 檢測日期 | 檢測類別 | 檢測單位 | D | E | R | U | 劣化類型 | 狀態 | 建議維修工法 | 數量 | 單位 | 損壞位置 | 維修紀錄ID | 維修構件 | 維修工法 | 金額 | 開工日期 | 完成日期 | 維修原始紀錄日期 | 維修原始紀錄者 | 維修最後修改日期 | 維修最後修改者
[11 empty] | 未維修：12 | 1 | 2020-05-27 | 定期檢測 | 鹿島工程 | 2 | 2 | 2 | 2 | 鋼筋外露、銹蝕 | 未維修 | 混凝土剝落鋼筋鏽蝕修復 | 1 | 處 | S2左側護欄 |  | 橋護欄
[11 empty] | 全部：15 | 2 | 2020-05-27 | 定期檢測 | 鹿島工程 | 2 | 2 | 2 | 2 | 滲水、白華 | 未維修 | 白華處理(處) | 2 | 處 | 右側面 |  | 主梁
[12 empty] | 3 | 2020-05-27 | 定期檢測 | 鹿島工程 | 2 | 1 | 1 | 1 | 其他損傷 | 未維修 | 橋台雜物及破碎混凝土塊處理 | 1 | 處 |  |  | 橋台
[12 empty] | 4 | 2020-05-27 | 定期檢測 | 鹿島工程 | 2 | 2 | 2 | 2 | 混凝土裂縫 | 未維修 | 修補寬度大於0.3mm的裂縫 | 2 | 公尺 | 橋台正面串方塊護坡交界處 |  | 橋台
[12 empty] | 5 | 2020-05-27 | 定期檢測 | 鹿島工程 | 2 | 2 | 2 | 2 | 其他損傷 | 未維修 | 清除植生或雜物 | 1 | 處 | 右側翼牆 |  | 翼牆／擋土牆
[12 empty] | 6 | 2020-05-27 | 定期檢測 | 鹿島工程 | 2 | 1 | 1 | 1 | 其他損傷 | 未維修 | 表面環氧樹脂砂漿修補 | 1 | 平方公尺 | 橋台正面 |  | 橋台
[12 empty] | 7 | 2020-05-27 | 定期檢測 | 鹿島工程 | 2 | 2 | 2 | 2 | 滲水、白華 | 未維修 | 白華處理(處) | 8 | 處 | 左側 |  | 主梁
[12 empty] | 8 | 2020-05-27 | 定期檢測 | 鹿島工程 | 2 | 2 | 2 | 2 | 滲水、白華 | 未維修 | 白華處理(處) | 8 | 處 | 左側面 |  | 主梁
[12 empty] | 9 | 2020-05-27 | 定期檢測 | 鹿島工程 | 2 | 2 | 2 | 2 | 其他損傷 | 未維修 | 橋台雜物及破碎混凝土塊處理 | 1 | 處 |  |  | 橋台
[12 empty] | 10 | 2020-05-27 | 定期檢測 | 鹿島工程 | 2 | 2 | 2 | 2 | 排水孔阻塞 | 未維修 | 清理排水孔 | 2 | 式 | 橋台前方 |  | 橋台
[12 empty] | 11 | 2020-05-27 | 定期檢測 | 鹿島工程 | 2 | 2 | 2 | 2 | 伸縮縫間雜物堆積 | 未維修 | 伸縮縫清理 | 2 | 公尺 |  |  | 伸縮縫
[12 empty] | 12 | 2020-05-27 | 定期檢測 | 鹿島工程 | 2 | 1 | 1 | 1 | 裂縫 | 未維修 | 清除植生或雜物 | 2 | 平方公尺 | 護坡 |  | 引道路堤保護措施
[12 empty] | 13 | 2020-05-27 | 定期檢測 | 鹿島工程 | 2 | 2 | 2 | 2 | 其他損傷 | 已維修 | 植生處理 | 1 | 處 | S2左側護欄 | 19389 | 橋護欄 | 橋欄杆修復 |  | 2020-09-15 | 2020-09-15 | 2020-09-24 11:30 | 王鴻騰
[12 empty] | 14 | 2020-05-27 | 定期檢測 | 鹿島工程 | 2 | 2 | 2 | 2 | 其他損傷 | 已維修 | 植生處理 | 2 | 處 | S2右側護欄 | 19388 | 橋護欄 | 橋欄杆修復 |  | 2020-09-15 | 2020-09-15 | 2020-09-24 11:30 | 王鴻騰
[12 empty] | 15 | 2020-05-27 | 定期檢測 | 鹿島工程 | 2 | 2 | 2 | 2 | 排水設施阻塞 | 已維修 | 清理淤塞的排水孔 | 4 | 個 | S2右側排水孔 | 44583 | 橋梁排水設施 | 洩水孔清淤 | 1500 | 2022-10-11 | 2022-10-11 | 2022-12-29 15:01 | 王鴻騰 | 2022-12-29 15:01 | 王鴻騰
179 | 34898 | 木柵交流道匝道四猴山坑橋 | 國道3號 | 國道 | 0K+142.059M ~0K~267.059M | 高公局北區養護工程分局 | 木柵工務段 | 箱型梁 | 預力混凝土 | 86 | 已維修：0 | NO | 檢測日期 | 檢測類別 | 檢測單位 | D | E | R | U | 劣化類型 | 狀態 | 建議維修工法 | 數量 | 單位 | 損壞位置 | 維修紀錄ID | 維修構件 | 維修工法 | 金額 | 開工日期 | 完成日期 | 維修原始紀錄日期 | 維修原始紀錄者 | 維修最後修改日期 | 維修最後修改者
[11 empty] | 未維修：8 | 1 | 2020-05-05 | 定期檢測 | 鹿島工程 | 2 | 2 | 2 | 2 | 滲水、白華 | 未維修 | 白華處理(處) | 3 | 處 | 橋墩正面 |  | 橋墩／帽梁
[11 empty] | 全部：8 | 2 | 2020-05-05 | 定期檢測 | 鹿島工程 | 2 | 2 | 2 | 2 | 伸縮縫間雜物堆積 | 未維修 | 伸縮縫清理 | 2 | 公尺 |  |  | 伸縮縫
[12 empty] | 3 | 2020-05-05 | 定期檢測 | 鹿島工程 | 2 | 2 | 2 | 2 | 排水孔阻塞 | 未維修 | 清理排水孔 | 3 | 式 | 橋台正面 |  | 橋台
[12 empty] | 4 | 2020-05-05 | 定期檢測 | 鹿島工程 | 2 | 1 | 1 | 1 | 混凝土空洞(或蜂窩) | 未維修 | 表面蜂窩修補 | 1 | 平方公尺 | 橋台正面 |  | 橋台
[12 empty] | 5 | 2020-05-05 | 定期檢測 | 鹿島工程 | 2 | 2 | 2 | 2 | 裂縫 | 未維修 | 清除植生或雜物 | 3 | 平方公尺 |  |  | 引道路堤保護措施
[12 empty] | 6 | 2020-05-05 | 定期檢測 | 鹿島工程 | 2 | 1 | 1 | 1 |  | 未維修 | 清除植生或雜物 | 3 | 平方公尺 | 正面 |  | 引道路堤保護措施
[12 empty] | 7 | 2020-05-05 | 定期檢測 | 鹿島工程 | 2 | 2 | 2 | 2 | 其他損傷 | 未維修 | 橋名牌對換 | 1 | 處 | 正面 |  | 橋台
[12 empty] | 8 | 2020-05-05 | 定期檢測 | 鹿島工程 | 2 | 2 | 2 | 2 | 其他損傷 | 未維修 | 清除植生或雜物 | 10 | 處 | 左側翼牆 |  | 翼牆／擋土牆
180 | 34899 | 木柵交流道匝道四富德橋 | 國道3號 | 國道 | 1K+314M ~1K~369.93M | 高公局北區養護工程分局 | 木柵工務段 | I型梁 | 預力混凝土 | 86 | 已維修：0 | NO | 檢測日期 | 檢測類別 | 檢測單位 | D | E | R | U | 劣化類型 | 狀態 | 建議維修工法 | 數量 | 單位 | 損壞位置 | 維修紀錄ID | 維修構件 | 維修工法 | 金額 | 開工日期 | 完成日期 | 維修原始紀錄日期 | 維修原始紀錄者 | 維修最後修改日期 | 維修最後修改者
[11 empty] | 未維修：9 | 1 | 2020-06-18 | 定期檢測 | 鹿島工程 | 2 | 2 | 2 | 2 | 滲水、白華 | 未維修 | 白華處理(處) | 8 | 處 | 左側面 |  | 主梁
[11 empty] | 全部：9 | 2 | 2020-06-18 | 定期檢測 | 鹿島工程 | 2 | 2 | 2 | 2 | 其他損傷 | 未維修 | 橋台雜物及破碎混凝土塊處理 | 1 | 處 | 橋台前方 |  | 橋台
[12 empty] | 3 | 2020-06-18 | 定期檢測 | 鹿島工程 | 2 | 2 | 2 | 2 | 鋼筋外露、銹蝕 | 未維修 | 鋼筋除鏽及混凝土修復(<=0.4*0.4*0.05m) | 1 | 處 | 橋台正面 |  | 橋台
[12 empty] | 4 | 2020-06-18 | 定期檢測 | 鹿島工程 | 2 | 2 | 2 | 1 | 其他損傷 | 未維修 | 橋台雜物及破碎混凝土塊處理 | 1 | 處 |  |  | 橋台
[12 empty] | 5 | 2020-06-18 | 定期檢測 | 鹿島工程 | 2 | 2 | 2 | 2 | 滲水、白華 | 未維修 | 白華處理(處) | 2 | 處 | 橋台正面 |  | 橋台
[12 empty] | 6 | 2020-06-18 | 定期檢測 | 鹿島工程 | 2 | 2 | 2 | 2 | 鋼筋、鋼腱或錨碇部位外露、銹蝕 | 未維修 | 鋼筋除鏽及混凝土修復(<=0.4*0.4*0.05m) | 1 | 處 | 右側面 |  | 主梁
[12 empty] | 7 | 2020-06-18 | 定期檢測 | 鹿島工程 | 2 | 2 | 2 | 2 | 其他損傷 | 未維修 | 橋台雜物及破碎混凝土塊處理 | 1 | 處 |  |  | 橋台
[12 empty] | 8 | 2020-06-18 | 定期檢測 | 鹿島工程 | 2 | 2 | 2 | 1 | 其他損傷 | 未維修 | 橋台雜物及破碎混凝土塊處理 | 1 | 處 |  |  | 橋台
[12 empty] | 9 | 2020-06-18 | 定期檢測 | 鹿島工程 | 2 | 2 | 2 | 2 | 伸縮縫間雜物堆積 | 未維修 | 伸縮縫清理 | 3 | 公尺 |  |  | 伸縮縫
181 | 34902 | 坡內坑橋W | 國道3甲 | 國道 | 2K+850M ~3K~309M | 高公局北區養護工程分局 | 木柵工務段 | I型梁 | 預力混凝土 | 85 | 已維修：4 | NO | 檢測日期 | 檢測類別 | 檢測單位 | D | E | R | U | 劣化類型 | 狀態 | 建議維修工法 | 數量 | 單位 | 損壞位置 | 維修紀錄ID | 維修構件 | 維修工法 | 金額 | 開工日期 | 完成日期 | 維修原始紀錄日期 | 維修原始紀錄者 | 維修最後修改日期 | 維修最後修改者
[11 empty] | 未維修：24 | 1 | 2020-06-09 | 定期檢測 | 鹿島工程 | 2 | 1 | 1 | 1 | 其他損傷 | 未維修 | 表面環氧樹脂砂漿修補 | 1 | 平方公尺 | 橋墩背面 |  | 橋墩／帽梁
[11 empty] | 全部：28 | 2 | 2020-06-09 | 定期檢測 | 鹿島工程 | 2 | 2 | 2 | 2 | 鋼筋、鋼腱或錨碇部位外露、銹蝕 | 未維修 | 鋼筋除鏽及混凝土修復(<=0.4*0.4*0.05m) | 1 | 處 | 左側面 |  | 橋墩／帽梁
[12 empty] | 3 | 2020-06-09 | 定期檢測 | 鹿島工程 | 2 | 2 | 2 | 2 | 裂縫 | 未維修 | 護坡裂縫觀測 | 1 | 式 | 混凝土護坡 |  | 引道路堤保護措施
[12 empty] | 4 | 2020-06-09 | 定期檢測 | 鹿島工程 | 2 | 2 | 2 | 2 | 其他損傷 | 未維修 | 表面環氧樹脂砂漿修補 | 5 | 平方公尺 | 正反面、右側面 |  | 橋墩／帽梁
[12 empty] | 5 | 2020-06-09 | 定期檢測 | 鹿島工程 | 2 | 2 | 2 | 2 | 鋼筋、鋼腱或錨碇部位外露、銹蝕 | 未維修 | 鋼筋除鏽及混凝土修復(<=0.4*0.4*0.05m) | 3 | 處 | 右側帽樑底部 |  | 橋墩／帽梁
[12 empty] | 6 | 2020-06-09 | 定期檢測 | 鹿島工程 | 2 | 2 | 2 | 2 | 鋼筋、鋼腱或錨碇部位外露、銹蝕 | 未維修 | 鋼筋除鏽及混凝土修復(<=0.4*0.4*0.05m) | 6 | 處 | 右側帽樑底部 |  | 橋墩／帽梁
[12 empty] | 7 | 2020-06-09 | 定期檢測 | 鹿島工程 | 2 | 2 | 2 | 2 | 鋼筋、鋼腱或錨碇部位外露、銹蝕 | 未維修 | 鋼筋除鏽及混凝土修復(<=0.4*0.4*0.05m) | 6 | 處 | 橋墩正面 |  | 橋墩／帽梁
[12 empty] | 8 | 2020-06-09 | 定期檢測 | 鹿島工程 | 2 | 2 | 2 | 2 | 鋼筋、鋼腱或錨碇部位外露、銹蝕 | 未維修 | 鋼筋除鏽及混凝土修復(<=0.4*0.4*0.05m) | 2 | 處 | 左側帽樑底部 |  | 橋墩／帽梁
[12 empty] | 9 | 2020-06-09 | 定期檢測 | 鹿島工程 | 2 | 2 | 2 | 1 | 其他損傷 | 未維修 | 橋台雜物及破碎混凝土塊處理 | 1 | 處 | 橋台正面 |  | 橋台
[12 empty] | 10 | 2020-06-09 | 定期檢測 | 鹿島工程 | 2 | 2 | 2 | 2 | 混凝土裂縫 | 未維修 | 修補寬度大於0.3mm的裂縫 | 2 | 公尺 | 橋台正面 |  | 橋台
[12 empty] | 11 | 2020-06-09 | 定期檢測 | 鹿島工程 | 2 | 2 | 2 | 2 | 鋼筋外露、銹蝕 | 未維修 | 混凝土剝落鋼筋鏽蝕修復 | 12 | 處 | A2左側護欄 |  | 橋護欄
[12 empty] | 12 | 2020-06-09 | 定期檢測 | 鹿島工程 | 2 | 1 | 1 | 1 | 其他損傷 | 未維修 | 表面環氧樹脂砂漿修補 | 1 | 平方公尺 | 橋墩背面 |  | 橋墩／帽梁
[12 empty] | 13 | 2020-06-09 | 定期檢測 | 鹿島工程 | 2 | 2 | 2 | 2 | 其他損傷 | 未維修 | 表面環氧樹脂砂漿修補 | 1 | 平方公尺 | 橋墩反面、左側面 |  | 橋墩／帽梁
[12 empty] | 14 | 2020-06-09 | 定期檢測 | 鹿島工程 | 2 | 2 | 2 | 2 | 鋼筋外露、銹蝕 | 未維修 | 混凝土剝落鋼筋鏽蝕修復 | 1 | 處 | S1左側護欄 |  | 橋護欄
[12 empty] | 15 | 2020-06-09 | 定期檢測 | 鹿島工程 | 2 | 2 | 2 | 2 | 裂縫 | 未維修 | 清除植生或雜物 | 2 | 平方公尺 | 橋台右側護坡 |  | 引道路堤保護措施
[12 empty] | 16 | 2020-06-09 | 定期檢測 | 鹿島工程 | 2 | 2 | 2 | 2 | 鋼筋、鋼腱或錨碇部位外露、銹蝕 | 未維修 | 鋼筋除鏽及混凝土修復(<=0.4*0.4*0.05m) | 1 | 處 | 橋墩正面 |  | 橋墩／帽梁
[12 empty] | 17 | 2020-06-09 | 定期檢測 | 鹿島工程 | 2 | 2 | 2 | 2 | 鋼筋、鋼腱或錨碇部位外露、銹蝕 | 未維修 | 鋼筋除鏽及混凝土修復(<=0.4*0.4*0.05m) | 2 | 處 | 右側面 |  | 橋墩／帽梁
[12 empty] | 18 | 2020-06-09 | 定期檢測 | 鹿島工程 | 2 | 2 | 2 | 2 | 混凝土空洞(或蜂窩) | 未維修 | 表面蜂窩修補 | 1 | 平方公尺 | 橋墩左側 |  | 橋墩／帽梁
[12 empty] | 19 | 2020-06-09 | 定期檢測 | 鹿島工程 | 2 | 2 | 2 | 2 | 其他損傷 | 未維修 | 清除植生或雜物 | 1 | 處 | 左側翼牆 |  | 翼牆／擋土牆
[12 empty] | 20 | 2020-06-09 | 定期檢測 | 鹿島工程 | 2 | 2 | 2 | 2 | 鋼筋、鋼腱或錨碇部位外露、銹蝕 | 未維修 | 鋼筋除鏽及混凝土修復(<=0.4*0.4*0.05m) | 1 | 處 | 橋墩正面 |  | 橋墩／帽梁
[12 empty] | 21 | 2020-06-09 | 定期檢測 | 鹿島工程 | 2 | 2 | 2 | 2 | 滲水、白華 | 未維修 | 白華處理(處) | 10 | 處 | 大樑右側 |  | 主梁
[12 empty] | 22 | 2020-06-09 | 定期檢測 | 鹿島工程 | 2 | 2 | 2 | 1 | 其他損傷 | 未維修 | 塗刷保護層 | 3 | 平方公尺 | 橋墩正面、背面 |  | 橋墩／帽梁
[12 empty] | 23 | 2020-06-09 | 定期檢測 | 鹿島工程 | 2 | 2 | 2 | 2 | 混凝土剝落 | 未維修 | 鋼筋除鏽及混凝土修復(<=0.4*0.4*0.05m) | 1 | 處 | 橋墩左側 |  | 橋墩／帽梁
[12 empty] | 24 | 2020-06-09 | 定期檢測 | 鹿島工程 | 2 | 2 | 2 | 2 | 滲水、白華 | 未維修 | 白華處理(處) | 25 | 處 | 左側面 |  | 主梁
[12 empty] | 25 | 2020-06-09 | 定期檢測 | 鹿島工程 | 2 | 2 | 2 | 2 | 其他損傷 | 已維修 | 植生處理 | 1 | 處 | S2左側護欄 | 19170 | 橋護欄 | 橋欄杆修復 | 3800 | 2020-07-07 | 2020-07-07 | 2020-09-15 10:27 | 王鴻騰 | 2020-09-17 16:07 | 王鴻騰
[12 empty] | 26 | 2020-06-09 | 定期檢測 | 鹿島工程 | 2 | 2 | 2 | 2 | 伸縮縫間雜物堆積 | 已維修 | 伸縮縫清理 | 2 | 公尺 |  | 44745 | 伸縮縫 | 伸縮縫清理 | 500 | 2022-11-07 | 2022-11-07 | 2023-01-11 16:48 | 王鴻騰 | 2023-01-11 16:48 | 王鴻騰
[12 empty] | 27 | 2020-06-09 | 定期檢測 | 鹿島工程 | 2 | 2 | 2 | 1 | 伸縮縫間雜物堆積 | 已維修 | 伸縮縫清理 | 2 | 公尺 |  | 44589 | 伸縮縫 | 伸縮縫清理 | 500 | 2022-10-13 | 2022-10-13 | 2022-12-29 15:42 | 王鴻騰 | 2022-12-29 15:42 | 王鴻騰
[12 empty] | 28 | 2020-06-09 | 定期檢測 | 鹿島工程 | 2 | 2 | 2 | 2 | 排水設施阻塞 | 已維修 | 清理淤塞的排水孔 | 4 | 個 | S13左側排水孔 | 44758 | 橋梁排水設施 | 洩水孔清淤 | 1500 | 2022-11-07 | 2022-11-07 | 2023-01-12 10:30 | 王鴻騰 | 2023-01-12 10:30 | 王鴻騰
182 | 34903 | 密婆坑橋E | 國道3甲 | 國道 | 4K+180M ~4K~234M | 高公局北區養護工程分局 | 木柵工務段 | I型梁 | 鋼構造 | 85 | 已維修：0 | NO | 檢測日期 | 檢測類別 | 檢測單位 | D | E | R | U | 劣化類型 | 狀態 | 建議維修工法 | 數量 | 單位 | 損壞位置 | 維修紀錄ID | 維修構件 | 維修工法 | 金額 | 開工日期 | 完成日期 | 維修原始紀錄日期 | 維修原始紀錄者 | 維修最後修改日期 | 維修最後修改者
[11 empty] | 未維修：17 | 1 | 2020-06-09 | 定期檢測 | 鹿島工程 | 2 | 2 | 2 | 2 | 混凝土裂縫 | 未維修 | 修補寬度大於0.3mm的裂縫 | 0.6 | 公尺 | 右側面 |  | 橋台
[11 empty] | 全部：17 | 2 | 2020-06-09 | 定期檢測 | 鹿島工程 | 2 | 2 | 2 | 2 | 鋼筋外露、銹蝕 | 未維修 | 鋼筋除鏽及混凝土修復(<=0.4*0.4*0.05m) | 1 | 處 | 橋台正面 |  | 橋台
[12 empty] | 3 | 2020-06-09 | 定期檢測 | 鹿島工程 | 2 | 2 | 2 | 2 | 裂縫 | 未維修 | 清除植生或雜物 | 3 | 平方公尺 | 正面 |  | 引道路堤保護措施
[12 empty] | 4 | 2020-06-09 | 定期檢測 | 鹿島工程 | 2 | 2 | 2 | 2 | 伸縮縫間雜物堆積 | 未維修 | 伸縮縫清理 | 3 | 公尺 |  |  | 伸縮縫
[12 empty] | 5 | 2020-06-09 | 定期檢測 | 鹿島工程 | 2 | 2 | 2 | 2 | 混凝土裂縫 | 未維修 | 修補寬度大於0.3mm的裂縫 | 3 | 公尺 | 右側翼牆 |  | 翼牆／擋土牆
[12 empty] | 6 | 2020-06-09 | 定期檢測 | 鹿島工程 | 2 | 2 | 2 | 2 | 混凝土裂縫 | 未維修 | 修補寬度大於0.3mm的裂縫 | 1 | 公尺 | 橋台正面 |  | 橋台
[12 empty] | 7 | 2020-06-09 | 定期檢測 | 鹿島工程 | 2 | 2 | 2 | 2 | 其他損傷 | 未維修 | 橋台雜物及破碎混凝土塊處理 | 2 | 處 | 右側面 |  | 橋台
[12 empty] | 8 | 2020-06-09 | 定期檢測 | 鹿島工程 | 2 | 2 | 2 | 2 | 裂縫 | 未維修 | 清除植生或雜物 | 3 | 平方公尺 | A1橋台左側串方塊護坡 |  | 引道路堤保護措施
[12 empty] | 9 | 2020-06-09 | 定期檢測 | 鹿島工程 | 2 | 2 | 2 | 2 | 排水設施損傷 | 未維修 | 修補蓋版 | 1 | 公尺 | S1右側橋面 |  | 橋梁排水設施
[12 empty] | 10 | 2020-06-09 | 定期檢測 | 鹿島工程 | 2 | 2 | 2 | 2 | 排水設施阻塞 | 未維修 | 清理淤塞的排水孔 | 1 | 個 | S1右側 |  | 橋梁排水設施
[12 empty] | 11 | 2020-06-09 | 定期檢測 | 鹿島工程 | 2 | 2 | 2 | 2 | 伸縮縫間雜物堆積 | 未維修 | 伸縮縫清理 | 3 | 公尺 |  |  | 伸縮縫
[12 empty] | 12 | 2020-06-09 | 定期檢測 | 鹿島工程 | 2 | 1 | 1 | 1 | 其他損傷 | 未維修 | 橋台雜物及破碎混凝土塊處理 | 1 | 處 |  |  | 橋台
[12 empty] | 13 | 2020-06-09 | 定期檢測 | 鹿島工程 | 2 | 2 | 2 | 2 | 混凝土空洞(或蜂窩) | 未維修 | 環氧樹脂及無收縮砂將修補 | 1 | 立方公尺 |  |  | 翼牆／擋土牆
[12 empty] | 14 | 2020-06-09 | 定期檢測 | 鹿島工程 | 2 | 1 | 1 | 1 | 排水設施阻塞 | 未維修 | [5 empty] | 橋梁排水設施
[12 empty] | 15 | 2020-06-09 | 定期檢測 | 鹿島工程 | 2 | 2 | 2 | 2 | 滲水、白華 | 未維修 | 白華處理(處) | 2 | 處 | 右側面 |  | 橋台
[12 empty] | 16 | 2020-06-09 | 定期檢測 | 鹿島工程 | 2 | 2 | 2 | 2 | 鋼筋外露、銹蝕 | 未維修 | 鋼筋除鏽及混凝土修復(<=0.4*0.4*0.05m) | 4 | 處 | 橋台右側、正面 |  | 橋台
[12 empty] | 17 | 2020-06-09 | 定期檢測 | 鹿島工程 | 2 | 1 | 1 | 1 | 其他損傷 | 未維修 | 鋼筋凸出切除 | 1 | 處 | 右側 |  | 橋台
183 | 34904 | 璋樹里高架橋N | 國道3號 | 國道 | 11K+810M ~12K~373M | 高公局北區養護工程分局 | 木柵工務段 | 箱型梁 | 預力混凝土 | 85 | 已維修：4 | NO | 檢測日期 | 檢測類別 | 檢測單位 | D | E | R | U | 劣化類型 | 狀態 | 建議維修工法 | 數量 | 單位 | 損壞位置 | 維修紀錄ID | 維修構件 | 維修工法 | 金額 | 開工日期 | 完成日期 | 維修原始紀錄日期 | 維修原始紀錄者 | 維修最後修改日期 | 維修最後修改者
[11 empty] | 未維修：20 | 1 | 2020-05-10 | 定期檢測 | 鹿島工程 | 2 | 2 | 2 | 2 | 鋼筋外露、銹蝕 | 未維修 | 混凝土剝落鋼筋鏽蝕修復 | 10 | 處 | S12左側護欄 |  | 橋護欄
[11 empty] | 全部：24 | 2 | 2020-05-10 | 定期檢測 | 鹿島工程 | 2 | 2 | 2 | 2 | 滲水、白華 | 未維修 | 白華處理(處) | 1 | 處 | 右側面 |  | 主梁
[12 empty] | 3 | 2020-05-10 | 定期檢測 | 鹿島工程 | 2 | 2 | 2 | 2 | 鋼筋外露、銹蝕 | 未維修 | 混凝土剝落鋼筋鏽蝕修復 | 8 | 處 | S10左側護欄 |  | 橋護欄
[12 empty] | 4 | 2020-05-10 | 定期檢測 | 鹿島工程 | 2 | 2 | 2 | 2 | 滲水、白華 | 未維修 | 白華處理(處) | 1 | 處 | 大樑底部 |  | 主梁
[12 empty] | 5 | 2020-05-10 | 定期檢測 | 鹿島工程 | 2 | 2 | 2 | 2 | 滲水、白華 | 未維修 | 白華處理(處) | 1 | 處 | 橋台正面 |  | 橋台
[12 empty] | 6 | 2020-05-10 | 定期檢測 | 鹿島工程 | 2 | 2 | 2 | 2 | 鋼筋、鋼腱或錨碇部位外露、銹蝕 | 未維修 | 鋼筋除鏽及混凝土修復(<=0.4*0.4*0.05m) | 2 | 處 | 大樑底部 |  | 主梁
[12 empty] | 7 | 2020-05-10 | 定期檢測 | 鹿島工程 | 2 | 2 | 2 | 2 | 鋼筋、鋼腱或錨碇部位外露、銹蝕 | 未維修 | 鋼筋除鏽及混凝土修復(<=0.4*0.4*0.05m) | 8 | 處 | 大樑左側、底部 |  | 主梁
[12 empty] | 8 | 2020-05-10 | 定期檢測 | 鹿島工程 | 2 | 2 | 2 | 2 | 其他損傷 | 未維修 | 表面環氧樹脂砂漿修補 | 1 | 平方公尺 | 左側面 |  | 橋墩／帽梁
[12 empty] | 9 | 2020-05-10 | 定期檢測 | 鹿島工程 | 2 | 2 | 2 | 2 | 其他損傷 | 未維修 | 鋼筋防鏽劑塗刷 | 1 | 平方公尺 | 檢測孔蓋 |  | 主梁
[12 empty] | 10 | 2020-05-10 | 定期檢測 | 鹿島工程 | 2 | 2 | 2 | 2 | 滲水、白華 | 未維修 | 白華處理(處) | 2 | 處 | 左側面 |  | 橋墩／帽梁
[12 empty] | 11 | 2020-05-10 | 定期檢測 | 鹿島工程 | 2 | 2 | 2 | 1 | 其他損傷 | 未維修 | 表面環氧樹脂砂漿修補 | 1 | 平方公尺 | 左側 |  | 橋墩／帽梁
[12 empty] | 12 | 2020-05-10 | 定期檢測 | 鹿島工程 | 2 | 2 | 2 | 2 | 排水設施損傷 | 未維修 | 修復受損的排水管 | 3 | 公尺 | S1左側洩水管 |  | 橋梁排水設施
[12 empty] | 13 | 2020-05-10 | 定期檢測 | 鹿島工程 | 2 | 2 | 2 | 2 | 鋼筋、鋼腱或錨碇部位外露、銹蝕 | 未維修 | 鋼筋除鏽及混凝土修復(<=0.4*0.4*0.05m) | 6 | 處 | 大樑底部 |  | 主梁
[12 empty] | 14 | 2020-05-10 | 定期檢測 | 鹿島工程 | 2 | 2 | 2 | 2 | 鋼筋、鋼腱或錨碇部位外露、銹蝕 | 未維修 | 鋼筋凸出切除 | 4 | 處 | 左側面 |  | 橋墩／帽梁
[12 empty] | 15 | 2020-05-10 | 定期檢測 | 鹿島工程 | 2 | 2 | 2 | 2 | 鋼筋、鋼腱或錨碇部位外露、銹蝕 | 未維修 | 鋼筋除鏽及混凝土修復(<=0.4*0.4*0.05m) | 5 | 處 | 左側面 |  | 橋墩／帽梁
[12 empty] | 16 | 2020-05-10 | 定期檢測 | 鹿島工程 | 2 | 1 | 1 | 1 | 其他損傷 | 未維修 | 表面環氧樹脂砂漿修補 | 1 | 平方公尺 |  |  | 橋墩／帽梁
[12 empty] | 17 | 2020-05-10 | 定期檢測 | 鹿島工程 | 2 | 2 | 2 | 2 | 滲水、白華 | 未維修 | 白華處理(處) | 1 | 處 | 右側面 |  | 主梁
[12 empty] | 18 | 2020-05-10 | 定期檢測 | 鹿島工程 | 2 | 2 | 2 | 2 | 生銹及腐蝕 | 未維修 | 支承墊除鏽及油漆塗裝 | 1 | 處 | 左側 |  | 支承／支承墊／阻尼裝置
[12 empty] | 19 | 2020-05-10 | 定期檢測 | 鹿島工程 | 2 | 2 | 2 | 2 | 滲水、白華 | 未維修 | 橋面版滲水處理 | 6 | 處 | 底部 |  | 橋面板
[12 empty] | 20 | 2020-05-10 | 定期檢測 | 鹿島工程 | 2 | 2 | 2 | 2 | 滲水、白華 | 未維修 | 白華處理(處) | 2 | 處 | 右側面 |  | 主梁
[12 empty] | 21 | 2020-05-10 | 定期檢測 | 鹿島工程 | 2 | 2 | 2 | 1 | 其他損傷 | 已維修 | 橋台雜物及破碎混凝土塊處理 | 2 | 處 | 橋台前方 | 45491 | 橋台 | 清除植生 | 600 | 2023-03-08 | 2023-03-08 | 2023-03-13 16:17 | 王鴻騰 | 2023-03-13 16:17 | 王鴻騰
[12 empty] | 22 | 2020-05-10 | 定期檢測 | 鹿島工程 | 2 | 2 | 2 | 2 | 排水設施阻塞 | 已維修 | 清理淤塞的排水孔 | 8 | 個 | S8左側排水孔 | 46170 | 橋梁排水設施 | 洩水孔清淤 | 1500 | 2023-03-23 | 2023-03-23 | 2023-04-13 14:38 | 王鴻騰 | 2023-04-13 14:38 | 王鴻騰
[12 empty] | 23 | 2020-05-10 | 定期檢測 | 鹿島工程 | 2 | 1 | 1 | 1 | 植物生長 | 已維修 | 伸縮縫清理 | 1 | 公尺 |  | 46174 | 伸縮縫 | 伸縮縫清理 | 500 | 2023-03-23 | 2023-03-23 | 2023-04-13 14:46 | 王鴻騰 | 2023-04-13 14:46 | 王鴻騰
[12 empty] | 24 | 2020-05-10 | 定期檢測 | 鹿島工程 | 2 | 2 | 2 | 2 | 伸縮縫間雜物堆積 | 已維修 | 伸縮縫清理 | 3 | 公尺 |  | 46175 | 伸縮縫 | 伸縮縫清理 | 500 | 2023-03-23 | 2023-03-23 | 2023-04-13 14:46 | 王鴻騰 | 2023-04-13 14:46 | 王鴻騰
184 | 34906 | 石壁坑橋 E | 國道3甲 | 國道 | 3K+980M ~4K~97M | 高公局北區養護工程分局 | 木柵工務段 | 箱型梁 | 預力混凝土 | 85 | 已維修：1 | NO | 檢測日期 | 檢測類別 | 檢測單位 | D | E | R | U | 劣化類型 | 狀態 | 建議維修工法 | 數量 | 單位 | 損壞位置 | 維修紀錄ID | 維修構件 | 維修工法 | 金額 | 開工日期 | 完成日期 | 維修原始紀錄日期 | 維修原始紀錄者 | 維修最後修改日期 | 維修最後修改者
[11 empty] | 未維修：12 | 1 | 2020-06-09 | 定期檢測 | 鹿島工程 | 2 | 2 | 2 | 2 | 鋼筋、鋼腱或錨碇部位外露、銹蝕 | 未維修 | 鋼筋除鏽及混凝土修復(<=0.4*0.4*0.05m) | 6 | 處 | 橋墩正面 |  | 橋墩／帽梁
[11 empty] | 全部：13 | 2 | 2020-06-09 | 定期檢測 | 鹿島工程 | 2 | 1 | 1 | 1 | 其他損傷 | 未維修 | 表面環氧樹脂砂漿修補 | 4 | 平方公尺 | 橋台正面 |  | 橋台
[12 empty] | 3 | 2020-06-09 | 定期檢測 | 鹿島工程 | 2 | 2 | 2 | 2 | 混凝土空洞(或蜂窩) | 未維修 | 表面環氧樹脂砂漿修補 | 2 | 平方公尺 | 左側面 |  | 橋台
[12 empty] | 4 | 2020-06-09 | 定期檢測 | 鹿島工程 | 2 | 2 | 2 | 2 | 伸縮縫間雜物堆積 | 未維修 | 伸縮縫清理 | 3 | 公尺 |  |  | 伸縮縫
[12 empty] | 5 | 2020-06-09 | 定期檢測 | 鹿島工程 | 2 | 2 | 2 | 2 | 其他損傷 | 未維修 | 鋼筋凸出切除 | 1 | 處 | 左側面 |  | 橋墩／帽梁
[12 empty] | 6 | 2020-06-09 | 定期檢測 | 鹿島工程 | 2 | 2 | 2 | 2 | 其他損傷 | 未維修 | 清除植生或雜物 | 1 | 處 | 左側翼牆 |  | 翼牆／擋土牆
[12 empty] | 7 | 2020-06-09 | 定期檢測 | 鹿島工程 | 2 | 2 | 2 | 2 | 混凝土裂縫 | 未維修 | 修補寬度大於0.3mm的裂縫 | 2 | 公尺 | 橋台正面 |  | 橋台
[12 empty] | 8 | 2020-06-09 | 定期檢測 | 鹿島工程 | 2 | 2 | 2 | 2 | 伸縮縫間雜物堆積 | 未維修 | 伸縮縫清理 | 2 | 公尺 |  |  | 伸縮縫
[12 empty] | 9 | 2020-06-09 | 定期檢測 | 鹿島工程 | 2 | 2 | 2 | 2 | 混凝土空洞(或蜂窩) | 未維修 | 表面環氧樹脂砂漿修補 | 1 | 平方公尺 | 橋台正面 |  | 橋台
[12 empty] | 10 | 2020-06-09 | 定期檢測 | 鹿島工程 | 2 | 2 | 2 | 2 | 其他損傷 | 未維修 | 護欄填縫劑更新 | 1 | 處 | S2右側護欄 |  | 橋護欄
[12 empty] | 11 | 2020-06-09 | 定期檢測 | 鹿島工程 | 2 | 2 | 2 | 2 | 其他損傷 | 未維修 | 清除植生或雜物 | 1 | 處 | 右側翼牆 |  | 翼牆／擋土牆
[12 empty] | 12 | 2020-06-09 | 定期檢測 | 鹿島工程 | 2 | 2 | 2 | 2 | 鋼筋外露、銹蝕 | 未維修 | 鋼筋除鏽及混凝土修復(<=0.4*0.4*0.05m) | 1 | 處 | 橋台正面 |  | 橋台
[12 empty] | 13 | 2020-06-09 | 定期檢測 | 鹿島工程 | 2 | 2 | 2 | 2 | 裂縫 | 已維修 | 清除植生或雜物 | 2 | 平方公尺 |  | 45459 | 引道路堤保護措施 | 清除植生 | 600 | 2023-03-08 | 2023-03-08 | 2023-03-13 14:03 | 王鴻騰 | 2023-03-13 14:03 | 王鴻騰
185 | 34907 | 石壁坑橋 W | 國道3甲 | 國道 | 3K+980M ~4K~114M | 高公局北區養護工程分局 | 木柵工務段 | 箱型梁 | 預力混凝土 | 85 | 已維修：2 | NO | 檢測日期 | 檢測類別 | 檢測單位 | D | E | R | U | 劣化類型 | 狀態 | 建議維修工法 | 數量 | 單位 | 損壞位置 | 維修紀錄ID | 維修構件 | 維修工法 | 金額 | 開工日期 | 完成日期 | 維修原始紀錄日期 | 維修原始紀錄者 | 維修最後修改日期 | 維修最後修改者
[11 empty] | 未維修：14 | 1 | 2020-06-09 | 定期檢測 | 鹿島工程 | 2 | 2 | 2 | 2 | 混凝土裂縫 | 未維修 | >0.3mm混凝土裂縫修補 | 1 | 公尺 | 左側面 |  | 主梁
[11 empty] | 全部：16 | 2 | 2020-06-09 | 定期檢測 | 鹿島工程 | 2 | 2 | 2 | 2 | 滲水、白華 | 未維修 | 白華處理(處) | 3 | 處 | 右側面 |  | 主梁
[12 empty] | 3 | 2020-06-09 | 定期檢測 | 鹿島工程 | 2 | 2 | 2 | 2 | 滲水、白華 | 未維修 | 白華處理(處) | 1 | 處 |  |  | 橋台
[12 empty] | 4 | 2020-06-09 | 定期檢測 | 鹿島工程 | 2 | 2 | 2 | 2 | 混凝土裂縫 | 未維修 | >0.3mm混凝土裂縫修補 | 2 | 公尺 | 橋面板底部 |  | 橋面板
[12 empty] | 5 | 2020-06-09 | 定期檢測 | 鹿島工程 | 2 | 2 | 2 | 2 | 鋼筋、鋼腱或錨碇部位外露、銹蝕 | 未維修 | 鋼筋除鏽及混凝土修復(<=0.4*0.4*0.05m) | 12 | 處 | 橋墩正面 |  | 橋墩／帽梁
[12 empty] | 6 | 2020-06-09 | 定期檢測 | 鹿島工程 | 2 | 2 | 2 | 2 | 鋼筋外露、銹蝕 | 未維修 | 混凝土剝落鋼筋鏽蝕修復 | 1 | 處 |  |  | 橋護欄
[12 empty] | 7 | 2020-06-09 | 定期檢測 | 鹿島工程 | 2 | 1 | 1 | 1 | 其他損傷 | 未維修 | 護欄填縫劑更新 | 1 | 處 |  |  | 橋護欄
[12 empty] | 8 | 2020-06-09 | 定期檢測 | 鹿島工程 | 2 | 2 | 2 | 2 | 鋼筋外露、銹蝕 | 未維修 | 混凝土剝落鋼筋鏽蝕修復 | 3 | 處 | S3左側護欄 |  | 橋護欄
[12 empty] | 9 | 2020-06-09 | 定期檢測 | 鹿島工程 | 2 | 1 | 1 | 1 | 其他損傷 | 未維修 | 環氧樹脂及無收縮砂將修補 | 3 | 立方公尺 | 左側翼牆 |  | 翼牆／擋土牆
[12 empty] | 10 | 2020-06-09 | 定期檢測 | 鹿島工程 | 2 | 2 | 2 | 2 | 滲水、白華 | 未維修 | 白華處理(處) | 3 | 處 | 橋台正面 |  | 橋台
[12 empty] | 11 | 2020-06-09 | 定期檢測 | 鹿島工程 | 2 | 2 | 2 | 2 | 鋼筋、鋼腱或錨碇部位外露、銹蝕 | 未維修 | 鋼筋除鏽及混凝土修復(<=0.4*0.4*0.05m) | 10 | 處 | 右側面 |  | 橋墩／帽梁
[12 empty] | 12 | 2020-06-09 | 定期檢測 | 鹿島工程 | 2 | 2 | 2 | 2 | 鋼筋外露、銹蝕 | 未維修 | 鋼筋除鏽及混凝土修復(<=0.4*0.4*0.05m) | 1 | 處 | 橋台正面 |  | 橋台
[12 empty] | 13 | 2020-06-09 | 定期檢測 | 鹿島工程 | 2 | 2 | 2 | 2 | 混凝土空洞(或蜂窩) | 未維修 | 表面蜂窩修補 | 4 | 平方公尺 | 大樑底部 |  | 主梁
[12 empty] | 14 | 2020-06-09 | 定期檢測 | 鹿島工程 | 2 | 1 | 1 | 1 | 其他損傷 | 未維修 | 表面環氧樹脂砂漿修補 | 3 | 平方公尺 | 橋台正面 |  | 橋台
[12 empty] | 15 | 2020-06-09 | 定期檢測 | 鹿島工程 | 2 | 2 | 2 | 2 | 伸縮縫間雜物堆積 | 已維修 | 伸縮縫清理 | 2 | 公尺 |  | 44762 | 伸縮縫 | 伸縮縫清理 | 500 | 2022-11-07 | 2022-11-07 | 2023-01-12 11:14 | 王鴻騰 | 2023-01-12 11:14 | 王鴻騰
[12 empty] | 16 | 2020-06-09 | 定期檢測 | 鹿島工程 | 2 | 2 | 2 | 2 | 伸縮縫間雜物堆積 | 已維修 | 伸縮縫清理 | 3 | 公尺 |  | 44761 | 伸縮縫 | 伸縮縫清理 | 500 | 2022-11-07 | 2022-11-07 | 2023-01-12 11:14 | 王鴻騰 | 2023-01-12 11:14 | 王鴻騰
186 | 34908 | 第二聯絡道穿越橋主線E | 國道3甲 | 國道 | 3K+550M ~3K~680M | 高公局北區養護工程分局 | 木柵工務段 | I型梁 | 預力混凝土 | 85 | 已維修：2 | NO | 檢測日期 | 檢測類別 | 檢測單位 | D | E | R | U | 劣化類型 | 狀態 | 建議維修工法 | 數量 | 單位 | 損壞位置 | 維修紀錄ID | 維修構件 | 維修工法 | 金額 | 開工日期 | 完成日期 | 維修原始紀錄日期 | 維修原始紀錄者 | 維修最後修改日期 | 維修最後修改者
[11 empty] | 未維修：17 | 1 | 2020-06-09 | 定期檢測 | 鹿島工程 | 2 | 1 | 1 | 1 | 植物生長 | 未維修 | 清除植生 | 1 | 平方公尺 |  |  | 伸縮縫
[11 empty] | 全部：19 | 2 | 2020-06-09 | 定期檢測 | 鹿島工程 | 2 | 2 | 2 | 2 | 鋼筋、鋼腱或錨碇部位外露、銹蝕 | 未維修 | 鋼筋除鏽及混凝土修復(<=0.4*0.4*0.05m) | 2 | 處 | S1G1右側底部 |  | 橫隔梁
[12 empty] | 3 | 2020-06-09 | 定期檢測 | 鹿島工程 | 2 | 2 | 2 | 2 | 鋼筋、鋼腱或錨碇部位外露、銹蝕 | 未維修 | 鋼筋除鏽及混凝土修復(<=0.4*0.4*0.05m) | 5 | 處 | 右側帽樑底部 |  | 橋墩／帽梁
[12 empty] | 4 | 2020-06-09 | 定期檢測 | 鹿島工程 | 2 | 1 | 1 | 1 | 其他損傷 | 未維修 | 橋台雜物及破碎混凝土塊處理 | 3 | 處 |  |  | 橋台
[12 empty] | 5 | 2020-06-09 | 定期檢測 | 鹿島工程 | 2 | 2 | 2 | 2 | 排水設施損傷 | 未維修 | 修復受損的排水管 | 2 | 公尺 | S1左側排水管 |  | 橋梁排水設施
[12 empty] | 6 | 2020-06-09 | 定期檢測 | 鹿島工程 | 2 | 2 | 2 | 2 | 鋼筋外露、銹蝕 | 未維修 | 混凝土剝落鋼筋鏽蝕修復 | 1 | 處 | S1右側護欄 |  | 橋護欄
[12 empty] | 7 | 2020-06-09 | 定期檢測 | 鹿島工程 | 2 | 2 | 2 | 2 | 裂縫 | 未維修 | 清除植生或雜物 | 3 | 平方公尺 | 橋台前方護坡 |  | 引道路堤保護措施
[12 empty] | 8 | 2020-06-09 | 定期檢測 | 鹿島工程 | 2 | 2 | 2 | 1 | 其他損傷 | 未維修 | 橋台雜物及破碎混凝土塊處理 | 1 | 處 | 橋台正面 |  | 橋台
[12 empty] | 9 | 2020-06-09 | 定期檢測 | 鹿島工程 | 2 | 1 | 1 | 1 | 其他損傷 | 未維修 | 鋼筋凸出切除 | 1 | 處 | 橋墩背面 |  | 橋墩／帽梁
[12 empty] | 10 | 2020-06-09 | 定期檢測 | 鹿島工程 | 2 | 2 | 2 | 2 | 鋼筋、鋼腱或錨碇部位外露、銹蝕 | 未維修 | 鋼筋除鏽及混凝土修復(<=0.4*0.4*0.05m) | 11 | 處 | 左側帽樑底部 |  | 橋墩／帽梁
[12 empty] | 11 | 2020-06-09 | 定期檢測 | 鹿島工程 | 2 | 2 | 2 | 2 | 排水設施損傷 | 未維修 | 修復受損的排水管 | 3 | 公尺 | S3左側排水管漏水 |  | 橋梁排水設施
[12 empty] | 12 | 2020-06-09 | 定期檢測 | 鹿島工程 | 2 | 1 | 1 | 1 | 其他損傷 | 未維修 | 橋墩爬藤修剪 | 1 | 處 | 帽樑頂部 |  | 橋墩／帽梁
[12 empty] | 13 | 2020-06-09 | 定期檢測 | 鹿島工程 | 2 | 1 | 1 | 1 | 裂縫 | 未維修 | 清除植生或雜物 | 1 | 平方公尺 |  |  | 引道路堤保護措施
[12 empty] | 14 | 2020-06-09 | 定期檢測 | 鹿島工程 | 2 | 2 | 2 | 2 | 裂縫 | 未維修 | 護坡裂縫觀測 | 2 | 式 | 橋台左側護坡 |  | 引道路堤保護措施
[12 empty] | 15 | 2020-06-09 | 定期檢測 | 鹿島工程 | 2 | 2 | 2 | 2 | 其他損傷 | 未維修 | 護欄填縫劑更新 | 1 | 處 | S1右側護欄 |  | 橋護欄
[12 empty] | 16 | 2020-06-09 | 定期檢測 | 鹿島工程 | 2 | 2 | 2 | 2 | 伸縮縫間雜物堆積 | 未維修 | 伸縮縫清理 | 2 | 公尺 |  |  | 伸縮縫
[12 empty] | 17 | 2020-06-09 | 定期檢測 | 鹿島工程 | 2 | 2 | 2 | 2 | 混凝土裂縫 | 未維修 | 修補寬度大於0.3mm的裂縫 | 1 | 公尺 | 右側面 |  | 橋台
[12 empty] | 18 | 2020-06-09 | 定期檢測 | 鹿島工程 | 2 | 1 | 1 | 1 | 其他損傷 | 已維修 | 植生處理 | 1 | 處 | S3右側護欄 | 19174 | 橋護欄 | 橋欄杆修復 | 3800 | 2020-07-13 | 2020-07-13 | 2020-09-15 14:35 | 王鴻騰 | 2020-09-23 14:25 | 王鴻騰
[12 empty] | 19 | 2020-06-09 | 定期檢測 | 鹿島工程 | 2 | 1 | 1 | 1 | 其他損傷 | 已維修 | 植生處理 | 1 | 處 | S3右側護欄 | 19173 | 橋護欄 | 橋欄杆修復 | 3800 | 2020-07-13 | 2020-07-13 | 2020-09-15 14:35 | 王鴻騰 | 2020-09-23 14:25 | 王鴻騰
187 | 34909 | 坡內坑橋E | 國道3甲 | 國道 | 2K+884M ~3K~321.5M | 高公局北區養護工程分局 | 木柵工務段 | I型梁 | 預力混凝土 | 85 | 已維修：2 | NO | 檢測日期 | 檢測類別 | 檢測單位 | D | E | R | U | 劣化類型 | 狀態 | 建議維修工法 | 數量 | 單位 | 損壞位置 | 維修紀錄ID | 維修構件 | 維修工法 | 金額 | 開工日期 | 完成日期 | 維修原始紀錄日期 | 維修原始紀錄者 | 維修最後修改日期 | 維修最後修改者
[11 empty] | 未維修：29 | 1 | 2020-06-09 | 定期檢測 | 鹿島工程 | 2 | 2 | 2 | 2 | 混凝土裂縫 | 未維修 | 修補寬度大於0.3mm的裂縫 | 1 | 公尺 | A2右側護欄 |  | 橋護欄
[11 empty] | 全部：31 | 2 | 2020-06-09 | 定期檢測 | 鹿島工程 | 2 | 2 | 2 | 1 | 其他損傷 | 未維修 | 橋墩爬藤修剪 | 1 | 處 | 橋墩正面 |  | 橋墩／帽梁
[12 empty] | 3 | 2020-06-09 | 定期檢測 | 鹿島工程 | 2 | 1 | 1 | 1 | 伸縮縫間雜物堆積 | 未維修 | 伸縮縫清理 | 2 | 公尺 |  |  | 伸縮縫
[12 empty] | 4 | 2020-06-09 | 定期檢測 | 鹿島工程 | 2 | 2 | 2 | 2 | 其他損傷 | 未維修 | 表面環氧樹脂砂漿修補 | 2 | 平方公尺 | 背面 |  | 橋墩／帽梁
[12 empty] | 5 | 2020-06-09 | 定期檢測 | 鹿島工程 | 3 | 2 | 2 | 2 | 墊片損壞 | 未維修 | 防震拉桿鎖緊固定 | 2 | 個 | 橋墩背面 |  | 防落設施
[12 empty] | 6 | 2020-06-09 | 定期檢測 | 鹿島工程 | 2 | 2 | 2 | 1 | 其他損傷 | 未維修 | 橋墩爬藤修剪 | 1 | 處 | 橋墩正面 |  | 橋墩／帽梁
[12 empty] | 7 | 2020-06-09 | 定期檢測 | 鹿島工程 | 2 | 2 | 2 | 2 | 其他損傷 | 未維修 | 橋墩爬藤修剪 | 1 | 處 | 正面 |  | 橋墩／帽梁
[12 empty] | 8 | 2020-06-09 | 定期檢測 | 鹿島工程 | 2 | 2 | 2 | 2 | 鋼筋、鋼腱或錨碇部位外露、銹蝕 | 未維修 | 鋼筋除鏽及混凝土修復(<=0.4*0.4*0.05m) | 1 | 處 | 左側面 |  | 橋墩／帽梁
[12 empty] | 9 | 2020-06-09 | 定期檢測 | 鹿島工程 | 2 | 2 | 2 | 1 | 其他損傷 | 未維修 | 表面環氧樹脂砂漿修補 | 1 | 平方公尺 | 左側面 |  | 主梁
[12 empty] | 10 | 2020-06-09 | 定期檢測 | 鹿島工程 | 2 | 2 | 2 | 1 | 植物生長 | 未維修 | 清除植生 | 1 | 平方公尺 |  |  | 伸縮縫
[12 empty] | 11 | 2020-06-09 | 定期檢測 | 鹿島工程 | 2 | 2 | 2 | 2 | 伸縮縫間雜物堆積 | 未維修 | 伸縮縫清理 | 1 | 公尺 |  |  | 伸縮縫
[12 empty] | 12 | 2020-06-09 | 定期檢測 | 鹿島工程 | 2 | 2 | 2 | 1 | 其他損傷 | 未維修 | 表面環氧樹脂砂漿修補 | 1 | 平方公尺 | 橋墩背面塗鴉 |  | 橋墩／帽梁
[12 empty] | 13 | 2020-06-09 | 定期檢測 | 鹿島工程 | 2 | 2 | 2 | 2 | 其他損傷 | 未維修 | 鋼筋凸出切除 | 3 | 處 | 橋墩正面 |  | 橋墩／帽梁
[12 empty] | 14 | 2020-06-09 | 定期檢測 | 鹿島工程 | 2 | 2 | 2 | 1 | 其他損傷 | 未維修 | 橋墩爬藤修剪 | 3 | 處 | 橋墩正面 |  | 橋墩／帽梁
[12 empty] | 15 | 2020-06-09 | 定期檢測 | 鹿島工程 | 2 | 2 | 2 | 2 | 滲水、白華 | 未維修 | 白華處理(處) | 15 | 處 | 大樑左側 |  | 主梁
[12 empty] | 16 | 2020-06-09 | 定期檢測 | 鹿島工程 | 2 | 2 | 2 | 2 | 鋼筋、鋼腱或錨碇部位外露、銹蝕 | 未維修 | 鋼筋除鏽及混凝土修復(<=0.4*0.4*0.05m) | 4 | 處 | 橋墩正面 |  | 橋墩／帽梁
[12 empty] | 17 | 2020-06-09 | 定期檢測 | 鹿島工程 | 2 | 2 | 2 | 1 | 其他損傷 | 未維修 | 表面環氧樹脂砂漿修補 | 2 | 平方公尺 | 橋台正面 |  | 橋台
[12 empty] | 18 | 2020-06-09 | 定期檢測 | 鹿島工程 | 2 | 2 | 2 | 1 | 其他損傷 | 未維修 | 表面環氧樹脂砂漿修補 | 1 | 平方公尺 | 右側面 |  | 主梁
[12 empty] | 19 | 2020-06-09 | 定期檢測 | 鹿島工程 | 2 | 2 | 2 | 2 | 鋼筋外露、銹蝕 | 未維修 | 混凝土剝落鋼筋鏽蝕修復 | 5 | 處 | S3右側護欄 |  | 橋護欄
[12 empty] | 20 | 2020-06-09 | 定期檢測 | 鹿島工程 | 2 | 2 | 2 | 2 | 裂縫 | 未維修 | 清除植生或雜物 | 5 | 平方公尺 | 橋台前方護坡 |  | 引道路堤保護措施
[12 empty] | 21 | 2020-06-09 | 定期檢測 | 鹿島工程 | 2 | 1 | 1 | 1 | 其他損傷 | 未維修 | 表面環氧樹脂砂漿修補 | 2 | 平方公尺 | 橋墩背面 |  | 橋墩／帽梁
[12 empty] | 22 | 2020-06-09 | 定期檢測 | 鹿島工程 | 2 | 2 | 2 | 2 | 滲水、白華 | 未維修 | 白華處理(處) | 20 | 處 | 右側面 |  | 主梁
[12 empty] | 23 | 2020-06-09 | 定期檢測 | 鹿島工程 | 2 | 2 | 2 | 2 | 混凝土剝落 | 未維修 | 混凝土修復(<=0.4*0.4*0.05m) | 1 | 處 | 橋墩正面 |  | 橋墩／帽梁
[12 empty] | 24 | 2020-06-09 | 定期檢測 | 鹿島工程 | 2 | 2 | 2 | 2 | 混凝土空洞(或蜂窩) | 未維修 | 表面蜂窩修補 | 1 | 平方公尺 | 左側面 |  | 橋墩／帽梁
[12 empty] | 25 | 2020-06-09 | 定期檢測 | 鹿島工程 | 2 | 2 | 2 | 2 | 蓋板損壞 | 未維修 | 修補蓋版 | 1 | 公尺 | S1右側路面 |  | 橋梁排水設施
[12 empty] | 26 | 2020-06-09 | 定期檢測 | 鹿島工程 | 2 | 2 | 2 | 2 | 裂縫 | 未維修 | 護坡裂縫觀測 | 4 | 式 | 混凝土護坡 |  | 引道路堤保護措施
[12 empty] | 27 | 2020-06-09 | 定期檢測 | 鹿島工程 | 2 | 2 | 2 | 2 | 鋼筋、鋼腱或錨碇部位外露、銹蝕 | 未維修 | 鋼筋除鏽及混凝土修復(<=0.4*0.4*0.05m) | 4 | 處 | 橋面板底部 |  | 橋面板
[12 empty] | 28 | 2020-06-09 | 定期檢測 | 鹿島工程 | 2 | 2 | 2 | 2 | 排水設施損傷 | 未維修 | 清理淤塞的排水孔 | 1 | 個 | S3右側排水管 |  | 橋梁排水設施
[12 empty] | 29 | 2020-06-09 | 定期檢測 | 鹿島工程 | 2 | 2 | 2 | 1 | 其他損傷 | 未維修 | 表面環氧樹脂砂漿修補 | 1 | 平方公尺 | 橋墩正面 |  | 橋墩／帽梁
[12 empty] | 30 | 2020-06-09 | 定期檢測 | 鹿島工程 | 2 | 2 | 2 | 2 | 其他損傷 | 已維修 | 植生處理 | 7 | 處 | S3-S8 | 19172 | 橋護欄 | 橋欄杆修復 | 3800 | 2020-07-07 | 2020-07-07 | 2020-09-15 10:27 | 王鴻騰 | 2020-09-23 14:25 | 王鴻騰
[12 empty] | 31 | 2020-06-09 | 定期檢測 | 鹿島工程 | 2 | 2 | 2 | 1 | 其他損傷 | 已維修 | 植生處理 | 1 | 處 | S1左側護欄 | 19171 | 橋護欄 | 橋欄杆修復 | 3800 | 2020-07-07 | 2020-07-07 | 2020-09-15 10:27 | 王鴻騰 | 2020-09-23 14:25 | 王鴻騰
188 | 34910 | 萬芳交流道坡內坑橋匝道7 | 國道3甲 | 國道 | 0K+824M ~1K~110.79M | 高公局北區養護工程分局 | 木柵工務段 | I型梁 | 預力混凝土 | 85 | 已維修：0 | NO | 檢測日期 | 檢測類別 | 檢測單位 | D | E | R | U | 劣化類型 | 狀態 | 建議維修工法 | 數量 | 單位 | 損壞位置 | 維修紀錄ID | 維修構件 | 維修工法 | 金額 | 開工日期 | 完成日期 | 維修原始紀錄日期 | 維修原始紀錄者 | 維修最後修改日期 | 維修最後修改者
[11 empty] | 未維修：16 | 1 | 2020-06-10 | 定期檢測 | 鹿島工程 | 2 | 2 | 2 | 2 | 其他損傷 | 未維修 | 護欄填縫劑更新 | 1 | 處 | S8左側護欄 |  | 橋護欄
[11 empty] | 全部：16 | 2 | 2020-06-10 | 定期檢測 | 鹿島工程 | 2 | 2 | 2 | 2 | 鋼筋、鋼腱或錨碇部位外露、銹蝕 | 未維修 | 鋼筋除鏽及混凝土修復(<=0.4*0.4*0.05m) | 4 | 處 | 橋墩正面 |  | 橋墩／帽梁
[12 empty] | 3 | 2020-06-10 | 定期檢測 | 鹿島工程 | 2 | 2 | 2 | 2 | 鋼筋、鋼腱或錨碇部位外露、銹蝕 | 未維修 | 鋼筋除鏽及混凝土修復(<=0.4*0.4*0.05m) | 1 | 處 | 橋墩左側 |  | 橋墩／帽梁
[12 empty] | 4 | 2020-06-10 | 定期檢測 | 鹿島工程 | 2 | 2 | 2 | 2 | 其他損傷 | 未維修 | 鋼筋凸出切除 | 1 | 處 | 橋墩右側 |  | 橋墩／帽梁
[12 empty] | 5 | 2020-06-10 | 定期檢測 | 鹿島工程 | 2 | 2 | 2 | 2 | 鋼筋外露、銹蝕 | 未維修 | 混凝土剝落鋼筋鏽蝕修復 | 10 | 處 | S7右側護欄 |  | 橋護欄
[12 empty] | 6 | 2020-06-10 | 定期檢測 | 鹿島工程 | 2 | 2 | 2 | 2 | 鋼筋外露、銹蝕 | 未維修 | 混凝土剝落鋼筋鏽蝕修復 | 2 | 處 | S6左側護欄 |  | 橋護欄
[12 empty] | 7 | 2020-06-10 | 定期檢測 | 鹿島工程 | 2 | 2 | 2 | 2 | 鋼筋外露、銹蝕 | 未維修 | 混凝土剝落鋼筋鏽蝕修復 | 12 | 處 | S6左側護欄 |  | 橋護欄
[12 empty] | 8 | 2020-06-10 | 定期檢測 | 鹿島工程 | 2 | 2 | 2 | 2 | 滲水、白華 | 未維修 | 白華處理(處) | 3 | 處 | 橋墩正面 |  | 橋墩／帽梁
[12 empty] | 9 | 2020-06-10 | 定期檢測 | 鹿島工程 | 2 | 2 | 2 | 2 | 鋼筋、鋼腱或錨碇部位外露、銹蝕 | 未維修 | 鋼筋除鏽及混凝土修復(<=0.4*0.4*0.05m) | 1 | 處 | 橋墩左側 |  | 橋墩／帽梁
[12 empty] | 10 | 2020-06-10 | 定期檢測 | 鹿島工程 | 2 | 2 | 2 | 1 | 其他損傷 | 未維修 | 清除植生或雜物 | 1 | 處 | 左側翼牆 |  | 翼牆／擋土牆
[12 empty] | 11 | 2020-06-10 | 定期檢測 | 鹿島工程 | 2 | 2 | 2 | 1 | 其他損傷 | 未維修 | 橋墩爬藤修剪 | 1 | 處 | 橋墩正面 |  | 橋墩／帽梁
[12 empty] | 12 | 2020-06-10 | 定期檢測 | 鹿島工程 | 2 | 2 | 2 | 2 | 滲水、白華 | 未維修 | 白華處理(處) | 20 | 處 | 大樑左側 |  | 主梁
[12 empty] | 13 | 2020-06-10 | 定期檢測 | 鹿島工程 | 2 | 2 | 2 | 1 | 其他損傷 | 未維修 | 表面環氧樹脂砂漿修補 | 2 | 平方公尺 | 橋墩正面 |  | 橋墩／帽梁
[12 empty] | 14 | 2020-06-10 | 定期檢測 | 鹿島工程 | 2 | 2 | 2 | 1 | 其他損傷 | 未維修 | 植生處理 | 1 | 處 | s4左側護欄植生 |  | 橋護欄
[12 empty] | 15 | 2020-06-10 | 定期檢測 | 鹿島工程 | 2 | 2 | 2 | 1 | 其他損傷 | 未維修 | 橋墩爬藤修剪 | 1 | 處 | 橋墩右側 |  | 橋墩／帽梁
[12 empty] | 16 | 2020-06-10 | 定期檢測 | 鹿島工程 | 2 | 2 | 2 | 2 | 滲水、白華 | 未維修 | 白華處理(處) | 1 | 處 | 橋墩正面 |  | 橋墩／帽梁
189 | 34911 | 辛亥路高架橋E | 國道3甲 | 國道 | 0K+280M ~0K~561M | 高公局北區養護工程分局 | 木柵工務段 | 箱型梁 | 預力混凝土 | 85 | 已維修：0 | NO | 檢測日期 | 檢測類別 | 檢測單位 | D | E | R | U | 劣化類型 | 狀態 | 建議維修工法 | 數量 | 單位 | 損壞位置 | 維修紀錄ID | 維修構件 | 維修工法 | 金額 | 開工日期 | 完成日期 | 維修原始紀錄日期 | 維修原始紀錄者 | 維修最後修改日期 | 維修最後修改者
[11 empty] | 未維修：17 | 1 | 2020-06-17 | 定期檢測 | 鹿島工程 | 2 | 2 | 2 | 1 | 其他損傷 | 未維修 | 橋台雜物及破碎混凝土塊處理 | 2 | 處 | 橋台正面 |  | 橋台
[11 empty] | 全部：17 | 2 | 2020-06-17 | 定期檢測 | 鹿島工程 | 2 | 2 | 2 | 2 | 混凝土裂縫 | 未維修 | 修補寬度大於0.3mm的裂縫 | 2 | 公尺 | 橋台正面 |  | 橋台
[12 empty] | 3 | 2020-06-17 | 定期檢測 | 鹿島工程 | 2 | 2 | 2 | 2 | 植物生長 | 未維修 | 清除植生 | 3 | 平方公尺 |  |  | 伸縮縫
[12 empty] | 4 | 2020-06-17 | 定期檢測 | 鹿島工程 | 2 | 2 | 2 | 2 | 其他損傷 | 未維修 | 護欄填縫劑更新 | 1 | 處 | S4右側護欄 |  | 橋護欄
[12 empty] | 5 | 2020-06-17 | 定期檢測 | 鹿島工程 | 2 | 2 | 2 | 2 | 植物生長 | 未維修 | 清除植生 | 3 | 平方公尺 |  |  | 伸縮縫
[12 empty] | 6 | 2020-06-17 | 定期檢測 | 鹿島工程 | 2 | 2 | 2 | 2 | 其他損傷 | 未維修 | 表面環氧樹脂砂漿修補 | 3 | 平方公尺 | 底部 |  | 橋面板
[12 empty] | 7 | 2020-06-17 | 定期檢測 | 鹿島工程 | 2 | 2 | 2 | 2 | 鋼筋外露、銹蝕 | 未維修 | 混凝土剝落鋼筋鏽蝕修復 | 10 | 處 | S7右側護欄 |  | 橋護欄
[12 empty] | 8 | 2020-06-17 | 定期檢測 | 鹿島工程 | 2 | 2 | 2 | 1 | 其他損傷 | 未維修 | 表面環氧樹脂砂漿修補 | 3 | 平方公尺 | 大樑右側面 |  | 主梁
[12 empty] | 9 | 2020-06-17 | 定期檢測 | 鹿島工程 | 2 | 2 | 2 | 2 | 植物生長 | 未維修 | 清除植生 | 2 | 平方公尺 |  |  | 伸縮縫
[12 empty] | 10 | 2020-06-17 | 定期檢測 | 鹿島工程 | 2 | 2 | 2 | 2 | 鋼筋外露、銹蝕 | 未維修 | 混凝土剝落鋼筋鏽蝕修復 | 30 | 處 | S4-S6右側護欄 |  | 橋護欄
[12 empty] | 11 | 2020-06-17 | 定期檢測 | 鹿島工程 | 2 | 2 | 2 | 1 | 其他損傷 | 未維修 | 表面環氧樹脂砂漿修補 | 3 | 平方公尺 | 橋台左側面 |  | 橋台
[12 empty] | 12 | 2020-06-17 | 定期檢測 | 鹿島工程 | 2 | 2 | 2 | 2 | 混凝土空洞(或蜂窩) | 未維修 | 表面環氧樹脂砂漿修補 | 2 | 平方公尺 | 橋台正面 |  | 橋台
[12 empty] | 13 | 2020-06-17 | 定期檢測 | 鹿島工程 | 2 | 2 | 2 | 2 | 其他損傷 | 未維修 | 表面環氧樹脂砂漿修補 | 4 | 平方公尺 | 大樑左側面 |  | 主梁
[12 empty] | 14 | 2020-06-17 | 定期檢測 | 鹿島工程 | 2 | 2 | 2 | 2 | 植物生長 | 未維修 | 清除植生 | 3 | 平方公尺 |  |  | 伸縮縫
[12 empty] | 15 | 2020-06-17 | 定期檢測 | 鹿島工程 | 2 | 2 | 2 | 2 | 鋼筋外露、銹蝕 | 未維修 | 混凝土剝落鋼筋鏽蝕修復 | 12 | 處 |  |  | 橋護欄
[12 empty] | 16 | 2020-06-17 | 定期檢測 | 鹿島工程 | 2 | 2 | 2 | 2 | 混凝土裂縫 | 未維修 | 修補寬度大於0.3mm的裂縫 | 1 | 公尺 | 左側 |  | 橋墩／帽梁
[12 empty] | 17 | 2020-06-17 | 定期檢測 | 鹿島工程 | 2 | 2 | 2 | 2 | 混凝土空洞(或蜂窩) | 未維修 | 表面蜂窩修補 | 2 | 平方公尺 | 橋墩背面 |  | 橋墩／帽梁
190 | 34912 | 北側基隆河橋N | 國道3號 | 國道 | 10K+480M ~10K~959.4M | 高公局北區養護工程分局 | 木柵工務段 | 箱型梁 | 預力混凝土 | 86 | 已維修：0 | NO | 檢測日期 | 檢測類別 | 檢測單位 | D | E | R | U | 劣化類型 | 狀態 | 建議維修工法 | 數量 | 單位 | 損壞位置 | 維修紀錄ID | 維修構件 | 維修工法 | 金額 | 開工日期 | 完成日期 | 維修原始紀錄日期 | 維修原始紀錄者 | 維修最後修改日期 | 維修最後修改者
[11 empty] | 未維修：12 | 1 | 2020-06-23 | 定期檢測 | 鹿島工程 | 2 | 1 | 1 | 1 | 伸縮縫間雜物堆積 | 未維修 | 伸縮縫清理 | 4 | 公尺 | 伸縮縫 |  | 伸縮縫
[11 empty] | 全部：12 | 2 | 2020-06-23 | 定期檢測 | 鹿島工程 | 2 | 1 | 1 | 1 | 伸縮縫間雜物堆積 | 未維修 | 伸縮縫清理 | 5 | 公尺 | 伸縮縫 |  | 伸縮縫
[12 empty] | 3 | 2020-06-23 | 定期檢測 | 鹿島工程 | 2 | 1 | 1 | 1 | 其他損傷 | 未維修 | 清除植生或雜物 | 1 | 處 | 右側翼牆 |  | 翼牆／擋土牆
[12 empty] | 4 | 2020-06-23 | 定期檢測 | 鹿島工程 | 2 | 1 | 1 | 1 | 鋼筋、鋼腱或錨碇部位外露、銹蝕 | 未維修 | 鋼筋除鏽及混凝土修復(<=0.4*0.4*0.05m) | 1 | 處 | 大梁底部 |  | 主梁
[12 empty] | 5 | 2020-06-23 | 定期檢測 | 鹿島工程 | 2 | 1 | 1 | 1 | 螺栓損傷、欠缺或鬆動 | 未維修 | 螺栓更換 | 12 | 個 | 左側橋護欄 |  | 橋護欄
[12 empty] | 6 | 2020-06-23 | 定期檢測 | 鹿島工程 | 2 | 1 | 1 | 1 | 混凝土裂縫 | 未維修 | 修補寬度大於0.3mm的裂縫 | 1 | 公尺 | 橋台正面 |  | 橋台
[12 empty] | 7 | 2020-06-23 | 定期檢測 | 鹿島工程 | 2 | 1 | 1 | 1 | 混凝土裂縫 | 未維修 | 修補寬度大於0.3mm的裂縫 | 1 | 公尺 | 橋台正面 |  | 橋台
[12 empty] | 8 | 2020-06-23 | 定期檢測 | 鹿島工程 | 2 | 1 | 1 | 1 | 鋼筋、鋼腱或錨碇部位外露、銹蝕 | 未維修 | 鋼筋除鏽及混凝土修復(<=0.4*0.4*0.05m) | 1 | 處 | 橋墩正面 |  | 橋墩／帽梁
[12 empty] | 9 | 2020-06-23 | 定期檢測 | 鹿島工程 | 2 | 1 | 1 | 1 | 伸縮縫間雜物堆積 | 未維修 | 伸縮縫清理 | 4 | 公尺 | 伸縮縫 |  | 伸縮縫
[12 empty] | 10 | 2020-06-23 | 定期檢測 | 鹿島工程 | 2 | 1 | 1 | 1 | 其他損傷 | 未維修 | 模組型伸縮縫零組件更換 | 1 | 公尺 | 伸縮縫 |  | 伸縮縫
[12 empty] | 11 | 2020-06-23 | 定期檢測 | 鹿島工程 | 2 | 1 | 1 | 1 | 鋼筋外露、銹蝕 | 未維修 | 鋼筋除鏽及混凝土修復(<=0.4*0.4*0.05m) | 1 | 處 | 橋台正面 |  | 橋台
[12 empty] | 12 | 2020-06-23 | 定期檢測 | 鹿島工程 | 2 | 1 | 1 | 1 | 鋼筋、鋼腱或錨碇部位外露、銹蝕 | 未維修 | 鋼筋除鏽及混凝土修復(<=0.4*0.4*0.05m) | 1 | 處 | 左側橋面板 |  | 橋面板
191 | 34913 | 汐止系統交流道匝道1跨北側基隆河橋 | 國道3號 | 國道 | 0K+36M ~0K~293.5M | 高公局北區養護工程分局 | 木柵工務段 | I型梁 | 預力混凝土 | 87 | 已維修：0 | NO | 檢測日期 | 檢測類別 | 檢測單位 | D | E | R | U | 劣化類型 | 狀態 | 建議維修工法 | 數量 | 單位 | 損壞位置 | 維修紀錄ID | 維修構件 | 維修工法 | 金額 | 開工日期 | 完成日期 | 維修原始紀錄日期 | 維修原始紀錄者 | 維修最後修改日期 | 維修最後修改者
[11 empty] | 未維修：13 | 1 | 2020-06-23 | 定期檢測 | 鹿島工程 | 2 | 1 | 1 | 1 | 鋼筋、鋼腱或錨碇部位外露、銹蝕 | 未維修 | 鋼筋凸出切除 | 8 | 處 | 橫隔梁 |  | 橫隔梁
[11 empty] | 全部：13 | 2 | 2020-06-23 | 定期檢測 | 鹿島工程 | 2 | 1 | 1 | 1 | 鋼筋、鋼腱或錨碇部位外露、銹蝕 | 未維修 | 鋼筋除鏽及混凝土修復(<=0.4*0.4*0.05m) | 1 | 處 | 橋墩正面 |  | 橋墩／帽梁
[12 empty] | 3 | 2020-06-23 | 定期檢測 | 鹿島工程 | 2 | 1 | 1 | 1 | 其他損傷 | 未維修 | 橋名牌修復 | 1 | 處 | 右側橋護欄 |  | 橋護欄
[12 empty] | 4 | 2020-06-23 | 定期檢測 | 鹿島工程 | 2 | 1 | 1 | 1 | 滲水、白華 | 未維修 | 白華處理(處) | 1 | 處 | 橋台正面 |  | 橋台
[12 empty] | 5 | 2020-06-23 | 定期檢測 | 鹿島工程 | 2 | 1 | 1 | 1 | 其他損傷 | 未維修 | 齒型伸縮縫更換(伸縮量>10cm)(含材料) | 1 | 公尺 | 伸縮縫 |  | 伸縮縫
[12 empty] | 6 | 2020-06-23 | 定期檢測 | 鹿島工程 | 2 | 1 | 1 | 1 | 混凝土剝落 | 未維修 | 剝落混凝土修補 | 1 | 平方公尺 | 右側橋護欄 |  | 橋護欄
[12 empty] | 7 | 2020-06-23 | 定期檢測 | 鹿島工程 | 2 | 1 | 1 | 1 | 間距異常 | 未維修 | 齒型伸縮縫更換(伸縮量>10cm)(含材料) | 1 | 公尺 | 伸縮縫 |  | 伸縮縫
[12 empty] | 8 | 2020-06-23 | 定期檢測 | 鹿島工程 | 2 | 1 | 1 | 1 | 其他損傷 | 未維修 | 植生清除 | 2 | 處 | 右側橋護欄 |  | 橋護欄
[12 empty] | 9 | 2020-06-23 | 定期檢測 | 鹿島工程 | 2 | 1 | 1 | 1 | 表面劣化 | 未維修 | AC路面刨除加鋪 | 1 | 平方公尺 | 鋪面 |  | 鋪面
[12 empty] | 10 | 2020-06-23 | 定期檢測 | 鹿島工程 | 2 | 1 | 1 | 1 | 混凝土剝落 | 未維修 | 剝落混凝土修補 | 1 | 平方公尺 | 右側橋護欄 |  | 橋護欄
[12 empty] | 11 | 2020-06-23 | 定期檢測 | 鹿島工程 | 2 | 1 | 1 | 1 | 鋼筋、鋼腱或錨碇部位外露、銹蝕 | 未維修 | 鋼筋除鏽及混凝土修復(<=0.4*0.4*0.05m) | 1 | 處 | 大梁底部 |  | 主梁
[12 empty] | 12 | 2020-06-23 | 定期檢測 | 鹿島工程 | 2 | 1 | 1 | 1 | 混凝土裂縫 | 未維修 | 修補寬度大於0.3mm的裂縫 | 1 | 公尺 | 橋台正面 |  | 橋台
[12 empty] | 13 | 2020-06-23 | 定期檢測 | 鹿島工程 | 2 | 1 | 1 | 1 | 混凝土空洞(或蜂窩) | 未維修 | 表面蜂窩修補 | 1 | 平方公尺 | 橫隔梁 |  | 橫隔梁
192 | 34914 | 汐止系統交流道匝道2跨北側基隆河橋 | 國道3號 | 國道 | 0K+111M ~0K~311M | 高公局北區養護工程分局 | 木柵工務段 | I型梁 | 預力混凝土 | 86 | 已維修：0 | NO | 檢測日期 | 檢測類別 | 檢測單位 | D | E | R | U | 劣化類型 | 狀態 | 建議維修工法 | 數量 | 單位 | 損壞位置 | 維修紀錄ID | 維修構件 | 維修工法 | 金額 | 開工日期 | 完成日期 | 維修原始紀錄日期 | 維修原始紀錄者 | 維修最後修改日期 | 維修最後修改者
[11 empty] | 未維修：13 | 1 | 2020-06-22 | 定期檢測 | 鹿島工程 | 2 | 1 | 1 | 1 | 其他損傷 | 未維修 | 設橋面落水管 | 1 | 公尺 | 右側排水管 |  | 橋梁排水設施
[11 empty] | 全部：13 | 2 | 2020-06-22 | 定期檢測 | 鹿島工程 | 2 | 1 | 1 | 1 | 其他損傷 | 未維修 | 橋台清理 | 1 | 個 | 橋台正面 |  | 橋台
[12 empty] | 3 | 2020-06-22 | 定期檢測 | 鹿島工程 | 2 | 1 | 1 | 1 | 其他損傷 | 未維修 | 植生清除 | 1 | 處 | 左側橋護欄 |  | 橋護欄
[12 empty] | 4 | 2020-06-22 | 定期檢測 | 鹿島工程 | 2 | 1 | 1 | 1 | 蓋板損壞 | 未維修 | 修補蓋版 | 2 | 公尺 | 排水設施 |  | 橋梁排水設施
[12 empty] | 5 | 2020-06-22 | 定期檢測 | 鹿島工程 | 2 | 1 | 1 | 1 | 其他損傷 | 未維修 | 植生清除 | 1 | 處 | 橋護欄 |  | 橋護欄
[12 empty] | 6 | 2020-06-22 | 定期檢測 | 鹿島工程 | 2 | 1 | 1 | 1 | 鋼筋、鋼腱或錨碇部位外露、銹蝕 | 未維修 | 鋼筋除鏽及混凝土修復(<=0.4*0.4*0.05m) | 1 | 處 | 大梁底部 |  | 主梁
[12 empty] | 7 | 2020-06-22 | 定期檢測 | 鹿島工程 | 2 | 1 | 1 | 1 | 其他損傷 | 未維修 | 清除植生或雜物 | 1 | 處 | 右側翼牆 |  | 翼牆／擋土牆
[12 empty] | 8 | 2020-06-22 | 定期檢測 | 鹿島工程 | 2 | 1 | 1 | 1 | 伸縮縫間雜物堆積 | 未維修 | 伸縮縫清理 | 3 | 公尺 | 伸縮縫 |  | 伸縮縫
[12 empty] | 9 | 2020-06-22 | 定期檢測 | 鹿島工程 | 2 | 1 | 1 | 1 | 滲水、白華 | 未維修 | 滲水處理 | 1 | 處 | 橋墩背面 |  | 橋墩／帽梁
[12 empty] | 10 | 2020-06-22 | 定期檢測 | 鹿島工程 | 2 | 1 | 1 | 1 | 鋼筋、鋼腱或錨碇部位外露、銹蝕 | 未維修 | 鋼筋除鏽及混凝土修復(<=0.4*0.4*0.05m) | 1 | 處 | 右側橋面板 |  | 橋面板
[12 empty] | 11 | 2020-06-22 | 定期檢測 | 鹿島工程 | 2 | 1 | 1 | 1 | 混凝土裂縫 | 未維修 | >0.3mm混凝土裂縫修補 | 1 | 公尺 | 止震塊 |  | 防落設施
[12 empty] | 12 | 2020-06-22 | 定期檢測 | 鹿島工程 | 2 | 1 | 1 | 1 | 其他損傷 | 未維修 | 護欄填縫劑更新 | 1 | 處 | 右側橋護欄 |  | 橋護欄
[12 empty] | 13 | 2020-06-22 | 定期檢測 | 鹿島工程 | 2 | 1 | 1 | 1 | 伸縮縫間雜物堆積 | 未維修 | 伸縮縫清理 | 1 | 公尺 | 伸縮縫 |  | 伸縮縫
193 | 34915 | 汐止系統交流道匝道7跨北側基隆河橋 | 國道3號 | 國道 | 1K+181M ~1K~413.5M | 高公局北區養護工程分局 | 木柵工務段 | I型梁 | 預力混凝土 | 86 | 已維修：0 | NO | 檢測日期 | 檢測類別 | 檢測單位 | D | E | R | U | 劣化類型 | 狀態 | 建議維修工法 | 數量 | 單位 | 損壞位置 | 維修紀錄ID | 維修構件 | 維修工法 | 金額 | 開工日期 | 完成日期 | 維修原始紀錄日期 | 維修原始紀錄者 | 維修最後修改日期 | 維修最後修改者
[11 empty] | 未維修：13 | 1 | 2020-06-22 | 定期檢測 | 鹿島工程 | 2 | 1 | 1 | 1 | 其他損傷 | 未維修 | 植生清除 | 3 | 處 | 左側橋護欄 |  | 橋護欄
[11 empty] | 全部：13 | 2 | 2020-06-22 | 定期檢測 | 鹿島工程 | 2 | 1 | 1 | 1 | 其他損傷 | 未維修 | 植生清除 | 2 | 處 | 右側橋護欄 |  | 橋護欄
[12 empty] | 3 | 2020-06-22 | 定期檢測 | 鹿島工程 | 2 | 1 | 1 | 1 | 鋼筋、鋼腱或錨碇部位外露、銹蝕 | 未維修 | 鋼筋除鏽及混凝土修復(<=0.4*0.4*0.05m) | 1 | 處 | 橋面板右側 |  | 橋面板
[12 empty] | 4 | 2020-06-22 | 定期檢測 | 鹿島工程 | 2 | 1 | 1 | 1 | 其他損傷 | 未維修 | 植生清除 | 1 | 處 | 橋墩頂部 |  | 橋墩／帽梁
[12 empty] | 5 | 2020-06-22 | 定期檢測 | 鹿島工程 | 2 | 1 | 1 | 1 | 鋼筋、鋼腱或錨碇部位外露、銹蝕 | 未維修 | 鋼筋凸出切除 | 1 | 處 | 大梁右側 |  | 主梁
[12 empty] | 6 | 2020-06-22 | 定期檢測 | 鹿島工程 | 2 | 1 | 1 | 1 | 滲水、白華 | 未維修 | 橋面版滲水處理 | 1 | 處 | 橋面板右側 |  | 橋面板
[12 empty] | 7 | 2020-06-22 | 定期檢測 | 鹿島工程 | 2 | 1 | 1 | 1 | 混凝土裂縫 | 未維修 | 修補寬度大於0.3mm的裂縫 | 1 | 公尺 | 橋墩正面 |  | 橋墩／帽梁
[12 empty] | 8 | 2020-06-22 | 定期檢測 | 鹿島工程 | 2 | 1 | 1 | 1 | 其他損傷 | 未維修 | 護欄填縫劑更新 | 1 | 處 | 右側橋護欄 |  | 橋護欄
[12 empty] | 9 | 2020-06-22 | 定期檢測 | 鹿島工程 | 2 | 1 | 1 | 1 | 混凝土剝落 | 未維修 | 剝落混凝土修補 | 1 | 平方公尺 | 右側橋護欄 |  | 橋護欄
[12 empty] | 10 | 2020-06-22 | 定期檢測 | 鹿島工程 | 2 | 1 | 1 | 1 | 其他損傷 | 未維修 | 橋台清理 | 1 | 個 | 橋台正面 |  | 橋台
[12 empty] | 11 | 2020-06-22 | 定期檢測 | 鹿島工程 | 2 | 1 | 1 | 1 | 其他損傷 | 未維修 | 設橋面落水管 | 5 | 公尺 | 排水管 |  | 橋梁排水設施
[12 empty] | 12 | 2020-06-22 | 定期檢測 | 鹿島工程 | 2 | 1 | 1 | 1 | 植物生長 | 未維修 | 伸縮縫清理 | 1 | 公尺 | 伸縮縫 |  | 伸縮縫
[12 empty] | 13 | 2020-06-22 | 定期檢測 | 鹿島工程 | 2 | 1 | 1 | 1 | 鋼筋外露、銹蝕 | 未維修 | 鋼筋除鏽及修補混凝土 | 1 | 立方公尺 | 左側橋護欄 |  | 橋護欄
194 | 34917 | 北側基隆河橋S | 國道3號 | 國道 | 10K+480M ~10K~959.4M | 高公局北區養護工程分局 | 木柵工務段 | 箱型梁 | 預力混凝土 | 86 | 已維修：2 | NO | 檢測日期 | 檢測類別 | 檢測單位 | D | E | R | U | 劣化類型 | 狀態 | 建議維修工法 | 數量 | 單位 | 損壞位置 | 維修紀錄ID | 維修構件 | 維修工法 | 金額 | 開工日期 | 完成日期 | 維修原始紀錄日期 | 維修原始紀錄者 | 維修最後修改日期 | 維修最後修改者
[11 empty] | 未維修：12 | 1 | 2020-06-23 | 定期檢測 | 鹿島工程 | 2 | 1 | 1 | 1 | 鋼筋、鋼腱或錨碇部位外露、銹蝕 | 未維修 | 鋼筋除鏽及混凝土修復(<=0.4*0.4*0.05m) | 2 | 處 | 大梁底部 |  | 主梁
[11 empty] | 全部：14 | 2 | 2020-06-23 | 定期檢測 | 鹿島工程 | 2 | 1 | 1 | 1 | 其他損傷 | 未維修 | 塗鴉清理 | 1 | 處 | 橋墩背面 |  | 橋墩／帽梁
[12 empty] | 3 | 2020-06-23 | 定期檢測 | 鹿島工程 | 2 | 1 | 1 | 1 | 滲水、白華 | 未維修 | 白華清除 | 1 | 處 | 右側翼牆 |  | 翼牆／擋土牆
[12 empty] | 4 | 2020-06-23 | 定期檢測 | 鹿島工程 | 2 | 1 | 1 | 1 | 混凝土裂縫 | 未維修 | 修補寬度大於0.3mm的裂縫 | 1 | 公尺 | 橋台正面 |  | 橋台
[12 empty] | 5 | 2020-06-23 | 定期檢測 | 鹿島工程 | 2 | 1 | 1 | 1 | 伸縮縫間雜物堆積 | 未維修 | 伸縮縫清理 | 3 | 公尺 | 伸縮縫 |  | 伸縮縫
[12 empty] | 6 | 2020-06-23 | 定期檢測 | 鹿島工程 | 2 | 1 | 1 | 1 | 伸縮縫間雜物堆積 | 未維修 | 伸縮縫清理 | 3 | 公尺 | 伸縮縫 |  | 伸縮縫
[12 empty] | 7 | 2020-06-23 | 定期檢測 | 鹿島工程 | 2 | 1 | 1 | 1 | 混凝土裂縫 | 未維修 | 修補寬度大於0.3mm的裂縫 | 1 | 公尺 | 橋台正面 |  | 橋台
[12 empty] | 8 | 2020-06-23 | 定期檢測 | 鹿島工程 | 2 | 2 | 2 | 2 | 積水或漏水 | 未維修 | 新設橋面落水管 | 4 | 公尺 | 大樑底部、箱型梁內部 |  | 主梁
[12 empty] | 9 | 2020-06-23 | 定期檢測 | 鹿島工程 | 2 | 2 | 2 | 2 | 混凝土裂縫 | 未維修 | >0.3mm混凝土裂縫修補 | 2 | 公尺 | 右側 左側 |  | 橋墩／帽梁
[12 empty] | 10 | 2020-06-23 | 定期檢測 | 鹿島工程 | 2 | 2 | 2 | 2 | 生銹及腐蝕 | 未維修 | 鋼筋除鏽及混凝土修復(>0.4x0.4x0.05m) | 1 | 平方公尺 | 右側 |  | 橋面板
[12 empty] | 11 | 2020-06-23 | 定期檢測 | 鹿島工程 | 2 | 2 | 2 | 2 | 生銹及腐蝕 | 未維修 | 鋼筋除鏽及混凝土修復(>0.4x0.4x0.05m) | 1 | 平方公尺 | 右側 |  | 橋面板
[12 empty] | 12 | 2020-06-23 | 定期檢測 | 鹿島工程 | 2 | 1 | 2 | 2 | 鋼筋、鋼腱或錨碇部位外露、銹蝕 | 未維修 | 鋼筋除鏽及混凝土修復(<=0.4x0.4x0.05m) | 1 | 處 | 底部 |  | 主梁
[12 empty] | 13 | 2020-06-23 | 定期檢測 | 鹿島工程 | 2 | 1 | 2 | 2 | 鋼筋、鋼腱或錨碇部位外露、銹蝕 | 已維修 | 鋼筋除鏽及混凝土修復(<=0.4*0.4*0.05m) | 3 | 處 | 大梁底部 | 30238 | 主梁 | 0.4*0.4*0.05m) |  | 2021-05-14 | 2021-05-14 | 2021-05-17 15:53 | 張菁瑩
[12 empty] | 14 | 2020-06-23 | 定期檢測 | 鹿島工程 | 2 | 1 | 1 | 1 | 混凝土裂縫 | 已維修 | 修補寬度大於0.3mm的裂縫 | 2 | 公尺 | 橋台正面 | 29932 | 橋台 | 修補寬度大於0.3mm的裂縫 | 700 | 2021-04-26 | 2021-04-26 | 2021-05-10 15:39 | 王鴻騰
195 | 34918 | 四分里坑高架橋S | 國道3號 | 國道 | 17K+366M ~17K~688.6M | 高公局北區養護工程分局 | 木柵工務段 | I型梁 | 預力混凝土 | 84 | 已維修：1 | NO | 檢測日期 | 檢測類別 | 檢測單位 | D | E | R | U | 劣化類型 | 狀態 | 建議維修工法 | 數量 | 單位 | 損壞位置 | 維修紀錄ID | 維修構件 | 維修工法 | 金額 | 開工日期 | 完成日期 | 維修原始紀錄日期 | 維修原始紀錄者 | 維修最後修改日期 | 維修最後修改者
[11 empty] | 未維修：38 | 1 | 2020-06-23 | 定期檢測 | 鹿島工程 | 2 | 2 | 2 | 1 | 其他損傷 | 未維修 | 橋墩爬藤修剪 | 1 | 處 | 背面 |  | 橋墩／帽梁
[11 empty] | 全部：39 | 2 | 2020-06-23 | 定期檢測 | 鹿島工程 | 2 | 2 | 2 | 2 | 滲水、白華 | 未維修 | 白華處理(處) | 2 | 處 | 背面 |  | 橋墩／帽梁
[12 empty] | 3 | 2020-06-23 | 定期檢測 | 鹿島工程 | 2 | 2 | 2 | 2 | 伸縮縫間雜物堆積 | 未維修 | 伸縮縫清理 | 2 | 公尺 |  |  | 伸縮縫
[12 empty] | 4 | 2020-06-23 | 定期檢測 | 鹿島工程 | 2 | 2 | 2 | 2 | 鋼筋、鋼腱或錨碇部位外露、銹蝕 | 未維修 | 鋼筋除鏽及混凝土修復(<=0.4*0.4*0.05m) | 6 | 處 | 大樑底部 |  | 主梁
[12 empty] | 5 | 2020-06-23 | 定期檢測 | 鹿島工程 | 2 | 2 | 2 | 2 | 鋼筋、鋼腱或錨碇部位外露、銹蝕 | 未維修 | 鋼筋除鏽及混凝土修復(<=0.4*0.4*0.05m) | 2 | 處 | 大樑底部 |  | 主梁
[12 empty] | 6 | 2020-06-23 | 定期檢測 | 鹿島工程 | 2 | 2 | 2 | 2 | 滲水、白華 | 未維修 | 白華處理(處) | 2 | 處 | 左側面 |  | 橋墩／帽梁
[12 empty] | 7 | 2020-06-23 | 定期檢測 | 鹿島工程 | 2 | 2 | 2 | 2 | 鋼筋、鋼腱或錨碇部位外露、銹蝕 | 未維修 | 鋼筋除鏽及混凝土修復(<=0.4*0.4*0.05m) | 1 | 處 | 左側帽樑底部 |  | 橋墩／帽梁
[12 empty] | 8 | 2020-06-23 | 定期檢測 | 鹿島工程 | 2 | 2 | 2 | 2 | 鋼筋、鋼腱或錨碇部位外露、銹蝕 | 未維修 | 鋼筋除鏽及混凝土修復(<=0.4*0.4*0.05m) | 1 | 處 | G3左側隔樑背面 |  | 橫隔梁
[12 empty] | 9 | 2020-06-23 | 定期檢測 | 鹿島工程 | 2 | 2 | 2 | 2 | 排水設施阻塞 | 未維修 | 清理淤塞的排水孔 | 1 | 個 | A1橋台排水管 |  | 橋梁排水設施
[12 empty] | 10 | 2020-06-23 | 定期檢測 | 鹿島工程 | 2 | 2 | 2 | 2 | 伸縮縫間雜物堆積 | 未維修 | 伸縮縫清理 | 3 | 公尺 |  |  | 伸縮縫
[12 empty] | 11 | 2020-06-23 | 定期檢測 | 鹿島工程 | 2 | 2 | 2 | 2 | 伸縮縫間雜物堆積 | 未維修 | 伸縮縫清理 | 3 | 公尺 |  |  | 伸縮縫
[12 empty] | 12 | 2020-06-23 | 定期檢測 | 鹿島工程 | 2 | 2 | 2 | 2 | 滑動或沉陷 | 未維修 | 串方塊護坡修復 | 6 | 平方公尺 | 橋台前方串方塊護坡 |  | 引道路堤保護措施
[12 empty] | 13 | 2020-06-23 | 定期檢測 | 鹿島工程 | 2 | 2 | 2 | 2 | 混凝土空洞(或蜂窩) | 未維修 | 修補混凝土 | 1 | 立方公尺 | 帽樑底部 |  | 橋墩／帽梁
[12 empty] | 14 | 2020-06-23 | 定期檢測 | 鹿島工程 | 2 | 2 | 2 | 2 | 混凝土裂縫 | 未維修 | 修補寬度大於0.3mm的裂縫 | 1 | 公尺 | 橋台正面 |  | 橋台
[12 empty] | 15 | 2020-06-23 | 定期檢測 | 鹿島工程 | 2 | 2 | 2 | 2 | 鋼筋外露、銹蝕 | 未維修 | 混凝土剝落鋼筋鏽蝕修復 | 1 | 處 | S1右側 |  | 橋護欄
[12 empty] | 16 | 2020-06-23 | 定期檢測 | 鹿島工程 | 2 | 2 | 2 | 2 | 鋼筋、鋼腱或錨碇部位外露、銹蝕 | 未維修 | 鋼筋除鏽及混凝土修復(<=0.4*0.4*0.05m) | 3 | 處 | G5右側隔樑正面 |  | 橫隔梁
[12 empty] | 17 | 2020-06-23 | 定期檢測 | 鹿島工程 | 2 | 2 | 2 | 2 | 植物生長 | 未維修 | 伸縮縫清理 | 2 | 公尺 |  |  | 伸縮縫
[12 empty] | 18 | 2020-06-23 | 定期檢測 | 鹿島工程 | 2 | 2 | 2 | 2 | 其他損傷 | 未維修 | 橋台雜物及破碎混凝土塊處理 | 1 | 處 | 橋台前方 |  | 橋台
[12 empty] | 19 | 2020-06-23 | 定期檢測 | 鹿島工程 | 2 | 2 | 2 | 2 | 裂縫 | 未維修 | 護坡裂縫觀測 | 1 | 式 | 橋台前方護坡 |  | 引道路堤保護措施
[12 empty] | 20 | 2020-06-23 | 定期檢測 | 鹿島工程 | 2 | 2 | 2 | 2 | 鋼筋、鋼腱或錨碇部位外露、銹蝕 | 未維修 | 鋼筋除鏽及混凝土修復(<=0.4*0.4*0.05m) | 10 | 處 | 左側帽樑底部 |  | 橋墩／帽梁
[12 empty] | 21 | 2020-06-23 | 定期檢測 | 鹿島工程 | 2 | 2 | 2 | 2 | 滲水、白華 | 未維修 | 白華處理(處) | 12 | 處 | 右側面 |  | 主梁
[12 empty] | 22 | 2020-06-23 | 定期檢測 | 鹿島工程 | 2 | 2 | 2 | 2 | 滲水、白華 | 未維修 | 白華處理(平方公尺) | 1 | 平方公尺 | 帽樑底部 |  | 橋墩／帽梁
[12 empty] | 23 | 2020-06-23 | 定期檢測 | 鹿島工程 | 2 | 2 | 2 | 2 | 鋼筋、鋼腱或錨碇部位外露、銹蝕 | 未維修 | 鋼筋除鏽及混凝土修復(<=0.4*0.4*0.05m) | 2 | 處 | 右側面 |  | 橋墩／帽梁
[12 empty] | 24 | 2020-06-23 | 定期檢測 | 鹿島工程 | 2 | 2 | 2 | 2 | 混凝土剝落 | 未維修 | 修補混凝土 | 1 | 立方公尺 | 橋墩正面 |  | 橋墩／帽梁
[12 empty] | 25 | 2020-06-23 | 定期檢測 | 鹿島工程 | 2 | 2 | 2 | 2 | 裂縫 | 未維修 | 清除植生或雜物 | 4 | 平方公尺 | 護坡 |  | 引道路堤保護措施
[12 empty] | 26 | 2020-06-23 | 定期檢測 | 鹿島工程 | 2 | 2 | 2 | 2 | 滲水、白華 | 未維修 | 3000PSI混凝土修補 | 1 | 立方公尺 | 正面 |  | 橋墩基礎
[12 empty] | 27 | 2020-06-23 | 定期檢測 | 鹿島工程 | 2 | 2 | 2 | 2 | 鋼筋、鋼腱或錨碇部位外露、銹蝕 | 未維修 | 鋼筋除鏽及混凝土修復(<=0.4*0.4*0.05m) | 4 | 處 | 帽樑底部 |  | 橋墩／帽梁
[12 empty] | 28 | 2020-06-23 | 定期檢測 | 鹿島工程 | 2 | 2 | 2 | 2 | 鋼筋、鋼腱或錨碇部位外露、銹蝕 | 未維修 | 鋼筋除鏽及混凝土修復(<=0.4*0.4*0.05m) | 1 | 處 | S6G3隔樑正面 |  | 橫隔梁
[12 empty] | 29 | 2020-06-23 | 定期檢測 | 鹿島工程 | 2 | 2 | 2 | 2 | 鋼筋、鋼腱或錨碇部位外露、銹蝕 | 未維修 | 鋼筋除鏽及混凝土修復(<=0.4*0.4*0.05m) | 6 | 處 | G5、G6右側隔樑正面 |  | 橫隔梁
[12 empty] | 30 | 2020-06-23 | 定期檢測 | 鹿島工程 | 2 | 2 | 2 | 2 | 鋼筋、鋼腱或錨碇部位外露、銹蝕 | 未維修 | 鋼筋除鏽及混凝土修復(<=0.4*0.4*0.05m) | 3 | 處 | 正面 |  | 橋墩／帽梁
[12 empty] | 31 | 2020-06-23 | 定期檢測 | 鹿島工程 | 2 | 2 | 2 | 2 | 滲水、白華 | 未維修 | 鋼筋除鏽、環氧樹脂及無收縮砂漿修補 | 1 | 立方公尺 | 背面 |  | 橋墩基礎
[12 empty] | 32 | 2020-06-23 | 定期檢測 | 鹿島工程 | 2 | 2 | 2 | 2 | 鋼筋、鋼腱或錨碇部位外露、銹蝕 | 未維修 | 鋼筋除鏽及混凝土修復(<=0.4*0.4*0.05m) | 2 | 處 | G1隔樑背面 |  | 橫隔梁
[12 empty] | 33 | 2020-06-23 | 定期檢測 | 鹿島工程 | 2 | 2 | 2 | 2 | 滲水、白華 | 未維修 | 白華處理(處) | 20 | 處 | G4、G5左側 |  | 主梁
[12 empty] | 34 | 2020-06-23 | 定期檢測 | 鹿島工程 | 2 | 2 | 2 | 2 | 混凝土剝落 | 未維修 | 混凝土修復(<=0.4*0.4*0.05m) | 8 | 處 | 背面 |  | 橋墩／帽梁
[12 empty] | 35 | 2020-06-23 | 定期檢測 | 鹿島工程 | 2 | 2 | 2 | 2 | 裂縫 | 未維修 | 清除植生或雜物 | 5 | 平方公尺 | 護坡 |  | 引道路堤保護措施
[12 empty] | 36 | 2020-06-23 | 定期檢測 | 鹿島工程 | 2 | 2 | 2 | 2 | 鋼筋、鋼腱或錨碇部位外露、銹蝕 | 未維修 | 鋼筋除鏽及混凝土修復(<=0.4*0.4*0.05m) | 8 | 處 | 右側面 |  | 橋墩／帽梁
[12 empty] | 37 | 2020-06-23 | 定期檢測 | 鹿島工程 | 2 | 2 | 2 | 2 | 鋼筋、鋼腱或錨碇部位外露、銹蝕 | 未維修 | 鋼筋除鏽及混凝土修復(<=0.4*0.4*0.05m) | 6 | 處 | 橋墩背面 |  | 橋墩／帽梁
[12 empty] | 38 | 2020-06-23 | 定期檢測 | 鹿島工程 | 2 | 2 | 2 | 2 | 鋼筋、鋼腱或錨碇部位外露、銹蝕 | 未維修 | 鋼筋除鏽及混凝土修復(<=0.4*0.4*0.05m) | 1 | 處 | 帽樑底部 |  | 橋墩／帽梁
[12 empty] | 39 | 2020-06-23 | 定期檢測 | 鹿島工程 | 2 | 2 | 2 | 2 | 滲水、白華 | 已維修 | 白華處理(平方公尺) | 1 | 平方公尺 | 橋台正面 | 49713 | 橋台 | 滲水白華處理 | 1800 |  | 2023-07-03 | 2023-07-31 11:51 | 王鴻騰 | 2023-07-31 11:51 | 王鴻騰
196 | 34919 | 新台五路交流道匝道7排水溝渠橋 | 國道3號 | 國道 | 0K+221.2M ~0K~326.3M | 高公局北區養護工程分局 | 木柵工務段 | I型梁 | 預力混凝土 | 86 | 已維修：0 | NO | 檢測日期 | 檢測類別 | 檢測單位 | D | E | R | U | 劣化類型 | 狀態 | 建議維修工法 | 數量 | 單位 | 損壞位置 | 維修紀錄ID | 維修構件 | 維修工法 | 金額 | 開工日期 | 完成日期 | 維修原始紀錄日期 | 維修原始紀錄者 | 維修最後修改日期 | 維修最後修改者
[11 empty] | 未維修：18 | 1 | 2020-06-19 | 定期檢測 | 鹿島工程 | 2 | 2 | 2 | 2 | 其他損傷 | 未維修 | 植生處理 | 1 | 處 | ，S3右側護欄 |  | 橋護欄
[11 empty] | 全部：18 | 2 | 2020-06-19 | 定期檢測 | 鹿島工程 | 2 | 2 | 2 | 1 | 排水設施阻塞 | 未維修 | 修復受損的排水管 | 1 | 公尺 | S3左側排水管 |  | 橋梁排水設施
[12 empty] | 3 | 2020-06-19 | 定期檢測 | 鹿島工程 | 2 | 2 | 2 | 2 | 混凝土剝落 | 未維修 | 混凝土修復(<=0.4*0.4*0.05m) | 1 | 處 | 橋面板底部 |  | 橋面板
[12 empty] | 4 | 2020-06-19 | 定期檢測 | 鹿島工程 | 2 | 2 | 2 | 2 | 混凝土裂縫 | 未維修 | 修補寬度大於0.3mm的裂縫 | 1 | 公尺 | 橋台正面 |  | 橋台
[12 empty] | 5 | 2020-06-19 | 定期檢測 | 鹿島工程 | 2 | 2 | 2 | 2 | 裂縫 | 未維修 | 清除植生或雜物 | 4 | 平方公尺 | 護坡 |  | 引道路堤保護措施
[12 empty] | 6 | 2020-06-19 | 定期檢測 | 鹿島工程 | 2 | 2 | 2 | 2 | 鋼筋、鋼腱或錨碇部位外露、銹蝕 | 未維修 | 鋼筋除鏽及混凝土修復(<=0.4*0.4*0.05m) | 2 | 處 | 大樑底部 |  | 主梁
[12 empty] | 7 | 2020-06-19 | 定期檢測 | 鹿島工程 | 2 | 2 | 2 | 2 | 鋼筋、鋼腱或錨碇部位外露、銹蝕 | 未維修 | 鋼筋除鏽及混凝土修復(<=0.4*0.4*0.05m) | 5 | 處 | 右側面 |  | 橋墩／帽梁
[12 empty] | 8 | 2020-06-19 | 定期檢測 | 鹿島工程 | 2 | 2 | 2 | 2 | 滲水、白華 | 未維修 | 白華處理(處) | 10 | 處 | 橋墩背面 |  | 橋墩／帽梁
[12 empty] | 9 | 2020-06-19 | 定期檢測 | 鹿島工程 | 2 | 2 | 2 | 2 | 墊片損壞 | 未維修 | 防震拉桿鎖緊固定 | 8 | 個 | 橋台左側防震拉桿 |  | 防落設施
[12 empty] | 10 | 2020-06-19 | 定期檢測 | 鹿島工程 | 2 | 2 | 2 | 2 | 墊片損壞 | 未維修 | 防震拉桿鎖緊固定 | 2 | 個 | 橋台右側 |  | 防落設施
[12 empty] | 11 | 2020-06-19 | 定期檢測 | 鹿島工程 | 2 | 2 | 2 | 2 | 滲水、白華 | 未維修 | 白華處理(處) | 2 | 處 | 右側面 |  | 橋台
[12 empty] | 12 | 2020-06-19 | 定期檢測 | 鹿島工程 | 2 | 2 | 2 | 1 | 其他損傷 | 未維修 | 橋台雜物及破碎混凝土塊處理 | 2 | 處 | 橋台正面 |  | 橋台
[12 empty] | 13 | 2020-06-19 | 定期檢測 | 鹿島工程 | 2 | 2 | 2 | 2 | 混凝土剝落 | 未維修 | 混凝土修復(<=0.4*0.4*0.05m) | 1 | 處 | 左側面 |  | 橋台
[12 empty] | 14 | 2020-06-19 | 定期檢測 | 鹿島工程 | 2 | 2 | 2 | 2 | 混凝土裂縫 | 未維修 | 修補寬度大於0.3mm的裂縫 | 3 | 公尺 | 左側面 |  | 橋台
[12 empty] | 15 | 2020-06-19 | 定期檢測 | 鹿島工程 | 2 | 2 | 2 | 2 | 滲水、白華 | 未維修 | 白華處理(處) | 1 | 處 | 橋墩背面 |  | 橋墩／帽梁
[12 empty] | 16 | 2020-06-19 | 定期檢測 | 鹿島工程 | 2 | 2 | 2 | 2 | 伸縮縫間雜物堆積 | 未維修 | 伸縮縫清理 | 2 | 公尺 |  |  | 伸縮縫
[12 empty] | 17 | 2020-06-19 | 定期檢測 | 鹿島工程 | 2 | 2 | 2 | 2 | 鋼筋外露、銹蝕 | 未維修 | 混凝土剝落鋼筋鏽蝕修復 | 4 | 處 | S3右側護欄 |  | 橋護欄
[12 empty] | 18 | 2020-06-19 | 定期檢測 | 鹿島工程 | 2 | 2 | 2 | 2 | 伸縮縫間雜物堆積 | 未維修 | 伸縮縫清理 | 2 | 公尺 |  |  | 伸縮縫
197 | 34922 | 璋樹里高架橋S | 國道3號 | 國道 | 11K+847.511M ~12K~424.011M | 高公局北區養護工程分局 | 木柵工務段 | 箱型梁 | 預力混凝土 | 85 | 已維修：1 | NO | 檢測日期 | 檢測類別 | 檢測單位 | D | E | R | U | 劣化類型 | 狀態 | 建議維修工法 | 數量 | 單位 | 損壞位置 | 維修紀錄ID | 維修構件 | 維修工法 | 金額 | 開工日期 | 完成日期 | 維修原始紀錄日期 | 維修原始紀錄者 | 維修最後修改日期 | 維修最後修改者
[11 empty] | 未維修：30 | 1 | 2020-05-10 | 定期檢測 | 鹿島工程 | 2 | 1 | 1 | 1 | 其他損傷 | 未維修 | 表面環氧樹脂砂漿修補 | 1 | 平方公尺 |  |  | 橋墩／帽梁
[11 empty] | 全部：31 | 2 | 2020-05-10 | 定期檢測 | 鹿島工程 | 2 | 2 | 2 | 2 | 鋼筋外露、銹蝕 | 未維修 | 混凝土剝落鋼筋鏽蝕修復 | 12 | 處 | S9右側護欄 |  | 橋護欄
[12 empty] | 3 | 2020-05-10 | 定期檢測 | 鹿島工程 | 2 | 2 | 2 | 2 | 其他損傷 | 未維修 | 鋼筋防鏽劑塗刷 | 1 | 平方公尺 | 檢測孔蓋 |  | 主梁
[12 empty] | 4 | 2020-05-10 | 定期檢測 | 鹿島工程 | 2 | 2 | 2 | 2 | 滲水、白華 | 未維修 | 白華處理(處) | 1 | 處 | 橋台正面 |  | 橋台
[12 empty] | 5 | 2020-05-10 | 定期檢測 | 鹿島工程 | 2 | 2 | 2 | 2 | 混凝土裂縫 | 未維修 | 修補寬度大於0.3mm的裂縫 | 1 | 公尺 | 橋台正面 |  | 橋台
[12 empty] | 6 | 2020-05-10 | 定期檢測 | 鹿島工程 | 2 | 2 | 2 | 2 | 鋼筋、鋼腱或錨碇部位外露、銹蝕 | 未維修 | 鋼筋除鏽及混凝土修復(<=0.4*0.4*0.05m) | 1 | 處 | 橋墩背面 |  | 橋墩／帽梁
[12 empty] | 7 | 2020-05-10 | 定期檢測 | 鹿島工程 | 2 | 2 | 2 | 2 | 鋼筋外露、銹蝕 | 未維修 | 混凝土剝落鋼筋鏽蝕修復 | 12 | 處 | S6右側護欄 |  | 橋護欄
[12 empty] | 8 | 2020-05-10 | 定期檢測 | 鹿島工程 | 2 | 2 | 2 | 2 | 鋼筋、鋼腱或錨碇部位外露、銹蝕 | 未維修 | 鋼筋除鏽及混凝土修復(<=0.4*0.4*0.05m) | 2 | 處 | 左側面 |  | 主梁
[12 empty] | 9 | 2020-05-10 | 定期檢測 | 鹿島工程 | 2 | 2 | 2 | 2 | 其他損傷 | 未維修 | 鋼筋凸出切除 | 1 | 處 | 右側面 |  | 橋墩／帽梁
[12 empty] | 10 | 2020-05-10 | 定期檢測 | 鹿島工程 | 2 | 2 | 2 | 2 | 鋼筋、鋼腱或錨碇部位外露、銹蝕 | 未維修 | 鋼筋除鏽及混凝土修復(<=0.4*0.4*0.05m) | 10 | 處 | 右側面 |  | 橋墩／帽梁
[12 empty] | 11 | 2020-05-10 | 定期檢測 | 鹿島工程 | 2 | 2 | 2 | 2 | 混凝土空洞(或蜂窩) | 未維修 | 表面蜂窩修補 | 1 | 平方公尺 | 橋面板底部 |  | 橋面板
[12 empty] | 12 | 2020-05-10 | 定期檢測 | 鹿島工程 | 2 | 2 | 2 | 2 | 混凝土剝落 | 未維修 | 鋼筋除鏽及混凝土修復(<=0.4*0.4*0.05m) | 1 | 處 | 橋墩正面 |  | 橋墩／帽梁
[12 empty] | 13 | 2020-05-10 | 定期檢測 | 鹿島工程 | 2 | 1 | 1 | 1 | 植物生長 | 未維修 | 伸縮縫清理 | 2 | 公尺 |  |  | 伸縮縫
[12 empty] | 14 | 2020-05-10 | 定期檢測 | 鹿島工程 | 2 | 2 | 2 | 2 | 鋼筋、鋼腱或錨碇部位外露、銹蝕 | 未維修 | 鋼筋除鏽及混凝土修復(<=0.4*0.4*0.05m) | 5 | 處 | 底部 |  | 橋面板
[12 empty] | 15 | 2020-05-10 | 定期檢測 | 鹿島工程 | 2 | 2 | 2 | 2 | 鋼筋、鋼腱或錨碇部位外露、銹蝕 | 未維修 | 鋼筋除鏽及混凝土修復(<=0.4*0.4*0.05m) | 15 | 處 | 大樑左側 |  | 主梁
[12 empty] | 16 | 2020-05-10 | 定期檢測 | 鹿島工程 | 2 | 2 | 2 | 2 | 鋼筋、鋼腱或錨碇部位外露、銹蝕 | 未維修 | 鋼筋除鏽及混凝土修復(<=0.4*0.4*0.05m) | 12 | 處 | 大樑右側 |  | 主梁
[12 empty] | 17 | 2020-05-10 | 定期檢測 | 鹿島工程 | 2 | 2 | 2 | 2 | 鋼筋、鋼腱或錨碇部位外露、銹蝕 | 未維修 | 鋼筋除鏽及混凝土修復(<=0.4*0.4*0.05m) | 15 | 處 | 大樑左側 |  | 主梁
[12 empty] | 18 | 2020-05-10 | 定期檢測 | 鹿島工程 | 2 | 2 | 2 | 2 | 鋼筋外露、銹蝕 | 未維修 | 混凝土剝落鋼筋鏽蝕修復 | 8 | 處 | S10橋護欄頂部 |  | 橋護欄
[12 empty] | 19 | 2020-05-10 | 定期檢測 | 鹿島工程 | 2 | 2 | 2 | 1 | 其他損傷 | 未維修 | 表面環氧樹脂砂漿修補 | 1 | 平方公尺 | 橋墩正面 |  | 橋墩／帽梁
[12 empty] | 20 | 2020-05-10 | 定期檢測 | 鹿島工程 | 2 | 2 | 2 | 2 | 滲水、白華 | 未維修 | 白華處理(處) | 5 | 處 | 橋墩正面 |  | 橋墩／帽梁
[12 empty] | 21 | 2020-05-10 | 定期檢測 | 鹿島工程 | 2 | 2 | 2 | 2 | 鋼筋、鋼腱或錨碇部位外露、銹蝕 | 未維修 | 鋼筋除鏽及混凝土修復(<=0.4*0.4*0.05m) | 2 | 處 | 底部 |  | 橋面板
[12 empty] | 22 | 2020-05-10 | 定期檢測 | 鹿島工程 | 2 | 2 | 2 | 2 | 混凝土剝落 | 未維修 | 鋼筋除鏽及混凝土修復(<=0.4*0.4*0.05m) | 4 | 處 | 橋墩右側 |  | 橋墩／帽梁
[12 empty] | 23 | 2020-05-10 | 定期檢測 | 鹿島工程 | 2 | 1 | 1 | 1 | 滲水、白華 | 未維修 | 白華處理(處) | 2 | 處 |  |  | 橋台
[12 empty] | 24 | 2020-05-10 | 定期檢測 | 鹿島工程 | 2 | 1 | 1 | 1 | 植物生長 | 未維修 | 伸縮縫清理 | 2 | 公尺 |  |  | 伸縮縫
[12 empty] | 25 | 2020-05-10 | 定期檢測 | 鹿島工程 | 2 | 2 | 2 | 2 | 鋼筋、鋼腱或錨碇部位外露、銹蝕 | 未維修 | 鋼筋除鏽及混凝土修復(<=0.4*0.4*0.05m) | 12 | 處 | 左側帽樑底部 |  | 橋墩／帽梁
[12 empty] | 26 | 2020-05-10 | 定期檢測 | 鹿島工程 | 2 | 2 | 2 | 2 | 混凝土剝落 | 未維修 | 混凝土修復(<=0.4*0.4*0.05m) | 2 | 處 | 橋墩背面 |  | 橋墩／帽梁
[12 empty] | 27 | 2020-05-10 | 定期檢測 | 鹿島工程 | 2 | 2 | 2 | 2 | 鋼筋、鋼腱或錨碇部位外露、銹蝕 | 未維修 | 鋼筋除鏽及混凝土修復(<=0.4*0.4*0.05m) | 2 | 處 | 橋墩背面 |  | 橋墩／帽梁
[12 empty] | 28 | 2020-05-10 | 定期檢測 | 鹿島工程 | 2 | 2 | 2 | 2 | 鋼筋外露、銹蝕 | 未維修 | 鋼筋除鏽及混凝土修復(<=0.4*0.4*0.05m) | 2 | 處 | 橋台左側 |  | 橋台
[12 empty] | 29 | 2020-05-10 | 定期檢測 | 鹿島工程 | 2 | 2 | 2 | 2 | 鋼筋、鋼腱或錨碇部位外露、銹蝕 | 未維修 | 鋼筋除鏽及混凝土修復(<=0.4*0.4*0.05m) | 3 | 處 | 大樑底部 |  | 主梁
[12 empty] | 30 | 2020-05-10 | 定期檢測 | 鹿島工程 | 2 | 2 | 2 | 2 | 支承座、支承端部損傷 | 未維修 | 混凝土支承墊破損修補 | 0.5 | 處 | 右側支承 |  | 支承／支承墊／阻尼裝置
[12 empty] | 31 | 2020-05-10 | 定期檢測 | 鹿島工程 | 2 | 2 | 2 | 2 | 排水設施阻塞 | 已維修 | 清理淤塞的排水孔 | 10 | 個 | S3_S6橋面右側排水孔 | 21204 | 橋梁排水設施 | 清理淤塞的排水孔 | 500 | 2020-12-03 | 2020-12-03 | 2020-12-17 15:12 | 王鴻騰
198 | 34923 | 汐止系統交流道匝道7跨越橋 | 國道3號 | 國道 | 0K+679.5M ~0K~886.6M | 高公局北區養護工程分局 | 木柵工務段 | 箱型梁 | 鋼構造 | 86 | 已維修：3 | NO | 檢測日期 | 檢測類別 | 檢測單位 | D | E | R | U | 劣化類型 | 狀態 | 建議維修工法 | 數量 | 單位 | 損壞位置 | 維修紀錄ID | 維修構件 | 維修工法 | 金額 | 開工日期 | 完成日期 | 維修原始紀錄日期 | 維修原始紀錄者 | 維修最後修改日期 | 維修最後修改者
[11 empty] | 未維修：3 | 1 | 2020-06-24 | 定期檢測 | 鹿島工程 | 2 | 1 | 1 | 1 | 鋼筋、鋼腱或錨碇部位外露、銹蝕 | 未維修 | 鋼筋除鏽及混凝土修復(<=0.4*0.4*0.05m) | 1 | 處 | 大梁底部 |  | 主梁
[11 empty] | 全部：6 | 2 | 2020-06-24 | 定期檢測 | 鹿島工程 | 2 | 1 | 1 | 1 | 混凝土裂縫 | 未維修 | 修補寬度大於0.3mm的裂縫 | 1 | 公尺 | 橋墩正面 |  | 橋墩／帽梁
[12 empty] | 3 | 2020-06-24 | 定期檢測 | 鹿島工程 | 2 | 1 | 1 | 1 | 鋼筋、鋼腱或錨碇部位外露、銹蝕 | 未維修 | 鋼筋除鏽及混凝土修復(<=0.4*0.4*0.05m) | 1 | 處 | 右側橋面板 |  | 橋面板
[12 empty] | 4 | 2020-06-24 | 定期檢測 | 鹿島工程 | 2 | 1 | 1 | 1 | 其他損傷 | 已維修 | 橋台清理 | 1 | 個 | 橋台正面 | 45473 | 橋台 | 清除植生 | 600 | 2023-03-08 | 2023-03-08 | 2023-03-13 15:57 | 王鴻騰 | 2023-03-13 15:57 | 王鴻騰
[12 empty] | 5 | 2020-06-24 | 定期檢測 | 鹿島工程 | 2 | 1 | 1 | 1 | 植物生長 | 已維修 | 伸縮縫清理 | 1 | 公尺 | 伸縮縫 | 45882 | 伸縮縫 | 伸縮縫清理 | 500 | 2023-03-22 | 2023-03-22 | 2023-03-31 10:56 | 王鴻騰 | 2023-03-31 10:56 | 王鴻騰
[12 empty] | 6 | 2020-06-24 | 定期檢測 | 鹿島工程 | 2 | 1 | 1 | 1 | 油漆剝落 | 已維修 | 鋼梁油漆塗裝 | 1 | 平方公尺 | 大梁底部 | 46490 | 主梁 | 塗裝劣化維修 | 900 | 2022-04-13 | 2022-04-13 | 2023-04-27 16:34 | 王鴻騰 | 2023-04-27 16:34 | 王鴻騰
199 | 34924 | 汐止系統交流道匝道7跨西側基隆河橋 | 國道3號 | 國道 | 0K+364.8M ~0K~679.5M | 高公局北區養護工程分局 | 木柵工務段 | I型梁 | 預力混凝土 | 86 | 已維修：1 | NO | 檢測日期 | 檢測類別 | 檢測單位 | D | E | R | U | 劣化類型 | 狀態 | 建議維修工法 | 數量 | 單位 | 損壞位置 | 維修紀錄ID | 維修構件 | 維修工法 | 金額 | 開工日期 | 完成日期 | 維修原始紀錄日期 | 維修原始紀錄者 | 維修最後修改日期 | 維修最後修改者
[11 empty] | 未維修：13 | 1 | 2020-06-24 | 定期檢測 | 鹿島工程 | 2 | 1 | 1 | 1 | 混凝土剝落 | 未維修 | 剝落混凝土修補 | 1 | 平方公尺 | 右側橋護欄 |  | 橋護欄
[11 empty] | 全部：14 | 2 | 2020-06-24 | 定期檢測 | 鹿島工程 | 2 | 1 | 1 | 1 | 其他損傷 | 未維修 | 塗鴉清除 | 1 | 處 | 橋墩正面 |  | 橋墩／帽梁
[12 empty] | 3 | 2020-06-24 | 定期檢測 | 鹿島工程 | 2 | 1 | 1 | 1 | 排水設施阻塞 | 未維修 | 排水管清理 | 1 | 公尺 | 右側排水孔 |  | 橋梁排水設施
[12 empty] | 4 | 2020-06-24 | 定期檢測 | 鹿島工程 | 2 | 1 | 1 | 1 | 植物生長 | 未維修 | 伸縮縫清理 | 1 | 公尺 | 伸縮縫 |  | 伸縮縫
[12 empty] | 5 | 2020-06-24 | 定期檢測 | 鹿島工程 | 2 | 1 | 1 | 1 | 混凝土裂縫 | 未維修 | 修補寬度大於0.3mm的裂縫 | 1 | 公尺 | 橋墩右側 |  | 橋墩／帽梁
[12 empty] | 6 | 2020-06-24 | 定期檢測 | 鹿島工程 | 2 | 1 | 1 | 1 | 混凝土裂縫 | 未維修 | 修補寬度大於0.3mm的裂縫 | 1 | 公尺 | 橋墩背面 |  | 橋墩／帽梁
[12 empty] | 7 | 2020-06-24 | 定期檢測 | 鹿島工程 | 2 | 1 | 1 | 1 | 鋼筋、鋼腱或錨碇部位外露、銹蝕 | 未維修 | 鋼筋除鏽及混凝土修復(<=0.4*0.4*0.05m) | 1 | 處 | 右側橋面板 |  | 橋面板
[12 empty] | 8 | 2020-06-24 | 定期檢測 | 鹿島工程 | 2 | 1 | 1 | 1 | 混凝土裂縫 | 未維修 | 修補寬度大於0.3mm的裂縫 | 2 | 公尺 | 橋墩正面 |  | 橋墩／帽梁
[12 empty] | 9 | 2020-06-24 | 定期檢測 | 鹿島工程 | 2 | 1 | 1 | 1 | 滲水、白華 | 未維修 | 白華清除 | 1 | 處 | 右側翼牆 |  | 翼牆／擋土牆
[12 empty] | 10 | 2020-06-24 | 定期檢測 | 鹿島工程 | 2 | 1 | 1 | 1 | 其他損傷 | 未維修 | 植生清除 | 2 | 處 | 右側橋護欄 |  | 橋護欄
[12 empty] | 11 | 2020-06-24 | 定期檢測 | 鹿島工程 | 2 | 1 | 1 | 1 | 混凝土裂縫 | 未維修 | 修補寬度大於0.3mm的裂縫 | 1 | 公尺 | 橋墩背面 |  | 橋墩／帽梁
[12 empty] | 12 | 2020-06-24 | 定期檢測 | 鹿島工程 | 2 | 1 | 1 | 1 | 混凝土裂縫 | 未維修 | 修補寬度大於0.3mm的裂縫 | 1 | 公尺 | 橋墩正面 |  | 橋墩／帽梁
[12 empty] | 13 | 2020-06-24 | 定期檢測 | 鹿島工程 | 2 | 1 | 1 | 1 | 積水或漏水 | 未維修 | 滲水處理 | 1 | 處 | 橋墩正面 |  | 橋墩／帽梁
[12 empty] | 14 | 2020-06-24 | 定期檢測 | 鹿島工程 | 2 | 1 | 1 | 1 | 排水設施阻塞 | 已維修 | 清理淤塞的排水孔 | 6 | 個 | 排水孔 | 44820 | 橋梁排水設施 | 洩水孔清淤 | 1500 | 2022-12-02 | 2022-12-02 | 2023-01-30 16:45 | 王鴻騰 | 2023-01-30 16:45 | 王鴻騰
200 | 34925 | 安坑溪橋N | 國道3號 | 國道 | 32K+171.487M ~32K~493.587M | 高公局北區養護工程分局 | 木柵工務段 | I型梁，箱型梁 | 預力混凝土 | 84 | 已維修：1 | NO | 檢測日期 | 檢測類別 | 檢測單位 | D | E | R | U | 劣化類型 | 狀態 | 建議維修工法 | 數量 | 單位 | 損壞位置 | 維修紀錄ID | 維修構件 | 維修工法 | 金額 | 開工日期 | 完成日期 | 維修原始紀錄日期 | 維修原始紀錄者 | 維修最後修改日期 | 維修最後修改者
[11 empty] | 未維修：21 | 1 | 2020-07-16 | 定期檢測 | 鹿島工程 | 2 | 2 | 2 | 1 | 滲水、白華 | 未維修 | 混凝土修復(>0.4*0.4*0.05m) | 1 | 平方公尺 | 橋墩頂部 |  | 橋墩／帽梁
[11 empty] | 全部：22 | 2 | 2020-07-16 | 定期檢測 | 鹿島工程 | 2 | 2 | 2 | 2 | 其他損傷 | 未維修 | 橋台雜物及破碎混凝土塊處理 | 1 | 處 | 左側 |  | 橋台
[12 empty] | 3 | 2020-07-16 | 定期檢測 | 鹿島工程 | 2 | 2 | 2 | 2 | 混凝土裂縫 | 未維修 | >0.3mm混凝土裂縫修補 | 2 | 公尺 |  |  | 主梁
[12 empty] | 4 | 2020-07-16 | 定期檢測 | 鹿島工程 | 2 | 2 | 2 | 2 | 支承座、支承端部損傷 | 未維修 | 混凝土支承墊破損修補 | 2 | 處 | 正面 |  | 支承／支承墊／阻尼裝置
[12 empty] | 5 | 2020-07-16 | 定期檢測 | 鹿島工程 | 2 | 2 | 2 | 2 | 鋼筋、鋼腱或錨碇部位外露、銹蝕 | 未維修 | 鋼筋除鏽及混凝土修復(<=0.4*0.4*0.05m) | 2 | 處 | 底部 |  | 橋面板
[12 empty] | 6 | 2020-07-16 | 定期檢測 | 鹿島工程 | 2 | 2 | 2 | 2 | 其他損傷 | 未維修 | 清除植生或雜物 | 1 | 處 | 右側翼牆 |  | 翼牆／擋土牆
[12 empty] | 7 | 2020-07-16 | 定期檢測 | 鹿島工程 | 2 | 2 | 2 | 2 | 鋼筋、鋼腱或錨碇部位外露、銹蝕 | 未維修 | 鋼筋除鏽及混凝土修復(<=0.4*0.4*0.05m) | 6 | 處 | 底部 |  | 主梁
[12 empty] | 8 | 2020-07-16 | 定期檢測 | 鹿島工程 | 2 | 2 | 2 | 2 | 鋼筋、鋼腱或錨碇部位外露、銹蝕 | 未維修 | 鋼筋除鏽及混凝土修復(<=0.4*0.4*0.05m) | 1 | 處 | 大樑底部 |  | 主梁
[12 empty] | 9 | 2020-07-16 | 定期檢測 | 鹿島工程 | 2 | 2 | 2 | 2 | 混凝土裂縫 | 未維修 | 修補寬度大於0.3mm的裂縫 | 1 | 公尺 | 橋台正面 |  | 橋台
[12 empty] | 10 | 2020-07-16 | 定期檢測 | 鹿島工程 | 2 | 2 | 2 | 2 | 滲水、白華 | 未維修 | 白華處理(處) | 2 | 處 | 底部 |  | 橋面板
[12 empty] | 11 | 2020-07-16 | 定期檢測 | 鹿島工程 | 2 | 2 | 2 | 2 | 鋼筋、鋼腱或錨碇部位外露、銹蝕 | 未維修 | 鋼筋除鏽及混凝土修復(<=0.4*0.4*0.05m) | 1 | 處 | 帽樑底部 |  | 橋墩／帽梁
[12 empty] | 12 | 2020-07-16 | 定期檢測 | 鹿島工程 | 2 | 2 | 2 | 2 | 鋼筋、鋼腱或錨碇部位外露、銹蝕 | 未維修 | 鋼筋除鏽及混凝土修復(<=0.4*0.4*0.05m) | 1 | 處 | G1底部 |  | 主梁
[12 empty] | 13 | 2020-07-16 | 定期檢測 | 鹿島工程 | 2 | 2 | 2 | 2 | 混凝土剝落 | 未維修 | 剝落混凝土修補 | 1 | 平方公尺 | S7左側護欄 |  | 橋護欄
[12 empty] | 14 | 2020-07-16 | 定期檢測 | 鹿島工程 | 2 | 2 | 2 | 2 | 滲水、白華 | 未維修 | 白華處理(處) | 1 | 處 | 帽樑底部 |  | 橋墩／帽梁
[12 empty] | 15 | 2020-07-16 | 定期檢測 | 鹿島工程 | 2 | 2 | 2 | 2 | 鋼筋、鋼腱或錨碇部位外露、銹蝕 | 未維修 | 鋼筋除鏽及混凝土修復(<=0.4*0.4*0.05m) | 8 | 處 | 大樑底部 |  | 主梁
[12 empty] | 16 | 2020-07-16 | 定期檢測 | 鹿島工程 | 2 | 2 | 2 | 2 | 其他損傷 | 未維修 | 橋台雜物及破碎混凝土塊處理 | 1 | 處 | 橋台前方 |  | 橋台
[12 empty] | 17 | 2020-07-16 | 定期檢測 | 鹿島工程 | 2 | 2 | 2 | 2 | 其他損傷 | 未維修 | 橋台雜物及破碎混凝土塊處理 | 1 | 處 | 右側 |  | 橋台
[12 empty] | 18 | 2020-07-16 | 定期檢測 | 鹿島工程 | 2 | 2 | 2 | 2 | 混凝土剝落 | 未維修 | 混凝土修復(<=0.4*0.4*0.05m) | 3 | 處 |  |  | 主梁
[12 empty] | 19 | 2020-07-16 | 定期檢測 | 鹿島工程 | 2 | 2 | 2 | 2 | 混凝土剝落 | 未維修 | 混凝土修復(<=0.4*0.4*0.05m) | 2 | 處 | S4G3 |  | 橫隔梁
[12 empty] | 20 | 2020-07-16 | 定期檢測 | 鹿島工程 | 2 | 2 | 2 | 2 | 滲水、白華 | 未維修 | 白華處理(處) | 1 | 處 | 帽樑底部 |  | 橋墩／帽梁
[12 empty] | 21 | 2020-07-16 | 定期檢測 | 鹿島工程 | 2 | 2 | 2 | 2 | 混凝土裂縫 | 未維修 | >0.3mm混凝土裂縫修補 | 2 | 公尺 | 大樑底部 |  | 主梁
[12 empty] | 22 | 2020-07-16 | 定期檢測 | 鹿島工程 | 2 | 2 | 2 | 2 | 排水設施阻塞 | 已維修 | 清理淤塞的排水孔 | 5 | 個 | S10左側路面排水孔 | 45442 | 橋梁排水設施 | 洩水孔清淤 | 1500 | 2023-03-07 | 2023-03-07 | 2023-03-13 11:36 | 王鴻騰 | 2023-03-13 11:41 | 王鴻騰
201 | 34926 | 安坑溪橋S | 國道3號 | 國道 | 32K+221.493M ~32K~513.593M | 高公局北區養護工程分局 | 木柵工務段 | I型梁，箱型梁 | 預力混凝土 | 86 | 已維修：2 | NO | 檢測日期 | 檢測類別 | 檢測單位 | D | E | R | U | 劣化類型 | 狀態 | 建議維修工法 | 數量 | 單位 | 損壞位置 | 維修紀錄ID | 維修構件 | 維修工法 | 金額 | 開工日期 | 完成日期 | 維修原始紀錄日期 | 維修原始紀錄者 | 維修最後修改日期 | 維修最後修改者
[11 empty] | 未維修：22 | 1 | 2020-07-24 | 定期檢測 | 鹿島工程 | 2 | 2 | 2 | 2 | 鋼筋外露、銹蝕 | 未維修 | 混凝土剝落鋼筋鏽蝕修復 | 8 | 處 | S6右側護欄頂部有 |  | 橋護欄
[11 empty] | 全部：24 | 2 | 2020-07-24 | 定期檢測 | 鹿島工程 | 2 | 2 | 2 | 2 | 其他損傷 | 未維修 | 橋台雜物及破碎混凝土塊處理 | 1 | 處 | 橋台正面 |  | 橋台
[12 empty] | 3 | 2020-07-24 | 定期檢測 | 鹿島工程 | 2 | 2 | 2 | 2 | 鋼筋外露、銹蝕 | 未維修 | 混凝土剝落鋼筋鏽蝕修復 | 4 | 處 | S1右側護欄 |  | 橋護欄
[12 empty] | 4 | 2020-07-24 | 定期檢測 | 鹿島工程 | 2 | 2 | 2 | 2 | 鋼筋、鋼腱或錨碇部位外露、銹蝕 | 未維修 | 鋼筋除鏽及混凝土修復(<=0.4*0.4*0.05m) | 1 | 處 | 大樑底部 |  | 主梁
[12 empty] | 5 | 2020-07-24 | 定期檢測 | 鹿島工程 | 2 | 2 | 2 | 2 | 排水設施損傷 | 未維修 | 修復受損的排水管 | 3 | 公尺 | S9左側排水管 |  | 橋梁排水設施
[12 empty] | 6 | 2020-07-24 | 定期檢測 | 鹿島工程 | 2 | 2 | 2 | 2 | 其他損傷 | 未維修 | 鋼筋凸出切除 | 2 | 處 | 橋墩頂部 |  | 橋墩／帽梁
[12 empty] | 7 | 2020-07-24 | 定期檢測 | 鹿島工程 | 2 | 2 | 2 | 2 | 鋼筋外露、銹蝕 | 未維修 | 混凝土剝落鋼筋鏽蝕修復 | 1 | 處 | S8右側護欄 |  | 橋護欄
[12 empty] | 8 | 2020-07-24 | 定期檢測 | 鹿島工程 | 2 | 2 | 2 | 2 | 鋼筋外露、銹蝕 | 未維修 | 鋼筋除鏽及混凝土修復(<=0.4*0.4*0.05m) | 2 | 處 |  |  | 橋台
[12 empty] | 9 | 2020-07-24 | 定期檢測 | 鹿島工程 | 2 | 2 | 2 | 2 | 混凝土裂縫 | 未維修 | 修補寬度大於0.3mm的裂縫 | 1 | 公尺 | 正面 |  | 橋台
[12 empty] | 10 | 2020-07-24 | 定期檢測 | 鹿島工程 | 2 | 2 | 2 | 2 | 滲水、白華 | 未維修 | 白華處理(處) | 4 | 處 | 橋墩正面 |  | 橋墩／帽梁
[12 empty] | 11 | 2020-07-24 | 定期檢測 | 鹿島工程 | 2 | 2 | 2 | 2 | 其他損傷 | 未維修 | 橋墩爬藤修剪 | 1 | 處 | 頂部 |  | 橋墩／帽梁
[12 empty] | 12 | 2020-07-24 | 定期檢測 | 鹿島工程 | 2 | 2 | 2 | 2 | 鋼筋、鋼腱或錨碇部位外露、銹蝕 | 未維修 | 鋼筋除鏽及混凝土修復(<=0.4*0.4*0.05m) | 1 | 處 | 底部 |  | 橋面板
[12 empty] | 13 | 2020-07-24 | 定期檢測 | 鹿島工程 | 2 | 2 | 2 | 2 | 滲水、白華 | 未維修 | 白華處理(處) | 2 | 處 | 背面 |  | 橋墩／帽梁
[12 empty] | 14 | 2020-07-24 | 定期檢測 | 鹿島工程 | 2 | 2 | 2 | 2 | 混凝土裂縫 | 未維修 | 修補寬度大於0.3mm的裂縫 | 2 | 公尺 |  |  | 橋台
[12 empty] | 15 | 2020-07-24 | 定期檢測 | 鹿島工程 | 2 | 2 | 2 | 2 | 混凝土裂縫 | 未維修 | 修補寬度大於0.3mm的裂縫 | 1 | 公尺 | 右側面 |  | 橋台
[12 empty] | 16 | 2020-07-24 | 定期檢測 | 鹿島工程 | 2 | 2 | 2 | 2 | 排水設施損傷 | 未維修 | 修復受損的排水管 | 4 | 公尺 | S6左側排水管、導水槽 |  | 橋梁排水設施
[12 empty] | 17 | 2020-07-24 | 定期檢測 | 鹿島工程 | 2 | 2 | 2 | 2 | 滲水、白華 | 未維修 | 白華處理(處) | 5 | 處 | 背面 |  | 橋墩／帽梁
[12 empty] | 18 | 2020-07-24 | 定期檢測 | 鹿島工程 | 2 | 2 | 2 | 2 | 鋼筋外露、銹蝕 | 未維修 | 混凝土剝落鋼筋鏽蝕修復 | 6 | 處 | S3右側護欄 |  | 橋護欄
[12 empty] | 19 | 2020-07-24 | 定期檢測 | 鹿島工程 | 2 | 2 | 2 | 2 | 滲水、白華 | 未維修 | 白華處理 | 1 | 處 |  |  | 翼牆／擋土牆
[12 empty] | 20 | 2020-07-24 | 定期檢測 | 鹿島工程 | 2 | 2 | 2 | 2 | 滲水、白華 | 未維修 | 白華處理(處) | 1 | 處 |  |  | 橋台
[12 empty] | 21 | 2020-07-24 | 定期檢測 | 鹿島工程 | 2 | 2 | 2 | 2 | 排水設施損傷 | 未維修 | 修復受損的排水管 | 2 | 公尺 | P4橋墩排水管 |  | 橋梁排水設施
[12 empty] | 22 | 2020-07-24 | 定期檢測 | 鹿島工程 | 2 | 2 | 2 | 2 | 排水設施損傷 | 未維修 | 修復受損的排水管 | 10 | 公尺 | S4-S5右側排水管 |  | 橋梁排水設施
[12 empty] | 23 | 2020-07-24 | 定期檢測 | 鹿島工程 | 2 | 2 | 1 | 2 | 植物生長 | 已維修 | 清除植生 | 2 | 平方公尺 |  | 19120 | 伸縮縫 | 清除植生 | 200 | 2020-07-01 | 2020-07-01 | 2020-09-15 09:39 | 王鴻騰
[12 empty] | 24 | 2020-07-24 | 定期檢測 | 鹿島工程 | 2 | 2 | 1 | 2 | 伸縮縫間雜物堆積 | 已維修 | 伸縮縫清理 | 3 | 公尺 |  | 19118 | 伸縮縫 | 清除植生 | 200 | 2020-07-01 | 2020-07-01 | 2020-09-15 09:35 | 王鴻騰
202 | 34927 | 碧潭橋S | 國道3號 | 國道 | 29K+100M ~30K~51.8M | 高公局北區養護工程分局 | 木柵工務段 | 箱型梁 | 預力混凝土 | 85 | 已維修：0 | NO | 檢測日期 | 檢測類別 | 檢測單位 | D | E | R | U | 劣化類型 | 狀態 | 建議維修工法 | 數量 | 單位 | 損壞位置 | 維修紀錄ID | 維修構件 | 維修工法 | 金額 | 開工日期 | 完成日期 | 維修原始紀錄日期 | 維修原始紀錄者 | 維修最後修改日期 | 維修最後修改者
[11 empty] | 未維修：18 | 1 | 2020-06-23 | 定期檢測 | 鹿島工程 | 2 | 2 | 2 | 2 | 混凝土裂縫 | 未維修 | 修補寬度大於0.3mm的裂縫 | 2 | 公尺 | 右側翼牆 |  | 翼牆／擋土牆
[11 empty] | 全部：18 | 2 | 2020-06-23 | 定期檢測 | 鹿島工程 | 2 | 2 | 2 | 2 | 滲水、白華 | 未維修 | 白華處理(處) | 1 | 處 | 大樑右側 |  | 主梁
[12 empty] | 3 | 2020-06-23 | 定期檢測 | 鹿島工程 | 2 | 2 | 2 | 2 | 滲水、白華 | 未維修 | 白華處理(處) | 1 | 處 | 左側面 |  | 橋台
[12 empty] | 4 | 2020-06-23 | 定期檢測 | 鹿島工程 | 2 | 2 | 2 | 2 | 鋼筋外露、銹蝕 | 未維修 | 鋼筋除鏽及混凝土修復(<=0.4*0.4*0.05m) | 1 | 處 | 右側面 |  | 橋台
[12 empty] | 5 | 2020-06-23 | 定期檢測 | 鹿島工程 | 2 | 2 | 2 | 2 | 其他損傷 | 未維修 | 鋼筋凸出切除 | 2 | 處 | 橋墩上方 |  | 橋墩／帽梁
[12 empty] | 6 | 2020-06-23 | 定期檢測 | 鹿島工程 | 2 | 2 | 2 | 2 | 混凝土剝落 | 未維修 | 混凝土修復(<=0.4*0.4*0.05m) | 6 | 處 | 橋墩左側 |  | 橋墩／帽梁
[12 empty] | 7 | 2020-06-23 | 定期檢測 | 鹿島工程 | 2 | 2 | 2 | 2 | 鋼筋、鋼腱或錨碇部位外露、銹蝕 | 未維修 | 鋼筋除鏽及混凝土修復(<=0.4*0.4*0.05m) | 1 | 處 | 橋墩正面 |  | 橋墩／帽梁
[12 empty] | 8 | 2020-06-23 | 定期檢測 | 鹿島工程 | 2 | 2 | 2 | 2 | 混凝土裂縫 | 未維修 | 修補寬度大於0.3mm的裂縫 | 2 | 公尺 | 右側面 |  | 橋墩／帽梁
[12 empty] | 9 | 2020-06-23 | 定期檢測 | 鹿島工程 | 2 | 2 | 2 | 2 | 滲水、白華 | 未維修 | 修補混凝土 | 1 | 立方公尺 | 右側翼牆 |  | 翼牆／擋土牆
[12 empty] | 10 | 2020-06-23 | 定期檢測 | 鹿島工程 | 2 | 2 | 2 | 2 | 伸縮縫間雜物堆積 | 未維修 | 伸縮縫清理 | 3 | 公尺 |  |  | 伸縮縫
[12 empty] | 11 | 2020-06-23 | 定期檢測 | 鹿島工程 | 2 | 2 | 2 | 2 | 混凝土剝落 | 未維修 | 混凝土修復(<=0.4*0.4*0.05m) | 1 | 處 | 大樑底部 |  | 主梁
[12 empty] | 12 | 2020-06-23 | 定期檢測 | 鹿島工程 | 2 | 2 | 2 | 2 | 蓋板損壞 | 未維修 | 修補蓋版 | 1 | 公尺 | S9左側 |  | 橋梁排水設施
[12 empty] | 13 | 2020-06-23 | 定期檢測 | 鹿島工程 | 2 | 2 | 2 | 2 | 混凝土裂縫 | 未維修 | >0.3mm混凝土裂縫修補 | 4 | 公尺 | 底部 |  | 橋面板
[12 empty] | 14 | 2020-06-23 | 定期檢測 | 鹿島工程 | 2 | 2 | 2 | 2 | 鋼筋外露、銹蝕 | 未維修 | 混凝土剝落鋼筋鏽蝕修復 | 1 | 處 | S1右側護欄 |  | 橋護欄
[12 empty] | 15 | 2020-06-23 | 定期檢測 | 鹿島工程 | 2 | 2 | 2 | 2 | 鋼筋外露、銹蝕 | 未維修 | 混凝土剝落鋼筋鏽蝕修復 | 8 | 處 | S11右側護欄 |  | 橋護欄
[12 empty] | 16 | 2020-06-23 | 定期檢測 | 鹿島工程 | 2 | 2 | 2 | 1 | 其他損傷 | 未維修 | 植生清除 | 1 | 處 |  |  | 橋台
[12 empty] | 17 | 2020-06-23 | 定期檢測 | 鹿島工程 | 2 | 2 | 2 | 1 | 其他損傷 | 未維修 | 護欄填縫劑更新 | 2 | 處 | S2右側護欄底部 |  | 橋護欄
[12 empty] | 18 | 2020-06-23 | 定期檢測 | 鹿島工程 | 2 | 2 | 2 | 2 | 鋼筋、鋼腱或錨碇部位外露、銹蝕 | 未維修 | 鋼筋除鏽及混凝土修復(<=0.4x0.4x0.05m) | 4 | 處 | 大樑右側面 |  | 主梁
203 | 34928 | 中和交流道北主線高架橋 (一) | 國道3號 | 國道 | 35K+542M ~35K~821M | 高公局北區養護工程分局 | 木柵工務段 | I型梁，箱型梁 | 預力混凝土 | 83 | 已維修：1 | NO | 檢測日期 | 檢測類別 | 檢測單位 | D | E | R | U | 劣化類型 | 狀態 | 建議維修工法 | 數量 | 單位 | 損壞位置 | 維修紀錄ID | 維修構件 | 維修工法 | 金額 | 開工日期 | 完成日期 | 維修原始紀錄日期 | 維修原始紀錄者 | 維修最後修改日期 | 維修最後修改者
[11 empty] | 未維修：25 | 1 | 2020-07-27 | 定期檢測 | 鹿島工程 | 2 | 2 | 2 | 2 | 混凝土裂縫 | 未維修 | 修補寬度大於0.3mm的裂縫 | 1 | 公尺 | 右側 |  | 橋墩／帽梁
[11 empty] | 全部：26 | 2 | 2020-07-27 | 定期檢測 | 鹿島工程 | 2 | 2 | 2 | 2 | 排水設施損傷 | 未維修 | 修復受損的排水管 | 2 | 公尺 | P9橋墩左側洩水管 |  | 橋梁排水設施
[12 empty] | 3 | 2020-07-27 | 定期檢測 | 鹿島工程 | 2 | 2 | 2 | 1 | 其他損傷 | 未維修 | 植生處理 | 1 | 處 | S11右側護欄 |  | 橋護欄
[12 empty] | 4 | 2020-07-27 | 定期檢測 | 鹿島工程 | 2 | 2 | 2 | 1 | 其他損傷 | 未維修 | 橋台清理 | 1 | 個 |  |  | 橋台
[12 empty] | 5 | 2020-07-27 | 定期檢測 | 鹿島工程 | 2 | 2 | 2 | 1 | 其他損傷 | 未維修 | 橋台雜物及破碎混凝土塊處理 | 4 | 處 | 橋台正面 |  | 橋台
[12 empty] | 6 | 2020-07-27 | 定期檢測 | 鹿島工程 | 2 | 2 | 2 | 2 | 滲水、白華 | 未維修 | 白華處理(處) | 3 | 處 |  |  | 橋台
[12 empty] | 7 | 2020-07-27 | 定期檢測 | 鹿島工程 | 2 | 2 | 2 | 2 | 排水設施損傷 | 未維修 | 修復受損的排水管 | 3 | 公尺 | S12左側排水管 |  | 橋梁排水設施
[12 empty] | 8 | 2020-07-27 | 定期檢測 | 鹿島工程 | 2 | 2 | 2 | 2 | 生銹及腐蝕 | 未維修 | 清理保養 | 1 | 組/塊 |  |  | 防落設施
[12 empty] | 9 | 2020-07-27 | 定期檢測 | 鹿島工程 | 2 | 2 | 2 | 2 | 混凝土破損 | 未維修 | 止震塊修復 | 4 | 個 |  |  | 防落設施
[12 empty] | 10 | 2020-07-27 | 定期檢測 | 鹿島工程 | 2 | 2 | 2 | 2 | 其他損傷 | 未維修 | 橋墩爬藤修剪 | 1 | 處 | 橋墩頂部 |  | 橋墩／帽梁
[12 empty] | 11 | 2020-07-27 | 定期檢測 | 鹿島工程 | 2 | 2 | 2 | 2 | 排水設施損傷 | 未維修 | 修復受損的排水管 | 3 | 公尺 | S3左側排水管 |  | 橋梁排水設施
[12 empty] | 12 | 2020-07-27 | 定期檢測 | 鹿島工程 | 2 | 2 | 2 | 2 | 其他損傷 | 未維修 | 護欄填縫劑更新 | 4 | 處 | S5左側護欄 |  | 橋護欄
[12 empty] | 13 | 2020-07-27 | 定期檢測 | 鹿島工程 | 2 | 2 | 2 | 2 | 生銹及腐蝕 | 未維修 | 混凝土修復(<=0.4*0.4*0.05m) | 1 | 處 | 橋墩保護鋼板 |  | 橋墩／帽梁
[12 empty] | 14 | 2020-07-27 | 定期檢測 | 鹿島工程 | 2 | 2 | 2 | 2 | 滲水、白華 | 未維修 | 白華處理(處) | 1 | 處 |  |  | 橋墩／帽梁
[12 empty] | 15 | 2020-07-27 | 定期檢測 | 鹿島工程 | 2 | 2 | 2 | 2 | 其他損傷 | 未維修 | 混凝土修復(<=0.4*0.4*0.05m) | 1 | 處 | 橋墩右側鋼版保護設施 |  | 橋墩／帽梁
[12 empty] | 16 | 2020-07-27 | 定期檢測 | 鹿島工程 | 2 | 2 | 2 | 1 | 伸縮縫間雜物堆積 | 未維修 | 伸縮縫清理 | 3 | 公尺 |  |  | 伸縮縫
[12 empty] | 17 | 2020-07-27 | 定期檢測 | 鹿島工程 | 2 | 2 | 2 | 1 | 排水設施阻塞 | 未維修 | 清理淤塞的排水孔 | 4 | 個 | S10排水孔 |  | 橋梁排水設施
[12 empty] | 18 | 2020-07-27 | 定期檢測 | 鹿島工程 | 2 | 2 | 2 | 2 | 鋼筋、鋼腱或錨碇部位外露、銹蝕 | 未維修 | 鋼筋除鏽及混凝土修復(<=0.4*0.4*0.05m) | 10 | 處 | 橋面板底部 |  | 橋面板
[12 empty] | 19 | 2020-07-27 | 定期檢測 | 鹿島工程 | 2 | 2 | 2 | 2 | 裂縫 | 未維修 | 清除植生或雜物 | 4 | 平方公尺 |  |  | 引道路堤保護措施
[12 empty] | 20 | 2020-07-27 | 定期檢測 | 鹿島工程 | 2 | 2 | 2 | 2 | 其他損傷 | 未維修 | 橋台雜物及破碎混凝土塊處理 | 1 | 處 |  |  | 橋台
[12 empty] | 21 | 2020-07-27 | 定期檢測 | 鹿島工程 | 2 | 2 | 2 | 1 | 伸縮縫間雜物堆積 | 未維修 | 伸縮縫清理 | 2 | 公尺 |  |  | 伸縮縫
[12 empty] | 22 | 2020-07-27 | 定期檢測 | 鹿島工程 | 3 | 2 | 2 | 2 | 混凝土剝落 | 未維修 | 剝落混凝土修補 | 1 | 平方公尺 | S1左側護欄 |  | 橋護欄
[12 empty] | 23 | 2020-07-27 | 定期檢測 | 鹿島工程 | 2 | 2 | 2 | 2 | 其他損傷 | 未維修 | 橋墩爬藤修剪 | 1 | 處 | 右側 |  | 橋墩／帽梁
[12 empty] | 24 | 2020-07-27 | 定期檢測 | 鹿島工程 | 2 | 2 | 2 | 2 | 混凝土剝落 | 未維修 | 混凝土修復(<=0.4*0.4*0.05m) | 3 | 處 | 橋墩背面 |  | 橋墩／帽梁
[12 empty] | 25 | 2020-07-27 | 定期檢測 | 鹿島工程 | 2 | 2 | 2 | 2 | 混凝土塊(片)狀剝離 | 未維修 | 混凝土修復(<=0.4*0.4*0.05m) | 1 | 處 | 正面 |  | 橋墩／帽梁
[12 empty] | 26 | 2020-07-27 | 定期檢測 | 鹿島工程 | 2 | 2 | 2 | 2 | 伸縮縫間雜物堆積 | 已維修 | 伸縮縫清理 | 3 | 公尺 |  | 44587 | 伸縮縫 | 伸縮縫清理 | 500 | 2022-10-13 | 2022-10-13 | 2022-12-29 15:36 | 王鴻騰 | 2022-12-29 15:36 | 王鴻騰
204 | 34929 | 中和交流道北主線高架橋 (二) | 國道3號 | 國道 | 35K+913M ~36K~93M | 高公局北區養護工程分局 | 木柵工務段 | I型梁，中空板梁 | 預力混凝土，鋼筋混凝土 | 83 | 已維修：0 | NO | 檢測日期 | 檢測類別 | 檢測單位 | D | E | R | U | 劣化類型 | 狀態 | 建議維修工法 | 數量 | 單位 | 損壞位置 | 維修紀錄ID | 維修構件 | 維修工法 | 金額 | 開工日期 | 完成日期 | 維修原始紀錄日期 | 維修原始紀錄者 | 維修最後修改日期 | 維修最後修改者
[11 empty] | 未維修：20 | 1 | 2020-07-28 | 定期檢測 | 鹿島工程 | 2 | 2 | 2 | 2 | 螺栓損傷、欠缺及鬆動 | 未維修 | 防震拉桿鎖緊固定 | 1 | 個 |  |  | 防落設施
[11 empty] | 全部：20 | 2 | 2020-07-28 | 定期檢測 | 鹿島工程 | 2 | 2 | 2 | 2 | 鋼筋、鋼腱或錨碇部位外露、銹蝕 | 未維修 | 鋼筋除鏽及混凝土修復(<=0.4*0.4*0.05m) | 3 | 處 | 右側帽樑底部 |  | 橋墩／帽梁
[12 empty] | 3 | 2020-07-28 | 定期檢測 | 鹿島工程 | 2 | 2 | 2 | 2 | 鋼筋、鋼腱或錨碇部位外露、銹蝕 | 未維修 | 鋼筋除鏽及混凝土修復(<=0.4*0.4*0.05m) | 6 | 處 | 右側帽樑底部 |  | 橋墩／帽梁
[12 empty] | 4 | 2020-07-28 | 定期檢測 | 鹿島工程 | 2 | 2 | 2 | 2 | 鋼筋、鋼腱或錨碇部位外露、銹蝕 | 未維修 | 鋼筋除鏽及混凝土修復(<=0.4*0.4*0.05m) | 1 | 處 | 帽樑底部 |  | 橋墩／帽梁
[12 empty] | 5 | 2020-07-28 | 定期檢測 | 鹿島工程 | 2 | 2 | 2 | 2 | 裂縫 | 未維修 | 清除植生或雜物 | 5 | 平方公尺 |  |  | 引道路堤保護措施
[12 empty] | 6 | 2020-07-28 | 定期檢測 | 鹿島工程 | 2 | 2 | 2 | 2 | 混凝土剝落 | 未維修 | 混凝土修復(<=0.4*0.4*0.05m) | 1 | 處 | G3右側隔樑 |  | 橫隔梁
[12 empty] | 7 | 2020-07-28 | 定期檢測 | 鹿島工程 | 2 | 2 | 2 | 2 | 其他損傷 | 未維修 | 橋墩爬藤修剪 | 1 | 處 | 橋墩上方 |  | 橋墩／帽梁
[12 empty] | 8 | 2020-07-28 | 定期檢測 | 鹿島工程 | 2 | 2 | 2 | 2 | 鋼筋、鋼腱或錨碇部位外露、銹蝕 | 未維修 | 鋼筋除鏽及混凝土修復(<=0.4*0.4*0.05m) | 2 | 處 | 右側 |  | 橋墩／帽梁
[12 empty] | 9 | 2020-07-28 | 定期檢測 | 鹿島工程 | 2 | 2 | 2 | 2 | 鋼筋外露、銹蝕 | 未維修 | 表面環氧樹脂砂漿修補 | 2 | 平方公尺 |  |  | 橋台
[12 empty] | 10 | 2020-07-28 | 定期檢測 | 鹿島工程 | 2 | 2 | 2 | 2 | 排水設施阻塞 | 未維修 | 清理淤塞的排水孔 | 2 | 個 | A2左側洩水管 |  | 橋梁排水設施
[12 empty] | 11 | 2020-07-28 | 定期檢測 | 鹿島工程 | 2 | 2 | 2 | 2 | 混凝土裂縫 | 未維修 | 修補寬度大於0.3mm的裂縫 | 1 | 公尺 |  |  | 橋台
[12 empty] | 12 | 2020-07-28 | 定期檢測 | 鹿島工程 | 2 | 2 | 2 | 2 | 其他損傷 | 未維修 | 橋台雜物及破碎混凝土塊處理 | 1 | 處 |  |  | 橋台
[12 empty] | 13 | 2020-07-28 | 定期檢測 | 鹿島工程 | 2 | 2 | 2 | 2 | 其他損傷 | 未維修 | 鋼筋凸出切除 | 8 | 處 |  |  | 橋台
[12 empty] | 14 | 2020-07-28 | 定期檢測 | 鹿島工程 | 2 | 2 | 2 | 2 | 鋼筋外露、銹蝕 | 未維修 | 混凝土剝落鋼筋鏽蝕修復 | 4 | 處 | S1左側護欄 |  | 橋護欄
[12 empty] | 15 | 2020-07-28 | 定期檢測 | 鹿島工程 | 2 | 2 | 2 | 2 | 滲水、白華 | 未維修 | 白華處理(處) | 3 | 處 | 橋台正面 |  | 橋台
[12 empty] | 16 | 2020-07-28 | 定期檢測 | 鹿島工程 | 2 | 2 | 2 | 2 | 鋼筋外露、銹蝕 | 未維修 | 鋼筋除鏽及混凝土修復(<=0.4*0.4*0.05m) | 1 | 處 |  |  | 橋台
[12 empty] | 17 | 2020-07-28 | 定期檢測 | 鹿島工程 | 2 | 2 | 2 | 1 | 伸縮縫間雜物堆積 | 未維修 | 伸縮縫清理 | 3 | 公尺 |  |  | 伸縮縫
[12 empty] | 18 | 2020-07-28 | 定期檢測 | 鹿島工程 | 2 | 2 | 2 | 2 | 鋼筋、鋼腱或錨碇部位外露、銹蝕 | 未維修 | 鋼筋除鏽及混凝土修復(<=0.4*0.4*0.05m) | 4 | 處 | 背面 |  | 橋墩／帽梁
[12 empty] | 19 | 2020-07-28 | 定期檢測 | 鹿島工程 | 2 | 2 | 2 | 2 | 裂縫 | 未維修 | 護坡裂縫觀測 | 1 | 式 |  |  | 引道路堤保護措施
[12 empty] | 20 | 2020-07-28 | 定期檢測 | 鹿島工程 | 2 | 2 | 2 | 2 | 裂縫 | 未維修 | 清除植生或雜物 | 2 | 平方公尺 |  |  | 引道路堤保護措施
205 | 34930 | 中和交流道南主線高架橋 (一) | 國道3號 | 國道 | 35K+575M ~35K~695M | 高公局北區養護工程分局 | 木柵工務段 | I型梁 | 預力混凝土 | 83 | 已維修：0 | NO | 檢測日期 | 檢測類別 | 檢測單位 | D | E | R | U | 劣化類型 | 狀態 | 建議維修工法 | 數量 | 單位 | 損壞位置 | 維修紀錄ID | 維修構件 | 維修工法 | 金額 | 開工日期 | 完成日期 | 維修原始紀錄日期 | 維修原始紀錄者 | 維修最後修改日期 | 維修最後修改者
[11 empty] | 未維修：11 | 1 | 2020-07-27 | 定期檢測 | 鹿島工程 | 2 | 2 | 2 | 2 | 混凝土剝落 | 未維修 | 混凝土修復(<=0.4*0.4*0.05m) | 2 | 處 | 底部 |  | 橋面板
[11 empty] | 全部：11 | 2 | 2020-07-27 | 定期檢測 | 鹿島工程 | 2 | 2 | 2 | 1 | 其他損傷 | 未維修 | 橋台雜物及破碎混凝土塊處理 | 1 | 處 | 橋台前方 |  | 橋台
[12 empty] | 3 | 2020-07-27 | 定期檢測 | 鹿島工程 | 2 | 2 | 2 | 2 | 滲水、白華 | 未維修 | 白華處理(平方公尺) | 1 | 平方公尺 |  |  | 橋台
[12 empty] | 4 | 2020-07-27 | 定期檢測 | 鹿島工程 | 2 | 2 | 2 | 1 | 伸縮縫間雜物堆積 | 未維修 | 伸縮縫清理 | 2 | 公尺 |  |  | 伸縮縫
[12 empty] | 5 | 2020-07-27 | 定期檢測 | 鹿島工程 | 2 | 2 | 2 | 2 | 混凝土空洞(或蜂窩) | 未維修 | 混凝土剝落鋼筋鏽蝕修復 | 1 | 處 | S5左側護欄 |  | 橋護欄
[12 empty] | 6 | 2020-07-27 | 定期檢測 | 鹿島工程 | 2 | 2 | 2 | 2 | 生銹及腐蝕 | 未維修 | 清理保養 | 1 | 組/塊 | 防震拉桿螺栓 |  | 防落設施
[12 empty] | 7 | 2020-07-27 | 定期檢測 | 鹿島工程 | 2 | 2 | 2 | 2 | 其他損傷 | 未維修 | 植生處理 | 1 | 處 | S2右側護欄 |  | 橋護欄
[12 empty] | 8 | 2020-07-27 | 定期檢測 | 鹿島工程 | 2 | 2 | 2 | 2 | 其他損傷 | 未維修 | 橋台雜物及破碎混凝土塊處理 | 1 | 處 |  |  | 橋台
[12 empty] | 9 | 2020-07-27 | 定期檢測 | 鹿島工程 | 2 | 2 | 2 | 2 | 墊片損壞 | 未維修 | 防震拉桿鎖緊固定 | 2 | 個 |  |  | 防落設施
[12 empty] | 10 | 2020-07-27 | 定期檢測 | 鹿島工程 | 2 | 2 | 2 | 1 | 伸縮縫間雜物堆積 | 未維修 | 伸縮縫清理 | 3 | 公尺 |  |  | 伸縮縫
[12 empty] | 11 | 2020-07-27 | 定期檢測 | 鹿島工程 | 2 | 2 | 2 | 1 | 伸縮縫間雜物堆積 | 未維修 | 伸縮縫清理 | 5 | 公尺 |  |  | 伸縮縫
206 | 34931 | 中和交流道南主線高架橋 (二) | 國道3號 | 國道 | 35K+770M ~35K~809M | 高公局北區養護工程分局 | 木柵工務段 | 箱型梁 | 預力混凝土 | 83 | 已維修：1 | NO | 檢測日期 | 檢測類別 | 檢測單位 | D | E | R | U | 劣化類型 | 狀態 | 建議維修工法 | 數量 | 單位 | 損壞位置 | 維修紀錄ID | 維修構件 | 維修工法 | 金額 | 開工日期 | 完成日期 | 維修原始紀錄日期 | 維修原始紀錄者 | 維修最後修改日期 | 維修最後修改者
[11 empty] | 未維修：8 | 1 | 2020-07-28 | 定期檢測 | 鹿島工程 | 2 | 2 | 2 | 2 | 其他損傷 | 未維修 | 橋台雜物及破碎混凝土塊處理 | 1 | 處 |  |  | 橋台
[11 empty] | 全部：9 | 2 | 2020-07-28 | 定期檢測 | 鹿島工程 | 2 | 2 | 2 | 2 | 鋼筋外露、銹蝕 | 未維修 | 混凝土剝落鋼筋鏽蝕修復 | 5 | 處 | S1右側護欄 |  | 橋護欄
[12 empty] | 3 | 2020-07-28 | 定期檢測 | 鹿島工程 | 2 | 2 | 2 | 2 | 鋼筋外露、銹蝕 | 未維修 | 混凝土剝落鋼筋鏽蝕修復 | 6 | 處 | S1左側護欄 |  | 橋護欄
[12 empty] | 4 | 2020-07-28 | 定期檢測 | 鹿島工程 | 2 | 2 | 2 | 2 | 其他損傷 | 未維修 | 橋台雜物及破碎混凝土塊處理 | 1 | 處 | 右側面 |  | 橋台
[12 empty] | 5 | 2020-07-28 | 定期檢測 | 鹿島工程 | 2 | 2 | 2 | 2 | 混凝土剝落 | 未維修 | 混凝土修復(<=0.4*0.4*0.05m) | 2 | 處 |  |  | 橋台
[12 empty] | 6 | 2020-07-28 | 定期檢測 | 鹿島工程 | 2 | 2 | 2 | 1 | 排水設施損傷 | 未維修 | 修復受損的排水管 | 2 | 公尺 | S1左側排水管 |  | 橋梁排水設施
[12 empty] | 7 | 2020-07-28 | 定期檢測 | 鹿島工程 | 2 | 2 | 2 | 2 | 伸縮縫間雜物堆積 | 未維修 | 伸縮縫清理 | 3 | 公尺 |  |  | 伸縮縫
[12 empty] | 8 | 2020-07-28 | 定期檢測 | 鹿島工程 | 2 | 2 | 2 | 2 | 鋼筋外露、銹蝕 | 未維修 | 鋼筋除鏽及混凝土修復(<=0.4*0.4*0.05m) | 2 | 處 |  |  | 橋台
[12 empty] | 9 | 2020-07-28 | 定期檢測 | 鹿島工程 | 2 | 2 | 2 | 2 | 伸縮縫間雜物堆積 | 已維修 | 伸縮縫清理 | 3 | 公尺 |  | 19117 | 伸縮縫 | 伸縮縫清理 | 300 | 2020-09-08 | 2020-09-08 | 2020-09-14 15:11 | 王鴻騰
207 | 34932 | 中和交流道南主線高架橋 (三) | 國道3號 | 國道 | 35K+907M ~36K~107M | 高公局北區養護工程分局 | 木柵工務段 | I型梁，中空板梁 | 預力混凝土，鋼筋混凝土 | 83 | 已維修：0 | NO | 檢測日期 | 檢測類別 | 檢測單位 | D | E | R | U | 劣化類型 | 狀態 | 建議維修工法 | 數量 | 單位 | 損壞位置 | 維修紀錄ID | 維修構件 | 維修工法 | 金額 | 開工日期 | 完成日期 | 維修原始紀錄日期 | 維修原始紀錄者 | 維修最後修改日期 | 維修最後修改者
[11 empty] | 未維修：27 | 1 | 2020-07-29 | 定期檢測 | 鹿島工程 | 2 | 2 | 2 | 2 | 裂縫 | 未維修 | 清除植生或雜物 | 4 | 平方公尺 |  |  | 引道路堤保護措施
[11 empty] | 全部：27 | 2 | 2020-07-29 | 定期檢測 | 鹿島工程 | 2 | 2 | 2 | 2 | 鋼筋、鋼腱或錨碇部位外露、銹蝕 | 未維修 | 鋼筋除鏽及混凝土修復(<=0.4*0.4*0.05m) | 6 | 處 | 右側帽樑底部 |  | 橋墩／帽梁
[12 empty] | 3 | 2020-07-29 | 定期檢測 | 鹿島工程 | 2 | 2 | 2 | 2 | 鋼筋、鋼腱或錨碇部位外露、銹蝕 | 未維修 | 鋼筋除鏽及混凝土修復(<=0.4*0.4*0.05m) | 3 | 處 | 左側帽樑底部 |  | 橋墩／帽梁
[12 empty] | 4 | 2020-07-29 | 定期檢測 | 鹿島工程 | 2 | 2 | 2 | 2 | 鋼筋、鋼腱或錨碇部位外露、銹蝕 | 未維修 | 鋼筋除鏽及混凝土修復(<=0.4*0.4*0.05m) | 12 | 處 | 右側帽樑底部 |  | 橋墩／帽梁
[12 empty] | 5 | 2020-07-29 | 定期檢測 | 鹿島工程 | 2 | 2 | 2 | 2 | 鋼筋、鋼腱或錨碇部位外露、銹蝕 | 未維修 | 鋼筋除鏽及混凝土修復(<=0.4*0.4*0.05m) | 4 | 處 | 正面 |  | 橋墩／帽梁
[12 empty] | 6 | 2020-07-29 | 定期檢測 | 鹿島工程 | 2 | 2 | 2 | 2 | 混凝土破損 | 未維修 | 止震塊修復 | 4 | 個 |  |  | 防落設施
[12 empty] | 7 | 2020-07-29 | 定期檢測 | 鹿島工程 | 2 | 2 | 2 | 2 | 滲水、白華 | 未維修 | 白華處理(處) | 3 | 處 |  |  | 橋台
[12 empty] | 8 | 2020-07-29 | 定期檢測 | 鹿島工程 | 2 | 2 | 2 | 2 | 混凝土裂縫 | 未維修 | 修補寬度大於0.3mm的裂縫 | 2 | 公尺 |  |  | 橋台
[12 empty] | 9 | 2020-07-29 | 定期檢測 | 鹿島工程 | 2 | 2 | 2 | 1 | 鋼筋、鋼腱或錨碇部位外露、銹蝕 | 未維修 | 表面環氧樹脂砂漿修補 | 2 | 平方公尺 | 右側帽樑底部 |  | 橋墩／帽梁
[12 empty] | 10 | 2020-07-29 | 定期檢測 | 鹿島工程 | 2 | 2 | 2 | 1 | 其他損傷 | 未維修 | 橋墩爬藤修剪 | 1 | 處 |  |  | 橋墩／帽梁
[12 empty] | 11 | 2020-07-29 | 定期檢測 | 鹿島工程 | 2 | 2 | 2 | 2 | 裂縫 | 未維修 | 清除植生或雜物 | 3 | 平方公尺 |  |  | 引道路堤保護措施
[12 empty] | 12 | 2020-07-29 | 定期檢測 | 鹿島工程 | 2 | 2 | 2 | 2 | 鋼筋、鋼腱或錨碇部位外露、銹蝕 | 未維修 | 鋼筋除鏽及混凝土修復(<=0.4*0.4*0.05m) | 1 | 處 | 正面 |  | 橋墩／帽梁
[12 empty] | 13 | 2020-07-29 | 定期檢測 | 鹿島工程 | 2 | 2 | 2 | 2 | 鋼筋外露、銹蝕 | 未維修 | 鋼筋除鏽及混凝土修復(<=0.4*0.4*0.05m) | 1 | 處 |  |  | 橋台
[12 empty] | 14 | 2020-07-29 | 定期檢測 | 鹿島工程 | 2 | 2 | 2 | 2 | 混凝土剝落 | 未維修 | 混凝土修復(<=0.4*0.4*0.05m) | 1 | 處 |  |  | 橋台
[12 empty] | 15 | 2020-07-29 | 定期檢測 | 鹿島工程 | 2 | 2 | 2 | 2 | 混凝土空洞(或蜂窩) | 未維修 | 表面蜂窩修補 | 3 | 平方公尺 |  |  | 橋台
[12 empty] | 16 | 2020-07-29 | 定期檢測 | 鹿島工程 | 2 | 2 | 2 | 2 | 滲水、白華 | 未維修 | 白華處理(處) | 2 | 處 |  |  | 橋台
[12 empty] | 17 | 2020-07-29 | 定期檢測 | 鹿島工程 | 2 | 2 | 2 | 2 | 混凝土剝落 | 未維修 | 混凝土修復(<=0.4*0.4*0.05m) | 1 | 處 |  |  | 橋台
[12 empty] | 18 | 2020-07-29 | 定期檢測 | 鹿島工程 | 2 | 2 | 2 | 2 | 其他損傷 | 未維修 | 鋼筋凸出切除 | 10 | 處 |  |  | 橋台
[12 empty] | 19 | 2020-07-29 | 定期檢測 | 鹿島工程 | 2 | 2 | 2 | 2 | 鋼筋外露、銹蝕 | 未維修 | 混凝土剝落鋼筋鏽蝕修復 | 10 | 處 | S3右側護欄 |  | 橋護欄
[12 empty] | 20 | 2020-07-29 | 定期檢測 | 鹿島工程 | 2 | 2 | 2 | 2 | 伸縮縫間雜物堆積 | 未維修 | 伸縮縫清理 | 2 | 公尺 |  |  | 伸縮縫
[12 empty] | 21 | 2020-07-29 | 定期檢測 | 鹿島工程 | 2 | 2 | 2 | 2 | 墊片損壞 | 未維修 | 防震拉桿鎖緊固定 | 1 | 個 |  |  | 防落設施
[12 empty] | 22 | 2020-07-29 | 定期檢測 | 鹿島工程 | 2 | 2 | 2 | 2 | 其他損傷 | 未維修 | 植生處理 | 1 | 處 | S6右側護欄 |  | 橋護欄
[12 empty] | 23 | 2020-07-29 | 定期檢測 | 鹿島工程 | 2 | 2 | 2 | 1 | 其他損傷 | 未維修 | 橋墩爬藤修剪 | 1 | 處 | 橋墩上方 |  | 橋墩／帽梁
[12 empty] | 24 | 2020-07-29 | 定期檢測 | 鹿島工程 | 2 | 2 | 2 | 2 | 排水設施損傷 | 未維修 | 修復受損的排水管 | 2 | 公尺 | S13左側排水管 |  | 橋梁排水設施
[12 empty] | 25 | 2020-07-29 | 定期檢測 | 鹿島工程 | 2 | 2 | 2 | 2 | 鋼筋、鋼腱或錨碇部位外露、銹蝕 | 未維修 | 鋼筋除鏽及混凝土修復(<=0.4*0.4*0.05m) | 1 | 處 | 底部 |  | 橋面板
[12 empty] | 26 | 2020-07-29 | 定期檢測 | 鹿島工程 | 2 | 2 | 2 | 2 | 滲水、白華 | 未維修 | 白華處理(處) | 1 | 處 | 底部 |  | 橋面板
[12 empty] | 27 | 2020-07-29 | 定期檢測 | 鹿島工程 | 2 | 2 | 2 | 2 | 其他損傷 | 未維修 | 植生處理 | 1 | 處 | S10右側護欄 |  | 橋護欄
208 | 34933 | 中和交流道匝道A (一) | 國道3號 | 國道 | 0K+111M ~0K~391M | 高公局北區養護工程分局 | 木柵工務段 | I型梁 | 預力混凝土 | 83 | 已維修：0 | NO | 檢測日期 | 檢測類別 | 檢測單位 | D | E | R | U | 劣化類型 | 狀態 | 建議維修工法 | 數量 | 單位 | 損壞位置 | 維修紀錄ID | 維修構件 | 維修工法 | 金額 | 開工日期 | 完成日期 | 維修原始紀錄日期 | 維修原始紀錄者 | 維修最後修改日期 | 維修最後修改者
[11 empty] | 未維修：17 | 1 | 2020-07-30 | 定期檢測 | 鹿島工程 | 2 | 2 | 2 | 2 | 排水設施阻塞 | 未維修 | 清理淤塞的排水孔 | 5 | 個 | S1橋面排水孔 |  | 橋梁排水設施
[11 empty] | 全部：17 | 2 | 2020-07-30 | 定期檢測 | 鹿島工程 | 2 | 2 | 2 | 2 | 鋼筋、鋼腱或錨碇部位外露、銹蝕 | 未維修 | 鋼筋除鏽及混凝土修復(<=0.4*0.4*0.05m) | 2 | 處 | 底部 |  | 橋面板
[12 empty] | 3 | 2020-07-30 | 定期檢測 | 鹿島工程 | 2 | 1 | 1 | 1 | 其他損傷 | 未維修 | 植生處理 | 1 | 處 | S9右側護欄 |  | 橋護欄
[12 empty] | 4 | 2020-07-30 | 定期檢測 | 鹿島工程 | 2 | 2 | 2 | 2 | 排水設施損傷 | 未維修 | 修復受損的排水管 | 4 | 公尺 | S8左側排水管 |  | 橋梁排水設施
[12 empty] | 5 | 2020-07-30 | 定期檢測 | 鹿島工程 | 2 | 1 | 1 | 1 | 其他損傷 | 未維修 | 橋墩爬藤修剪 | 1 | 處 | 左側頂部 |  | 橋墩／帽梁
[12 empty] | 6 | 2020-07-30 | 定期檢測 | 鹿島工程 | 2 | 2 | 2 | 2 | 混凝土剝落 | 未維修 | 混凝土修復(<=0.4*0.4*0.05m) | 1 | 處 | G3右側 |  | 橫隔梁
[12 empty] | 7 | 2020-07-30 | 定期檢測 | 鹿島工程 | 2 | 2 | 2 | 1 | 其他損傷 | 未維修 | 雜物及破碎混凝土塊清理 | 2 | 處 | 橋墩下方 |  | 橋墩／帽梁
[12 empty] | 8 | 2020-07-30 | 定期檢測 | 鹿島工程 | 2 | 2 | 2 | 2 | 混凝土空洞(或蜂窩) | 未維修 | 表面蜂窩修補 | 1 | 平方公尺 | 正面 |  | 橋墩／帽梁
[12 empty] | 9 | 2020-07-30 | 定期檢測 | 鹿島工程 | 2 | 2 | 2 | 2 | 鋼筋、鋼腱或錨碇部位外露、銹蝕 | 未維修 | 鋼筋除鏽及混凝土修復(<=0.4*0.4*0.05m) | 10 | 處 | 底部 |  | 橋面板
[12 empty] | 10 | 2020-07-30 | 定期檢測 | 鹿島工程 | 2 | 2 | 2 | 2 | 排水設施損傷 | 未維修 | 修復受損的排水管 | 3 | 公尺 | S2右側排水管 |  | 橋梁排水設施
[12 empty] | 11 | 2020-07-30 | 定期檢測 | 鹿島工程 | 2 | 2 | 1 | 2 | 伸縮縫間雜物堆積 | 未維修 | 伸縮縫清理 | 3 | 公尺 |  |  | 伸縮縫
[12 empty] | 12 | 2020-07-30 | 定期檢測 | 鹿島工程 | 2 | 1 | 1 | 1 | 其他損傷 | 未維修 | 橋墩爬藤修剪 | 1 | 處 | 頂部 |  | 橋墩／帽梁
[12 empty] | 13 | 2020-07-30 | 定期檢測 | 鹿島工程 | 2 | 2 | 2 | 2 | 鋼筋、鋼腱或錨碇部位外露、銹蝕 | 未維修 | 鋼筋除鏽及混凝土修復(<=0.4*0.4*0.05m) | 3 | 處 | 左側帽樑底部 |  | 橋墩／帽梁
[12 empty] | 14 | 2020-07-30 | 定期檢測 | 鹿島工程 | 2 | 2 | 2 | 2 | 裂縫 | 未維修 | 清除植生或雜物 | 3 | 平方公尺 |  |  | 引道路堤保護措施
[12 empty] | 15 | 2020-07-30 | 定期檢測 | 鹿島工程 | 2 | 2 | 2 | 2 | 螺栓損傷、欠缺及鬆動 | 未維修 | 防震拉桿鎖緊固定 | 2 | 個 |  |  | 防落設施
[12 empty] | 16 | 2020-07-30 | 定期檢測 | 鹿島工程 | 2 | 2 | 2 | 1 | 排水設施阻塞 | 未維修 | 排水管清理 | 5 | 公尺 | S13左側排水管 |  | 橋梁排水設施
[12 empty] | 17 | 2020-07-30 | 定期檢測 | 鹿島工程 | 2 | 2 | 2 | 2 | 墊片損壞 | 未維修 | 防震拉桿鎖緊固定 | 1 | 個 |  |  | 防落設施
209 | 34934 | 中和交流道匝道A (二) | 國道3號 | 國道 | 0K+766M ~0K~926M | 高公局北區養護工程分局 | 木柵工務段 | I型梁 | 預力混凝土 | 83 | 已維修：0 | NO | 檢測日期 | 檢測類別 | 檢測單位 | D | E | R | U | 劣化類型 | 狀態 | 建議維修工法 | 數量 | 單位 | 損壞位置 | 維修紀錄ID | 維修構件 | 維修工法 | 金額 | 開工日期 | 完成日期 | 維修原始紀錄日期 | 維修原始紀錄者 | 維修最後修改日期 | 維修最後修改者
[11 empty] | 未維修：11 | 1 | 2020-07-28 | 定期檢測 | 鹿島工程 | 2 | 2 | 2 | 2 | 排水設施阻塞 | 未維修 | 清理淤塞的排水孔 | 10 | 個 | S6-S8橋面排水孔 |  | 橋梁排水設施
[11 empty] | 全部：11 | 2 | 2020-07-28 | 定期檢測 | 鹿島工程 | 2 | 2 | 2 | 1 | 其他損傷 | 未維修 | 植生處理 | 5 | 處 | S3-S5右側護欄 |  | 橋護欄
[12 empty] | 3 | 2020-07-28 | 定期檢測 | 鹿島工程 | 2 | 2 | 2 | 2 | 排水設施阻塞 | 未維修 | 清理淤塞的排水孔 | 3 | 個 | S1右側排水孔 |  | 橋梁排水設施
[12 empty] | 4 | 2020-07-28 | 定期檢測 | 鹿島工程 | 2 | 2 | 2 | 2 | 鋼筋外露、銹蝕 | 未維修 | 混凝土剝落鋼筋鏽蝕修復 | 5 | 處 | S8右側護欄 |  | 橋護欄
[12 empty] | 5 | 2020-07-28 | 定期檢測 | 鹿島工程 | 2 | 2 | 2 | 2 | 鋼筋、鋼腱或錨碇部位外露、銹蝕 | 未維修 | 鋼筋除鏽及混凝土修復(<=0.4*0.4*0.05m) | 1 | 處 | 右側帽樑底部 |  | 橋墩／帽梁
[12 empty] | 6 | 2020-07-28 | 定期檢測 | 鹿島工程 | 2 | 2 | 2 | 2 | 鋼筋外露、銹蝕 | 未維修 | 鋼筋除鏽及混凝土修復(<=0.4*0.4*0.05m) | 1 | 處 | 左側面 |  | 橋台
[12 empty] | 7 | 2020-07-28 | 定期檢測 | 鹿島工程 | 2 | 2 | 2 | 1 | 裂縫 | 未維修 | 清除植生或雜物 | 4 | 平方公尺 |  |  | 引道路堤保護措施
[12 empty] | 8 | 2020-07-28 | 定期檢測 | 鹿島工程 | 2 | 2 | 2 | 2 | 滲水、白華 | 未維修 | 白華處理(處) | 3 | 處 |  |  | 橋台
[12 empty] | 9 | 2020-07-28 | 定期檢測 | 鹿島工程 | 2 | 2 | 2 | 2 | 其他損傷 | 未維修 | 防震拉桿鎖緊固定 | 1 | 個 |  |  | 防落設施
[12 empty] | 10 | 2020-07-28 | 定期檢測 | 鹿島工程 | 2 | 2 | 2 | 2 | 混凝土裂縫 | 未維修 | 修補寬度大於0.3mm的裂縫 | 1 | 公尺 | 左側 |  | 橋台
[12 empty] | 11 | 2020-07-28 | 定期檢測 | 鹿島工程 | 2 | 2 | 2 | 2 | 混凝土裂縫 | 未維修 | 修補寬度大於0.3mm的裂縫 | 3 | 公尺 |  |  | 橋台
210 | 34935 | 中和交流道匝道B (一) | 國道3號 | 國道 | 0K+304M ~0K~434M | 高公局北區養護工程分局 | 木柵工務段 | I型梁，中空板梁 | 預力混凝土，鋼筋混凝土 | 83 | 已維修：0 | NO | 檢測日期 | 檢測類別 | 檢測單位 | D | E | R | U | 劣化類型 | 狀態 | 建議維修工法 | 數量 | 單位 | 損壞位置 | 維修紀錄ID | 維修構件 | 維修工法 | 金額 | 開工日期 | 完成日期 | 維修原始紀錄日期 | 維修原始紀錄者 | 維修最後修改日期 | 維修最後修改者
[11 empty] | 未維修：15 | 1 | 2020-07-29 | 定期檢測 | 鹿島工程 | 2 | 2 | 2 | 2 | 混凝土破損 | 未維修 | 止震塊修復 | 1 | 個 |  |  | 防落設施
[11 empty] | 全部：15 | 2 | 2020-07-29 | 定期檢測 | 鹿島工程 | 2 | 2 | 2 | 1 | 其他損傷 | 未維修 | 橋台雜物及破碎混凝土塊處理 | 1 | 處 |  |  | 橋台
[12 empty] | 3 | 2020-07-29 | 定期檢測 | 鹿島工程 | 2 | 2 | 2 | 2 | 排水孔阻塞 | 未維修 | 清理排水孔 | 2 | 式 |  |  | 橋台
[12 empty] | 4 | 2020-07-29 | 定期檢測 | 鹿島工程 | 2 | 2 | 2 | 2 | 伸縮縫間雜物堆積 | 未維修 | 伸縮縫清理 | 4 | 公尺 |  |  | 伸縮縫
[12 empty] | 5 | 2020-07-29 | 定期檢測 | 鹿島工程 | 2 | 2 | 2 | 2 | 混凝土剝落 | 未維修 | 鋼筋除鏽及混凝土修復(<=0.4*0.4*0.05m) | 1 | 處 | 底部 |  | 橋面板
[12 empty] | 6 | 2020-07-29 | 定期檢測 | 鹿島工程 | 2 | 2 | 2 | 2 | 滲水、白華 | 未維修 | 白華處理(處) | 3 | 處 |  |  | 橋台
[12 empty] | 7 | 2020-07-29 | 定期檢測 | 鹿島工程 | 2 | 2 | 2 | 2 | 伸縮縫間雜物堆積 | 未維修 | 伸縮縫清理 | 3 | 公尺 |  |  | 伸縮縫
[12 empty] | 8 | 2020-07-29 | 定期檢測 | 鹿島工程 | 2 | 2 | 2 | 2 | 混凝土空洞(或蜂窩) | 未維修 | 表面蜂窩修補 | 2 | 平方公尺 |  |  | 橋台
[12 empty] | 9 | 2020-07-29 | 定期檢測 | 鹿島工程 | 2 | 2 | 2 | 1 | 裂縫 | 未維修 | 清除植生或雜物 | 4 | 平方公尺 |  |  | 引道路堤保護措施
[12 empty] | 10 | 2020-07-29 | 定期檢測 | 鹿島工程 | 2 | 2 | 2 | 2 | 排水設施阻塞 | 未維修 | 修復受損的排水管 | 2 | 公尺 | S6左側排水管 |  | 橋梁排水設施
[12 empty] | 11 | 2020-07-29 | 定期檢測 | 鹿島工程 | 2 | 2 | 2 | 2 | 鋼筋外露、銹蝕 | 未維修 | 混凝土剝落鋼筋鏽蝕修復 | 6 | 處 | S4右側護欄 |  | 橋護欄
[12 empty] | 12 | 2020-07-29 | 定期檢測 | 鹿島工程 | 2 | 2 | 2 | 2 | 其他損傷 | 未維修 | 橋台雜物及破碎混凝土塊處理 | 1 | 處 | 左側面 |  | 橋台
[12 empty] | 13 | 2020-07-29 | 定期檢測 | 鹿島工程 | 2 | 2 | 2 | 2 | 鋼筋、鋼腱或錨碇部位外露、銹蝕 | 未維修 | 鋼筋除鏽及混凝土修復(<=0.4*0.4*0.05m) | 4 | 處 | 底部 |  | 橋面板
[12 empty] | 14 | 2020-07-29 | 定期檢測 | 鹿島工程 | 2 | 2 | 2 | 2 | 鋼筋外露、銹蝕 | 未維修 | 鋼筋除鏽及混凝土修復(<=0.4*0.4*0.05m) | 1 | 處 |  |  | 橋台
[12 empty] | 15 | 2020-07-29 | 定期檢測 | 鹿島工程 | 2 | 2 | 2 | 2 | 鋼筋外露、銹蝕 | 未維修 | 混凝土剝落鋼筋鏽蝕修復 | 15 | 處 | S1右側護欄 |  | 橋護欄
211 | 34936 | 中和交流道匝道B (二) | 國道3號 | 國道 | 0K+750M ~0K~950M | 高公局北區養護工程分局 | 木柵工務段 | I型梁 | 預力混凝土 | 83 | 已維修：0 | NO | 檢測日期 | 檢測類別 | 檢測單位 | D | E | R | U | 劣化類型 | 狀態 | 建議維修工法 | 數量 | 單位 | 損壞位置 | 維修紀錄ID | 維修構件 | 維修工法 | 金額 | 開工日期 | 完成日期 | 維修原始紀錄日期 | 維修原始紀錄者 | 維修最後修改日期 | 維修最後修改者
[11 empty] | 未維修：14 | 1 | 2020-07-31 | 定期檢測 | 鹿島工程 | 2 | 2 | 2 | 2 | 鋼筋、鋼腱或錨碇部位外露、銹蝕 | 未維修 | 鋼筋除鏽及混凝土修復(<=0.4*0.4*0.05m) | 1 | 處 | 底部 |  | 橋面板
[11 empty] | 全部：14 | 2 | 2020-07-31 | 定期檢測 | 鹿島工程 | 2 | 2 | 2 | 2 | 混凝土空洞(或蜂窩) | 未維修 | 表面蜂窩修補 | 1 | 平方公尺 | G5右側底部 |  | 橋面板
[12 empty] | 3 | 2020-07-31 | 定期檢測 | 鹿島工程 | 2 | 2 | 2 | 2 | 鋼筋、鋼腱或錨碇部位外露、銹蝕 | 未維修 | 鋼筋除鏽及混凝土修復(<=0.4*0.4*0.05m) | 3 | 處 | 右側帽樑底部 |  | 橋墩／帽梁
[12 empty] | 4 | 2020-07-31 | 定期檢測 | 鹿島工程 | 2 | 2 | 2 | 2 | 其他損傷 | 未維修 | 橋墩爬藤修剪 | 1 | 處 | 橋墩頂部 |  | 橋墩／帽梁
[12 empty] | 5 | 2020-07-31 | 定期檢測 | 鹿島工程 | 2 | 2 | 2 | 2 | 鋼筋、鋼腱或錨碇部位外露、銹蝕 | 未維修 | 鋼筋除鏽及混凝土修復(<=0.4*0.4*0.05m) | 3 | 處 | 右側帽樑底部 |  | 橋墩／帽梁
[12 empty] | 6 | 2020-07-31 | 定期檢測 | 鹿島工程 | 2 | 2 | 2 | 2 | 混凝土空洞(或蜂窩) | 未維修 | 表面蜂窩修補 | 2 | 平方公尺 | 右側帽樑底部 |  | 橋墩／帽梁
[12 empty] | 7 | 2020-07-31 | 定期檢測 | 鹿島工程 | 2 | 2 | 2 | 2 | 鋼筋、鋼腱或錨碇部位外露、銹蝕 | 未維修 | 鋼筋除鏽及混凝土修復(<=0.4*0.4*0.05m) | 4 | 處 | 右側帽樑底部 |  | 橋墩／帽梁
[12 empty] | 8 | 2020-07-31 | 定期檢測 | 鹿島工程 | 2 | 2 | 2 | 2 | 混凝土剝落 | 未維修 | 混凝土修復(<=0.4*0.4*0.05m) | 1 | 處 |  |  | 橋台
[12 empty] | 9 | 2020-07-31 | 定期檢測 | 鹿島工程 | 2 | 2 | 2 | 2 | 混凝土剝落 | 未維修 | 混凝土修復(<=0.4*0.4*0.05m) | 1 | 處 | 帽樑底部 |  | 橋墩／帽梁
[12 empty] | 10 | 2020-07-31 | 定期檢測 | 鹿島工程 | 2 | 2 | 2 | 2 | 混凝土空洞(或蜂窩) | 未維修 | 表面蜂窩修補 | 1 | 平方公尺 |  |  | 橋墩／帽梁
[12 empty] | 11 | 2020-07-31 | 定期檢測 | 鹿島工程 | 2 | 2 | 2 | 1 | 其他損傷 | 未維修 | 橋台雜物及破碎混凝土塊處理 | 1 | 處 | 右側 |  | 橋台
[12 empty] | 12 | 2020-07-31 | 定期檢測 | 鹿島工程 | 2 | 2 | 2 | 2 | 混凝土剝落 | 未維修 | 混凝土修復(<=0.4*0.4*0.05m) | 1 | 處 | G6右側隔樑底部 |  | 橫隔梁
[12 empty] | 13 | 2020-07-31 | 定期檢測 | 鹿島工程 | 2 | 2 | 2 | 2 | 混凝土空洞(或蜂窩) | 未維修 | 表面蜂窩修補 | 2 | 平方公尺 | 正面 |  | 橋墩／帽梁
[12 empty] | 14 | 2020-07-31 | 定期檢測 | 鹿島工程 | 2 | 2 | 1 | 2 | 伸縮縫間雜物堆積 | 未維修 | 伸縮縫清理 | 3 | 公尺 |  |  | 伸縮縫
212 | 34937 | 中和交流道匝道C | 國道3號 | 國道 | 0K+172M ~0K~467.47M | 高公局北區養護工程分局 | 木柵工務段 | I型梁，中空板梁 | 預力混凝土，鋼筋混凝土 | 83 | 已維修：0 | NO | 檢測日期 | 檢測類別 | 檢測單位 | D | E | R | U | 劣化類型 | 狀態 | 建議維修工法 | 數量 | 單位 | 損壞位置 | 維修紀錄ID | 維修構件 | 維修工法 | 金額 | 開工日期 | 完成日期 | 維修原始紀錄日期 | 維修原始紀錄者 | 維修最後修改日期 | 維修最後修改者
[11 empty] | 未維修：16 | 1 | 2020-07-30 | 定期檢測 | 鹿島工程 | 2 | 2 | 2 | 1 | 其他損傷 | 未維修 | 橋墩爬藤修剪 | 1 | 處 |  |  | 橋墩／帽梁
[11 empty] | 全部：16 | 2 | 2020-07-30 | 定期檢測 | 鹿島工程 | 2 | 2 | 2 | 2 | 鋼筋外露、銹蝕 | 未維修 | 混凝土剝落鋼筋鏽蝕修復 | 1 | 處 | S12左側護欄 |  | 橋護欄
[12 empty] | 3 | 2020-07-30 | 定期檢測 | 鹿島工程 | 2 | 2 | 2 | 1 | 其他損傷 | 未維修 | 橋墩爬藤修剪 | 1 | 處 | 橋墩頂部 |  | 橋墩／帽梁
[12 empty] | 4 | 2020-07-30 | 定期檢測 | 鹿島工程 | 2 | 2 | 2 | 2 | 混凝土空洞(或蜂窩) | 未維修 | 表面蜂窩修補 | 1 | 平方公尺 | PC8橋墩正上方隔樑 |  | 橫隔梁
[12 empty] | 5 | 2020-07-30 | 定期檢測 | 鹿島工程 | 2 | 2 | 2 | 2 | 其他損傷 | 未維修 | 橋墩爬藤修剪 | 1 | 處 | 頂部 |  | 橋墩／帽梁
[12 empty] | 6 | 2020-07-30 | 定期檢測 | 鹿島工程 | 2 | 2 | 2 | 1 | 其他損傷 | 未維修 | 橋墩爬藤修剪 | 1 | 處 | 頂部 |  | 橋墩／帽梁
[12 empty] | 7 | 2020-07-30 | 定期檢測 | 鹿島工程 | 2 | 2 | 2 | 2 | 混凝土空洞(或蜂窩) | 未維修 | 表面蜂窩修補 | 1 | 平方公尺 | 正面 |  | 橋墩／帽梁
[12 empty] | 8 | 2020-07-30 | 定期檢測 | 鹿島工程 | 2 | 2 | 2 | 2 | 鋼筋外露、銹蝕 | 未維修 | 混凝土剝落鋼筋鏽蝕修復 | 2 | 處 | S1左側護欄 |  | 橋護欄
[12 empty] | 9 | 2020-07-30 | 定期檢測 | 鹿島工程 | 2 | 2 | 2 | 2 | 混凝土剝落 | 未維修 | 混凝土修復(<=0.4*0.4*0.05m) | 2 | 處 | 右側 |  | 橋墩／帽梁
[12 empty] | 10 | 2020-07-30 | 定期檢測 | 鹿島工程 | 2 | 2 | 1 | 2 | 伸縮縫間雜物堆積 | 未維修 | 伸縮縫清理 | 2 | 公尺 |  |  | 伸縮縫
[12 empty] | 11 | 2020-07-30 | 定期檢測 | 鹿島工程 | 2 | 2 | 2 | 2 | 其他損傷 | 未維修 | 植生處理 | 1 | 處 | S13右側護欄 |  | 橋護欄
[12 empty] | 12 | 2020-07-30 | 定期檢測 | 鹿島工程 | 2 | 2 | 2 | 1 | 其他損傷 | 未維修 | 橋台雜物及破碎混凝土塊處理 | 1 | 處 |  |  | 橋台
[12 empty] | 13 | 2020-07-30 | 定期檢測 | 鹿島工程 | 2 | 2 | 2 | 1 | 其他損傷 | 未維修 | 橋墩爬藤修剪 | 1 | 處 |  |  | 橋墩／帽梁
[12 empty] | 14 | 2020-07-30 | 定期檢測 | 鹿島工程 | 2 | 2 | 2 | 2 | 排水設施阻塞 | 未維修 | 清理淤塞的排水孔 | 5 | 個 | S10橋面排水孔 |  | 橋梁排水設施
[12 empty] | 15 | 2020-07-30 | 定期檢測 | 鹿島工程 | 2 | 2 | 1 | 2 | 伸縮縫間雜物堆積 | 未維修 | 伸縮縫清理 | 2 | 公尺 |  |  | 伸縮縫
[12 empty] | 16 | 2020-07-30 | 定期檢測 | 鹿島工程 | 2 | 2 | 2 | 2 | 鋼筋、鋼腱或錨碇部位外露、銹蝕 | 未維修 | 鋼筋除鏽及混凝土修復(>0.4*0.4*0.05m) | 1 | 平方公尺 | 底部 |  | 橋面板
213 | 34938 | 中和交流道匝道D | 國道3號 | 國道 | 0K+86M ~0K~362.96M | 高公局北區養護工程分局 | 木柵工務段 | I型梁 | 預力混凝土 | 83 | 已維修：2 | NO | 檢測日期 | 檢測類別 | 檢測單位 | D | E | R | U | 劣化類型 | 狀態 | 建議維修工法 | 數量 | 單位 | 損壞位置 | 維修紀錄ID | 維修構件 | 維修工法 | 金額 | 開工日期 | 完成日期 | 維修原始紀錄日期 | 維修原始紀錄者 | 維修最後修改日期 | 維修最後修改者
[11 empty] | 未維修：16 | 1 | 2020-07-30 | 定期檢測 | 鹿島工程 | 2 | 2 | 2 | 2 | 伸縮縫間雜物堆積 | 未維修 | 伸縮縫清理 | 2 | 公尺 |  |  | 伸縮縫
[11 empty] | 全部：18 | 2 | 2020-07-30 | 定期檢測 | 鹿島工程 | 2 | 2 | 2 | 2 | 混凝土裂縫 | 未維修 | 修補寬度大於0.3mm的裂縫 | 1 | 公尺 |  |  | 橋墩／帽梁
[12 empty] | 3 | 2020-07-30 | 定期檢測 | 鹿島工程 | 2 | 2 | 2 | 2 | 鋼筋、鋼腱或錨碇部位外露、銹蝕 | 未維修 | 鋼筋除鏽及混凝土修復(<=0.4*0.4*0.05m) | 1 | 處 | 左側 |  | 主梁
[12 empty] | 4 | 2020-07-30 | 定期檢測 | 鹿島工程 | 2 | 2 | 2 | 2 | 排水設施阻塞 | 未維修 | 修復受損的排水管 | 2 | 公尺 | S9左側排水管 |  | 橋梁排水設施
[12 empty] | 5 | 2020-07-30 | 定期檢測 | 鹿島工程 | 2 | 2 | 2 | 2 | 滲水、白華 | 未維修 | 白華處理(處) | 3 | 處 |  |  | 橋台
[12 empty] | 6 | 2020-07-30 | 定期檢測 | 鹿島工程 | 2 | 2 | 2 | 2 | 鋼筋外露、銹蝕 | 未維修 | 鋼筋除鏽及混凝土修復(<=0.4*0.4*0.05m) | 6 | 處 | 左側 |  | 橋台
[12 empty] | 7 | 2020-07-30 | 定期檢測 | 鹿島工程 | 2 | 2 | 2 | 2 | 鋼筋、鋼腱或錨碇部位外露、銹蝕 | 未維修 | 鋼筋除鏽及混凝土修復(<=0.4*0.4*0.05m) | 2 | 處 | 橋墩正面 |  | 橋墩／帽梁
[12 empty] | 8 | 2020-07-30 | 定期檢測 | 鹿島工程 | 2 | 2 | 2 | 2 | 鋼筋、鋼腱或錨碇部位外露、銹蝕 | 未維修 | 鋼筋除鏽及混凝土修復(<=0.4*0.4*0.05m) | 4 | 處 | 背面 |  | 橋墩／帽梁
[12 empty] | 9 | 2020-07-30 | 定期檢測 | 鹿島工程 | 2 | 2 | 2 | 1 | 伸縮縫間雜物堆積 | 未維修 | 伸縮縫清理 | 3 | 公尺 |  |  | 伸縮縫
[12 empty] | 10 | 2020-07-30 | 定期檢測 | 鹿島工程 | 2 | 2 | 2 | 2 | 鋼筋外露、銹蝕 | 未維修 | 混凝土剝落鋼筋鏽蝕修復 | 4 | 處 | S7右側護欄 |  | 橋護欄
[12 empty] | 11 | 2020-07-30 | 定期檢測 | 鹿島工程 | 2 | 2 | 2 | 2 | 螺栓損傷、欠缺及鬆動 | 未維修 | 清理保養 | 1 | 組/塊 |  |  | 防落設施
[12 empty] | 12 | 2020-07-30 | 定期檢測 | 鹿島工程 | 2 | 2 | 2 | 2 | 鋼筋、鋼腱或錨碇部位外露、銹蝕 | 未維修 | 鋼筋除鏽及混凝土修復(<=0.4*0.4*0.05m) | 4 | 處 | 帽樑底部 |  | 橋墩／帽梁
[12 empty] | 13 | 2020-07-30 | 定期檢測 | 鹿島工程 | 2 | 2 | 2 | 2 | 排水設施阻塞 | 未維修 | 清理淤塞的排水孔 | 6 | 個 | S8橋面排水孔 |  | 橋梁排水設施
[12 empty] | 14 | 2020-07-30 | 定期檢測 | 鹿島工程 | 2 | 2 | 2 | 2 | 伸縮縫間雜物堆積 | 未維修 | 伸縮縫清理 | 2 | 公尺 |  |  | 伸縮縫
[12 empty] | 15 | 2020-07-30 | 定期檢測 | 鹿島工程 | 2 | 2 | 2 | 2 | 伸縮縫間雜物堆積 | 未維修 | 伸縮縫清理 | 3 | 公尺 |  |  | 伸縮縫
[12 empty] | 16 | 2020-07-30 | 定期檢測 | 鹿島工程 | 2 | 2 | 2 | 2 | 滲水、白華 | 未維修 | 白華處理(處) | 3 | 處 | 底部 |  | 橋面板
[12 empty] | 17 | 2020-07-30 | 定期檢測 | 鹿島工程 | 2 | 2 | 2 | 2 | 其他損傷 | 已維修 | 橋墩爬藤修剪 | 1 | 處 | 左側面 | 18849 | 橋墩／帽梁 | 橋墩爬藤修剪 | 5300 | 2020-09-01 | 2020-09-01 | 2020-09-10 09:57 | 王鴻騰
[12 empty] | 18 | 2020-07-30 | 定期檢測 | 鹿島工程 | 2 | 2 | 2 | 2 | 其他損傷 | 已維修 | 橋墩爬藤修剪 | 1 | 處 | 左側面 | 18848 | 橋墩／帽梁 | 橋墩爬藤修剪 | 5300 | 2020-09-01 | 2020-09-01 | 2020-09-10 09:57 | 王鴻騰
214 | 34939 | 中和交流道匝道E | 國道3號 | 國道 | 0K+105M ~0K~305M | 高公局北區養護工程分局 | 木柵工務段 | I型梁 | 預力混凝土 | 83 | 已維修：0 | NO | 檢測日期 | 檢測類別 | 檢測單位 | D | E | R | U | 劣化類型 | 狀態 | 建議維修工法 | 數量 | 單位 | 損壞位置 | 維修紀錄ID | 維修構件 | 維修工法 | 金額 | 開工日期 | 完成日期 | 維修原始紀錄日期 | 維修原始紀錄者 | 維修最後修改日期 | 維修最後修改者
[11 empty] | 未維修：18 | 1 | 2020-07-30 | 定期檢測 | 鹿島工程 | 2 | 1 | 1 | 1 | 其他損傷 | 未維修 | 橋台雜物及破碎混凝土塊處理 | 1 | 處 | 右側 |  | 橋台
[11 empty] | 全部：18 | 2 | 2020-07-30 | 定期檢測 | 鹿島工程 | 2 | 2 | 2 | 2 | 裂縫 | 未維修 | 清除植生或雜物 | 3 | 平方公尺 | 右側 |  | 引道路堤保護措施
[12 empty] | 3 | 2020-07-30 | 定期檢測 | 鹿島工程 | 2 | 2 | 2 | 2 | 鋼筋外露、銹蝕 | 未維修 | 混凝土剝落鋼筋鏽蝕修復 | 12 | 處 | S10右側護欄 |  | 橋護欄
[12 empty] | 4 | 2020-07-30 | 定期檢測 | 鹿島工程 | 2 | 2 | 1 | 2 | 伸縮縫間雜物堆積 | 未維修 | 伸縮縫清理 | 4 | 公尺 |  |  | 伸縮縫
[12 empty] | 5 | 2020-07-30 | 定期檢測 | 鹿島工程 | 2 | 2 | 2 | 2 | 鋼筋、鋼腱或錨碇部位外露、銹蝕 | 未維修 | 鋼筋除鏽及混凝土修復(<=0.4*0.4*0.05m) | 6 | 處 | 右側帽樑底部 |  | 橋墩／帽梁
[12 empty] | 6 | 2020-07-30 | 定期檢測 | 鹿島工程 | 2 | 2 | 1 | 1 | 伸縮縫間雜物堆積 | 未維修 | 伸縮縫清理 | 4 | 公尺 |  |  | 伸縮縫
[12 empty] | 7 | 2020-07-30 | 定期檢測 | 鹿島工程 | 2 | 2 | 2 | 2 | 混凝土空洞(或蜂窩) | 未維修 | 表面蜂窩修補 | 1 | 平方公尺 | 背面 |  | 橋墩／帽梁
[12 empty] | 8 | 2020-07-30 | 定期檢測 | 鹿島工程 | 2 | 2 | 2 | 2 | 混凝土裂縫 | 未維修 | 修補寬度大於0.3mm的裂縫 | 3 | 公尺 | 左側帽樑底部 |  | 橋墩／帽梁
[12 empty] | 9 | 2020-07-30 | 定期檢測 | 鹿島工程 | 2 | 2 | 2 | 2 | 混凝土剝落 | 未維修 | 混凝土修復(<=0.4*0.4*0.05m) | 2 | 處 | 背面 |  | 橋墩／帽梁
[12 empty] | 10 | 2020-07-30 | 定期檢測 | 鹿島工程 | 2 | 2 | 2 | 2 | 鋼筋、鋼腱或錨碇部位外露、銹蝕 | 未維修 | 鋼筋除鏽及混凝土修復(<=0.4*0.4*0.05m) | 1 | 處 | 背面 |  | 橋墩／帽梁
[12 empty] | 11 | 2020-07-30 | 定期檢測 | 鹿島工程 | 2 | 2 | 2 | 2 | 鋼筋、鋼腱或錨碇部位外露、銹蝕 | 未維修 | 鋼筋除鏽及混凝土修復(>0.4*0.4*0.05m) | 1 | 平方公尺 | PE3橋墩上方隔樑 |  | 橫隔梁
[12 empty] | 12 | 2020-07-30 | 定期檢測 | 鹿島工程 | 2 | 2 | 2 | 2 | 混凝土剝落 | 未維修 | 混凝土修復(<=0.4*0.4*0.05m) | 1 | 處 | G4右側隔樑底部 |  | 橫隔梁
[12 empty] | 13 | 2020-07-30 | 定期檢測 | 鹿島工程 | 2 | 2 | 2 | 2 | 鋼筋、鋼腱或錨碇部位外露、銹蝕 | 未維修 | 鋼筋除鏽及混凝土修復(<=0.4*0.4*0.05m) | 2 | 處 | 右側帽樑底部 |  | 橋墩／帽梁
[12 empty] | 14 | 2020-07-30 | 定期檢測 | 鹿島工程 | 2 | 2 | 2 | 2 | 鋼筋、鋼腱或錨碇部位外露、銹蝕 | 未維修 | 鋼筋除鏽及混凝土修復(<=0.4*0.4*0.05m) | 7 | 處 | 左側帽樑底部 |  | 橋墩／帽梁
[12 empty] | 15 | 2020-07-30 | 定期檢測 | 鹿島工程 | 2 | 2 | 2 | 2 | 鋼筋、鋼腱或錨碇部位外露、銹蝕 | 未維修 | 鋼筋除鏽及混凝土修復(<=0.4*0.4*0.05m) | 2 | 處 | 右側帽樑底部 |  | 橋墩／帽梁
[12 empty] | 16 | 2020-07-30 | 定期檢測 | 鹿島工程 | 2 | 2 | 1 | 1 | 伸縮縫間雜物堆積 | 未維修 | 伸縮縫清理 | 2 | 公尺 |  |  | 伸縮縫
[12 empty] | 17 | 2020-07-30 | 定期檢測 | 鹿島工程 | 2 | 2 | 2 | 2 | 鋼筋、鋼腱或錨碇部位外露、銹蝕 | 未維修 | 鋼筋除鏽及混凝土修復(<=0.4*0.4*0.05m) | 5 | 處 | 橋墩正面 |  | 橋墩／帽梁
[12 empty] | 18 | 2020-07-30 | 定期檢測 | 鹿島工程 | 2 | 2 | 2 | 2 | 混凝土裂縫 | 未維修 | 修補寬度大於0.3mm的裂縫 | 2 | 公尺 | 右側 |  | 橋墩／帽梁
215 | 34940 | 中和交流道聯絡道高架橋W (一) | 國道3號 | 國道 | 0K+0M ~0K~240M | 高公局北區養護工程分局 | 木柵工務段 | I型梁 | 預力混凝土 | 84 | 已維修：0 | NO | 檢測日期 | 檢測類別 | 檢測單位 | D | E | R | U | 劣化類型 | 狀態 | 建議維修工法 | 數量 | 單位 | 損壞位置 | 維修紀錄ID | 維修構件 | 維修工法 | 金額 | 開工日期 | 完成日期 | 維修原始紀錄日期 | 維修原始紀錄者 | 維修最後修改日期 | 維修最後修改者
[11 empty] | 未維修：8 | 1 | 2020-07-30 | 定期檢測 | 鹿島工程 | 2 | 2 | 2 | 2 | 鋼筋、鋼腱或錨碇部位外露、銹蝕 | 未維修 | 鋼筋除鏽及混凝土修復(<=0.4*0.4*0.05m) | 8 | 處 | 右側帽樑底部 |  | 橋墩／帽梁
[11 empty] | 全部：8 | 2 | 2020-07-30 | 定期檢測 | 鹿島工程 | 2 | 2 | 2 | 2 | 鋼筋、鋼腱或錨碇部位外露、銹蝕 | 未維修 | 鋼筋除鏽及混凝土修復(<=0.4*0.4*0.05m) | 1 | 處 | 帽樑底部 |  | 橋墩／帽梁
[12 empty] | 3 | 2020-07-30 | 定期檢測 | 鹿島工程 | 2 | 2 | 2 | 2 | 鋼筋、鋼腱或錨碇部位外露、銹蝕 | 未維修 | 鋼筋除鏽及混凝土修復(<=0.4*0.4*0.05m) | 4 | 處 | 左側 |  | 橋墩／帽梁
[12 empty] | 4 | 2020-07-30 | 定期檢測 | 鹿島工程 | 2 | 2 | 2 | 2 | 鋼筋、鋼腱或錨碇部位外露、銹蝕 | 未維修 | 鋼筋除鏽及混凝土修復(<=0.4*0.4*0.05m) | 12 | 處 | 帽樑底部 |  | 橋墩／帽梁
[12 empty] | 5 | 2020-07-30 | 定期檢測 | 鹿島工程 | 2 | 2 | 2 | 2 | 混凝土剝落 | 未維修 | 混凝土修復(<=0.4*0.4*0.05m) | 1 | 處 | 右側面 |  | 橋墩／帽梁
[12 empty] | 6 | 2020-07-30 | 定期檢測 | 鹿島工程 | 2 | 2 | 2 | 2 | 螺栓損傷、欠缺及鬆動 | 未維修 | 防震拉桿鎖緊固定 | 1 | 個 | 防震拉桿螺栓長 |  | 防落設施
[12 empty] | 7 | 2020-07-30 | 定期檢測 | 鹿島工程 | 2 | 2 | 2 | 2 | 混凝土破損 | 未維修 | 3000PSI混凝土修補 | 2 | 立方公尺 | 混凝土鋼筋外露 |  | 防落設施
[12 empty] | 8 | 2020-07-30 | 定期檢測 | 鹿島工程 | 2 | 2 | 2 | 2 | 鋼筋、鋼腱或錨碇部位外露、銹蝕 | 未維修 | 鋼筋除鏽及混凝土修復(<=0.4*0.4*0.05m) | 14 | 處 | 帽樑底部 |  | 橋墩／帽梁
216 | 34941 | 中和交流道聯絡道高架橋E (一) | 國道3號 | 國道 | 0K+86M ~0K~266M | 高公局北區養護工程分局 | 木柵工務段 | I型梁 | 預力混凝土 | 83 | 已維修：0 | NO | 檢測日期 | 檢測類別 | 檢測單位 | D | E | R | U | 劣化類型 | 狀態 | 建議維修工法 | 數量 | 單位 | 損壞位置 | 維修紀錄ID | 維修構件 | 維修工法 | 金額 | 開工日期 | 完成日期 | 維修原始紀錄日期 | 維修原始紀錄者 | 維修最後修改日期 | 維修最後修改者
[11 empty] | 未維修：5 | 1 | 2020-07-30 | 定期檢測 | 鹿島工程 | 2 | 2 | 2 | 2 | 混凝土空洞(或蜂窩) | 未維修 | 表面蜂窩修補 | 1 | 平方公尺 | 帽樑底部 |  | 橋墩／帽梁
[11 empty] | 全部：5 | 2 | 2020-07-30 | 定期檢測 | 鹿島工程 | 2 | 2 | 2 | 2 | 其他損傷 | 未維修 | 混凝土修復(<=0.4*0.4*0.05m) | 1 | 處 |  |  | 橋面板
[12 empty] | 3 | 2020-07-30 | 定期檢測 | 鹿島工程 | 2 | 2 | 2 | 2 | 混凝土空洞(或蜂窩) | 未維修 | 表面蜂窩修補 | 1 | 平方公尺 | 帽樑底部 |  | 橋墩／帽梁
[12 empty] | 4 | 2020-07-30 | 定期檢測 | 鹿島工程 | 2 | 2 | 2 | 2 | 滲水、白華 | 未維修 | 白華處理(處) | 5 | 處 | 背面 |  | 橋墩／帽梁
[12 empty] | 5 | 2020-07-30 | 定期檢測 | 鹿島工程 | 2 | 2 | 2 | 2 | 混凝土剝落 | 未維修 | 混凝土修復(<=0.4*0.4*0.05m) | 1 | 處 | 底部 |  | 橋面板
217 | 34943 | 木柵交流道匝道四景美溪橋 | 國道3號 | 國道 | 1K+54.55M ~1K~225.7M | 高公局北區養護工程分局 | 木柵工務段 | 箱型梁 | 預力混凝土 | 86 | 已維修：0 | NO | 檢測日期 | 檢測類別 | 檢測單位 | D | E | R | U | 劣化類型 | 狀態 | 建議維修工法 | 數量 | 單位 | 損壞位置 | 維修紀錄ID | 維修構件 | 維修工法 | 金額 | 開工日期 | 完成日期 | 維修原始紀錄日期 | 維修原始紀錄者 | 維修最後修改日期 | 維修最後修改者
[11 empty] | 未維修：28 | 1 | 2020-10-27 | 定期檢測 | 北分局木柵工務段 | 2 | 2 | 1 | 1 | 其他損傷 | 未維修 | 護坡清理 | 25 | 平方公尺 |  |  | 引道路堤保護措施
[11 empty] | 全部：28 | 2 | 2020-05-08 | 定期檢測 | 鹿島工程 | 2 | 2 | 2 | 2 | 鋼筋外露、銹蝕 | 未維修 | 鋼筋除鏽及混凝土修復(<=0.4*0.4*0.05m) | 1 | 處 | 右側面 |  | 橋台
[12 empty] | 3 | 2020-10-27 | 定期檢測 | 北分局木柵工務段 | 2 | 1 | 1 | 1 | 混凝土剝落、破碎、鋼筋外露、銹蝕 | 未維修 | 剝落混凝土修補 | 0.1 | 平方公尺 |  |  | 橋護欄
[12 empty] | 4 | 2020-05-08 | 定期檢測 | 鹿島工程 | 2 | 2 | 2 | 2 | 滲水、白華 | 未維修 | 白華處理(處) | 2 | 處 | 左側面 |  | 橋台
[12 empty] | 5 | 2020-10-27 | 定期檢測 | 北分局木柵工務段 | 2 | 1 | 1 | 1 | 混凝土剝落、破碎、鋼筋外露、銹蝕 | 未維修 | 剝落混凝土修補 | 0.1 | 平方公尺 |  |  | 橋護欄
[12 empty] | 6 | 2020-05-08 | 定期檢測 | 鹿島工程 | 2 | 2 | 2 | 2 | 鋼筋外露、銹蝕 | 未維修 | 混凝土剝落鋼筋鏽蝕修復 | 2 | 處 | S3右側護欄 |  | 橋護欄
[12 empty] | 7 | 2020-10-27 | 定期檢測 | 北分局木柵工務段 | 2 | 2 | 2 | 2 | 其他損傷 | 未維修 | 清理保養 |  | 組 |  |  | 支承／支承墊／阻尼裝置
[12 empty] | 8 | 2020-05-08 | 定期檢測 | 鹿島工程 | 2 | 2 | 2 | 2 | 其他損傷 | 未維修 | 混凝土修復(<=0.4*0.4*0.05m) | 1 | 處 |  |  | 主梁
[12 empty] | 9 | 2020-10-27 | 定期檢測 | 北分局木柵工務段 | 2 | 1 | 1 | 1 | 其他損傷 | 未維修 | 修補混凝土 |  | 平方公尺 |  |  | 橋台
[12 empty] | 10 | 2020-05-08 | 定期檢測 | 鹿島工程 | 2 | 2 | 2 | 2 | 鋼筋、鋼腱或錨碇部位外露、銹蝕 | 未維修 | 鋼筋除鏽及混凝土修復(<=0.4*0.4*0.05m) | 2 | 處 | 背面 |  | 橋墩／帽梁
[12 empty] | 11 | 2020-10-27 | 定期檢測 | 北分局木柵工務段 | 2 | 1 | 1 | 1 | 其他損傷 | 未維修 | 混凝土修復(<=0.4*0.4*0.05m) | 2 | 處 |  |  | 橋墩／帽梁
[12 empty] | 12 | 2020-05-08 | 定期檢測 | 鹿島工程 | 2 | 2 | 2 | 2 | 鋼筋外露、銹蝕 | 未維修 | 混凝土剝落鋼筋鏽蝕修復 | 3 | 處 | S3左側護欄 |  | 橋護欄
[12 empty] | 13 | 2020-10-27 | 定期檢測 | 北分局木柵工務段 | 2 | 1 | 1 | 1 | 混凝土剝落、破碎、鋼筋外露、銹蝕 | 未維修 | 伸縮縫清理 |  | 公尺 |  |  | 伸縮縫
[12 empty] | 14 | 2020-05-08 | 定期檢測 | 鹿島工程 | 2 | 2 | 2 | 2 | 鋼筋、鋼腱或錨碇部位外露、銹蝕 | 未維修 | 鋼筋除鏽及混凝土修復(<=0.4*0.4*0.05m) | 1 | 處 | 橋墩右側 |  | 橋墩／帽梁
[12 empty] | 15 | 2020-10-27 | 定期檢測 | 北分局木柵工務段 | 2 | 1 | 1 | 1 | 其他損傷 | 未維修 | 鋼筋凸出切除 |  | 處 |  |  | 橋台
[12 empty] | 16 | 2020-05-08 | 定期檢測 | 鹿島工程 | 2 | 2 | 2 | 2 | 混凝土裂縫 | 未維修 | 修補寬度大於0.3mm的裂縫 | 2 | 公尺 | 左側 |  | 橋台
[12 empty] | 17 | 2020-10-27 | 定期檢測 | 北分局木柵工務段 | 2 | 2 | 2 | 2 | 其他損傷 | 未維修 | 清理保養 |  | 組 |  |  | 支承／支承墊／阻尼裝置
[12 empty] | 18 | 2020-05-08 | 定期檢測 | 鹿島工程 | 2 | 2 | 2 | 2 | 生銹及腐蝕 | 未維修 | 支承墊除鏽及油漆塗裝 | 2 | 處 |  |  | 支承／支承墊／阻尼裝置
[12 empty] | 19 | 2020-10-27 | 定期檢測 | 北分局木柵工務段 | 2 | 1 | 1 | 1 | 混凝土剝落、破碎、鋼筋外露、銹蝕 | 未維修 | 混凝土修復(<=0.4*0.4*0.05m) |  | 處 |  |  | 橋墩／帽梁
[12 empty] | 20 | 2020-05-08 | 定期檢測 | 鹿島工程 | 2 | 2 | 2 | 2 | 鋼筋外露、銹蝕 | 未維修 | 鋼筋凸出切除 | 1 | 處 | 左側面 |  | 橋台
[12 empty] | 21 | 2020-10-27 | 定期檢測 | 北分局木柵工務段 | 2 | 2 | 1 | 1 | 伸縮縫間雜物堆積 | 未維修 | 伸縮縫清理 | 2 | 公尺 |  |  | 伸縮縫
[12 empty] | 22 | 2020-05-08 | 定期檢測 | 鹿島工程 | 2 | 2 | 1 | 2 | 伸縮縫間雜物堆積 | 未維修 | 伸縮縫清理 | 2 | 公尺 | 正面 |  | 伸縮縫
[12 empty] | 23 | 2020-05-08 | 定期檢測 | 鹿島工程 | 2 | 2 | 1 | 2 | 伸縮縫間雜物堆積 | 未維修 | 伸縮縫清理 | 2 | 公尺 |  |  | 伸縮縫
[12 empty] | 24 | 2020-05-08 | 定期檢測 | 鹿島工程 | 2 | 2 | 2 | 2 | 混凝土空洞(或蜂窩) | 未維修 | 表面蜂窩修補 | 1 | 平方公尺 | 橋墩正面 |  | 橋墩／帽梁
[12 empty] | 25 | 2020-05-08 | 定期檢測 | 鹿島工程 | 2 | 2 | 2 | 2 | 混凝土剝落 | 未維修 | 混凝土修復(<=0.4*0.4*0.05m) | 1 | 處 | 橋台左側 |  | 橋台
[12 empty] | 26 | 2020-05-08 | 定期檢測 | 鹿島工程 | 2 | 2 | 2 | 2 | 裂縫 | 未維修 | 清除植生或雜物 | 4 | 平方公尺 | 串方塊護坡 |  | 引道路堤保護措施
[12 empty] | 27 | 2020-05-08 | 定期檢測 | 鹿島工程 | 2 | 2 | 2 | 2 | 混凝土裂縫 | 未維修 | 修補寬度大於0.3mm的裂縫 | 1 | 公尺 | 右側面 |  | 橋台
[12 empty] | 28 | 2020-05-08 | 定期檢測 | 鹿島工程 | 2 | 2 | 2 | 2 | 基礎裸露長度 | 未維修 | 基礎填方 | 2.5 | 平方公尺 | 左側 |  | 橋墩基礎
218 | 34944 | 安坑橋A6匝道 | 國道3號 | 國道 | 0K+71.18M ~0K~150M | 高公局北區養護工程分局 | 木柵工務段 | 箱型梁 | 預力混凝土 | 84 | 已維修：0 | NO | 檢測日期 | 檢測類別 | 檢測單位 | D | E | R | U | 劣化類型 | 狀態 | 建議維修工法 | 數量 | 單位 | 損壞位置 | 維修紀錄ID | 維修構件 | 維修工法 | 金額 | 開工日期 | 完成日期 | 維修原始紀錄日期 | 維修原始紀錄者 | 維修最後修改日期 | 維修最後修改者
[11 empty] | 未維修：5 | 1 | 2020-07-22 | 定期檢測 | 鹿島工程 | 2 | 2 | 1 | 1 | 裂縫 | 未維修 | 清除植生或雜物 | 2 | 平方公尺 | 橋台前方串方塊護坡 |  | 引道路堤保護措施
[11 empty] | 全部：5 | 2 | 2020-07-22 | 定期檢測 | 鹿島工程 | 2 | 2 | 2 | 2 | 混凝土剝落 | 未維修 | 鋼筋除鏽及混凝土修復(<=0.4x0.4x0.05m) | 1 | 處 | 橋台右側 |  | 橋台
[12 empty] | 3 | 2020-07-22 | 定期檢測 | 鹿島工程 | 2 | 2 | 2 | 2 | 其他損傷 | 未維修 | 鋼筋凸出切除 | 1 | 處 | 右側 |  | 橋台
[12 empty] | 4 | 2020-07-22 | 定期檢測 | 鹿島工程 | 2 | 2 | 2 | 2 | 混凝土裂縫 | 未維修 | 修補寬度大於0.3mm的裂縫 | 2 | 公尺 | 背面 |  | 橋墩／帽梁
[12 empty] | 5 | 2020-07-22 | 定期檢測 | 鹿島工程 | 2 | 2 | 2 | 2 | 混凝土裂縫 | 未維修 | >0.3mm混凝土裂縫修補 | 2 | 公尺 | S2橋面板底部 |  | 橋面板
219 | 34945 | 安坑橋A3匝道 | 國道3號 | 國道 | 0K+24.5M ~0K~77.5M | 高公局北區養護工程分局 | 木柵工務段 | 箱型梁 | 預力混凝土 | 84 | 已維修：0 | NO | 檢測日期 | 檢測類別 | 檢測單位 | D | E | R | U | 劣化類型 | 狀態 | 建議維修工法 | 數量 | 單位 | 損壞位置 | 維修紀錄ID | 維修構件 | 維修工法 | 金額 | 開工日期 | 完成日期 | 維修原始紀錄日期 | 維修原始紀錄者 | 維修最後修改日期 | 維修最後修改者
[11 empty] | 未維修：4 | 1 | 2020-07-23 | 定期檢測 | 鹿島工程 | 2 | 2 | 2 | 2 | 鋼筋、鋼腱或錨碇部位外露、銹蝕 | 未維修 | 鋼筋除鏽及混凝土修復(<=0.4*0.4*0.05m) | 5 | 處 | 大樑底部 |  | 主梁
[11 empty] | 全部：4 | 2 | 2020-07-23 | 定期檢測 | 鹿島工程 | 2 | 2 | 2 | 2 | 鋼筋、鋼腱或錨碇部位外露、銹蝕 | 未維修 | 鋼筋除鏽及混凝土修復(<=0.4*0.4*0.05m) | 5 | 處 | 大樑底部 |  | 主梁
[12 empty] | 3 | 2020-07-23 | 定期檢測 | 鹿島工程 | 2 | 2 | 2 | 2 | 排水設施阻塞 | 未維修 | 清理淤塞的排水孔 | 4 | 個 | S3橋面右側排水孔 |  | 橋梁排水設施
[12 empty] | 4 | 2020-07-23 | 定期檢測 | 鹿島工程 | 2 | 2 | 2 | 2 | 其他損傷 | 未維修 | 結構物伸縮縫填縫劑更新 | 2 | 公尺 | 大樑右側 |  | 主梁
220 | 34946 | 安坑橋A4匝道 | 國道3號 | 國道 | 0K+24.5M ~0K~79.34M | 高公局北區養護工程分局 | 木柵工務段 | 箱型梁 | 預力混凝土 | 84 | 已維修：0 | NO | 檢測日期 | 檢測類別 | 檢測單位 | D | E | R | U | 劣化類型 | 狀態 | 建議維修工法 | 數量 | 單位 | 損壞位置 | 維修紀錄ID | 維修構件 | 維修工法 | 金額 | 開工日期 | 完成日期 | 維修原始紀錄日期 | 維修原始紀錄者 | 維修最後修改日期 | 維修最後修改者
[11 empty] | 未維修：6 | 1 | 2020-07-22 | 定期檢測 | 鹿島工程 | 2 | 2 | 2 | 2 | 其他損傷 | 未維修 | 護欄填縫劑更新 | 1 | 處 | S2右側護欄 |  | 橋護欄
[11 empty] | 全部：6 | 2 | 2020-07-22 | 定期檢測 | 鹿島工程 | 2 | 2 | 2 | 2 | 鋼筋外露、銹蝕 | 未維修 | 混凝土剝落鋼筋鏽蝕修復 | 1 | 處 | S2右側護欄 |  | 橋護欄
[12 empty] | 3 | 2020-07-22 | 定期檢測 | 鹿島工程 | 2 | 2 | 2 | 1 | 其他損傷 | 未維修 | 結構物伸縮縫填縫劑更新 | 2 | 公尺 | 大樑右側 |  | 主梁
[12 empty] | 4 | 2020-07-22 | 定期檢測 | 鹿島工程 | 2 | 2 | 2 | 2 | 其他損傷 | 未維修 | 護欄填縫劑更新 | 1 | 處 |  |  | 橋護欄
[12 empty] | 5 | 2020-07-22 | 定期檢測 | 鹿島工程 | 2 | 2 | 2 | 2 | 鋼筋、鋼腱或錨碇部位外露、銹蝕 | 未維修 | 鋼筋除鏽及混凝土修復(<=0.4*0.4*0.05m) | 6 | 處 | 大樑底部 |  | 主梁
[12 empty] | 6 | 2020-07-22 | 定期檢測 | 鹿島工程 | 2 | 2 | 2 | 2 | 混凝土裂縫 | 未維修 | 修補寬度大於0.3mm的裂縫 | 4 | 公尺 |  |  | 橋台
221 | 34949 | 萬芳交流道坡內坑橋匝道4 | 國道3甲 | 國道 | 0K+808.53M ~0K~886.53M | 高公局北區養護工程分局 | 木柵工務段 | I型梁 | 預力混凝土 | 85 | 已維修：0 | NO | 檢測日期 | 檢測類別 | 檢測單位 | D | E | R | U | 劣化類型 | 狀態 | 建議維修工法 | 數量 | 單位 | 損壞位置 | 維修紀錄ID | 維修構件 | 維修工法 | 金額 | 開工日期 | 完成日期 | 維修原始紀錄日期 | 維修原始紀錄者 | 維修最後修改日期 | 維修最後修改者
[11 empty] | 未維修：8 | 1 | 2020-06-17 | 定期檢測 | 鹿島工程 | 2 | 2 | 1 | 1 | 其他損傷 | 未維修 | 清除植生或雜物 | 1 | 平方公尺 | S1左側護欄 |  | 橋護欄
[11 empty] | 全部：8 | 2 | 2020-06-17 | 定期檢測 | 鹿島工程 | 2 | 2 | 2 | 2 | 排水設施阻塞 | 未維修 | 修復受損的排水管 | 3 | 公尺 | S2左側排水管 |  | 橋梁排水設施
[12 empty] | 3 | 2020-06-17 | 定期檢測 | 鹿島工程 | 2 | 2 | 2 | 2 | 其他損傷 | 未維修 | 雜物及破碎混凝土塊清理 | 2 | 處 | 帽樑頂部 |  | 橋墩／帽梁
[12 empty] | 4 | 2020-06-17 | 定期檢測 | 鹿島工程 | 2 | 2 | 2 | 2 | 鋼筋、鋼腱或錨碇部位外露、銹蝕 | 未維修 | 鋼筋除鏽及混凝土修復(<=0.4*0.4*0.05m) | 1 | 處 | 右側 |  | 橋墩／帽梁
[12 empty] | 5 | 2020-06-17 | 定期檢測 | 鹿島工程 | 2 | 2 | 2 | 1 | 其他損傷 | 未維修 | 橋墩爬藤修剪 | 1 | 處 |  |  | 橋墩／帽梁
[12 empty] | 6 | 2020-06-17 | 定期檢測 | 鹿島工程 | 2 | 2 | 2 | 2 | 鋼筋、鋼腱或錨碇部位外露、銹蝕 | 未維修 | 鋼筋除鏽及混凝土修復(<=0.4*0.4*0.05m) | 1 | 處 | 橋墩背面 |  | 橋墩／帽梁
[12 empty] | 7 | 2020-06-17 | 定期檢測 | 鹿島工程 | 2 | 2 | 2 | 2 | 混凝土空洞(或蜂窩) | 未維修 | 表面蜂窩修補 | 1 | 平方公尺 | 隔樑底部 |  | 橫隔梁
[12 empty] | 8 | 2020-06-17 | 定期檢測 | 鹿島工程 | 3 | 2 | 2 | 2 | 混凝土裂縫 | 未維修 | 止震塊修復 | 1 | 個 | 橋墩背面 |  | 防落設施
222 | 34950 | 景美溪北橋 | 國道3號 | 國道 | 20K+450M ~21K~523.85M | 高公局北區養護工程分局 | 木柵工務段 | 箱型梁 | 預力混凝土 | 86 | 已維修：0 | NO | 檢測日期 | 檢測類別 | 檢測單位 | D | E | R | U | 劣化類型 | 狀態 | 建議維修工法 | 數量 | 單位 | 損壞位置 | 維修紀錄ID | 維修構件 | 維修工法 | 金額 | 開工日期 | 完成日期 | 維修原始紀錄日期 | 維修原始紀錄者 | 維修最後修改日期 | 維修最後修改者
[11 empty] | 未維修：44 | 1 | 2020-05-05 | 定期檢測 | 鹿島工程 | 2 | 1 | 2 | 2 | 混凝土裂縫 | 未維修 | >0.3mm混凝土裂縫修補 | 12 | 公尺 |  |  | 橋墩／帽梁
[11 empty] | 全部：44 | 2 | 2020-05-05 | 定期檢測 | 鹿島工程 | 2 | 1 | 2 | 2 | 生銹及腐蝕 | 未維修 | 除鏽及油漆塗裝 | 15 | 處 | 橋墩正反面地震力分散裝置 |  | 支承／支承墊／阻尼裝置
[12 empty] | 3 | 2020-05-05 | 定期檢測 | 鹿島工程 | 2 | 1 | 2 | 2 | 支承座、支承端部損傷 | 未維修 | >0.3mm混凝土裂縫修補 | 1 | 公尺 | 支承 |  | 支承／支承墊／阻尼裝置
[12 empty] | 4 | 2020-05-05 | 定期檢測 | 鹿島工程 | 2 | 1 | 2 | 2 | 混凝土裂縫 | 未維修 | >0.3mm混凝土裂縫修補 | 10 | 公尺 | 橋墩正反面 |  | 橋墩／帽梁
[12 empty] | 5 | 2020-05-05 | 定期檢測 | 鹿島工程 | 2 | 1 | 2 | 2 | 鋼筋、鋼腱或錨碇部位外露、銹蝕 | 未維修 | 鋼筋除鏽及混凝土修復(<=0.4x0.4x0.05m) | 3 | 處 | 左側面 |  | 橋墩／帽梁
[12 empty] | 6 | 2020-05-05 | 定期檢測 | 鹿島工程 | 2 | 1 | 2 | 2 | 支承座、支承端部損傷 | 未維修 | >0.3mm混凝土裂縫修補 | 1 | 公尺 | 支承 |  | 支承／支承墊／阻尼裝置
[12 empty] | 7 | 2020-05-05 | 定期檢測 | 鹿島工程 | 2 | 1 | 1 | 2 | 滲水、白華 | 未維修 | 白華處理(處) | 4 | 處 |  |  | 橋墩／帽梁
[12 empty] | 8 | 2020-05-05 | 定期檢測 | 鹿島工程 | 2 | 1 | 2 | 2 | 生銹及腐蝕 | 未維修 | 除鏽及油漆塗裝 | 15 | 處 | 地震力分散裝置 |  | 支承／支承墊／阻尼裝置
[12 empty] | 9 | 2020-05-05 | 定期檢測 | 鹿島工程 | 2 | 1 | 2 | 2 | 支承裝置損傷 | 未維修 | >0.3mm混凝土裂縫修補 | 1 | 公尺 | 調坡塊 |  | 支承／支承墊／阻尼裝置
[12 empty] | 10 | 2020-05-05 | 定期檢測 | 鹿島工程 | 2 | 1 | 1 | 1 | 塵土、雜物堆積 | 未維修 | 垃圾或土砂清理 | 1 | 式 | 支承 |  | 支承／支承墊／阻尼裝置
[12 empty] | 11 | 2020-05-05 | 定期檢測 | 鹿島工程 | 2 | 1 | 2 | 2 | 生銹及腐蝕 | 未維修 | 清理保養 | 2 | 組／塊 | 左右側鋼製止震塊 |  | 防落設施
[12 empty] | 12 | 2020-05-05 | 定期檢測 | 鹿島工程 | 2 | 2 | 2 | 2 | 混凝土裂縫 | 未維修 | 修補寬度大於0.3mm的裂縫 | 2 | 公尺 | 橋墩左側 |  | 橋墩／帽梁
[12 empty] | 13 | 2020-05-05 | 定期檢測 | 鹿島工程 | 2 | 1 | 1 | 1 | 滲水、白華 | 未維修 | 白華處理(處) | 1 | 處 | 右側面 |  | 主梁
[12 empty] | 14 | 2020-05-05 | 定期檢測 | 鹿島工程 | 2 | 2 | 2 | 2 | 鋼筋、鋼腱或錨碇部位外露、銹蝕 | 未維修 | 鋼筋除鏽及混凝土修復(<=0.4*0.4*0.05m) | 1 | 處 | 右側面 |  | 橋墩／帽梁
[12 empty] | 15 | 2020-05-05 | 定期檢測 | 鹿島工程 | 2 | 2 | 2 | 2 | 混凝土空洞(或蜂窩) | 未維修 | 表面蜂窩修補 | 1 | 平方公尺 | 橋墩正面 |  | 橋墩／帽梁
[12 empty] | 16 | 2020-05-05 | 定期檢測 | 鹿島工程 | 2 | 1 | 1 | 1 | 其他損傷 | 未維修 | 橋墩爬藤修剪 | 1 | 處 | 橋墩背面 |  | 橋墩／帽梁
[12 empty] | 17 | 2020-05-05 | 定期檢測 | 鹿島工程 | 2 | 2 | 2 | 2 | 植物生長 | 未維修 | 清除植生 | 1 | 平方公尺 |  |  | 伸縮縫
[12 empty] | 18 | 2020-05-05 | 定期檢測 | 鹿島工程 | 2 | 2 | 2 | 2 | 排水設施損傷 | 未維修 | 橋面洩水格柵(孔)座調升 | 1 | 處 | S2左側路面水溝蓋沉陷 |  | 橋梁排水設施
[12 empty] | 19 | 2020-05-05 | 定期檢測 | 鹿島工程 | 2 | 2 | 2 | 2 | 鋼筋外露、銹蝕 | 未維修 | 鋼筋除鏽及混凝土修復(<=0.4*0.4*0.05m) | 3 | 處 | 橋台正面 |  | 橋台
[12 empty] | 20 | 2020-05-05 | 定期檢測 | 鹿島工程 | 2 | 2 | 2 | 2 | 保護設施遭破壞、移動或遺失 | 未維修 | 清除植生或雜物 | 4 | 平方公尺 |  |  | 引道路堤保護措施
[12 empty] | 21 | 2020-05-05 | 定期檢測 | 鹿島工程 | 2 | 2 | 2 | 2 | 鋼筋、鋼腱或錨碇部位外露、銹蝕 | 未維修 | 鋼筋除鏽及混凝土修復(<=0.4*0.4*0.05m) | 1 | 處 | 橋墩背面 |  | 橋墩／帽梁
[12 empty] | 22 | 2020-05-05 | 定期檢測 | 鹿島工程 | 2 | 1 | 1 | 1 | 滲水、白華 | 未維修 | 白華處理(處) | 3 | 處 | 大樑底部 |  | 主梁
[12 empty] | 23 | 2020-05-05 | 定期檢測 | 鹿島工程 | 2 | 1 | 1 | 1 | 其他損傷 | 未維修 | 橋墩爬藤修剪 | 1 | 處 | 橋墩右側 |  | 橋墩／帽梁
[12 empty] | 24 | 2020-05-05 | 定期檢測 | 鹿島工程 | 2 | 2 | 2 | 2 | 防止落橋裝置損傷 | 未維修 | 清理保養 | 1 | 組/塊 | 橋墩背面 |  | 防落設施
[12 empty] | 25 | 2020-05-05 | 定期檢測 | 鹿島工程 | 2 | 2 | 2 | 2 | 伸縮縫間雜物堆積 | 未維修 | 伸縮縫清理 | 4 | 公尺 |  |  | 伸縮縫
[12 empty] | 26 | 2020-05-05 | 定期檢測 | 鹿島工程 | 2 | 2 | 2 | 2 | 滲水、白華 | 未維修 | 白華處理(處) | 5 | 處 | 橋台正面 |  | 橋台
[12 empty] | 27 | 2020-05-05 | 定期檢測 | 鹿島工程 | 2 | 2 | 2 | 2 | 其他損傷 | 未維修 | 鋼筋凸出切除 | 1 | 處 | 橋台正面 |  | 橋台
[12 empty] | 28 | 2020-05-05 | 定期檢測 | 鹿島工程 | 2 | 2 | 2 | 2 | 混凝土裂縫 | 未維修 | 修補寬度大於0.3mm的裂縫 | 2 | 公尺 | 橋墩正面 |  | 橋墩／帽梁
[12 empty] | 29 | 2020-05-05 | 定期檢測 | 鹿島工程 | 2 | 2 | 2 | 2 | 混凝土裂縫 | 未維修 | 修補寬度大於0.3mm的裂縫 | 1 | 公尺 | 橋墩背面 |  | 橋墩／帽梁
[12 empty] | 30 | 2020-05-05 | 定期檢測 | 鹿島工程 | 2 | 2 | 2 | 2 | 滲水、白華 | 未維修 | 白華處理(處) | 2 | 處 | 大樑底部 |  | 主梁
[12 empty] | 31 | 2020-05-05 | 定期檢測 | 鹿島工程 | 2 | 1 | 1 | 1 | 滲水、白華 | 未維修 | 白華處理(處) | 2 | 處 | 橋面板底部 |  | 橋面板
[12 empty] | 32 | 2020-05-05 | 定期檢測 | 鹿島工程 | 2 | 2 | 2 | 2 | 生銹及腐蝕 | 未維修 | 清理保養 | 1 | 組/塊 | 橋墩正面 |  | 防落設施
[12 empty] | 33 | 2020-05-05 | 定期檢測 | 鹿島工程 | 2 | 2 | 2 | 2 | 其他損傷 | 未維修 | 橋台雜物及破碎混凝土塊處理 | 1 | 處 | 橋台右側 |  | 橋台
[12 empty] | 34 | 2020-05-05 | 定期檢測 | 鹿島工程 | 2 | 2 | 2 | 2 | 混凝土剝落 | 未維修 | 混凝土修復(<=0.4*0.4*0.05m) | 1 | 處 | 橋台右側 |  | 橋台
[12 empty] | 35 | 2020-05-05 | 定期檢測 | 鹿島工程 | 2 | 2 | 2 | 2 | 混凝土裂縫 | 未維修 | 修補寬度大於0.3mm的裂縫 | 2 | 公尺 | 橋台右側 |  | 橋台
[12 empty] | 36 | 2020-05-05 | 定期檢測 | 鹿島工程 | 2 | 2 | 2 | 2 | 鋼筋外露、銹蝕 | 未維修 | 鋼筋除鏽及混凝土修復(<=0.4*0.4*0.05m) | 1 | 處 | 橋台正面 |  | 橋台
[12 empty] | 37 | 2020-05-05 | 定期檢測 | 鹿島工程 | 2 | 2 | 2 | 2 | 滲水、白華 | 未維修 | 白華處理 | 1 | 處 | 左側翼牆 |  | 翼牆／擋土牆
[12 empty] | 38 | 2020-05-05 | 定期檢測 | 鹿島工程 | 2 | 2 | 2 | 2 | 滲水、白華 | 未維修 | 白華處理(處) | 1 | 處 | 橋台正面 |  | 橋台
[12 empty] | 39 | 2020-05-05 | 定期檢測 | 鹿島工程 | 2 | 2 | 2 | 2 | 其他損傷 | 未維修 | 植生處理 | 1 | 處 | 右側 |  | 橋面板
[12 empty] | 40 | 2020-05-05 | 定期檢測 | 鹿島工程 | 2 | 1 | 1 | 1 | 其他損傷 | 未維修 | 表面環氧樹脂砂漿修補 | 3 | 平方公尺 | 橋台正面 |  | 橋台
[12 empty] | 41 | 2020-05-05 | 定期檢測 | 鹿島工程 | 2 | 1 | 1 | 1 | 鋼筋外露、銹蝕 | 未維修 | 鋼筋凸出切除 | 1 | 處 | 橋台正面 |  | 橋台
[12 empty] | 42 | 2020-05-05 | 定期檢測 | 鹿島工程 | 2 | 2 | 2 | 2 | 鋼筋、鋼腱或錨碇部位外露、銹蝕 | 未維修 | 鋼筋除鏽及混凝土修復(>0.4*0.4*0.05m) | 1 | 平方公尺 | 大樑底部 |  | 主梁
[12 empty] | 43 | 2020-05-05 | 定期檢測 | 鹿島工程 | 2 | 2 | 2 | 2 | 生銹及腐蝕 | 未維修 | 清理保養 | 2 | 組/塊 | 橋墩背面地震力分散裝置 |  | 防落設施
[12 empty] | 44 | 2020-05-05 | 定期檢測 | 鹿島工程 | 2 | 2 | 2 | 2 | 鋼筋、鋼腱或錨碇部位外露、銹蝕 | 未維修 | 鋼筋除鏽及混凝土修復(>0.4*0.4*0.05m) | 2 | 平方公尺 | 橋墩上方 |  | 橋墩／帽梁
223 | 34951 | 景美溪南橋 | 國道3號 | 國道 | 20K+632.761M ~21K~532.711M | 高公局北區養護工程分局 | 木柵工務段 | 箱型梁 | 預力混凝土 | 86 | 已維修：0 | NO | 檢測日期 | 檢測類別 | 檢測單位 | D | E | R | U | 劣化類型 | 狀態 | 建議維修工法 | 數量 | 單位 | 損壞位置 | 維修紀錄ID | 維修構件 | 維修工法 | 金額 | 開工日期 | 完成日期 | 維修原始紀錄日期 | 維修原始紀錄者 | 維修最後修改日期 | 維修最後修改者
[11 empty] | 未維修：41 | 1 | 2020-05-05 | 定期檢測 | 鹿島工程 | 2 | 2 | 2 | 2 | 滲水、白華 | 未維修 | 白華處理(處) | 3 | 處 | 右側面 |  | 主梁
[11 empty] | 全部：41 | 2 | 2020-05-05 | 定期檢測 | 鹿島工程 | 2 | 2 | 2 | 2 | 滲水、白華 | 未維修 | 白華處理(處) | 3 | 處 | 左側面 |  | 主梁
[12 empty] | 3 | 2020-05-05 | 定期檢測 | 鹿島工程 | 2 | 2 | 2 | 2 | 滲水、白華 | 未維修 | 白華處理(處) | 1 | 處 | 左側面 |  | 主梁
[12 empty] | 4 | 2020-05-05 | 定期檢測 | 鹿島工程 | 2 | 2 | 2 | 2 | 混凝土空洞(或蜂窩) | 未維修 | 表面環氧樹脂砂漿修補 | 3 | 平方公尺 | 大樑底部 |  | 主梁
[12 empty] | 5 | 2020-05-05 | 定期檢測 | 鹿島工程 | 2 | 2 | 2 | 2 | 滲水、白華 | 未維修 | 白華處理(處) | 4 | 處 | 右側面 |  | 主梁
[12 empty] | 6 | 2020-05-05 | 定期檢測 | 鹿島工程 | 2 | 2 | 2 | 2 | 混凝土裂縫 | 未維修 | >0.3mm混凝土裂縫修補 | 1 | 公尺 | 左側面 |  | 主梁
[12 empty] | 7 | 2020-05-05 | 定期檢測 | 鹿島工程 | 2 | 2 | 2 | 2 |  | 未維修 | 清除植生或雜物 | 3 | 平方公尺 | 右側護坡 |  | 引道路堤保護措施
[12 empty] | 8 | 2020-05-05 | 定期檢測 | 鹿島工程 | 2 | 2 | 2 | 2 | 伸縮縫間雜物堆積 | 未維修 | 伸縮縫清理 | 3 | 公尺 |  |  | 伸縮縫
[12 empty] | 9 | 2020-05-05 | 定期檢測 | 鹿島工程 | 2 | 1 | 1 | 1 | 伸縮縫間雜物堆積 | 未維修 | 伸縮縫清理 | 3 | 公尺 |  |  | 伸縮縫
[12 empty] | 10 | 2020-05-05 | 定期檢測 | 鹿島工程 | 2 | 2 | 2 | 2 | 鋼筋、鋼腱或錨碇部位外露、銹蝕 | 未維修 | 鋼筋除鏽及混凝土修復(<=0.4*0.4*0.05m) | 1 | 處 | 左側面 |  | 橋墩／帽梁
[12 empty] | 11 | 2020-05-05 | 定期檢測 | 鹿島工程 | 2 | 2 | 2 | 2 | 滲水、白華 | 未維修 | 白華處理(處) | 2 | 處 | 橋面板底部 |  | 橋面板
[12 empty] | 12 | 2020-05-05 | 定期檢測 | 鹿島工程 | 2 | 1 | 1 | 1 | 混凝土剝落 | 未維修 | 混凝土修復(<=0.4*0.4*0.05m) | 3 | 處 | 大樑底部 |  | 主梁
[12 empty] | 13 | 2020-05-05 | 定期檢測 | 鹿島工程 | 2 | 1 | 1 | 1 | 其他損傷 | 未維修 | 混凝土修復(<=0.4*0.4*0.05m) | 1 | 處 | 大樑底部 |  | 主梁
[12 empty] | 14 | 2020-05-05 | 定期檢測 | 鹿島工程 | 2 | 2 | 2 | 2 | 鋼筋外露、銹蝕 | 未維修 | 鋼筋除鏽及混凝土修復(<=0.4*0.4*0.05m) | 1 | 處 | 橋台正面 |  | 橋台
[12 empty] | 15 | 2020-05-05 | 定期檢測 | 鹿島工程 | 2 | 2 | 2 | 2 | 混凝土裂縫 | 未維修 | >0.3mm混凝土裂縫修補 | 2 | 公尺 | 右側面 |  | 主梁
[12 empty] | 16 | 2020-05-05 | 定期檢測 | 鹿島工程 | 2 | 2 | 2 | 2 | 排水設施損傷 | 未維修 | 落水管修復 | 1 | 公尺 | P10右側洩水管 |  | 橋梁排水設施
[12 empty] | 17 | 2020-05-05 | 定期檢測 | 鹿島工程 | 2 | 2 | 2 | 2 | 植物生長 | 未維修 | 清除植生 | 2 | 平方公尺 |  |  | 伸縮縫
[12 empty] | 18 | 2020-05-05 | 定期檢測 | 鹿島工程 | 2 | 2 | 2 | 2 | 其他損傷 | 未維修 | 橋台雜物及破碎混凝土塊處理 | 1 | 處 |  |  | 橋台
[12 empty] | 19 | 2020-05-05 | 定期檢測 | 鹿島工程 | 2 | 2 | 2 | 2 | 混凝土剝落 | 未維修 | 混凝土修復(<=0.4*0.4*0.05m) | 1 | 處 | 右側面 |  | 橋台
[12 empty] | 20 | 2020-05-05 | 定期檢測 | 鹿島工程 | 2 | 2 | 2 | 2 | 排水設施阻塞 | 未維修 | 清理淤塞的排水孔 | 3 | 個 | S10 |  | 橋梁排水設施
[12 empty] | 21 | 2020-05-05 | 定期檢測 | 鹿島工程 | 2 | 2 | 2 | 2 | 滲水、白華 | 未維修 | 白華處理(處) | 1 | 處 | 橋台正面 |  | 橋台
[12 empty] | 22 | 2020-05-05 | 定期檢測 | 鹿島工程 | 2 | 2 | 2 | 2 | 滲水、白華 | 未維修 | 白華處理(處) | 3 | 處 | 右側面 |  | 主梁
[12 empty] | 23 | 2020-05-05 | 定期檢測 | 鹿島工程 | 3 | 2 | 2 | 2 | 混凝土裂縫 | 未維修 | >0.3mm混凝土裂縫修補 | 3 | 公尺 | 大樑底部 |  | 主梁
[12 empty] | 24 | 2020-05-05 | 定期檢測 | 鹿島工程 | 2 | 2 | 2 | 2 | 鋼筋、鋼腱或錨碇部位外露、銹蝕 | 未維修 | 鋼筋除鏽及混凝土修復(<=0.4*0.4*0.05m) | 3 | 處 | 左側面 |  | 橋墩／帽梁
[12 empty] | 25 | 2020-05-05 | 定期檢測 | 鹿島工程 | 2 | 2 | 2 | 2 | 滲水、白華 | 未維修 | 白華處理(處) | 2 | 處 | 右側面 |  | 主梁
[12 empty] | 26 | 2020-05-05 | 定期檢測 | 鹿島工程 | 2 | 1 | 1 | 1 | 滲水、白華 | 未維修 | 白華處理(處) | 12 | 處 | 左側面 |  | 橋墩／帽梁
[12 empty] | 27 | 2020-05-05 | 定期檢測 | 鹿島工程 | 2 | 1 | 1 | 1 |  | 未維修 | 清除植生或雜物 | 2 | 平方公尺 | 串方塊護坡 |  | 引道路堤保護措施
[12 empty] | 28 | 2020-05-05 | 定期檢測 | 鹿島工程 | 2 | 1 | 1 | 1 | 其他損傷 | 未維修 | 清除植生或雜物 | 2 | 平方公尺 | 兩側 |  | 其他
[12 empty] | 29 | 2020-05-05 | 定期檢測 | 鹿島工程 | 2 | 1 | 1 | 1 | 伸縮縫間雜物堆積 | 未維修 | 伸縮縫清理 | 2 | 公尺 |  |  | 伸縮縫
[12 empty] | 30 | 2020-05-05 | 定期檢測 | 鹿島工程 | 2 | 2 | 2 | 2 | 鋼筋、鋼腱或錨碇部位外露、銹蝕 | 未維修 | 鋼筋除鏽及混凝土修復(<=0.4*0.4*0.05m) | 3 | 處 | 橋墩正面 |  | 橋墩／帽梁
[12 empty] | 31 | 2020-05-05 | 定期檢測 | 鹿島工程 | 2 | 1 | 1 | 1 | 其他損傷 | 未維修 | 雜物及破碎混凝土塊清理 | 1 | 處 | 帽樑頂部 |  | 橋墩／帽梁
[12 empty] | 32 | 2020-05-05 | 定期檢測 | 鹿島工程 | 2 | 1 | 1 | 1 | 滲水、白華 | 未維修 | 白華處理(處) | 4 | 處 | 帽樑正面 |  | 橋墩／帽梁
[12 empty] | 33 | 2020-05-05 | 定期檢測 | 鹿島工程 | 2 | 2 | 2 | 2 | 排水設施損傷 | 未維修 | 修復受損的排水管 | 2 | 公尺 | ps3 |  | 橋梁排水設施
[12 empty] | 34 | 2020-05-05 | 定期檢測 | 鹿島工程 | 2 | 2 | 2 | 2 | 其他損傷 | 未維修 | 鋼筋凸出切除 | 1 | 處 | 左側面 |  | 橋墩／帽梁
[12 empty] | 35 | 2020-05-05 | 定期檢測 | 鹿島工程 | 2 | 2 | 2 | 2 | 鋼筋、鋼腱或錨碇部位外露、銹蝕 | 未維修 | 鋼筋除鏽及混凝土修復(<=0.4*0.4*0.05m) | 3 | 處 | 橋墩正面 |  | 橋墩／帽梁
[12 empty] | 36 | 2020-05-05 | 定期檢測 | 鹿島工程 | 2 | 2 | 2 | 2 | 鋼筋、鋼腱或錨碇部位外露、銹蝕 | 未維修 | 鋼筋除鏽及混凝土修復(<=0.4*0.4*0.05m) | 1 | 處 | 大樑底部 |  | 主梁
[12 empty] | 37 | 2020-05-05 | 定期檢測 | 鹿島工程 | 3 | 2 | 2 | 2 | 混凝土剝落 | 未維修 | 混凝土修復(>0.4*0.4*0.05m) | 1 | 平方公尺 | 橋墩背面 |  | 橋墩／帽梁
[12 empty] | 38 | 2020-05-05 | 定期檢測 | 鹿島工程 | 2 | 2 | 2 | 2 | 鋼筋、鋼腱或錨碇部位外露、銹蝕 | 未維修 | 混凝土修復(>0.4*0.4*0.05m) | 2 | 平方公尺 |  |  | 橋墩／帽梁
[12 empty] | 39 | 2020-05-05 | 定期檢測 | 鹿島工程 | 2 | 2 | 2 | 2 | 滲水、白華 | 未維修 | 白華處理(處) | 3 | 處 | 橋墩背面 |  | 橋墩／帽梁
[12 empty] | 40 | 2020-05-05 | 定期檢測 | 鹿島工程 | 2 | 2 | 2 | 2 | 排水設施損傷 | 未維修 | 修復受損的排水管 | 3 | 公尺 | S1右側排水孔漏水 |  | 橋梁排水設施
[12 empty] | 41 | 2020-05-05 | 定期檢測 | 鹿島工程 | 2 | 2 | 2 | 2 | 混凝土剝落 | 未維修 | 混凝土修復(<=0.4*0.4*0.05m) | 1 | 處 | 橋台正面 |  | 橋台
224 | 34954 | 汐止系統交流道匝道3 | 國道3號 | 國道 | 0K+66.94M ~0K~172.94M | 高公局北區養護工程分局 | 木柵工務段 | I型梁 | 預力混凝土 | 86 | 已維修：0 | NO | 檢測日期 | 檢測類別 | 檢測單位 | D | E | R | U | 劣化類型 | 狀態 | 建議維修工法 | 數量 | 單位 | 損壞位置 | 維修紀錄ID | 維修構件 | 維修工法 | 金額 | 開工日期 | 完成日期 | 維修原始紀錄日期 | 維修原始紀錄者 | 維修最後修改日期 | 維修最後修改者
[11 empty] | 未維修：8 | 1 | 2020-06-24 | 定期檢測 | 鹿島工程 | 2 | 1 | 1 | 1 | 混凝土裂縫 | 未維修 | 修補寬度大於0.3mm的裂縫 | 1 | 公尺 | 橋墩正面 |  | 橋墩／帽梁
[11 empty] | 全部：8 | 2 | 2020-06-24 | 定期檢測 | 鹿島工程 | 2 | 1 | 1 | 1 | 混凝土裂縫 | 未維修 | 植生清除 | 1 | 處 | 左側橋護欄 |  | 橋護欄
[12 empty] | 3 | 2020-06-24 | 定期檢測 | 鹿島工程 | 2 | 1 | 1 | 1 | 坑洞 | 未維修 | 路面修補 | 1 | 平方公尺 | 鋪面 |  | 鋪面
[12 empty] | 4 | 2020-06-24 | 定期檢測 | 鹿島工程 | 2 | 1 | 1 | 1 | 混凝土剝落 | 未維修 | 剝落混凝土修補 | 1 | 平方公尺 | 右側橋護欄 |  | 橋護欄
[12 empty] | 5 | 2020-06-24 | 定期檢測 | 鹿島工程 | 2 | 1 | 1 | 1 | 混凝土裂縫 | 未維修 | 修補寬度大於0.3mm的裂縫 | 1 | 公尺 | 橋墩正面 |  | 橋墩／帽梁
[12 empty] | 6 | 2020-06-24 | 定期檢測 | 鹿島工程 | 2 | 1 | 1 | 1 | 混凝土裂縫 | 未維修 | 修補寬度大於0.3mm的裂縫 | 1 | 公尺 | 橋墩背面 |  | 橋墩／帽梁
[12 empty] | 7 | 2020-06-24 | 定期檢測 | 鹿島工程 | 2 | 1 | 1 | 1 | 滲水、白華 | 未維修 | 滲水處理 | 1 | 處 | 橋台正面 |  | 橋台
[12 empty] | 8 | 2020-06-24 | 定期檢測 | 鹿島工程 | 2 | 1 | 1 | 1 | 混凝土裂縫 | 未維修 | 修補寬度大於0.3mm的裂縫 | 1 | 公尺 | 橋墩背面 |  | 橋墩／帽梁
225 | 34955 | 新台五路橋N | 國道3號 | 國道 | 12K+880M ~12K~945M | 高公局北區養護工程分局 | 木柵工務段 | I型梁 | 預力混凝土 | 86 | 已維修：0 | NO | 檢測日期 | 檢測類別 | 檢測單位 | D | E | R | U | 劣化類型 | 狀態 | 建議維修工法 | 數量 | 單位 | 損壞位置 | 維修紀錄ID | 維修構件 | 維修工法 | 金額 | 開工日期 | 完成日期 | 維修原始紀錄日期 | 維修原始紀錄者 | 維修最後修改日期 | 維修最後修改者
[11 empty] | 未維修：11 | 1 | 2020-05-10 | 定期檢測 | 鹿島工程 | 2 | 2 | 2 | 2 | 混凝土剝落 | 未維修 | 環氧樹脂及無收縮砂將修補 | 2 | 立方公尺 | 右側翼牆 |  | 翼牆／擋土牆
[11 empty] | 全部：11 | 2 | 2020-05-10 | 定期檢測 | 鹿島工程 | 2 | 1 | 1 | 1 | 其他損傷 | 未維修 | 橋台雜物及破碎混凝土塊處理 | 1 | 處 | 橋墩正面 |  | 橋台
[12 empty] | 3 | 2020-05-10 | 定期檢測 | 鹿島工程 | 2 | 2 | 2 | 2 | 排水孔阻塞 | 未維修 | 清理排水孔 | 5 | 式 |  |  | 橋台
[12 empty] | 4 | 2020-05-10 | 定期檢測 | 鹿島工程 | 2 | 1 | 1 | 1 | 其他損傷 | 未維修 | 齒型伸縮縫更換(伸縮量>10cm)(含材料) | 1 | 公尺 |  |  | 伸縮縫
[12 empty] | 5 | 2020-05-10 | 定期檢測 | 鹿島工程 | 2 | 1 | 1 | 1 | 其他損傷 | 未維修 | 齒型伸縮縫更換(伸縮量>10cm)(含材料) | 1 | 公尺 |  |  | 伸縮縫
[12 empty] | 6 | 2020-05-10 | 定期檢測 | 鹿島工程 | 2 | 1 | 1 | 1 | 其他損傷 | 未維修 | 橋台清理 | 1 | 個 |  |  | 橋台
[12 empty] | 7 | 2020-05-10 | 定期檢測 | 鹿島工程 | 2 | 1 | 1 | 1 | 油漆剝落 | 未維修 | 表面環氧樹脂砂漿修補 | 1 | 平方公尺 |  |  | 橋墩／帽梁
[12 empty] | 8 | 2020-05-10 | 定期檢測 | 鹿島工程 | 2 | 2 | 2 | 2 | 裂縫 | 未維修 | 清除植生或雜物 | 4 | 平方公尺 | 左側護坡 |  | 引道路堤保護措施
[12 empty] | 9 | 2020-05-10 | 定期檢測 | 鹿島工程 | 2 | 1 | 1 | 1 | 油漆剝落 | 未維修 | 表面環氧樹脂砂漿修補 | 1 | 平方公尺 |  |  | 橋墩／帽梁
[12 empty] | 10 | 2020-05-10 | 定期檢測 | 鹿島工程 | 2 | 2 | 2 | 2 | 混凝土裂縫 | 未維修 | 修補寬度大於0.3mm的裂縫 | 2 | 公尺 | 橋台正面 |  | 橋台
[12 empty] | 11 | 2020-05-10 | 定期檢測 | 鹿島工程 | 2 | 2 | 2 | 2 | 其他損傷 | 未維修 | 落水管修復 | 1 | 公尺 | A2橋台右側洩水管 |  | 橋梁排水設施
226 | 34956 | 新台五路橋S | 國道3號 | 國道 | 12K+910M ~12K~975M | 高公局北區養護工程分局 | 木柵工務段 | I型梁 | 預力混凝土 | 86 | 已維修：0 | NO | 檢測日期 | 檢測類別 | 檢測單位 | D | E | R | U | 劣化類型 | 狀態 | 建議維修工法 | 數量 | 單位 | 損壞位置 | 維修紀錄ID | 維修構件 | 維修工法 | 金額 | 開工日期 | 完成日期 | 維修原始紀錄日期 | 維修原始紀錄者 | 維修最後修改日期 | 維修最後修改者
[11 empty] | 未維修：12 | 1 | 2020-05-12 | 定期檢測 | 鹿島工程 | 2 | 2 | 2 | 2 | 其他損傷 | 未維修 | 齒型伸縮縫更換(伸縮量>10cm)(含材料) | 1 | 公尺 |  |  | 伸縮縫
[11 empty] | 全部：12 | 2 | 2020-05-12 | 定期檢測 | 鹿島工程 | 2 | 1 | 1 | 1 | 油漆剝落 | 未維修 | 表面環氧樹脂砂漿修補 | 1 | 平方公尺 |  |  | 橋墩／帽梁
[12 empty] | 3 | 2020-05-12 | 定期檢測 | 鹿島工程 | 2 | 1 | 1 | 1 | 其他損傷 | 未維修 | 護欄填縫劑更新 | 1 | 處 | S2右側護欄 |  | 橋護欄
[12 empty] | 4 | 2020-05-12 | 定期檢測 | 鹿島工程 | 2 | 1 | 1 | 1 | 其他損傷 | 未維修 | 橋台雜物及破碎混凝土塊處理 | 3 | 處 | 橋台正面 |  | 橋台
[12 empty] | 5 | 2020-05-12 | 定期檢測 | 鹿島工程 | 2 | 1 | 1 | 1 | 其他損傷 | 未維修 | 護欄填縫劑更新 | 1 | 處 |  |  | 橋護欄
[12 empty] | 6 | 2020-05-12 | 定期檢測 | 鹿島工程 | 2 | 2 | 2 | 2 | 其他損傷 | 未維修 | 橋台雜物及破碎混凝土塊處理 | 2 | 處 | 右側面 |  | 橋台
[12 empty] | 7 | 2020-05-12 | 定期檢測 | 鹿島工程 | 2 | 1 | 1 | 1 | 裂縫 | 未維修 | 清除植生或雜物 | 4 | 平方公尺 | 左側串方塊護坡 |  | 引道路堤保護措施
[12 empty] | 8 | 2020-05-12 | 定期檢測 | 鹿島工程 | 2 | 1 | 1 | 1 | 植物生長 | 未維修 | 伸縮縫清理 | 1 | 公尺 |  |  | 伸縮縫
[12 empty] | 9 | 2020-05-12 | 定期檢測 | 鹿島工程 | 2 | 2 | 2 | 2 | 混凝土裂縫 | 未維修 | 混凝土剝落鋼筋鏽蝕修復 | 1 | 處 | S2左側護欄 |  | 橋護欄
[12 empty] | 10 | 2020-05-12 | 定期檢測 | 鹿島工程 | 2 | 1 | 1 | 1 | 油漆剝落 | 未維修 | 表面環氧樹脂砂漿修補 | 1 | 平方公尺 | 橋墩背面 |  | 橋墩／帽梁
[12 empty] | 11 | 2020-05-12 | 定期檢測 | 鹿島工程 | 2 | 2 | 2 | 2 | 鋼筋、鋼腱或錨碇部位外露、銹蝕 | 未維修 | 鋼筋除鏽及混凝土修復(<=0.4*0.4*0.05m) | 6 | 處 | 橋墩背面 |  | 橋墩／帽梁
[12 empty] | 12 | 2020-05-12 | 定期檢測 | 鹿島工程 | 2 | 2 | 2 | 2 | 混凝土剝落 | 未維修 | 鋼筋除鏽及混凝土修復(>0.4*0.4*0.05m) | 1 | 平方公尺 | S1右側護欄 |  | 橋護欄
227 | 34957 | 新台五路交流道匝道3跨鐵路橋 | 國道3號 | 國道 | 0K+67.1M ~0K~158.1M | 高公局北區養護工程分局 | 木柵工務段 | 箱型梁 | 鋼構造 | 86 | 已維修：2 | NO | 檢測日期 | 檢測類別 | 檢測單位 | D | E | R | U | 劣化類型 | 狀態 | 建議維修工法 | 數量 | 單位 | 損壞位置 | 維修紀錄ID | 維修構件 | 維修工法 | 金額 | 開工日期 | 完成日期 | 維修原始紀錄日期 | 維修原始紀錄者 | 維修最後修改日期 | 維修最後修改者
[11 empty] | 未維修：24 | 1 | 2020-05-12 | 定期檢測 | 鹿島工程 | 2 | 2 | 2 | 2 | 生銹及腐蝕 | 未維修 | 鋼梁油漆塗裝 | 1 | 平方公尺 | 大樑底部 |  | 主梁
[11 empty] | 全部：26 | 2 | 2020-05-12 | 定期檢測 | 鹿島工程 | 2 | 2 | 2 | 2 | 生銹及腐蝕 | 未維修 | 鋼筋防鏽劑塗刷 | 1 | 平方公尺 | 大樑左側面 |  | 主梁
[12 empty] | 3 | 2020-05-12 | 定期檢測 | 鹿島工程 | 2 | 2 | 2 | 2 | 裂縫 | 未維修 | 清除植生或雜物 | 2 | 平方公尺 |  |  | 引道路堤保護措施
[12 empty] | 4 | 2020-05-12 | 定期檢測 | 鹿島工程 | 2 | 2 | 2 | 2 | 其他損傷 | 未維修 | 爬藤處理 | 1 | 處 |  |  | 橋面板
[12 empty] | 5 | 2020-05-12 | 定期檢測 | 鹿島工程 | 2 | 2 | 2 | 2 | 其他損傷 | 未維修 | 橋台雜物及破碎混凝土塊處理 | 1 | 處 |  |  | 橋台
[12 empty] | 6 | 2020-05-12 | 定期檢測 | 鹿島工程 | 2 | 2 | 2 | 2 | 其他損傷 | 未維修 | 清除植生或雜物 | 4 | 處 | 右側翼牆 |  | 翼牆／擋土牆
[12 empty] | 7 | 2020-05-12 | 定期檢測 | 鹿島工程 | 2 | 2 | 2 | 2 | 排水設施阻塞 | 未維修 | 清理淤塞的排水孔 | 3 | 個 | S3右側排水孔 |  | 橋梁排水設施
[12 empty] | 8 | 2020-05-12 | 定期檢測 | 鹿島工程 | 2 | 2 | 2 | 2 | 鋼筋外露、銹蝕 | 未維修 | 混凝土剝落鋼筋鏽蝕修復 | 10 | 處 | S1右側護欄 |  | 橋護欄
[12 empty] | 9 | 2020-05-12 | 定期檢測 | 鹿島工程 | 2 | 2 | 2 | 2 | 其他損傷 | 未維修 | 植生處理 | 1 | 處 | 右側護欄 |  | 橋護欄
[12 empty] | 10 | 2020-05-12 | 定期檢測 | 鹿島工程 | 2 | 2 | 2 | 2 | 混凝土剝落 | 未維修 | 修補混凝土 | 1 | 立方公尺 | S3左側護欄 |  | 橋護欄
[12 empty] | 11 | 2020-05-12 | 定期檢測 | 鹿島工程 | 2 | 2 | 2 | 2 | 螺栓損傷、欠缺及鬆動 | 未維修 | 鋼梁油漆塗裝 | 2 | 平方公尺 | 大樑底部螺栓 |  | 主梁
[12 empty] | 12 | 2020-05-12 | 定期檢測 | 鹿島工程 | 2 | 2 | 2 | 2 | 螺栓損傷、欠缺及鬆動 | 未維修 | 鋼筋防鏽劑塗刷 | 1 | 平方公尺 | 大樑底部 |  | 主梁
[12 empty] | 13 | 2020-05-12 | 定期檢測 | 鹿島工程 | 2 | 2 | 2 | 2 | 生銹及腐蝕 | 未維修 | 鋼筋防鏽劑塗刷 | 1 | 平方公尺 | 大樑底部 |  | 主梁
[12 empty] | 14 | 2020-05-12 | 定期檢測 | 鹿島工程 | 2 | 2 | 2 | 2 | 混凝土剝落 | 未維修 | 鋼筋除鏽及混凝土修復(>0.4*0.4*0.05m) | 1 | 平方公尺 | S1左側護欄 |  | 橋護欄
[12 empty] | 15 | 2020-05-12 | 定期檢測 | 鹿島工程 | 2 | 2 | 2 | 2 | 其他損傷 | 未維修 | 橋墩爬藤修剪 | 1 | 處 | 橋墩右側 |  | 橋墩／帽梁
[12 empty] | 16 | 2020-05-12 | 定期檢測 | 鹿島工程 | 2 | 2 | 2 | 2 | 其他損傷 | 未維修 | 清除植生或雜物 | 1 | 處 | 右翼牆 |  | 翼牆／擋土牆
[12 empty] | 17 | 2020-05-12 | 定期檢測 | 鹿島工程 | 2 | 2 | 2 | 2 | 其他損傷 | 未維修 | 橋台雜物及破碎混凝土塊處理 | 3 | 處 | 正面、右側 |  | 橋台
[12 empty] | 18 | 2020-05-12 | 定期檢測 | 鹿島工程 | 2 | 2 | 2 | 2 | 螺栓損傷、欠缺及鬆動 | 未維修 | 鋼筋防鏽劑塗刷 | 2 | 平方公尺 |  |  | 主梁
[12 empty] | 19 | 2020-05-12 | 定期檢測 | 鹿島工程 | 2 | 2 | 2 | 2 | 排水設施阻塞 | 未維修 | 清理淤塞的排水孔 | 2 | 個 | S1右側排水孔 |  | 橋梁排水設施
[12 empty] | 20 | 2020-05-12 | 定期檢測 | 鹿島工程 | 2 | 1 | 1 | 1 | 鋼筋、鋼腱或錨碇部位外露、銹蝕 | 未維修 | 鋼筋除鏽及混凝土修復(<=0.4x0.4x0.05m) | 1 | 處 | 底部 |  | 橋面板
[12 empty] | 21 | 2020-05-12 | 定期檢測 | 鹿島工程 | 2 | 2 | 2 | 2 | 生銹及腐蝕 | 未維修 | 防鏽劑塗刷 | 1 | 平方公尺 | 正面 |  | 橫隔梁
[12 empty] | 22 | 2020-05-12 | 定期檢測 | 鹿島工程 | 2 | 1 | 2 | 2 | 其他損傷 | 未維修 | 假固定拆除 | 1 | 處 | 左側支承 |  | 支承／支承墊／阻尼裝置
[12 empty] | 23 | 2020-05-12 | 定期檢測 | 鹿島工程 | 2 | 1 | 1 | 1 | 生銹及腐蝕 | 未維修 | 鋼梁油漆塗裝 | 1 | 處 | 底部 |  | 主梁
[12 empty] | 24 | 2020-05-12 | 定期檢測 | 鹿島工程 | 2 | 1 | 1 | 1 | 滲水、白華 | 未維修 | 白華處理(處) | 1 | 處 | 底部 |  | 橋面板
[12 empty] | 25 | 2020-05-12 | 定期檢測 | 鹿島工程 | 2 | 1 | 1 | 1 | 油漆剝落 | 已維修 | 鋼梁油漆塗裝 | 2 | 平方公尺 | 大樑底部 | 21206 | 主梁 | 鋼梁油漆塗裝 | 500 | 2020-12-14 | 2020-12-14 | 2020-12-17 15:26 | 王鴻騰
[12 empty] | 26 | 2020-05-12 | 定期檢測 | 鹿島工程 | 2 | 2 | 2 | 2 | 伸縮縫間雜物堆積 | 已維修 | 伸縮縫清理 | 3 | 公尺 |  | 21205 | 伸縮縫 | 伸縮縫清理 | 300 | 2020-12-14 | 2020-12-14 | 2020-12-17 15:20 | 王鴻騰
228 | 34958 | 新台五路交流道匝道4排水溝渠橋 | 國道3號 | 國道 | 0K+422.7M ~0K~532.9M | 高公局北區養護工程分局 | 木柵工務段 | I型梁 | 預力混凝土 | 86 | 已維修：0 | NO | 檢測日期 | 檢測類別 | 檢測單位 | D | E | R | U | 劣化類型 | 狀態 | 建議維修工法 | 數量 | 單位 | 損壞位置 | 維修紀錄ID | 維修構件 | 維修工法 | 金額 | 開工日期 | 完成日期 | 維修原始紀錄日期 | 維修原始紀錄者 | 維修最後修改日期 | 維修最後修改者
[11 empty] | 未維修：22 | 1 | 2020-06-19 | 定期檢測 | 鹿島工程 | 2 | 2 | 2 | 2 | 鋼筋、鋼腱或錨碇部位外露、銹蝕 | 未維修 | 鋼筋除鏽及混凝土修復(<=0.4*0.4*0.05m) | 5 | 處 | 右側帽樑底部 |  | 橋墩／帽梁
[11 empty] | 全部：22 | 2 | 2020-06-19 | 定期檢測 | 鹿島工程 | 2 | 2 | 2 | 2 | 其他損傷 | 未維修 | 植生處理 | 1 | 處 | S1左側護欄 |  | 橋護欄
[12 empty] | 3 | 2020-06-19 | 定期檢測 | 鹿島工程 | 2 | 2 | 2 | 2 | 鋼筋、鋼腱或錨碇部位外露、銹蝕 | 未維修 | 鋼筋除鏽及混凝土修復(<=0.4*0.4*0.05m) | 6 | 處 | 左側帽樑底部 |  | 橋墩／帽梁
[12 empty] | 4 | 2020-06-19 | 定期檢測 | 鹿島工程 | 2 | 2 | 2 | 2 | 滲水、白華 | 未維修 | 白華處理(處) | 1 | 處 | 橋台右側 |  | 橋台
[12 empty] | 5 | 2020-06-19 | 定期檢測 | 鹿島工程 | 2 | 2 | 2 | 2 | 其他損傷 | 未維修 | 橋面版修復 | 1 | 平方公尺 | 橋面板底部 |  | 橋面板
[12 empty] | 6 | 2020-06-19 | 定期檢測 | 鹿島工程 | 2 | 2 | 2 | 2 | 混凝土空洞(或蜂窩) | 未維修 | 表面蜂窩修補 | 1 | 平方公尺 | 左側面 |  | 主梁
[12 empty] | 7 | 2020-06-19 | 定期檢測 | 鹿島工程 | 2 | 2 | 2 | 2 | 鋼筋、鋼腱或錨碇部位外露、銹蝕 | 未維修 | 鋼筋除鏽及混凝土修復(<=0.4*0.4*0.05m) | 2 | 處 | 大樑底部 |  | 主梁
[12 empty] | 8 | 2020-06-19 | 定期檢測 | 鹿島工程 | 2 | 2 | 2 | 2 | 鋼筋、鋼腱或錨碇部位外露、銹蝕 | 未維修 | 鋼筋除鏽及混凝土修復(>0.4*0.4*0.05m) | 1 | 平方公尺 | 右側帽樑底部 |  | 橋墩／帽梁
[12 empty] | 9 | 2020-06-19 | 定期檢測 | 鹿島工程 | 2 | 2 | 2 | 2 | 混凝土空洞(或蜂窩) | 未維修 | 表面蜂窩修補 | 1 | 平方公尺 |  |  | 橋台
[12 empty] | 10 | 2020-06-19 | 定期檢測 | 鹿島工程 | 2 | 2 | 2 | 2 | 鋼筋、鋼腱或錨碇部位外露、銹蝕 | 未維修 | 鋼筋除鏽及混凝土修復(<=0.4*0.4*0.05m) | 30 | 處 | 大樑底部 |  | 主梁
[12 empty] | 11 | 2020-06-19 | 定期檢測 | 鹿島工程 | 2 | 2 | 2 | 2 | 鋼筋、鋼腱或錨碇部位外露、銹蝕 | 未維修 | 鋼筋除鏽及混凝土修復(<=0.4*0.4*0.05m) | 10 | 處 | 底部 |  | 橋面板
[12 empty] | 12 | 2020-06-19 | 定期檢測 | 鹿島工程 | 2 | 2 | 2 | 2 | 其他損傷 | 未維修 | 植生處理 | 1 | 處 | S1右側護欄 |  | 橋護欄
[12 empty] | 13 | 2020-06-19 | 定期檢測 | 鹿島工程 | 2 | 1 | 1 | 1 | 其他損傷 | 未維修 | 橋名牌對換 | 1 | 處 | 橋台正面 |  | 橋台
[12 empty] | 14 | 2020-06-19 | 定期檢測 | 鹿島工程 | 2 | 2 | 2 | 2 | 混凝土裂縫 | 未維修 | >0.3mm混凝土裂縫修補 | 1 | 公尺 | 右側 |  | 防落設施
[12 empty] | 15 | 2020-06-19 | 定期檢測 | 鹿島工程 | 2 | 2 | 2 | 2 | 鋼筋外露、銹蝕 | 未維修 | 混凝土剝落鋼筋鏽蝕修復 | 3 | 處 | S2右側護欄 |  | 橋護欄
[12 empty] | 16 | 2020-06-19 | 定期檢測 | 鹿島工程 | 2 | 2 | 2 | 2 | 裂縫 | 未維修 | 清除植生或雜物 | 4 | 平方公尺 | 護坡 |  | 引道路堤保護措施
[12 empty] | 17 | 2020-06-19 | 定期檢測 | 鹿島工程 | 2 | 2 | 2 | 2 | 鋼筋、鋼腱或錨碇部位外露、銹蝕 | 未維修 | 鋼筋除鏽及混凝土修復(<=0.4*0.4*0.05m) | 4 | 處 | 左側面 |  | 橋墩／帽梁
[12 empty] | 18 | 2020-06-19 | 定期檢測 | 鹿島工程 | 2 | 2 | 2 | 2 | 鋼筋、鋼腱或錨碇部位外露、銹蝕 | 未維修 | 鋼筋除鏽及混凝土修復(<=0.4*0.4*0.05m) | 5 | 處 | 大樑底部 |  | 主梁
[12 empty] | 19 | 2020-06-19 | 定期檢測 | 鹿島工程 | 2 | 2 | 2 | 2 | 鋼筋、鋼腱或錨碇部位外露、銹蝕 | 未維修 | 鋼筋除鏽及混凝土修復(<=0.4*0.4*0.05m) | 25 | 處 | 大樑底部 |  | 主梁
[12 empty] | 20 | 2020-06-19 | 定期檢測 | 鹿島工程 | 2 | 2 | 2 | 2 | 其他損傷 | 未維修 | 橋台雜物及破碎混凝土塊處理 | 1 | 處 | 左側面 |  | 橋台
[12 empty] | 21 | 2020-06-19 | 定期檢測 | 鹿島工程 | 2 | 2 | 2 | 2 | 鋼筋、鋼腱或錨碇部位外露、銹蝕 | 未維修 | 鋼筋除鏽及混凝土修復(<=0.4*0.4*0.05m) | 1 | 處 | 底部 |  | 橫隔梁
[12 empty] | 22 | 2020-06-19 | 定期檢測 | 鹿島工程 | 2 | 2 | 2 | 2 | 鋼筋外露、銹蝕 | 未維修 | 混凝土剝落鋼筋鏽蝕修復 | 10 | 處 | S3右側護欄 |  | 橋護欄
229 | 34959 | 新台五路交流道匝道7跨光復街橋 | 國道3號 | 國道 | 0K+571.5M ~0K~612.5M | 高公局北區養護工程分局 | 木柵工務段 | I型梁 | 預力混凝土 | 86 | 已維修：0 | NO | 檢測日期 | 檢測類別 | 檢測單位 | D | E | R | U | 劣化類型 | 狀態 | 建議維修工法 | 數量 | 單位 | 損壞位置 | 維修紀錄ID | 維修構件 | 維修工法 | 金額 | 開工日期 | 完成日期 | 維修原始紀錄日期 | 維修原始紀錄者 | 維修最後修改日期 | 維修最後修改者
[11 empty] | 未維修：8 | 1 | 2020-05-15 | 定期檢測 | 鹿島工程 | 2 | 2 | 2 | 2 | 其他損傷 | 未維修 | 清理保養 | 1 | 組/塊 |  |  | 防落設施
[11 empty] | 全部：8 | 2 | 2020-05-15 | 定期檢測 | 鹿島工程 | 2 | 1 | 1 | 1 | 其他損傷 | 未維修 | 橋台雜物及破碎混凝土塊處理 | 1 | 處 |  |  | 橋台
[12 empty] | 3 | 2020-05-15 | 定期檢測 | 鹿島工程 | 2 | 2 | 2 | 2 | 其他損傷 | 未維修 | 橋台清理 | 1 | 個 |  |  | 橋台
[12 empty] | 4 | 2020-05-15 | 定期檢測 | 鹿島工程 | 2 | 2 | 2 | 2 | 其他損傷 | 未維修 | 鋼筋凸出切除 | 8 | 處 |  |  | 橋台
[12 empty] | 5 | 2020-05-15 | 定期檢測 | 鹿島工程 | 2 | 2 | 2 | 2 | 伸縮縫間雜物堆積 | 未維修 | 伸縮縫清理 | 1 | 公尺 |  |  | 伸縮縫
[12 empty] | 6 | 2020-05-15 | 定期檢測 | 鹿島工程 | 2 | 2 | 2 | 2 | 伸縮縫間雜物堆積 | 未維修 | 伸縮縫清理 | 2 | 公尺 |  |  | 伸縮縫
[12 empty] | 7 | 2020-05-15 | 定期檢測 | 鹿島工程 | 2 | 2 | 2 | 2 | 混凝土裂縫 | 未維修 | 修補寬度大於0.3mm的裂縫 | 2 | 公尺 | 橋台正面 |  | 橋台
[12 empty] | 8 | 2020-05-15 | 定期檢測 | 鹿島工程 | 2 | 1 | 1 | 1 | 其他損傷 | 未維修 | 橋台清理 | 1 | 個 |  |  | 橋台
230 | 34960 | 新台五路交流道匝道7跨匝道1橋 | 國道3號 | 國道 | 0K+734.5M ~0K~810.5M | 高公局北區養護工程分局 | 木柵工務段 | 箱型梁 | 預力混凝土 | 86 | 已維修：0 | NO | 檢測日期 | 檢測類別 | 檢測單位 | D | E | R | U | 劣化類型 | 狀態 | 建議維修工法 | 數量 | 單位 | 損壞位置 | 維修紀錄ID | 維修構件 | 維修工法 | 金額 | 開工日期 | 完成日期 | 維修原始紀錄日期 | 維修原始紀錄者 | 維修最後修改日期 | 維修最後修改者
[11 empty] | 未維修：10 | 1 | 2020-05-15 | 定期檢測 | 鹿島工程 | 2 | 2 | 2 | 2 | 混凝土裂縫 | 未維修 | 修補寬度大於0.3mm的裂縫 | 1 | 公尺 | S3左側護欄 |  | 橋護欄
[11 empty] | 全部：10 | 2 | 2020-05-15 | 定期檢測 | 鹿島工程 | 2 | 2 | 2 | 2 | 混凝土裂縫 | 未維修 | 修補寬度大於0.3mm的裂縫 | 1 | 公尺 | 左側面 |  | 橋台
[12 empty] | 3 | 2020-05-15 | 定期檢測 | 鹿島工程 | 2 | 1 | 1 | 1 | 其他損傷 | 未維修 | 橋台清理 | 1 | 個 |  |  | 橋台
[12 empty] | 4 | 2020-05-15 | 定期檢測 | 鹿島工程 | 2 | 1 | 1 | 1 | 伸縮縫間雜物堆積 | 未維修 | 伸縮縫清理 | 1 | 公尺 |  |  | 伸縮縫
[12 empty] | 5 | 2020-05-15 | 定期檢測 | 鹿島工程 | 2 | 2 | 2 | 2 | 鋼筋、鋼腱或錨碇部位外露、銹蝕 | 未維修 | 鋼筋除鏽及混凝土修復(<=0.4*0.4*0.05m) | 2 | 處 | 橋面板底部 |  | 橋面板
[12 empty] | 6 | 2020-05-15 | 定期檢測 | 鹿島工程 | 2 | 1 | 1 | 1 | 植物生長 | 未維修 | 伸縮縫清理 | 1 | 公尺 |  |  | 伸縮縫
[12 empty] | 7 | 2020-05-15 | 定期檢測 | 鹿島工程 | 2 | 2 | 2 | 2 | 鋼筋外露、銹蝕 | 未維修 | 混凝土剝落鋼筋鏽蝕修復 | 1 | 處 | S1右側護欄頂部 |  | 橋護欄
[12 empty] | 8 | 2020-05-15 | 定期檢測 | 鹿島工程 | 2 | 2 | 2 | 2 | 鋼筋外露、銹蝕 | 未維修 | 鋼筋除鏽及混凝土修復(<=0.4*0.4*0.05m) | 1 | 處 | 左側面 |  | 橋台
[12 empty] | 9 | 2020-05-15 | 定期檢測 | 鹿島工程 | 2 | 2 | 2 | 2 | 混凝土裂縫 | 未維修 | 修補寬度大於0.3mm的裂縫 | 2 | 公尺 | 橋台正面 |  | 橋台
[12 empty] | 10 | 2020-05-15 | 定期檢測 | 鹿島工程 | 2 | 2 | 2 | 2 | 排水設施阻塞 | 未維修 | 修復受損的排水管 | 1 | 公尺 | S3右側排水管 |  | 橋梁排水設施
231 | 34961 | 匝道6橋S(南港交流道) | 國道3號 | 國道 | 14K+657M ~14K~709M | 高公局北區養護工程分局 | 木柵工務段 | 箱型梁 | 預力混凝土 | 86 | 已維修：0 | NO | 檢測日期 | 檢測類別 | 檢測單位 | D | E | R | U | 劣化類型 | 狀態 | 建議維修工法 | 數量 | 單位 | 損壞位置 | 維修紀錄ID | 維修構件 | 維修工法 | 金額 | 開工日期 | 完成日期 | 維修原始紀錄日期 | 維修原始紀錄者 | 維修最後修改日期 | 維修最後修改者
[11 empty] | 未維修：11 | 1 | 2020-05-20 | 定期檢測 | 鹿島工程 | 2 | 2 | 2 | 2 | 混凝土裂縫 | 未維修 | >0.3mm混凝土裂縫修補 | 1.5 | 公尺 | 左側面 |  | 主梁
[11 empty] | 全部：11 | 2 | 2020-05-20 | 定期檢測 | 鹿島工程 | 2 | 2 | 2 | 2 | 支承座、支承端部損傷 | 未維修 | 混凝土支承墊破損修補 | 1 | 處 |  |  | 支承／支承墊／阻尼裝置
[12 empty] | 3 | 2020-05-20 | 定期檢測 | 鹿島工程 | 3 | 2 | 2 | 2 | 混凝土裂縫 | 未維修 | >0.3mm混凝土裂縫修補 | 2 | 公尺 | 大樑底部 |  | 主梁
[12 empty] | 4 | 2020-05-20 | 定期檢測 | 鹿島工程 | 2 | 1 | 1 | 1 | 植物生長 | 未維修 | 清除植生 | 3 | 平方公尺 |  |  | 伸縮縫
[12 empty] | 5 | 2020-05-20 | 定期檢測 | 鹿島工程 | 2 | 2 | 2 | 2 | 鋼筋、鋼腱或錨碇部位外露、銹蝕 | 未維修 | 鋼筋除鏽及混凝土修復(<=0.4*0.4*0.05m) | 3 | 處 | 大樑底部 |  | 主梁
[12 empty] | 6 | 2020-05-20 | 定期檢測 | 鹿島工程 | 2 | 2 | 2 | 2 | 排水設施損傷 | 未維修 | 修復受損的排水管 | 1 | 公尺 | 左側排水管 |  | 橋梁排水設施
[12 empty] | 7 | 2020-05-20 | 定期檢測 | 鹿島工程 | 2 | 2 | 2 | 2 | 裂縫 | 未維修 | 清除植生或雜物 | 4 | 平方公尺 |  |  | 引道路堤保護措施
[12 empty] | 8 | 2020-05-20 | 定期檢測 | 鹿島工程 | 2 | 2 | 2 | 2 | 滲水、白華 | 未維修 | 白華處理(處) | 1 | 處 | 橋台正面 |  | 橋台
[12 empty] | 9 | 2020-05-20 | 定期檢測 | 鹿島工程 | 2 | 1 | 1 | 1 | 其他損傷 | 未維修 | 橋台清理 | 1 | 個 |  |  | 橋台
[12 empty] | 10 | 2020-05-20 | 定期檢測 | 鹿島工程 | 3 | 2 | 2 | 2 | 螺栓損傷、欠缺及鬆動 | 未維修 | 防震拉桿鎖緊固定 | 3 | 個 | 橋台左側 |  | 防落設施
[12 empty] | 11 | 2020-05-20 | 定期檢測 | 鹿島工程 | 2 | 2 | 2 | 2 | 伸縮縫間雜物堆積 | 未維修 | 伸縮縫清理 | 3 | 公尺 |  |  | 伸縮縫
232 | 34962 | 橫科路橋N | 國道3號 | 國道 | 14K+503M ~14K~573.3M | 高公局北區養護工程分局 | 木柵工務段 | I型梁 | 預力混凝土 | 86 | 已維修：2 | NO | 檢測日期 | 檢測類別 | 檢測單位 | D | E | R | U | 劣化類型 | 狀態 | 建議維修工法 | 數量 | 單位 | 損壞位置 | 維修紀錄ID | 維修構件 | 維修工法 | 金額 | 開工日期 | 完成日期 | 維修原始紀錄日期 | 維修原始紀錄者 | 維修最後修改日期 | 維修最後修改者
[11 empty] | 未維修：11 | 1 | 2020-05-10 | 定期檢測 | 鹿島工程 | 2 | 2 | 2 | 2 | 鋼筋外露、銹蝕 | 未維修 | 鋼筋凸出切除 | 1 | 處 | 橋台正面 |  | 橋台
[11 empty] | 全部：13 | 2 | 2020-05-10 | 定期檢測 | 鹿島工程 | 2 | 2 | 2 | 2 | 鋼筋、鋼腱或錨碇部位外露、銹蝕 | 未維修 | 鋼筋除鏽及混凝土修復(<=0.4*0.4*0.05m) | 4 | 處 | 橋墩正面 |  | 橋墩／帽梁
[12 empty] | 3 | 2020-05-10 | 定期檢測 | 鹿島工程 | 2 | 1 | 1 | 1 | 滲水、白華 | 未維修 | 白華處理(處) | 1 | 處 | 橋台正面 |  | 橋台
[12 empty] | 4 | 2020-05-10 | 定期檢測 | 鹿島工程 | 2 | 1 | 1 | 1 | 裂縫 | 未維修 | 清除植生或雜物 | 4 | 平方公尺 |  |  | 引道路堤保護措施
[12 empty] | 5 | 2020-05-10 | 定期檢測 | 鹿島工程 | 2 | 1 | 1 | 1 | 植物生長 | 未維修 | 伸縮縫清理 | 2 | 公尺 |  |  | 伸縮縫
[12 empty] | 6 | 2020-05-10 | 定期檢測 | 鹿島工程 | 2 | 2 | 2 | 2 | 混凝土剝落 | 未維修 | 修補混凝土 | 1 | 立方公尺 | 右側翼牆 |  | 翼牆／擋土牆
[12 empty] | 7 | 2020-05-10 | 定期檢測 | 鹿島工程 | 2 | 2 | 2 | 2 | 滲水、白華 | 未維修 | 白華處理(處) | 3 | 處 | 橋墩正面 |  | 橋墩／帽梁
[12 empty] | 8 | 2020-05-10 | 定期檢測 | 鹿島工程 | 2 | 1 | 1 | 1 | 裂縫 | 未維修 | 清除植生或雜物 | 3 | 平方公尺 |  |  | 引道路堤保護措施
[12 empty] | 9 | 2020-05-10 | 定期檢測 | 鹿島工程 | 2 | 2 | 2 | 2 | 混凝土空洞(或蜂窩) | 未維修 | 表面蜂窩修補 | 1 | 平方公尺 | 橋台正面 |  | 橋台
[12 empty] | 10 | 2020-05-10 | 定期檢測 | 鹿島工程 | 2 | 2 | 2 | 2 | 滲水、白華 | 未維修 | 白華處理(處) | 1 | 處 | A2橋台右側橋面板底部 |  | 橋面板
[12 empty] | 11 | 2020-05-10 | 定期檢測 | 鹿島工程 | 2 | 2 | 2 | 2 | 混凝土剝落 | 未維修 | 鋼筋除鏽及混凝土修復(>0.4*0.4*0.05m) | 1 | 平方公尺 | S3橋護欄右側 |  | 橋護欄
[12 empty] | 12 | 2020-05-10 | 定期檢測 | 鹿島工程 | 2 | 2 | 2 | 2 | 排水設施阻塞 | 已維修 | 清理排水孔 | 3 | 式 | 左側排水孔 | 45651 | 橋梁排水設施 | 洩水孔清淤 | 1500 | 2023-03-13 | 2023-03-13 | 2023-03-20 11:44 | 王鴻騰 | 2023-03-20 11:44 | 王鴻騰
[12 empty] | 13 | 2020-05-10 | 定期檢測 | 鹿島工程 | 2 | 2 | 2 | 2 | 其他損傷 | 已維修 | 修復受損的排水管 | 1 | 公尺 | S1左側排水管漏水 | 20966 | 橋梁排水設施 | 修復受損的排水管 |  | 2020-11-18 | 2020-11-18 | 2020-12-07 15:14 | 王鴻騰
233 | 34963 | 橫科路橋S | 國道3號 | 國道 | 14K+500M ~14K~570.3M | 高公局北區養護工程分局 | 木柵工務段 | I型梁 | 預力混凝土 | 86 | 已維修：0 | NO | 檢測日期 | 檢測類別 | 檢測單位 | D | E | R | U | 劣化類型 | 狀態 | 建議維修工法 | 數量 | 單位 | 損壞位置 | 維修紀錄ID | 維修構件 | 維修工法 | 金額 | 開工日期 | 完成日期 | 維修原始紀錄日期 | 維修原始紀錄者 | 維修最後修改日期 | 維修最後修改者
[11 empty] | 未維修：14 | 1 | 2020-05-10 | 定期檢測 | 鹿島工程 | 2 | 2 | 2 | 2 | 鋼筋、鋼腱或錨碇部位外露、銹蝕 | 未維修 | 鋼筋除鏽及混凝土修復(<=0.4*0.4*0.05m) | 6 | 處 | 大樑左側 |  | 主梁
[11 empty] | 全部：14 | 2 | 2020-05-10 | 定期檢測 | 鹿島工程 | 2 | 2 | 2 | 2 | 混凝土剝落 | 未維修 | 混凝土修復(<=0.4*0.4*0.05m) | 1 | 處 | 橋台正面 |  | 橋台
[12 empty] | 3 | 2020-05-10 | 定期檢測 | 鹿島工程 | 2 | 2 | 2 | 2 | 鋼筋外露、銹蝕 | 未維修 | 混凝土剝落鋼筋鏽蝕修復 | 1 | 處 | S1左側護欄右側面 |  | 橋護欄
[12 empty] | 4 | 2020-05-10 | 定期檢測 | 鹿島工程 | 2 | 2 | 2 | 2 | 植物生長 | 未維修 | 清除植生 | 3 | 平方公尺 |  |  | 伸縮縫
[12 empty] | 5 | 2020-05-10 | 定期檢測 | 鹿島工程 | 2 | 1 | 1 | 1 | 滲水、白華 | 未維修 | 白華處理(處) | 1 | 處 | 橋台正面 |  | 橋台
[12 empty] | 6 | 2020-05-10 | 定期檢測 | 鹿島工程 | 2 | 1 | 1 | 1 | 其他損傷 | 未維修 | 橋墩爬藤修剪 | 1 | 處 |  |  | 橋墩／帽梁
[12 empty] | 7 | 2020-05-10 | 定期檢測 | 鹿島工程 | 2 | 2 | 2 | 2 | 裂縫 | 未維修 | 清除植生或雜物 | 1 | 平方公尺 |  |  | 引道路堤保護措施
[12 empty] | 8 | 2020-05-10 | 定期檢測 | 鹿島工程 | 2 | 2 | 2 | 2 | 混凝土裂縫 | 未維修 | 修補寬度大於0.3mm的裂縫 | 1 | 公尺 | 橋台正面 |  | 橋台
[12 empty] | 9 | 2020-05-10 | 定期檢測 | 鹿島工程 | 2 | 2 | 2 | 2 | 鋼筋、鋼腱或錨碇部位外露、銹蝕 | 未維修 | 鋼筋除鏽及混凝土修復(<=0.4*0.4*0.05m) | 6 | 處 | 大樑左側面 |  | 主梁
[12 empty] | 10 | 2020-05-10 | 定期檢測 | 鹿島工程 | 2 | 2 | 2 | 2 | 鋼筋、鋼腱或錨碇部位外露、銹蝕 | 未維修 | 鋼筋除鏽及混凝土修復(<=0.4*0.4*0.05m) | 1 | 處 | 橋台左側橋面板底部 |  | 橋面板
[12 empty] | 11 | 2020-05-10 | 定期檢測 | 鹿島工程 | 2 | 2 | 2 | 2 | 鋼筋、鋼腱或錨碇部位外露、銹蝕 | 未維修 | 鋼筋除鏽及混凝土修復(<=0.4*0.4*0.05m) | 3 | 處 | 橋面板底部 |  | 橋面板
[12 empty] | 12 | 2020-05-10 | 定期檢測 | 鹿島工程 | 2 | 2 | 2 | 2 | 裂縫 | 未維修 | 護坡裂縫觀測 | 3 | 式 |  |  | 引道路堤保護措施
[12 empty] | 13 | 2020-05-10 | 定期檢測 | 鹿島工程 | 2 | 2 | 2 | 2 | 鋼筋外露、銹蝕 | 未維修 | 混凝土剝落鋼筋鏽蝕修復 | 3 | 處 | S1左側護欄右側面 |  | 橋護欄
[12 empty] | 14 | 2020-05-10 | 定期檢測 | 鹿島工程 | 2 | 2 | 2 | 2 | 伸縮縫間雜物堆積 | 未維修 | 伸縮縫清理 | 2 | 公尺 |  |  | 伸縮縫
234 | 34964 | 安坑飛越橋 | 國道3號 | 國道 | 0K+59.4M ~0K~378.3M | 高公局北區養護工程分局 | 木柵工務段 | 箱型梁 | 預力混凝土 | 86 | 已維修：0 | NO | 檢測日期 | 檢測類別 | 檢測單位 | D | E | R | U | 劣化類型 | 狀態 | 建議維修工法 | 數量 | 單位 | 損壞位置 | 維修紀錄ID | 維修構件 | 維修工法 | 金額 | 開工日期 | 完成日期 | 維修原始紀錄日期 | 維修原始紀錄者 | 維修最後修改日期 | 維修最後修改者
[11 empty] | 未維修：16 | 1 | 2020-07-23 | 定期檢測 | 鹿島工程 | 2 | 2 | 2 | 2 | 鋼筋、鋼腱或錨碇部位外露、銹蝕 | 未維修 | 鋼筋除鏽及混凝土修復(<=0.4*0.4*0.05m) | 1 | 處 | 大樑底部 |  | 主梁
[11 empty] | 全部：16 | 2 | 2020-07-23 | 定期檢測 | 鹿島工程 | 2 | 2 | 2 | 2 | 鋼筋、鋼腱或錨碇部位外露、銹蝕 | 未維修 | 鋼筋除鏽及混凝土修復(<=0.4*0.4*0.05m) | 4 | 處 | 大樑底部 |  | 主梁
[12 empty] | 3 | 2020-07-23 | 定期檢測 | 鹿島工程 | 2 | 2 | 2 | 1 | 滲水、白華 | 未維修 | 白華處理(處) | 2 | 處 | 左側 |  | 主梁
[12 empty] | 4 | 2020-07-23 | 定期檢測 | 鹿島工程 | 2 | 2 | 2 | 2 | 伸縮縫間雜物堆積 | 未維修 | 伸縮縫清理 | 3 | 公尺 |  |  | 伸縮縫
[12 empty] | 5 | 2020-07-23 | 定期檢測 | 鹿島工程 | 2 | 2 | 2 | 2 | 排水設施阻塞 | 未維修 | 清理淤塞的排水孔 | 4 | 個 | S8右側排水孔 |  | 橋梁排水設施
[12 empty] | 6 | 2020-07-23 | 定期檢測 | 鹿島工程 | 2 | 2 | 2 | 2 | 伸縮縫間雜物堆積 | 未維修 | 伸縮縫清理 | 3 | 公尺 |  |  | 伸縮縫
[12 empty] | 7 | 2020-07-23 | 定期檢測 | 鹿島工程 | 2 | 2 | 2 | 2 | 滲水、白華 | 未維修 | 白華處理(處) | 1 | 處 | 左側面 |  | 主梁
[12 empty] | 8 | 2020-07-23 | 定期檢測 | 鹿島工程 | 2 | 2 | 2 | 2 | 混凝土剝落 | 未維修 | 混凝土修復(<=0.4*0.4*0.05m) | 1 | 處 | 大樑底部 |  | 主梁
[12 empty] | 9 | 2020-07-23 | 定期檢測 | 鹿島工程 | 2 | 2 | 2 | 2 | 混凝土裂縫 | 未維修 | >0.3mm混凝土裂縫修補 | 2 | 公尺 | 底部 |  | 橋面板
[12 empty] | 10 | 2020-07-23 | 定期檢測 | 鹿島工程 | 2 | 2 | 2 | 2 | 鋼筋、鋼腱或錨碇部位外露、銹蝕 | 未維修 | 鋼筋除鏽及混凝土修復(<=0.4*0.4*0.05m) | 1 | 處 | 大樑底部 |  | 主梁
[12 empty] | 11 | 2020-07-23 | 定期檢測 | 鹿島工程 | 2 | 2 | 2 | 2 | 排水設施損傷 | 未維修 | 修復受損的排水管 | 2 | 公尺 | S8右側排水管 |  | 橋梁排水設施
[12 empty] | 12 | 2020-07-23 | 定期檢測 | 鹿島工程 | 2 | 2 | 2 | 2 | 排水設施損傷 | 未維修 | 修復受損的排水管 | 5 | 公尺 | S1左側排水管 |  | 橋梁排水設施
[12 empty] | 13 | 2020-07-23 | 定期檢測 | 鹿島工程 | 2 | 2 | 2 | 2 | 鋼筋外露、銹蝕 | 未維修 | 混凝土剝落鋼筋鏽蝕修復 | 2 | 處 | S9右側護欄 |  | 橋護欄
[12 empty] | 14 | 2020-07-23 | 定期檢測 | 鹿島工程 | 2 | 2 | 2 | 2 | 混凝土裂縫 | 未維修 | 修補寬度大於0.3mm的裂縫 | 2 | 公尺 | 橋墩正面 |  | 橋墩／帽梁
[12 empty] | 15 | 2020-07-23 | 定期檢測 | 鹿島工程 | 2 | 2 | 2 | 2 | 混凝土裂縫 | 未維修 | 修補寬度大於0.3mm的裂縫 | 2 | 公尺 | 正面 |  | 橋墩／帽梁
[12 empty] | 16 | 2020-07-23 | 定期檢測 | 鹿島工程 | 2 | 2 | 2 | 2 | 排水設施損傷 | 未維修 | 修復受損的排水管 | 1 | 公尺 | P7左側排水管 |  | 橋梁排水設施
235 | 34965 | 貨櫃場通道跨越橋 | 產業道路 | 農路 | 無K+無M ~無K~無M | 高公局北區養護工程分局 | 木柵工務段 | 箱型梁 | 預力混凝土 | 86 | 已維修：0 | NO | 檢測日期 | 檢測類別 | 檢測單位 | D | E | R | U | 劣化類型 | 狀態 | 建議維修工法 | 數量 | 單位 | 損壞位置 | 維修紀錄ID | 維修構件 | 維修工法 | 金額 | 開工日期 | 完成日期 | 維修原始紀錄日期 | 維修原始紀錄者 | 維修最後修改日期 | 維修最後修改者
[11 empty] | 未維修：17 | 1 | 2020-06-18 | 定期檢測 | 鹿島工程 | 2 | 2 | 2 | 2 | 混凝土裂縫 | 未維修 | >0.3mm混凝土裂縫修補 | 1 | 公尺 | 大樑底部 |  | 主梁
[11 empty] | 全部：17 | 2 | 2020-06-18 | 定期檢測 | 鹿島工程 | 2 | 2 | 2 | 2 | 排水設施阻塞 | 未維修 | 清理淤塞的排水孔 | 8 | 個 | S3左側排水孔 |  | 橋梁排水設施
[12 empty] | 3 | 2020-06-18 | 定期檢測 | 鹿島工程 | 2 | 2 | 2 | 2 | 排水孔阻塞 | 未維修 | 清理排水孔 | 2 | 式 |  |  | 橋台
[12 empty] | 4 | 2020-06-18 | 定期檢測 | 鹿島工程 | 2 | 2 | 2 | 2 | 排水設施損傷 | 未維修 | 修復受損的排水管 | 1 | 公尺 | P1左側洩水管 |  | 橋梁排水設施
[12 empty] | 5 | 2020-06-18 | 定期檢測 | 鹿島工程 | 2 | 2 | 2 | 2 | 混凝土裂縫 | 未維修 | 修補寬度大於0.3mm的裂縫 | 1 | 公尺 | 左側面 |  | 橋墩／帽梁
[12 empty] | 6 | 2020-06-18 | 定期檢測 | 鹿島工程 | 2 | 2 | 2 | 2 | 鋼筋、鋼腱或錨碇部位外露、銹蝕 | 未維修 | 鋼筋除鏽及混凝土修復(<=0.4*0.4*0.05m) | 3 | 處 | 橋墩背面 |  | 橋墩／帽梁
[12 empty] | 7 | 2020-06-18 | 定期檢測 | 鹿島工程 | 2 | 2 | 2 | 2 | 伸縮縫間雜物堆積 | 未維修 | 伸縮縫清理 | 3 | 公尺 |  |  | 伸縮縫
[12 empty] | 8 | 2020-06-18 | 定期檢測 | 鹿島工程 | 2 | 2 | 2 | 2 | 混凝土剝落 | 未維修 | 修補混凝土 | 1 | 立方公尺 | S1左側護欄 |  | 橋護欄
[12 empty] | 9 | 2020-06-18 | 定期檢測 | 鹿島工程 | 2 | 2 | 2 | 2 | 排水設施阻塞 | 未維修 | 清理淤塞的排水孔 | 10 | 個 | 右側排水孔 |  | 橋梁排水設施
[12 empty] | 10 | 2020-06-18 | 定期檢測 | 鹿島工程 | 2 | 2 | 2 | 2 | 混凝土裂縫 | 未維修 | 修補寬度大於0.3mm的裂縫 | 3 | 公尺 | 橋墩正面 |  | 橋墩／帽梁
[12 empty] | 11 | 2020-06-18 | 定期檢測 | 鹿島工程 | 2 | 2 | 2 | 2 | 鋼筋、鋼腱或錨碇部位外露、銹蝕 | 未維修 | 鋼筋除鏽及混凝土修復(<=0.4*0.4*0.05m) | 2 | 處 | 橋墩正面 |  | 橋墩／帽梁
[12 empty] | 12 | 2020-06-18 | 定期檢測 | 鹿島工程 | 2 | 2 | 2 | 2 | 混凝土剝落 | 未維修 | 混凝土修復(<=0.4*0.4*0.05m) | 2 | 處 | 橋台正面 |  | 橋台
[12 empty] | 13 | 2020-06-18 | 定期檢測 | 鹿島工程 | 2 | 2 | 2 | 2 | 鋼筋、鋼腱或錨碇部位外露、銹蝕 | 未維修 | 鋼筋除鏽及混凝土修復(<=0.4*0.4*0.05m) | 1 | 處 | 橋面板底部 |  | 橋面板
[12 empty] | 14 | 2020-06-18 | 定期檢測 | 鹿島工程 | 2 | 2 | 2 | 2 | 伸縮縫間雜物堆積 | 未維修 | 伸縮縫清理 | 4 | 公尺 |  |  | 伸縮縫
[12 empty] | 15 | 2020-06-18 | 定期檢測 | 鹿島工程 | 2 | 2 | 2 | 2 | 其他損傷 | 未維修 | 鋼筋切除 | 1 | 處 | 左側翼牆 |  | 翼牆／擋土牆
[12 empty] | 16 | 2020-06-18 | 定期檢測 | 鹿島工程 | 2 | 2 | 2 | 2 | 鋼筋外露、銹蝕 | 未維修 | 鋼筋除鏽及混凝土修復(<=0.4*0.4*0.05m) | 5 | 處 | 橋台正面 |  | 橋台
[12 empty] | 17 | 2020-06-18 | 定期檢測 | 鹿島工程 | 2 | 2 | 2 | 2 | 鋼筋、鋼腱或錨碇部位外露、銹蝕 | 未維修 | 鋼筋除鏽及混凝土修復(<=0.4*0.4*0.05m) | 2 | 處 | 橋墩背面 |  | 橋墩／帽梁
236 | 34966 | 南深路橋N | 國道3號 | 國道 | 16K+111M ~16K~190M | 高公局北區養護工程分局 | 木柵工務段 | I型梁 | 預力混凝土 | 86 | 已維修：0 | NO | 檢測日期 | 檢測類別 | 檢測單位 | D | E | R | U | 劣化類型 | 狀態 | 建議維修工法 | 數量 | 單位 | 損壞位置 | 維修紀錄ID | 維修構件 | 維修工法 | 金額 | 開工日期 | 完成日期 | 維修原始紀錄日期 | 維修原始紀錄者 | 維修最後修改日期 | 維修最後修改者
[11 empty] | 未維修：13 | 1 | 2020-06-18 | 定期檢測 | 鹿島工程 | 2 | 2 | 2 | 2 | 伸縮縫間雜物堆積 | 未維修 | 伸縮縫清理 | 3 | 公尺 |  |  | 伸縮縫
[11 empty] | 全部：13 | 2 | 2020-06-18 | 定期檢測 | 鹿島工程 | 2 | 2 | 2 | 2 | 鋼筋外露、銹蝕 | 未維修 | 鋼筋除鏽及混凝土修復(>0.4*0.4*0.05m) | 1 | 平方公尺 | 橋台左側面 |  | 橋台
[12 empty] | 3 | 2020-06-18 | 定期檢測 | 鹿島工程 | 2 | 2 | 2 | 2 | 鋼筋、鋼腱或錨碇部位外露、銹蝕 | 未維修 | 鋼筋除鏽及混凝土修復(<=0.4*0.4*0.05m) | 2 | 處 |  |  | 橋面板
[12 empty] | 4 | 2020-06-18 | 定期檢測 | 鹿島工程 | 2 | 2 | 2 | 2 | 混凝土空洞(或蜂窩) | 未維修 | 表面蜂窩修補 | 1 | 平方公尺 | 大樑底部 |  | 主梁
[12 empty] | 5 | 2020-06-18 | 定期檢測 | 鹿島工程 | 2 | 2 | 2 | 2 | 滲水、白華 | 未維修 | 白華處理(處) | 2 | 處 | 橋台正面 |  | 橋台
[12 empty] | 6 | 2020-06-18 | 定期檢測 | 鹿島工程 | 2 | 2 | 2 | 2 | 鋼筋、鋼腱或錨碇部位外露、銹蝕 | 未維修 | 鋼筋除鏽及混凝土修復(<=0.4*0.4*0.05m) | 1 | 處 | 底部 |  | 主梁
[12 empty] | 7 | 2020-06-18 | 定期檢測 | 鹿島工程 | 2 | 2 | 2 | 2 | 混凝土裂縫 | 未維修 | 修補寬度大於0.3mm的裂縫 | 1 | 公尺 | 橋台右側 |  | 橋台
[12 empty] | 8 | 2020-06-18 | 定期檢測 | 鹿島工程 | 2 | 2 | 2 | 1 | 其他損傷 | 未維修 | 植生處理 | 1 | 處 | S1左側護欄 |  | 橋護欄
[12 empty] | 9 | 2020-06-18 | 定期檢測 | 鹿島工程 | 2 | 2 | 2 | 2 | 混凝土裂縫 | 未維修 | 修補寬度大於0.3mm的裂縫 | 1 | 公尺 | 橋台正面 |  | 橋台
[12 empty] | 10 | 2020-06-18 | 定期檢測 | 鹿島工程 | 2 | 2 | 2 | 2 | 鋼筋外露、銹蝕 | 未維修 | 混凝土剝落鋼筋鏽蝕修復 | 10 | 處 | S1左側護欄 |  | 橋護欄
[12 empty] | 11 | 2020-06-18 | 定期檢測 | 鹿島工程 | 2 | 2 | 2 | 2 | 混凝土裂縫 | 未維修 | 修補寬度大於0.3mm的裂縫 | 1 | 公尺 | 左側面 |  | 橋台
[12 empty] | 12 | 2020-06-18 | 定期檢測 | 鹿島工程 | 2 | 2 | 2 | 2 | 混凝土破損 | 未維修 | 止震塊修復 | 1 | 個 | 橋台左側止震塊 |  | 防落設施
[12 empty] | 13 | 2020-06-18 | 定期檢測 | 鹿島工程 | 2 | 2 | 2 | 2 | 滲水、白華 | 未維修 | 白華處理 | 1 | 處 | 右側 |  | 翼牆／擋土牆
237 | 34967 | 南深路橋S | 國道3號 | 國道 | 16K+111M ~16K~190M | 高公局北區養護工程分局 | 木柵工務段 | I型梁 | 預力混凝土 | 86 | 已維修：1 | NO | 檢測日期 | 檢測類別 | 檢測單位 | D | E | R | U | 劣化類型 | 狀態 | 建議維修工法 | 數量 | 單位 | 損壞位置 | 維修紀錄ID | 維修構件 | 維修工法 | 金額 | 開工日期 | 完成日期 | 維修原始紀錄日期 | 維修原始紀錄者 | 維修最後修改日期 | 維修最後修改者
[11 empty] | 未維修：17 | 1 | 2020-06-18 | 定期檢測 | 鹿島工程 | 2 | 2 | 2 | 2 | 鋼筋、鋼腱或錨碇部位外露、銹蝕 | 未維修 | 鋼筋除鏽及混凝土修復(<=0.4*0.4*0.05m) | 2 | 處 | 底部 |  | 橋面板
[11 empty] | 全部：18 | 2 | 2020-06-18 | 定期檢測 | 鹿島工程 | 2 | 2 | 2 | 2 | 滲水、白華 | 未維修 | 白華處理(處) | 5 | 處 | 橋台正面 |  | 橋台
[12 empty] | 3 | 2020-06-18 | 定期檢測 | 鹿島工程 | 2 | 2 | 2 | 2 | 鋼筋、鋼腱或錨碇部位外露、銹蝕 | 未維修 | 鋼筋除鏽及混凝土修復(<=0.4*0.4*0.05m) | 8 | 處 | 大樑底部 |  | 主梁
[12 empty] | 4 | 2020-06-18 | 定期檢測 | 鹿島工程 | 2 | 2 | 2 | 2 | 滲水、白華 | 未維修 | 白華處理(處) | 5 | 處 |  |  | 橋台
[12 empty] | 5 | 2020-06-18 | 定期檢測 | 鹿島工程 | 2 | 2 | 2 | 2 | 鋼筋、鋼腱或錨碇部位外露、銹蝕 | 未維修 | 鋼筋除鏽及混凝土修復(<=0.4*0.4*0.05m) | 4 | 處 | 大樑底部 |  | 主梁
[12 empty] | 6 | 2020-06-18 | 定期檢測 | 鹿島工程 | 2 | 2 | 2 | 2 | 混凝土空洞(或蜂窩) | 未維修 | 表面蜂窩修補 | 2 | 平方公尺 | 橋台正面 |  | 橋台
[12 empty] | 7 | 2020-06-18 | 定期檢測 | 鹿島工程 | 2 | 2 | 2 | 2 | 混凝土剝落 | 未維修 | 混凝土修復(<=0.4*0.4*0.05m) | 5 | 處 | 橋台正面 |  | 橋台
[12 empty] | 8 | 2020-06-18 | 定期檢測 | 鹿島工程 | 2 | 2 | 2 | 2 | 伸縮縫間雜物堆積 | 未維修 | 伸縮縫清理 | 4 | 公尺 |  |  | 伸縮縫
[12 empty] | 9 | 2020-06-18 | 定期檢測 | 鹿島工程 | 2 | 2 | 2 | 2 | 滲水、白華 | 未維修 | 白華處理(平方公尺) | 1 | 平方公尺 | 橋墩正面 |  | 橋墩／帽梁
[12 empty] | 10 | 2020-06-18 | 定期檢測 | 鹿島工程 | 2 | 2 | 2 | 2 | 鋼筋、鋼腱或錨碇部位外露、銹蝕 | 未維修 | 鋼筋除鏽及混凝土修復(<=0.4*0.4*0.05m) | 2 | 處 | 大樑底部 |  | 主梁
[12 empty] | 11 | 2020-06-18 | 定期檢測 | 鹿島工程 | 2 | 2 | 2 | 2 | 混凝土剝落 | 未維修 | 混凝土修復(<=0.4*0.4*0.05m) | 1 | 處 | 左側面 |  | 主梁
[12 empty] | 12 | 2020-06-18 | 定期檢測 | 鹿島工程 | 2 | 2 | 2 | 2 | 鋼筋外露、銹蝕 | 未維修 | 混凝土剝落鋼筋鏽蝕修復 | 2 | 處 | S3右側護欄 |  | 橋護欄
[12 empty] | 13 | 2020-06-18 | 定期檢測 | 鹿島工程 | 2 | 2 | 2 | 2 | 裂縫 | 未維修 | 清除植生或雜物 | 4 | 平方公尺 | 橋台前方串方塊護坡 |  | 引道路堤保護措施
[12 empty] | 14 | 2020-06-18 | 定期檢測 | 鹿島工程 | 2 | 2 | 2 | 2 | 排水設施損傷 | 未維修 | 修復受損的排水管 | 1 | 公尺 | S3右側排水管 |  | 橋梁排水設施
[12 empty] | 15 | 2020-06-18 | 定期檢測 | 鹿島工程 | 2 | 2 | 2 | 2 | 鋼筋外露、銹蝕 | 未維修 | 鋼筋除鏽及混凝土修復(<=0.4*0.4*0.05m) | 1 | 處 | 橋台右側 |  | 橋台
[12 empty] | 16 | 2020-06-18 | 定期檢測 | 鹿島工程 | 2 | 2 | 2 | 2 | 鋼筋外露、銹蝕 | 未維修 | 混凝土剝落鋼筋鏽蝕修復 | 12 | 處 | S2左側護欄 |  | 橋護欄
[12 empty] | 17 | 2020-06-18 | 定期檢測 | 鹿島工程 | 2 | 2 | 2 | 2 | 伸縮縫間雜物堆積 | 未維修 | 伸縮縫清理 | 2 | 公尺 |  |  | 伸縮縫
[12 empty] | 18 | 2020-06-18 | 定期檢測 | 鹿島工程 | 2 | 2 | 2 | 2 | 排水設施阻塞 | 已維修 | 清理淤塞的排水孔 | 4 | 個 | S1右側排水孔 | 46273 | 橋梁排水設施 | 洩水孔清淤 | 1500 | 2023-04-06 | 2023-04-06 | 2023-04-18 14:42 | 王鴻騰 | 2023-04-18 14:42 | 王鴻騰
238 | 34968 | 四分子一坑高架橋N | 國道3號 | 國道 | 16K+611M ~16K~771.1M | 高公局北區養護工程分局 | 木柵工務段 | I型梁 | 預力混凝土 | 86 | 已維修：3 | NO | 檢測日期 | 檢測類別 | 檢測單位 | D | E | R | U | 劣化類型 | 狀態 | 建議維修工法 | 數量 | 單位 | 損壞位置 | 維修紀錄ID | 維修構件 | 維修工法 | 金額 | 開工日期 | 完成日期 | 維修原始紀錄日期 | 維修原始紀錄者 | 維修最後修改日期 | 維修最後修改者
[11 empty] | 未維修：19 | 1 | 2020-06-22 | 定期檢測 | 鹿島工程 | 2 | 2 | 2 | 2 | 鋼筋外露、銹蝕 | 未維修 | 鋼筋除鏽及混凝土修復(<=0.4*0.4*0.05m) | 5 | 處 | 左側 |  | 橋台
[11 empty] | 全部：22 | 2 | 2020-06-22 | 定期檢測 | 鹿島工程 | 2 | 2 | 2 | 2 | 鋼筋外露、銹蝕 | 未維修 | 混凝土剝落鋼筋鏽蝕修復 | 8 | 處 | S1左側護欄 |  | 橋護欄
[12 empty] | 3 | 2020-06-22 | 定期檢測 | 鹿島工程 | 2 | 2 | 2 | 2 | 裂縫 | 未維修 | 清除植生或雜物 | 5 | 平方公尺 |  |  | 引道路堤保護措施
[12 empty] | 4 | 2020-06-22 | 定期檢測 | 鹿島工程 | 2 | 2 | 2 | 2 | 伸縮縫間雜物堆積 | 未維修 | 伸縮縫清理 | 2 | 公尺 |  |  | 伸縮縫
[12 empty] | 5 | 2020-06-22 | 定期檢測 | 鹿島工程 | 2 | 2 | 2 | 2 | 裂縫 | 未維修 | 清除植生或雜物 | 3 | 平方公尺 |  |  | 引道路堤保護措施
[12 empty] | 6 | 2020-06-22 | 定期檢測 | 鹿島工程 | 2 | 2 | 2 | 2 | 混凝土裂縫 | 未維修 | 修補寬度大於0.3mm的裂縫 | 2 | 公尺 | 橋台正面 |  | 橋台
[12 empty] | 7 | 2020-06-22 | 定期檢測 | 鹿島工程 | 2 | 2 | 2 | 2 | 混凝土空洞(或蜂窩) | 未維修 | 表面蜂窩修補 | 2 | 平方公尺 | 橋台正面 |  | 橋台
[12 empty] | 8 | 2020-06-22 | 定期檢測 | 鹿島工程 | 2 | 2 | 2 | 2 | 其他損傷 | 未維修 | 橋台雜物及破碎混凝土塊處理 | 1 | 處 |  |  | 橋台
[12 empty] | 9 | 2020-06-22 | 定期檢測 | 鹿島工程 | 2 | 2 | 2 | 2 | 鋼筋、鋼腱或錨碇部位外露、銹蝕 | 未維修 | 鋼筋除鏽及混凝土修復(<=0.4*0.4*0.05m) | 1 | 處 | 橋墩正面 |  | 橋墩／帽梁
[12 empty] | 10 | 2020-06-22 | 定期檢測 | 鹿島工程 | 2 | 2 | 2 | 2 | 排水設施阻塞 | 未維修 | 清理淤塞的排水孔 | 2 | 個 | S3左側排水孔 |  | 橋梁排水設施
[12 empty] | 11 | 2020-06-22 | 定期檢測 | 鹿島工程 | 2 | 2 | 2 | 2 | 伸縮縫間雜物堆積 | 未維修 | 伸縮縫清理 | 2 | 公尺 |  |  | 伸縮縫
[12 empty] | 12 | 2020-06-22 | 定期檢測 | 鹿島工程 | 2 | 2 | 2 | 2 | 排水設施阻塞 | 未維修 | 清理淤塞的排水孔 | 3 | 個 | S2左側排水孔 |  | 橋梁排水設施
[12 empty] | 13 | 2020-06-22 | 定期檢測 | 鹿島工程 | 2 | 2 | 2 | 2 | 鋼筋、鋼腱或錨碇部位外露、銹蝕 | 未維修 | 鋼筋除鏽及混凝土修復(<=0.4*0.4*0.05m) | 1 | 處 | 橋墩背面 |  | 橋墩／帽梁
[12 empty] | 14 | 2020-06-22 | 定期檢測 | 鹿島工程 | 2 | 2 | 2 | 2 | 鋼筋、鋼腱或錨碇部位外露、銹蝕 | 未維修 | 鋼筋除鏽及混凝土修復(<=0.4*0.4*0.05m) | 12 | 處 | 底部 |  | 橋面板
[12 empty] | 15 | 2020-06-22 | 定期檢測 | 鹿島工程 | 2 | 2 | 2 | 2 | 混凝土剝落 | 未維修 | 混凝土修復(<=0.4*0.4*0.05m) | 1 | 處 | 橋台正面 |  | 橋台
[12 empty] | 16 | 2020-06-22 | 定期檢測 | 鹿島工程 | 2 | 2 | 2 | 2 | 滲水、白華 | 未維修 | 白華處理(處) | 2 | 處 | 橋台正面 |  | 橋台
[12 empty] | 17 | 2020-06-22 | 定期檢測 | 鹿島工程 | 2 | 2 | 2 | 2 | 鋼筋外露、銹蝕 | 未維修 | 混凝土剝落鋼筋鏽蝕修復 | 8 | 處 | S4左側護欄 |  | 橋護欄
[12 empty] | 18 | 2020-06-22 | 定期檢測 | 鹿島工程 | 2 | 2 | 2 | 2 | 伸縮縫間雜物堆積 | 未維修 | 伸縮縫清理 | 3 | 公尺 |  |  | 伸縮縫
[12 empty] | 19 | 2020-06-22 | 定期檢測 | 鹿島工程 | 2 | 2 | 2 | 2 | 混凝土裂縫 | 未維修 | >0.3mm混凝土裂縫修補 | 1 | 公尺 | S4G5左側止震塊 |  | 防落設施
[12 empty] | 20 | 2020-06-22 | 定期檢測 | 鹿島工程 | 2 | 2 | 2 | 2 | 鋼筋外露、銹蝕 | 已維修 | 鋼筋除鏽及混凝土修復(<=0.4*0.4*0.05m) | 5 | 處 | 橋台正面 | 38618 | 橋台 | 鋼筋除鏽及混凝土修復(<=0.4x0.4x0.05m) | 800 | 2022-03-30 | 2022-03-30 | 2022-04-29 11:28 | 王鴻騰 | 2022-04-29 11:28 | 王鴻騰
[12 empty] | 21 | 2020-06-22 | 定期檢測 | 鹿島工程 | 2 | 2 | 2 | 2 | 其他損傷 | 已維修 | 橋墩爬藤修剪 | 1 | 處 | 橋墩左側 | 38619 | 橋墩／帽梁 | 橋墩爬藤修剪 | 5300 | 2022-03-30 | 2022-03-30 | 2022-04-29 11:34 | 王鴻騰 | 2022-04-29 11:34 | 王鴻騰
[12 empty] | 22 | 2020-06-22 | 定期檢測 | 鹿島工程 | 2 | 1 | 1 | 1 | 其他損傷 | 已維修 | 橋台清理 | 1 | 個 | 正面 | 38621 | 橋台 | 橋台清理 | 2000 | 2022-04-14 | 2022-04-14 | 2022-04-29 14:28 | 王鴻騰 | 2022-04-29 14:28 | 王鴻騰
239 | 34969 | 四分子一坑高架橋S | 國道3號 | 國道 | 16K+704.55M ~16K~889.65M | 高公局北區養護工程分局 | 木柵工務段 | I型梁 | 預力混凝土 | 86 | 已維修：3 | NO | 檢測日期 | 檢測類別 | 檢測單位 | D | E | R | U | 劣化類型 | 狀態 | 建議維修工法 | 數量 | 單位 | 損壞位置 | 維修紀錄ID | 維修構件 | 維修工法 | 金額 | 開工日期 | 完成日期 | 維修原始紀錄日期 | 維修原始紀錄者 | 維修最後修改日期 | 維修最後修改者
[11 empty] | 未維修：11 | 1 | 2020-06-22 | 定期檢測 | 鹿島工程 | 2 | 2 | 2 | 2 | 伸縮縫間雜物堆積 | 未維修 | 伸縮縫清理 | 4 | 公尺 |  |  | 伸縮縫
[11 empty] | 全部：14 | 2 | 2020-06-22 | 定期檢測 | 鹿島工程 | 2 | 2 | 2 | 2 | 滲水、白華 | 未維修 | 白華處理(處) | 2 | 處 | 橋台正面 |  | 橋台
[12 empty] | 3 | 2020-06-22 | 定期檢測 | 鹿島工程 | 2 | 2 | 2 | 2 | 植物生長 | 未維修 | 清除植生 | 4 | 平方公尺 |  |  | 伸縮縫
[12 empty] | 4 | 2020-06-22 | 定期檢測 | 鹿島工程 | 2 | 2 | 2 | 2 | 排水設施阻塞 | 未維修 | 清理淤塞的排水孔 | 3 | 個 | S3右側排水孔 |  | 橋梁排水設施
[12 empty] | 5 | 2020-06-22 | 定期檢測 | 鹿島工程 | 2 | 2 | 2 | 2 | 伸縮縫間雜物堆積 | 未維修 | 伸縮縫清理 | 3 | 公尺 |  |  | 伸縮縫
[12 empty] | 6 | 2020-06-22 | 定期檢測 | 鹿島工程 | 2 | 2 | 2 | 2 | 裂縫 | 未維修 | 清除植生或雜物 | 4 | 平方公尺 |  |  | 引道路堤保護措施
[12 empty] | 7 | 2020-06-22 | 定期檢測 | 鹿島工程 | 2 | 2 | 2 | 2 | 滲水、白華 | 未維修 | 白華處理(處) | 4 | 處 | 橋台正面 |  | 橋台
[12 empty] | 8 | 2020-06-22 | 定期檢測 | 鹿島工程 | 2 | 2 | 2 | 2 | 混凝土裂縫 | 未維修 | 修補寬度大於0.3mm的裂縫 | 2 | 公尺 | 橋台正面 |  | 橋台
[12 empty] | 9 | 2020-06-22 | 定期檢測 | 鹿島工程 | 2 | 2 | 2 | 2 | 混凝土破損 | 未維修 | 止震塊修復 | 1 | 個 | S5G2右側 |  | 防落設施
[12 empty] | 10 | 2020-06-22 | 定期檢測 | 鹿島工程 | 2 | 2 | 2 | 1 | 其他損傷 | 未維修 | 橋台雜物及破碎混凝土塊處理 | 2 | 處 | 橋台正面 |  | 橋台
[12 empty] | 11 | 2020-06-22 | 定期檢測 | 鹿島工程 | 2 | 2 | 2 | 2 | 其他損傷 | 未維修 | 鋼筋凸出切除 | 4 | 處 | 右側 |  | 橋墩／帽梁
[12 empty] | 12 | 2020-06-22 | 定期檢測 | 鹿島工程 | 2 | 2 | 2 | 2 | 鋼筋外露、銹蝕 | 已維修 | 鋼筋除鏽及混凝土修復(<=0.4*0.4*0.05m) | 3 | 處 | 橋台正面 | 38617 | 橋台 | 鋼筋除鏽及混凝土修復(<=0.4x0.4x0.05m) | 800 | 2022-03-30 | 2022-03-30 | 2022-04-29 11:11 | 王鴻騰 | 2022-04-29 11:11 | 王鴻騰
[12 empty] | 13 | 2020-06-22 | 定期檢測 | 鹿島工程 | 2 | 2 | 2 | 2 | 混凝土裂縫 | 已維修 | 修補寬度大於0.3mm的裂縫 | 1 | 公尺 | 橋台正面 | 38620 | 橋台 | >0.3mm混凝土裂縫修補 | 700 | 2022-04-14 | 2022-04-14 | 2022-04-29 13:53 | 王鴻騰 | 2022-04-29 13:53 | 王鴻騰
[12 empty] | 14 | 2020-06-22 | 定期檢測 | 鹿島工程 | 2 | 1 | 1 | 1 | 其他損傷 | 已維修 | 清除雜物 | 1 | 處 | 正面 | 38622 | 橋台 | 橋台清理 | 2000 | 2022-04-14 | 2022-04-14 | 2022-04-29 14:28 | 王鴻騰 | 2022-04-29 14:28 | 王鴻騰
240 | 34970 | 碧潭橋N | 國道3號 | 國道 | 29K+100M ~30K~81.95M | 高公局北區養護工程分局 | 木柵工務段 | 箱型梁 | 預力混凝土 | 85 | 已維修：1 | NO | 檢測日期 | 檢測類別 | 檢測單位 | D | E | R | U | 劣化類型 | 狀態 | 建議維修工法 | 數量 | 單位 | 損壞位置 | 維修紀錄ID | 維修構件 | 維修工法 | 金額 | 開工日期 | 完成日期 | 維修原始紀錄日期 | 維修原始紀錄者 | 維修最後修改日期 | 維修最後修改者
[11 empty] | 未維修：15 | 1 | 2020-06-23 | 定期檢測 | 鹿島工程 | 2 | 2 | 2 | 2 | 油漆剝落 | 未維修 | 表面環氧樹脂砂漿修補 | 1 | 平方公尺 | 左側面 |  | 主梁
[11 empty] | 全部：16 | 2 | 2020-06-23 | 定期檢測 | 鹿島工程 | 2 | 2 | 2 | 2 | 混凝土裂縫 | 未維修 | 修補寬度大於0.3mm的裂縫 | 3 | 公尺 | 左側面 |  | 橋墩／帽梁
[12 empty] | 3 | 2020-06-23 | 定期檢測 | 鹿島工程 | 2 | 2 | 2 | 2 | 排水設施損傷 | 未維修 | 修復受損的排水管 | 1 | 公尺 | S13洩水管 |  | 橋梁排水設施
[12 empty] | 4 | 2020-06-23 | 定期檢測 | 鹿島工程 | 2 | 2 | 2 | 2 | 混凝土裂縫 | 未維修 | 修補寬度大於0.3mm的裂縫 | 2 | 公尺 |  |  | 橋台
[12 empty] | 5 | 2020-06-23 | 定期檢測 | 鹿島工程 | 2 | 2 | 2 | 2 | 其他損傷 | 未維修 | 植生處理 | 2 | 處 | S3左側護欄 |  | 橋護欄
[12 empty] | 6 | 2020-06-23 | 定期檢測 | 鹿島工程 | 2 | 2 | 2 | 2 | 混凝土剝落 | 未維修 | 混凝土修復(<=0.4*0.4*0.05m) | 1 | 處 | 橋墩右側 |  | 橋墩／帽梁
[12 empty] | 7 | 2020-06-23 | 定期檢測 | 鹿島工程 | 2 | 2 | 2 | 1 | 其他損傷 | 未維修 | 橋墩爬藤修剪 | 1 | 處 | 橋墩上方 |  | 橋墩／帽梁
[12 empty] | 8 | 2020-06-23 | 定期檢測 | 鹿島工程 | 2 | 2 | 2 | 2 | 滲水、白華 | 未維修 | 白華處理(處) | 1 | 處 | 右側 |  | 橋墩／帽梁
[12 empty] | 9 | 2020-06-23 | 定期檢測 | 鹿島工程 | 2 | 2 | 2 | 2 | 混凝土裂縫 | 未維修 | 修補寬度大於0.3mm的裂縫 | 3 | 公尺 | 橋墩正面 |  | 橋墩／帽梁
[12 empty] | 10 | 2020-06-23 | 定期檢測 | 鹿島工程 | 2 | 2 | 2 | 2 | 其他損傷 | 未維修 | 護欄填縫劑更新 | 2 | 處 | S3左側護欄底部 |  | 橋護欄
[12 empty] | 11 | 2020-06-23 | 定期檢測 | 鹿島工程 | 2 | 2 | 2 | 2 | 伸縮縫間雜物堆積 | 未維修 | 伸縮縫清理 | 3 | 公尺 |  |  | 伸縮縫
[12 empty] | 12 | 2020-06-23 | 定期檢測 | 鹿島工程 | 2 | 2 | 2 | 2 | 滲水、白華 | 未維修 | 白華處理(處) | 2 | 處 | 底部 |  | 橋面板
[12 empty] | 13 | 2020-06-23 | 定期檢測 | 鹿島工程 | 2 | 2 | 2 | 2 | 裂縫 | 未維修 | 清除植生或雜物 | 4 | 平方公尺 |  |  | 引道路堤保護措施
[12 empty] | 14 | 2020-06-23 | 定期檢測 | 鹿島工程 | 2 | 2 | 2 | 2 | 其他損傷 | 未維修 | 清除植生或雜物 | 1 | 處 | 右側翼牆 |  | 翼牆／擋土牆
[12 empty] | 15 | 2020-06-23 | 定期檢測 | 鹿島工程 | 2 | 2 | 2 | 2 | 滲水、白華 | 未維修 | 白華處理(平方公尺) | 1 | 平方公尺 | 橋台正面 |  | 橋台
[12 empty] | 16 | 2020-06-23 | 定期檢測 | 鹿島工程 | 2 | 2 | 2 | 2 | 混凝土裂縫 | 已維修 | >0.3mm混凝土裂縫修補 | 5 | 公尺 | 底部 | 19136 | 橋面板 | 0.4*0.4*0.05m) |  | 2020-07-04 | 2020-07-04 | 2020-09-15 09:56 | 王鴻騰
241 | 34973 | 瑪陵橋N(五號橋N) | 國道3號 | 國道 | 4K+191M ~4K~636M | 高公局北區養護工程分局 | 木柵工務段 | 中空板梁 | 鋼筋混凝土 | 90 | 已維修：3 | NO | 檢測日期 | 檢測類別 | 檢測單位 | D | E | R | U | 劣化類型 | 狀態 | 建議維修工法 | 數量 | 單位 | 損壞位置 | 維修紀錄ID | 維修構件 | 維修工法 | 金額 | 開工日期 | 完成日期 | 維修原始紀錄日期 | 維修原始紀錄者 | 維修最後修改日期 | 維修最後修改者
[11 empty] | 未維修：36 | 1 | 2020-06-24 | 定期檢測 | 鹿島工程 | 2 | 2 | 2 | 2 | 滲水、白華 | 未維修 | 白華處理 | 1 | 平方公尺 | 拱圈底部 |  | 拱肋(拱圈)
[11 empty] | 全部：39 | 2 | 2020-06-24 | 定期檢測 | 鹿島工程 | 2 | 2 | 2 | 2 | 滲水、白華 | 未維修 | 白華處理 | 5 | 處 | 拱圈底部 |  | 拱肋(拱圈)
[12 empty] | 3 | 2020-06-24 | 定期檢測 | 鹿島工程 | 2 | 2 | 2 | 2 | 滲水、白華 | 未維修 | 白華處理(處) | 2 | 處 | 右側面 |  | 橋台
[12 empty] | 4 | 2020-06-24 | 定期檢測 | 鹿島工程 | 2 | 2 | 2 | 2 | 其他損傷 | 未維修 | 橋台雜物及破碎混凝土塊處理 | 1 | 處 | 右側面 |  | 橋台
[12 empty] | 5 | 2020-06-24 | 定期檢測 | 鹿島工程 | 2 | 2 | 2 | 1 | 其他損傷 | 未維修 | 鋼筋凸出切除 | 4 | 處 | 橋台正面 |  | 橋台
[12 empty] | 6 | 2020-06-24 | 定期檢測 | 鹿島工程 | 2 | 2 | 2 | 2 | 滲水、白華 | 未維修 | 白華處理(處) | 14 | 處 | 橋台正面 |  | 橋台
[12 empty] | 7 | 2020-06-24 | 定期檢測 | 鹿島工程 | 2 | 2 | 2 | 2 | 排水設施損傷 | 未維修 | 修復受損的排水管 | 1 | 公尺 | S16左側排水管 |  | 橋梁排水設施
[12 empty] | 8 | 2020-06-24 | 定期檢測 | 鹿島工程 | 2 | 2 | 2 | 2 | 混凝土剝落 | 未維修 | 護欄填縫劑更新 | 1 | 處 | S16左側護欄 |  | 橋護欄
[12 empty] | 9 | 2020-06-24 | 定期檢測 | 鹿島工程 | 2 | 2 | 1 | 2 | 伸縮縫間雜物堆積 | 未維修 | 伸縮縫清理 | 3 | 公尺 | 右側 |  | 伸縮縫
[12 empty] | 10 | 2020-06-24 | 定期檢測 | 鹿島工程 | 2 | 2 | 2 | 2 | 鋼筋、鋼腱或錨碇部位外露、銹蝕 | 未維修 | 鋼筋除鏽及混凝土修復(<=0.4*0.4*0.05m) | 8 | 處 | 底部 |  | 橋面板
[12 empty] | 11 | 2020-06-24 | 定期檢測 | 鹿島工程 | 2 | 2 | 2 | 2 | 滲水、白華 | 未維修 | 白華處理(處) | 1 | 處 |  |  | 橋墩／帽梁
[12 empty] | 12 | 2020-06-24 | 定期檢測 | 鹿島工程 | 2 | 2 | 2 | 2 | 滲水、白華 | 未維修 | 白華處理(處) | 2 | 處 | 底部 |  | 橋面板
[12 empty] | 13 | 2020-06-24 | 定期檢測 | 鹿島工程 | 2 | 2 | 2 | 2 | 混凝土裂縫 | 未維修 | 修補寬度大於0.3mm的裂縫 | 3 | 公尺 | 橋台正面 |  | 橋台
[12 empty] | 14 | 2020-06-24 | 定期檢測 | 鹿島工程 | 2 | 2 | 2 | 2 | 混凝土空洞(或蜂窩) | 未維修 | 表面蜂窩修補 | 2 | 平方公尺 | 背面 |  | 橋墩／帽梁
[12 empty] | 15 | 2020-06-24 | 定期檢測 | 鹿島工程 | 2 | 2 | 2 | 2 | 混凝土空洞(或蜂窩) | 未維修 | 混凝土修復(<=0.4*0.4*0.05m) | 1 | 處 |  |  | 橋面板
[12 empty] | 16 | 2020-06-24 | 定期檢測 | 鹿島工程 | 2 | 2 | 2 | 2 | 滲水、白華 | 未維修 | 白華處理(處) | 3 | 處 |  |  | 橋面板
[12 empty] | 17 | 2020-06-24 | 定期檢測 | 鹿島工程 | 2 | 2 | 2 | 2 | 鋼筋、鋼腱或錨碇部位外露、銹蝕 | 未維修 | 鋼筋除鏽及混凝土修復(<=0.4*0.4*0.05m) | 10 | 處 | 右側 |  | 橋墩／帽梁
[12 empty] | 18 | 2020-06-24 | 定期檢測 | 鹿島工程 | 2 | 2 | 2 | 2 | 鋼筋、鋼腱或錨碇部位外露、銹蝕 | 未維修 | 鋼筋除鏽及混凝土修復(<=0.4*0.4*0.05m) | 3 | 處 | 橋面板底部 |  | 橋面板
[12 empty] | 19 | 2020-06-24 | 定期檢測 | 鹿島工程 | 2 | 2 | 2 | 2 | 混凝土剝落 | 未維修 | 剝落混凝土修補 | 1 | 平方公尺 | S1左側 |  | 橋護欄
[12 empty] | 20 | 2020-06-24 | 定期檢測 | 鹿島工程 | 2 | 2 | 2 | 2 | 鋼筋、鋼腱或錨碇部位外露、銹蝕 | 未維修 | 鋼筋除鏽及混凝土修復(<=0.4*0.4*0.05m) | 4 | 處 | 背面 |  | 橋墩／帽梁
[12 empty] | 21 | 2020-06-24 | 定期檢測 | 鹿島工程 | 2 | 2 | 2 | 2 | 鋼筋、鋼腱或錨碇部位外露、銹蝕 | 未維修 | 鋼筋除鏽及混凝土修復(<=0.4*0.4*0.05m) | 3 | 處 |  |  | 橋墩／帽梁
[12 empty] | 22 | 2020-06-24 | 定期檢測 | 鹿島工程 | 2 | 2 | 2 | 2 | 混凝土空洞(或蜂窩) | 未維修 | 表面蜂窩修補 | 1 | 平方公尺 | 右側面 |  | 橋墩／帽梁
[12 empty] | 23 | 2020-06-24 | 定期檢測 | 鹿島工程 | 2 | 2 | 2 | 2 | 滲水、白華 | 未維修 | 白華處理(處) | 2 | 處 | 底部 |  | 橋面板
[12 empty] | 24 | 2020-06-24 | 定期檢測 | 鹿島工程 | 2 | 2 | 2 | 2 | 滲水、白華 | 未維修 | 白華處理(處) | 2 | 處 | 底部 |  | 橋面板
[12 empty] | 25 | 2020-06-24 | 定期檢測 | 鹿島工程 | 2 | 2 | 2 | 2 | 滲水、白華 | 未維修 | 白華處理(處) | 3 | 處 | 底部 |  | 橋面板
[12 empty] | 26 | 2020-06-24 | 定期檢測 | 鹿島工程 | 2 | 2 | 2 | 2 | 滲水、白華 | 未維修 | 白華處理(處) | 2 | 處 | 底部 |  | 橋面板
[12 empty] | 27 | 2020-06-24 | 定期檢測 | 鹿島工程 | 2 | 2 | 2 | 2 | 滲水、白華 | 未維修 | 白華處理(處) | 1 | 處 | 橋墩背面 |  | 橋墩／帽梁
[12 empty] | 28 | 2020-06-24 | 定期檢測 | 鹿島工程 | 2 | 2 | 2 | 2 | 其他損傷 | 未維修 | 橋台雜物及破碎混凝土塊處理 | 1 | 處 | 左側面 |  | 橋台
[12 empty] | 29 | 2020-06-24 | 定期檢測 | 鹿島工程 | 2 | 2 | 2 | 2 | 混凝土裂縫 | 未維修 | 修補寬度大於0.3mm的裂縫 | 1 | 公尺 | S16左側護欄 |  | 橋護欄
[12 empty] | 30 | 2020-06-24 | 定期檢測 | 鹿島工程 | 2 | 2 | 2 | 2 | 混凝土空洞(或蜂窩) | 未維修 | 表面蜂窩修補 | 1 | 平方公尺 | 底部 |  | 橋面板
[12 empty] | 31 | 2020-06-24 | 定期檢測 | 鹿島工程 | 2 | 2 | 2 | 2 | 其他損傷 | 未維修 | 植生處理 | 1 | 處 | S13右側護欄 |  | 橋護欄
[12 empty] | 32 | 2020-06-24 | 定期檢測 | 鹿島工程 | 2 | 2 | 2 | 2 | 鋼筋、鋼腱或錨碇部位外露、銹蝕 | 未維修 | 鋼筋除鏽及混凝土修復(<=0.4*0.4*0.05m) | 10 | 處 | 右側 |  | 橋墩／帽梁
[12 empty] | 33 | 2020-06-24 | 定期檢測 | 鹿島工程 | 2 | 2 | 2 | 2 | 鋼筋、鋼腱或錨碇部位外露、銹蝕 | 未維修 | 鋼筋除鏽及混凝土修復(<=0.4*0.4*0.05m) | 6 | 處 | 底部 |  | 橋面板
[12 empty] | 34 | 2020-06-24 | 定期檢測 | 鹿島工程 | 2 | 2 | 2 | 2 | 滲水、白華 | 未維修 | 白華處理(處) | 5 | 處 | 底部 |  | 橋面板
[12 empty] | 35 | 2020-06-24 | 定期檢測 | 鹿島工程 | 2 | 2 | 2 | 2 | 滲水、白華 | 未維修 | 白華處理(平方公尺) | 1 | 平方公尺 | 橋台右側 |  | 橋台
[12 empty] | 36 | 2020-06-24 | 定期檢測 | 鹿島工程 | 2 | 1 | 1 | 1 | 其他損傷 | 未維修 | 切除凸出鋼筋 | 1 | 處 | 橋台內部 |  | 橋台
[12 empty] | 37 | 2020-06-24 | 定期檢測 | 鹿島工程 | 2 | 1 | 2 | 2 | 鋼筋、鋼腱或錨碇部位外露、銹蝕 | 已維修 | 鋼筋除鏽及混凝土修復(<=0.4x0.4x0.05m) | 1 | 處 | 左側 | 30240 | 橋面板 | 鋼筋除鏽及混凝土修復(>0.4*0.4*0.05m) | 4000 | 2021-05-12 | 2021-05-12 | 2021-05-17 15:58 | 張菁瑩
[12 empty] | 38 | 2020-06-24 | 定期檢測 | 鹿島工程 | 2 | 2 | 2 | 2 | 鋼筋、鋼腱或錨碇部位外露、銹蝕 | 已維修 | 鋼筋除鏽及混凝土修復(>0.4*0.4*0.05m) | 2 | 處 | 左、右側面 | 30018 | 橋面板 | 混凝土修復(>0.4x0.4x0.05m) | 3200 | 2021-04-01 | 2021-04-01 | 2021-05-12 14:32 | 王鴻騰 | 2021-05-14 18:47 | 王鴻騰
[12 empty] | 39 | 2020-06-24 | 定期檢測 | 鹿島工程 | 2 | 2 | 2 | 2 | 鋼筋、鋼腱或錨碇部位外露、銹蝕 | 已維修 | 鋼筋除鏽及混凝土修復(<=0.4*0.4*0.05m) | 2 | 處 | 底部 | 30239 | 橋面板 | 鋼筋除鏽及混凝土修復(>0.4*0.4*0.05m) | 4000 | 2021-05-12 | 2021-05-12 | 2021-05-17 15:56 | 張菁瑩
242 | 34974 | 瑪陵橋S(五號橋S) | 國道3號 | 國道 | 4K+350M ~4K~812M | 高公局北區養護工程分局 | 木柵工務段 | 中空板梁 | 鋼筋混凝土 | 90 | 已維修：0 | NO | 檢測日期 | 檢測類別 | 檢測單位 | D | E | R | U | 劣化類型 | 狀態 | 建議維修工法 | 數量 | 單位 | 損壞位置 | 維修紀錄ID | 維修構件 | 維修工法 | 金額 | 開工日期 | 完成日期 | 維修原始紀錄日期 | 維修原始紀錄者 | 維修最後修改日期 | 維修最後修改者
[11 empty] | 未維修：46 | 1 | 2020-06-24 | 定期檢測 | 鹿島工程 | 2 | 2 | 2 | 2 | 鋼筋、鋼腱或錨碇部位外露、銹蝕 | 未維修 | 鋼筋除鏽及混凝土修復(<=0.4*0.4*0.05m) | 4 | 處 | 底部 |  | 橋面板
[11 empty] | 全部：46 | 2 | 2020-06-24 | 定期檢測 | 鹿島工程 | 2 | 2 | 2 | 2 | 鋼筋、鋼腱或錨碇部位外露、銹蝕 | 未維修 | 鋼筋除鏽及混凝土修復(<=0.4*0.4*0.05m) | 2 | 處 | 底部 |  | 橋面板
[12 empty] | 3 | 2020-06-24 | 定期檢測 | 鹿島工程 | 2 | 2 | 2 | 2 | 鋼筋、鋼腱或錨碇部位外露、銹蝕 | 未維修 | 鋼筋除鏽及混凝土修復(<=0.4*0.4*0.05m) | 1 | 處 | 左側面 |  | 橋墩／帽梁
[12 empty] | 4 | 2020-06-24 | 定期檢測 | 鹿島工程 | 2 | 2 | 2 | 2 | 鋼筋、鋼腱或錨碇部位外露、銹蝕 | 未維修 | 鋼筋除鏽及混凝土修復(<=0.4*0.4*0.05m) | 4 | 處 | 背面 |  | 橋墩／帽梁
[12 empty] | 5 | 2020-06-24 | 定期檢測 | 鹿島工程 | 2 | 2 | 2 | 2 | 滲水、白華 | 未維修 | 白華處理(處) | 2 | 處 | 橋台正面 |  | 橋台
[12 empty] | 6 | 2020-06-24 | 定期檢測 | 鹿島工程 | 2 | 2 | 2 | 2 | 鋼筋、鋼腱或錨碇部位外露、銹蝕 | 未維修 | 鋼筋除鏽及混凝土修復(<=0.4*0.4*0.05m) | 5 | 處 | 正面 |  | 橋墩／帽梁
[12 empty] | 7 | 2020-06-24 | 定期檢測 | 鹿島工程 | 2 | 2 | 2 | 2 | 滲水、白華 | 未維修 | 白華處理(處) | 3 | 處 | 底部 |  | 橋面板
[12 empty] | 8 | 2020-06-24 | 定期檢測 | 鹿島工程 | 2 | 2 | 2 | 2 | 鋼筋、鋼腱或錨碇部位外露、銹蝕 | 未維修 | 鋼筋除鏽及混凝土修復(<=0.4*0.4*0.05m) | 5 | 處 | 底部 |  | 橋面板
[12 empty] | 9 | 2020-06-24 | 定期檢測 | 鹿島工程 | 2 | 2 | 2 | 2 | 滲水、白華 | 未維修 | 白華處理 | 1 | 處 | 右側面 |  | 拱肋(拱圈)
[12 empty] | 10 | 2020-06-24 | 定期檢測 | 鹿島工程 | 2 | 2 | 2 | 2 | 滲水、白華 | 未維修 | 白華處理(平方公尺) | 2 | 平方公尺 | 左側 |  | 橋台
[12 empty] | 11 | 2020-06-24 | 定期檢測 | 鹿島工程 | 2 | 2 | 2 | 2 | 鋼筋、鋼腱或錨碇部位外露、銹蝕 | 未維修 | 鋼筋除鏽及混凝土修復(<=0.4*0.4*0.05m) | 1 | 處 | 左側 |  | 橋墩／帽梁
[12 empty] | 12 | 2020-06-24 | 定期檢測 | 鹿島工程 | 2 | 2 | 2 | 2 | 鋼筋、鋼腱或錨碇部位外露、銹蝕 | 未維修 | 鋼筋除鏽及混凝土修復(<=0.4*0.4*0.05m) | 11 | 處 | 橋面板底部 |  | 橋面板
[12 empty] | 13 | 2020-06-24 | 定期檢測 | 鹿島工程 | 2 | 2 | 2 | 2 | 混凝土裂縫 | 未維修 | 修補寬度大於0.3mm的裂縫 | 1 | 公尺 | S12右側護欄 |  | 橋護欄
[12 empty] | 14 | 2020-06-24 | 定期檢測 | 鹿島工程 | 2 | 2 | 2 | 2 | 鋼筋、鋼腱或錨碇部位外露、銹蝕 | 未維修 | 鋼筋除鏽及混凝土修復(<=0.4*0.4*0.05m) | 8 | 處 | 底部 |  | 橋面板
[12 empty] | 15 | 2020-06-24 | 定期檢測 | 鹿島工程 | 2 | 2 | 2 | 2 | 滲水、白華 | 未維修 | 白華處理(平方公尺) | 2 | 平方公尺 | 背面 |  | 橋墩／帽梁
[12 empty] | 16 | 2020-06-24 | 定期檢測 | 鹿島工程 | 2 | 2 | 2 | 2 | 其他損傷 | 未維修 | 植生處理 | 2 | 處 | S8右側護欄 |  | 橋護欄
[12 empty] | 17 | 2020-06-24 | 定期檢測 | 鹿島工程 | 2 | 2 | 2 | 2 | 混凝土剝落 | 未維修 | 剝落混凝土修補 | 1 | 平方公尺 | S4右側護欄 |  | 橋護欄
[12 empty] | 18 | 2020-06-24 | 定期檢測 | 鹿島工程 | 2 | 2 | 2 | 2 | 混凝土裂縫 | 未維修 | 修補寬度大於0.3mm的裂縫 | 1 | 公尺 | 左側 |  | 翼牆／擋土牆
[12 empty] | 19 | 2020-06-24 | 定期檢測 | 鹿島工程 | 2 | 2 | 2 | 2 | 混凝土裂縫 | 未維修 | 修補寬度大於0.3mm的裂縫 | 1 | 公尺 | 左側面 |  | 橋台
[12 empty] | 20 | 2020-06-24 | 定期檢測 | 鹿島工程 | 2 | 2 | 2 | 1 | 其他損傷 | 未維修 | 植生處理 | 3 | 處 | S5右側護欄 |  | 橋護欄
[12 empty] | 21 | 2020-06-24 | 定期檢測 | 鹿島工程 | 2 | 2 | 2 | 2 | 滲水、白華 | 未維修 | 白華處理(處) | 5 | 處 | 橋台正面 |  | 橋台
[12 empty] | 22 | 2020-06-24 | 定期檢測 | 鹿島工程 | 2 | 2 | 2 | 1 | 其他損傷 | 未維修 | 橋台雜物及破碎混凝土塊處理 | 1 | 處 | 左側植生 |  | 橋台
[12 empty] | 23 | 2020-06-24 | 定期檢測 | 鹿島工程 | 2 | 2 | 2 | 2 | 混凝土剝落 | 未維修 | 混凝土修復(<=0.4*0.4*0.05m) | 1 | 處 | 橋面板底部 |  | 橋面板
[12 empty] | 24 | 2020-06-24 | 定期檢測 | 鹿島工程 | 2 | 2 | 2 | 2 | 混凝土空洞(或蜂窩) | 未維修 | 表面蜂窩修補 | 2 | 平方公尺 | 橋面板底部 |  | 橋面板
[12 empty] | 25 | 2020-06-24 | 定期檢測 | 鹿島工程 | 2 | 2 | 2 | 2 | 鋼筋、鋼腱或錨碇部位外露、銹蝕 | 未維修 | 鋼筋除鏽及混凝土修復(>0.4*0.4*0.05m) | 1 | 平方公尺 | 底部 |  | 橋面板
[12 empty] | 26 | 2020-06-24 | 定期檢測 | 鹿島工程 | 2 | 2 | 2 | 2 | 混凝土空洞(或蜂窩) | 未維修 | 表面環氧樹脂砂漿修補 | 3 | 平方公尺 | 右側面 |  | 橋墩／帽梁
[12 empty] | 27 | 2020-06-24 | 定期檢測 | 鹿島工程 | 2 | 2 | 2 | 2 | 鋼筋、鋼腱或錨碇部位外露、銹蝕 | 未維修 | 鋼筋除鏽及混凝土修復(<=0.4*0.4*0.05m) | 1 | 處 | 正面 |  | 橋墩／帽梁
[12 empty] | 28 | 2020-06-24 | 定期檢測 | 鹿島工程 | 2 | 2 | 2 | 2 | 支承座、支承端部損傷 | 未維修 | 混凝土支承墊破損修補 | 2 | 處 | 上部混凝土支承座 |  | 支承／支承墊／阻尼裝置
[12 empty] | 29 | 2020-06-24 | 定期檢測 | 鹿島工程 | 2 | 2 | 2 | 2 | 混凝土剝落 | 未維修 | 剝落混凝土修補 | 1 | 平方公尺 | S5左側護欄 |  | 橋護欄
[12 empty] | 30 | 2020-06-24 | 定期檢測 | 鹿島工程 | 2 | 2 | 2 | 2 | 鋼筋、鋼腱或錨碇部位外露、銹蝕 | 未維修 | 鋼筋除鏽及混凝土修復(<=0.4*0.4*0.05m) | 16 | 處 | 底部 |  | 橋面板
[12 empty] | 31 | 2020-06-24 | 定期檢測 | 鹿島工程 | 2 | 2 | 2 | 2 | 滲水、白華 | 未維修 | 白華處理(處) | 3 | 處 | 右側 |  | 橋台
[12 empty] | 32 | 2020-06-24 | 定期檢測 | 鹿島工程 | 2 | 2 | 2 | 2 | 鋼筋、鋼腱或錨碇部位外露、銹蝕 | 未維修 | 鋼筋除鏽及混凝土修復 | 10 | 處 | 拱圈底部 |  | 拱肋(拱圈)
[12 empty] | 33 | 2020-06-24 | 定期檢測 | 鹿島工程 | 2 | 2 | 2 | 2 | 滲水、白華 | 未維修 | 白華處理 | 3 | 處 | 拱圈底部 |  | 拱肋(拱圈)
[12 empty] | 34 | 2020-06-24 | 定期檢測 | 鹿島工程 | 2 | 2 | 2 | 2 | 鋼筋、鋼腱或錨碇部位外露、銹蝕 | 未維修 | 鋼筋除鏽及混凝土修復 | 12 | 處 | 拱圈底部 |  | 拱肋(拱圈)
[12 empty] | 35 | 2020-06-24 | 定期檢測 | 鹿島工程 | 2 | 2 | 2 | 2 | 滲水、白華 | 未維修 | 白華處理(平方公尺) | 1 | 平方公尺 | 底部 |  | 橋面板
[12 empty] | 36 | 2020-06-24 | 定期檢測 | 鹿島工程 | 2 | 2 | 2 | 2 | 鋼筋、鋼腱或錨碇部位外露、銹蝕 | 未維修 | 鋼筋除鏽及混凝土修復(<=0.4*0.4*0.05m) | 3 | 處 | 底部 |  | 橋面板
[12 empty] | 37 | 2020-06-24 | 定期檢測 | 鹿島工程 | 2 | 2 | 2 | 2 | 滲水、白華 | 未維修 | 白華處理(處) | 8 | 處 | 底部 |  | 橋面板
[12 empty] | 38 | 2020-06-24 | 定期檢測 | 鹿島工程 | 2 | 2 | 2 | 2 | 鋼筋、鋼腱或錨碇部位外露、銹蝕 | 未維修 | 鋼筋除鏽及混凝土修復 | 15 | 處 | 右側面 |  | 拱肋(拱圈)
[12 empty] | 39 | 2020-06-24 | 定期檢測 | 鹿島工程 | 2 | 2 | 2 | 2 | 混凝土裂縫 | 未維修 | 修補寬度大於0.3mm的裂縫 | 3 | 公尺 | 橋台正面 |  | 橋台
[12 empty] | 40 | 2020-06-24 | 定期檢測 | 鹿島工程 | 2 | 2 | 2 | 2 | 混凝土裂縫 | 未維修 | >0.3mm混凝土裂縫修補 | 1 | 公尺 | 橋面板右側 |  | 橋面板
[12 empty] | 41 | 2020-06-24 | 定期檢測 | 鹿島工程 | 2 | 2 | 2 | 2 | 混凝土空洞(或蜂窩) | 未維修 | 表面蜂窩修補 | 1 | 平方公尺 | 背面 |  | 橋墩／帽梁
[12 empty] | 42 | 2020-06-24 | 定期檢測 | 鹿島工程 | 2 | 2 | 2 | 2 | 鋼筋、鋼腱或錨碇部位外露、銹蝕 | 未維修 | 鋼筋除鏽及混凝土修復(<=0.4*0.4*0.05m) | 2 | 處 | 橋墩背面 |  | 橋墩／帽梁
[12 empty] | 43 | 2020-06-24 | 定期檢測 | 鹿島工程 | 2 | 2 | 2 | 2 | 鋼筋、鋼腱或錨碇部位外露、銹蝕 | 未維修 | 鋼筋除鏽及混凝土修復(<=0.4*0.4*0.05m) | 2 | 處 | 背面 |  | 橋墩／帽梁
[12 empty] | 44 | 2020-06-24 | 定期檢測 | 鹿島工程 | 2 | 2 | 2 | 2 | 混凝土裂縫 | 未維修 | 修補寬度大於0.3mm的裂縫 | 3 | 公尺 | 背面 |  | 橋墩／帽梁
[12 empty] | 45 | 2020-06-24 | 定期檢測 | 鹿島工程 | 2 | 2 | 2 | 2 | 鋼筋、鋼腱或錨碇部位外露、銹蝕 | 未維修 | 鋼筋除鏽及混凝土修復(<=0.4*0.4*0.05m) | 2 | 處 | 底部 |  | 橋面板
[12 empty] | 46 | 2020-06-24 | 定期檢測 | 鹿島工程 | 2 | 2 | 2 | 2 | 鋼筋、鋼腱或錨碇部位外露、銹蝕 | 未維修 | 鋼筋除鏽及混凝土修復(<=0.4*0.4*0.05m) | 8 | 處 | 正面 |  | 橋墩／帽梁
243 | 34986 | 西二號橋(文化橋)N | 臺2己線 | 省道 | 0K+500M ~1K~77.64M | 高公局北區養護工程分局 | 木柵工務段 | 箱型梁 | 預力混凝土 | 88 | 已維修：3 | NO | 檢測日期 | 檢測類別 | 檢測單位 | D | E | R | U | 劣化類型 | 狀態 | 建議維修工法 | 數量 | 單位 | 損壞位置 | 維修紀錄ID | 維修構件 | 維修工法 | 金額 | 開工日期 | 完成日期 | 維修原始紀錄日期 | 維修原始紀錄者 | 維修最後修改日期 | 維修最後修改者
[11 empty] | 未維修：48 | 1 | 2020-06-22 | 定期檢測 | 鹿島工程 | 2 | 2 | 2 | 2 | 混凝土裂縫 | 未維修 | 修補寬度大於0.3mm的裂縫 | 1 | 公尺 | 左側 |  | 橋台
[11 empty] | 全部：51 | 2 | 2020-06-22 | 定期檢測 | 鹿島工程 | 2 | 2 | 2 | 2 | 鋼筋、鋼腱或錨碇部位外露、銹蝕 | 未維修 | 鋼筋除鏽及混凝土修復(<=0.4*0.4*0.05m) | 16 | 處 | 橋墩背面 |  | 橋墩／帽梁
[12 empty] | 3 | 2020-06-22 | 定期檢測 | 鹿島工程 | 2 | 2 | 2 | 2 | 鋼筋、鋼腱或錨碇部位外露、銹蝕 | 未維修 | 鋼筋除鏽及混凝土修復(<=0.4*0.4*0.05m) | 3 | 處 | 右側面 |  | 主梁
[12 empty] | 4 | 2020-06-22 | 定期檢測 | 鹿島工程 | 2 | 2 | 2 | 2 | 滲水、白華 | 未維修 | 白華處理(處) | 2 | 處 |  |  | 橋台
[12 empty] | 5 | 2020-06-22 | 定期檢測 | 鹿島工程 | 2 | 2 | 2 | 2 | 其他損傷 | 未維修 | 鋼筋凸出切除 | 7 | 處 |  |  | 橋台
[12 empty] | 6 | 2020-06-22 | 定期檢測 | 鹿島工程 | 2 | 2 | 2 | 2 | 滲水、白華 | 未維修 | 白華處理(平方公尺) | 2 | 平方公尺 | 橋台正面 |  | 橋台
[12 empty] | 7 | 2020-06-22 | 定期檢測 | 鹿島工程 | 2 | 2 | 2 | 2 | 排水設施阻塞 | 未維修 | 清理淤塞的排水孔 | 20 | 個 | S4-S7 |  | 橋梁排水設施
[12 empty] | 8 | 2020-06-22 | 定期檢測 | 鹿島工程 | 2 | 2 | 2 | 2 | 螺栓損傷、欠缺或鬆動 | 未維修 | 橋欄杆除鏽及底漆 | 1 | 公尺 | S5左側護欄 |  | 橋護欄
[12 empty] | 9 | 2020-06-22 | 定期檢測 | 鹿島工程 | 2 | 2 | 2 | 2 | 鋼筋外露、銹蝕 | 未維修 | 混凝土剝落鋼筋鏽蝕修復 | 8 | 處 | S6右側護欄 |  | 橋護欄
[12 empty] | 10 | 2020-06-22 | 定期檢測 | 鹿島工程 | 2 | 2 | 2 | 2 | 伸縮縫間雜物堆積 | 未維修 | 伸縮縫清理 | 3 | 公尺 |  |  | 伸縮縫
[12 empty] | 11 | 2020-06-22 | 定期檢測 | 鹿島工程 | 2 | 2 | 2 | 2 | 混凝土裂縫 | 未維修 | 修補寬度大於0.3mm的裂縫 | 2 | 公尺 | 右側 |  | 橋墩／帽梁
[12 empty] | 12 | 2020-06-22 | 定期檢測 | 鹿島工程 | 2 | 2 | 2 | 2 | 混凝土裂縫 | 未維修 | 修補寬度大於0.3mm的裂縫 | 2 | 公尺 | 橋墩正面 |  | 橋墩／帽梁
[12 empty] | 13 | 2020-06-22 | 定期檢測 | 鹿島工程 | 3 | 2 | 2 | 2 | 滲水、白華 | 未維修 | 白華處理(處) | 16 | 處 | 大樑底部 |  | 主梁
[12 empty] | 14 | 2020-06-22 | 定期檢測 | 鹿島工程 | 2 | 2 | 2 | 2 | 滲水、白華 | 未維修 | 白華處理(平方公尺) | 2 | 平方公尺 | 左側底部 |  | 主梁
[12 empty] | 15 | 2020-06-22 | 定期檢測 | 鹿島工程 | 2 | 2 | 2 | 2 | 滲水、白華 | 未維修 | 白華處理(處) | 3 | 處 | 右側面 |  | 主梁
[12 empty] | 16 | 2020-06-22 | 定期檢測 | 鹿島工程 | 2 | 2 | 2 | 2 | 滲水、白華 | 未維修 | 白華處理(處) | 2 | 處 | 右側面 |  | 主梁
[12 empty] | 17 | 2020-06-22 | 定期檢測 | 鹿島工程 | 2 | 2 | 2 | 2 | 滲水、白華 | 未維修 | 白華處理(處) | 4 | 處 | 大樑左側 |  | 主梁
[12 empty] | 18 | 2020-06-22 | 定期檢測 | 鹿島工程 | 2 | 2 | 2 | 2 | 滲水、白華 | 未維修 | 白華處理(平方公尺) | 2 | 平方公尺 | 大樑右側面 |  | 主梁
[12 empty] | 19 | 2020-06-22 | 定期檢測 | 鹿島工程 | 2 | 2 | 2 | 2 | 高低差 | 未維修 | 角鋼伸縮縫更換(伸縮量<5cm)(含材料) | 1 | 公尺 |  |  | 伸縮縫
[12 empty] | 20 | 2020-06-22 | 定期檢測 | 鹿島工程 | 2 | 2 | 2 | 2 | 混凝土裂縫 | 未維修 | >0.3mm混凝土裂縫修補 | 1 | 公尺 | 大樑左側 |  | 主梁
[12 empty] | 21 | 2020-06-22 | 定期檢測 | 鹿島工程 | 2 | 2 | 2 | 2 | 混凝土剝落 | 未維修 | 混凝土修復(<=0.4*0.4*0.05m) | 1 | 處 | 橋台右側 |  | 橋台
[12 empty] | 22 | 2020-06-22 | 定期檢測 | 鹿島工程 | 2 | 2 | 2 | 2 | 其他損傷 | 未維修 | 伸縮縫清理 | 3 | 公尺 |  |  | 伸縮縫
[12 empty] | 23 | 2020-06-22 | 定期檢測 | 鹿島工程 | 2 | 2 | 2 | 2 | 鋼筋外露、銹蝕 | 未維修 | 混凝土剝落鋼筋鏽蝕修復 | 8 | 處 | S8右側護欄 |  | 橋護欄
[12 empty] | 24 | 2020-06-22 | 定期檢測 | 鹿島工程 | 3 | 2 | 2 | 2 | 螺栓損傷、欠缺或鬆動 | 未維修 | 橋欄杆除鏽及底漆 | 3 | 公尺 | S8左右側護欄伸縮縫交接處 |  | 橋護欄
[12 empty] | 25 | 2020-06-22 | 定期檢測 | 鹿島工程 | 2 | 2 | 2 | 2 | 混凝土空洞(或蜂窩) | 未維修 | 表面蜂窩修補 | 2 | 平方公尺 | 橋墩左側 |  | 橋墩／帽梁
[12 empty] | 26 | 2020-06-22 | 定期檢測 | 鹿島工程 | 2 | 2 | 2 | 2 | 其他損傷 | 未維修 | 植生處理 | 1 | 處 | S3左側護欄 |  | 橋護欄
[12 empty] | 27 | 2020-06-22 | 定期檢測 | 鹿島工程 | 2 | 2 | 2 | 2 | 滲水、白華 | 未維修 | 混凝土修復(>0.4*0.4*0.05m) | 1 | 平方公尺 | 左側面 |  | 主梁
[12 empty] | 28 | 2020-06-22 | 定期檢測 | 鹿島工程 | 2 | 2 | 2 | 2 | 排水設施損傷 | 未維修 | 修復受損的排水管 | 2 | 公尺 | S3左側排水管 |  | 橋梁排水設施
[12 empty] | 29 | 2020-06-22 | 定期檢測 | 鹿島工程 | 2 | 2 | 2 | 2 | 鋼筋外露、銹蝕 | 未維修 | 修補混凝土 | 1 | 立方公尺 | 左側 |  | 翼牆／擋土牆
[12 empty] | 30 | 2020-06-22 | 定期檢測 | 鹿島工程 | 2 | 2 | 2 | 2 | 滲水、白華 | 未維修 | 白華處理(平方公尺) | 2 | 平方公尺 | 右側底部 |  | 主梁
[12 empty] | 31 | 2020-06-22 | 定期檢測 | 鹿島工程 | 2 | 2 | 2 | 2 | 鋼筋、鋼腱或錨碇部位外露、銹蝕 | 未維修 | 表面環氧樹脂砂漿修補 | 3 | 平方公尺 | 大樑底部 |  | 主梁
[12 empty] | 32 | 2020-06-22 | 定期檢測 | 鹿島工程 | 2 | 2 | 2 | 2 | 滲水、白華 | 未維修 | 白華處理(處) | 3 | 處 | 左側底部 |  | 主梁
[12 empty] | 33 | 2020-06-22 | 定期檢測 | 鹿島工程 | 2 | 2 | 2 | 2 | 滲水、白華 | 未維修 | 白華處理(平方公尺) | 3 | 平方公尺 | 大樑左側底部 |  | 主梁
[12 empty] | 34 | 2020-06-22 | 定期檢測 | 鹿島工程 | 2 | 2 | 2 | 2 | 滲水、白華 | 未維修 | 白華處理(平方公尺) | 4 | 平方公尺 | 大樑右側底部 |  | 主梁
[12 empty] | 35 | 2020-06-22 | 定期檢測 | 鹿島工程 | 2 | 2 | 2 | 2 | 混凝土裂縫 | 未維修 | >0.3mm混凝土裂縫修補 | 2 | 公尺 | 大樑底部 |  | 主梁
[12 empty] | 36 | 2020-06-22 | 定期檢測 | 鹿島工程 | 2 | 2 | 2 | 2 | 積水或漏水 | 未維修 | 白華處理(處) | 12 | 處 | 大樑底部 |  | 主梁
[12 empty] | 37 | 2020-06-22 | 定期檢測 | 鹿島工程 | 2 | 2 | 2 | 2 | 其他損傷 | 未維修 | 鋼筋凸出切除 | 2 | 處 | 橋台右側 |  | 橋台
[12 empty] | 38 | 2020-06-22 | 定期檢測 | 鹿島工程 | 2 | 2 | 2 | 2 | 其他損傷 | 未維修 | 伸縮縫清理 | 2 | 公尺 |  |  | 伸縮縫
[12 empty] | 39 | 2020-06-22 | 定期檢測 | 鹿島工程 | 2 | 2 | 2 | 2 | 混凝土裂縫 | 未維修 | 修補寬度大於0.3mm的裂縫 | 1 | 公尺 | S4左側護欄 |  | 橋護欄
[12 empty] | 40 | 2020-06-22 | 定期檢測 | 鹿島工程 | 2 | 2 | 2 | 2 | 排水設施阻塞 | 未維修 | 清理淤塞的排水孔 | 12 | 個 | S6左側排水孔 |  | 橋梁排水設施
[12 empty] | 41 | 2020-06-22 | 定期檢測 | 鹿島工程 | 2 | 2 | 2 | 2 | 伸縮縫間雜物堆積 | 未維修 | 伸縮縫清理 | 3 | 公尺 |  |  | 伸縮縫
[12 empty] | 42 | 2020-06-22 | 定期檢測 | 鹿島工程 | 2 | 2 | 2 | 2 | 混凝土空洞(或蜂窩) | 未維修 | 表面蜂窩修補 | 3 | 平方公尺 | 右側 |  | 橋墩／帽梁
[12 empty] | 43 | 2020-06-22 | 定期檢測 | 鹿島工程 | 2 | 2 | 2 | 2 | 排水設施損傷 | 未維修 | 修復受損的排水管 | 1 | 公尺 | S7大樑底部排水管 |  | 橋梁排水設施
[12 empty] | 44 | 2020-06-22 | 定期檢測 | 鹿島工程 | 2 | 2 | 2 | 2 | 滲水、白華 | 未維修 | 白華處理(平方公尺) | 3 | 平方公尺 | 大樑左側底部 |  | 主梁
[12 empty] | 45 | 2020-06-22 | 定期檢測 | 鹿島工程 | 2 | 2 | 2 | 2 | 滲水、白華 | 未維修 | 白華處理(平方公尺) | 3 | 平方公尺 | 左側底部 |  | 主梁
[12 empty] | 46 | 2020-06-22 | 定期檢測 | 鹿島工程 | 2 | 2 | 2 | 2 | 滲水、白華 | 未維修 | 白華處理(處) | 3 | 處 | 右側面 |  | 主梁
[12 empty] | 47 | 2020-06-22 | 定期檢測 | 鹿島工程 | 2 | 2 | 2 | 2 | 排水設施損傷 | 未維修 | 修復受損的排水管 | 1 | 公尺 | S4底部排水管鏽蝕 |  | 橋梁排水設施
[12 empty] | 48 | 2020-06-22 | 定期檢測 | 鹿島工程 | 2 | 2 | 2 | 2 | 積水或漏水 | 未維修 | 結構物伸縮縫填縫劑更新 | 3 | 公尺 | 大樑內部支承接縫處 |  | 主梁
[12 empty] | 49 | 2020-06-22 | 定期檢測 | 鹿島工程 | 2 | 2 | 2 | 2 | 滲水、白華 | 已維修 | 混凝土修復(<=0.4*0.4*0.05m) | 2 | 處 | 左側 | 19631 | 主梁 | 混凝土修復(>0.4x0.4x0.05m) |  | 2020-06-13 | 2020-06-13 | 2020-10-07 15:58 | 王鴻騰
[12 empty] | 50 | 2020-06-22 | 定期檢測 | 鹿島工程 | 2 | 2 | 2 | 2 | 鋼筋、鋼腱或錨碇部位外露、銹蝕 | 已維修 | 鋼筋除鏽及混凝土修復(<=0.4*0.4*0.05m) | 2 | 處 | 右側 | 19629 | 主梁 | 0.4x0.4x0.05m) |  | 2020-06-13 | 2020-06-13 | 2020-10-07 15:40 | 王鴻騰
[12 empty] | 51 | 2020-06-22 | 定期檢測 | 鹿島工程 | 2 | 2 | 2 | 2 | 鋼筋、鋼腱或錨碇部位外露、銹蝕 | 已維修 | 鋼筋除鏽及混凝土修復(<=0.4*0.4*0.05m) | 2 | 處 | 大樑底部 | 19628 | 主梁 | 鋼筋除鏽及混凝土修復(>0.4x0.4x0.05m) |  | 2020-06-13 | 2020-06-13 | 2020-10-07 15:36 | 王鴻騰
244 | 34987 | 西二號橋(文化橋)S | 臺2己線 | 省道 | 0K+500M ~1K~80M | 高公局北區養護工程分局 | 木柵工務段 | 箱型梁 | 預力混凝土 | 88 | 已維修：1 | NO | 檢測日期 | 檢測類別 | 檢測單位 | D | E | R | U | 劣化類型 | 狀態 | 建議維修工法 | 數量 | 單位 | 損壞位置 | 維修紀錄ID | 維修構件 | 維修工法 | 金額 | 開工日期 | 完成日期 | 維修原始紀錄日期 | 維修原始紀錄者 | 維修最後修改日期 | 維修最後修改者
[11 empty] | 未維修：67 | 1 | 2020-06-22 | 定期檢測 | 鹿島工程 | 2 | 2 | 2 | 2 | 其他損傷 | 未維修 | 植生處理 | 1 | 處 | S3左側護欄 |  | 橋護欄
[11 empty] | 全部：68 | 2 | 2020-06-22 | 定期檢測 | 鹿島工程 | 2 | 2 | 2 | 2 | 混凝土剝落 | 未維修 | 混凝土修復(<=0.4*0.4*0.05m) | 4 | 處 | 橋墩背面 |  | 橋墩／帽梁
[12 empty] | 3 | 2020-06-22 | 定期檢測 | 鹿島工程 | 2 | 2 | 2 | 2 | 鋼筋、鋼腱或錨碇部位外露、銹蝕 | 未維修 | 鋼筋除鏽及混凝土修復(<=0.4*0.4*0.05m) | 1 | 處 | 大樑底部 |  | 主梁
[12 empty] | 4 | 2020-06-22 | 定期檢測 | 鹿島工程 | 2 | 2 | 2 | 2 | 其他損傷 | 未維修 | 橋台雜物及破碎混凝土塊處理 | 1 | 處 | 橋台正面 |  | 橋台
[12 empty] | 5 | 2020-06-22 | 定期檢測 | 鹿島工程 | 2 | 2 | 2 | 2 | 滲水、白華 | 未維修 | 白華處理(平方公尺) | 1 | 平方公尺 | 橋墩背面 |  | 橋墩／帽梁
[12 empty] | 6 | 2020-06-22 | 定期檢測 | 鹿島工程 | 2 | 2 | 2 | 2 | 鋼筋、鋼腱或錨碇部位外露、銹蝕 | 未維修 | 鋼筋除鏽及混凝土修復(<=0.4*0.4*0.05m) | 2 | 處 | 大樑底部 |  | 主梁
[12 empty] | 7 | 2020-06-22 | 定期檢測 | 鹿島工程 | 2 | 2 | 2 | 2 | 其他損傷 | 未維修 | 混凝土修復(<=0.4*0.4*0.05m) | 1 | 處 | S6大樑右側 |  | 主梁
[12 empty] | 8 | 2020-06-22 | 定期檢測 | 鹿島工程 | 3 | 2 | 2 | 2 | 滲水、白華 | 未維修 | 白華處理(平方公尺) | 4 | 平方公尺 | 大樑左側面 |  | 主梁
[12 empty] | 9 | 2020-06-22 | 定期檢測 | 鹿島工程 | 2 | 2 | 2 | 2 | 滲水、白華 | 未維修 | 白華處理(處) | 6 | 處 | 左側面 |  | 主梁
[12 empty] | 10 | 2020-06-22 | 定期檢測 | 鹿島工程 | 2 | 2 | 2 | 2 | 積水或漏水 | 未維修 | 混凝土修復(<=0.4*0.4*0.05m) | 1 | 處 | 左側面 |  | 主梁
[12 empty] | 11 | 2020-06-22 | 定期檢測 | 鹿島工程 | 2 | 2 | 2 | 2 | 鋼筋、鋼腱或錨碇部位外露、銹蝕 | 未維修 | 鋼筋除鏽及混凝土修復(<=0.4*0.4*0.05m) | 2 | 處 | 大樑底部 |  | 主梁
[12 empty] | 12 | 2020-06-22 | 定期檢測 | 鹿島工程 | 2 | 2 | 2 | 2 | 滲水、白華 | 未維修 | 白華處理(處) | 4 | 處 | 大樑左側 |  | 主梁
[12 empty] | 13 | 2020-06-22 | 定期檢測 | 鹿島工程 | 2 | 2 | 2 | 2 | 混凝土空洞(或蜂窩) | 未維修 | 表面蜂窩修補 | 2 | 平方公尺 | 橋台正面 |  | 橋台
[12 empty] | 14 | 2020-06-22 | 定期檢測 | 鹿島工程 | 2 | 2 | 2 | 2 | 排水設施阻塞 | 未維修 | 清理淤塞的排水孔 | 15 | 個 | S8-S11 |  | 橋梁排水設施
[12 empty] | 15 | 2020-06-22 | 定期檢測 | 鹿島工程 | 2 | 2 | 2 | 2 | 螺栓損傷、欠缺或鬆動 | 未維修 | 橋欄杆修復 | 1 | 公尺 | S5右側護欄 |  | 橋護欄
[12 empty] | 16 | 2020-06-22 | 定期檢測 | 鹿島工程 | 2 | 2 | 2 | 2 | 排水設施阻塞 | 未維修 | 清理淤塞的排水孔 | 10 | 個 | S3-S4右側橋面排水孔 |  | 橋梁排水設施
[12 empty] | 17 | 2020-06-22 | 定期檢測 | 鹿島工程 | 2 | 2 | 2 | 2 | 混凝土裂縫 | 未維修 | 修補寬度大於0.3mm的裂縫 | 1 | 公尺 | S3右側護欄 |  | 橋護欄
[12 empty] | 18 | 2020-06-22 | 定期檢測 | 鹿島工程 | 2 | 2 | 2 | 2 | 排水設施損傷 | 未維修 | 修復受損的排水管 | 1 | 公尺 | S3大樑底部排水管 |  | 橋梁排水設施
[12 empty] | 19 | 2020-06-22 | 定期檢測 | 鹿島工程 | 2 | 2 | 2 | 2 | 鋼筋外露、銹蝕 | 未維修 | 混凝土剝落鋼筋鏽蝕修復 | 3 | 處 | S3右側護欄底部 |  | 橋護欄
[12 empty] | 20 | 2020-06-22 | 定期檢測 | 鹿島工程 | 2 | 2 | 2 | 2 | 混凝土空洞(或蜂窩) | 未維修 | 表面蜂窩修補 | 2 | 平方公尺 | 大樑底部 |  | 主梁
[12 empty] | 21 | 2020-06-22 | 定期檢測 | 鹿島工程 | 2 | 2 | 2 | 2 | 混凝土剝落 | 未維修 | 混凝土修復(<=0.4*0.4*0.05m) | 1 | 處 | 右側面 |  | 主梁
[12 empty] | 22 | 2020-06-22 | 定期檢測 | 鹿島工程 | 2 | 2 | 2 | 2 | 混凝土裂縫 | 未維修 | >0.3mm混凝土裂縫修補 | 2 | 公尺 | 左側面 |  | 主梁
[12 empty] | 23 | 2020-06-22 | 定期檢測 | 鹿島工程 | 2 | 2 | 2 | 2 | 混凝土剝落 | 未維修 | 混凝土修復(<=0.4*0.4*0.05m) | 1 | 處 | 大樑左側面 |  | 主梁
[12 empty] | 24 | 2020-06-22 | 定期檢測 | 鹿島工程 | 2 | 2 | 2 | 2 | 混凝土裂縫 | 未維修 | >0.3mm混凝土裂縫修補 | 2 | 公尺 | 大樑底部 |  | 主梁
[12 empty] | 25 | 2020-06-22 | 定期檢測 | 鹿島工程 | 2 | 2 | 2 | 2 | 混凝土裂縫 | 未維修 | >0.3mm混凝土裂縫修補 | 2 | 公尺 | 大樑底部 |  | 主梁
[12 empty] | 26 | 2020-06-22 | 定期檢測 | 鹿島工程 | 2 | 2 | 2 | 2 | 鋼筋、鋼腱或錨碇部位外露、銹蝕 | 未維修 | 鋼筋除鏽及混凝土修復(<=0.4*0.4*0.05m) | 3 | 處 | 右側 |  | 主梁
[12 empty] | 27 | 2020-06-22 | 定期檢測 | 鹿島工程 | 2 | 2 | 2 | 2 | 混凝土裂縫 | 未維修 | 修補寬度大於0.3mm的裂縫 | 2 | 公尺 | 右側 |  | 橋墩／帽梁
[12 empty] | 28 | 2020-06-22 | 定期檢測 | 鹿島工程 | 2 | 2 | 2 | 2 | 鋼筋、鋼腱或錨碇部位外露、銹蝕 | 未維修 | 鋼筋除鏽及混凝土修復(<=0.4*0.4*0.05m) | 2 | 處 | 底部 |  | 橋面板
[12 empty] | 29 | 2020-06-22 | 定期檢測 | 鹿島工程 | 2 | 2 | 2 | 2 | 鋼筋、鋼腱或錨碇部位外露、銹蝕 | 未維修 | 鋼筋除鏽及混凝土修復(<=0.4*0.4*0.05m) | 2 | 處 | 大樑底部 |  | 主梁
[12 empty] | 30 | 2020-06-22 | 定期檢測 | 鹿島工程 | 2 | 2 | 2 | 2 | 混凝土空洞(或蜂窩) | 未維修 | 表面蜂窩修補 | 3 | 平方公尺 | 背面 |  | 橋墩／帽梁
[12 empty] | 31 | 2020-06-22 | 定期檢測 | 鹿島工程 | 2 | 2 | 2 | 2 | 鋼筋外露、銹蝕 | 未維修 | 鋼筋除鏽及混凝土修復(<=0.4*0.4*0.05m) | 2 | 處 | 橋台正面 |  | 橋台
[12 empty] | 32 | 2020-06-22 | 定期檢測 | 鹿島工程 | 2 | 2 | 2 | 2 | 鋼筋外露、銹蝕 | 未維修 | 混凝土剝落鋼筋鏽蝕修復 | 12 | 處 | S11右側護欄 |  | 橋護欄
[12 empty] | 33 | 2020-06-22 | 定期檢測 | 鹿島工程 | 2 | 2 | 2 | 2 | 伸縮縫間雜物堆積 | 未維修 | 伸縮縫清理 | 3 | 公尺 |  |  | 伸縮縫
[12 empty] | 34 | 2020-06-22 | 定期檢測 | 鹿島工程 | 2 | 2 | 2 | 2 | 伸縮縫間雜物堆積 | 未維修 | 伸縮縫清理 | 2 | 公尺 |  |  | 伸縮縫
[12 empty] | 35 | 2020-06-22 | 定期檢測 | 鹿島工程 | 2 | 2 | 2 | 2 | 鋼筋、鋼腱或錨碇部位外露、銹蝕 | 未維修 | 鋼筋除鏽及混凝土修復(<=0.4*0.4*0.05m) | 1 | 處 | 右側面 |  | 主梁
[12 empty] | 36 | 2020-06-22 | 定期檢測 | 鹿島工程 | 2 | 2 | 2 | 2 | 混凝土裂縫 | 未維修 | 修補寬度大於0.3mm的裂縫 | 2 | 公尺 | 橋台正面 |  | 橋台
[12 empty] | 37 | 2020-06-22 | 定期檢測 | 鹿島工程 | 2 | 2 | 2 | 2 | 鋼筋、鋼腱或錨碇部位外露、銹蝕 | 未維修 | 鋼筋除鏽及混凝土修復(<=0.4*0.4*0.05m) | 1 | 處 | 大樑底部 |  | 主梁
[12 empty] | 38 | 2020-06-22 | 定期檢測 | 鹿島工程 | 2 | 2 | 2 | 2 | 鋼筋、鋼腱或錨碇部位外露、銹蝕 | 未維修 | 鋼筋除鏽及混凝土修復(>0.4*0.4*0.05m) | 1 | 平方公尺 | 大樑底部 |  | 主梁
[12 empty] | 39 | 2020-06-22 | 定期檢測 | 鹿島工程 | 2 | 2 | 2 | 2 | 滲水、白華 | 未維修 | 白華處理(平方公尺) | 1 | 平方公尺 | 右側面 |  | 主梁
[12 empty] | 40 | 2020-06-22 | 定期檢測 | 鹿島工程 | 2 | 2 | 2 | 2 | 鋼筋、鋼腱或錨碇部位外露、銹蝕 | 未維修 | 鋼筋凸出切除 | 1 | 處 | 大樑底部 |  | 主梁
[12 empty] | 41 | 2020-06-22 | 定期檢測 | 鹿島工程 | 2 | 2 | 2 | 2 | 滲水、白華 | 未維修 | 混凝土修復(<=0.4*0.4*0.05m) | 1 | 處 | 大樑右側 |  | 主梁
[12 empty] | 42 | 2020-06-22 | 定期檢測 | 鹿島工程 | 2 | 2 | 2 | 1 | 其他損傷 | 未維修 | 植生處理 | 1 | 處 | 大樑底部檢測孔 |  | 主梁
[12 empty] | 43 | 2020-06-22 | 定期檢測 | 鹿島工程 | 3 | 2 | 2 | 2 | 滲水、白華 | 未維修 | 白華處理(平方公尺) | 5 | 平方公尺 | 大樑底部 |  | 主梁
[12 empty] | 44 | 2020-06-22 | 定期檢測 | 鹿島工程 | 2 | 2 | 2 | 2 | 鋼筋、鋼腱或錨碇部位外露、銹蝕 | 未維修 | 鋼筋除鏽及混凝土修復(<=0.4*0.4*0.05m) | 1 | 處 | 大樑底部 |  | 主梁
[12 empty] | 45 | 2020-06-22 | 定期檢測 | 鹿島工程 | 2 | 2 | 2 | 2 | 滲水、白華 | 未維修 | 白華處理(平方公尺) | 2 | 平方公尺 | 大樑左側底部 |  | 主梁
[12 empty] | 46 | 2020-06-22 | 定期檢測 | 鹿島工程 | 2 | 2 | 2 | 2 | 滲水、白華 | 未維修 | 白華處理(平方公尺) | 2 | 平方公尺 | 橋台正面 |  | 橋台
[12 empty] | 47 | 2020-06-22 | 定期檢測 | 鹿島工程 | 2 | 2 | 2 | 2 | 混凝土剝落 | 未維修 | 剝落混凝土修補 | 1 | 平方公尺 | S11右側護欄 |  | 橋護欄
[12 empty] | 48 | 2020-06-22 | 定期檢測 | 鹿島工程 | 2 | 2 | 2 | 2 | 鋼筋外露、銹蝕 | 未維修 | 混凝土剝落鋼筋鏽蝕修復 | 25 | 處 | S9左側護欄 |  | 橋護欄
[12 empty] | 49 | 2020-06-22 | 定期檢測 | 鹿島工程 | 2 | 2 | 2 | 2 | 伸縮縫間雜物堆積 | 未維修 | 伸縮縫清理 | 2 | 公尺 |  |  | 伸縮縫
[12 empty] | 50 | 2020-06-22 | 定期檢測 | 鹿島工程 | 2 | 2 | 2 | 2 | 排水設施阻塞 | 未維修 | 清理淤塞的排水孔 | 10 | 個 | S7左側橋面排水孔 |  | 橋梁排水設施
[12 empty] | 51 | 2020-06-22 | 定期檢測 | 鹿島工程 | 2 | 2 | 2 | 2 | 排水設施損傷 | 未維修 | 修復受損的排水管 | 3 | 公尺 | S3排水管 |  | 橋梁排水設施
[12 empty] | 52 | 2020-06-22 | 定期檢測 | 鹿島工程 | 2 | 2 | 2 | 2 | 滲水、白華 | 未維修 | 白華處理(平方公尺) | 2 | 平方公尺 | 右側面 |  | 主梁
[12 empty] | 53 | 2020-06-22 | 定期檢測 | 鹿島工程 | 2 | 2 | 2 | 2 | 滲水、白華 | 未維修 | 白華處理(處) | 5 | 處 | 右側面 |  | 主梁
[12 empty] | 54 | 2020-06-22 | 定期檢測 | 鹿島工程 | 2 | 2 | 2 | 2 | 滲水、白華 | 未維修 | 白華處理(處) | 2 | 處 | 大樑底部 |  | 主梁
[12 empty] | 55 | 2020-06-22 | 定期檢測 | 鹿島工程 | 2 | 2 | 2 | 2 | 鋼筋、鋼腱或錨碇部位外露、銹蝕 | 未維修 | 鋼筋除鏽及混凝土修復(<=0.4*0.4*0.05m) | 1 | 處 | 大樑底部 |  | 主梁
[12 empty] | 56 | 2020-06-22 | 定期檢測 | 鹿島工程 | 2 | 2 | 2 | 2 | 鋼筋外露、銹蝕 | 未維修 | 混凝土剝落鋼筋鏽蝕修復 | 1 | 處 | S2右側護欄底部 |  | 橋護欄
[12 empty] | 57 | 2020-06-22 | 定期檢測 | 鹿島工程 | 2 | 2 | 2 | 2 | 滲水、白華 | 未維修 | 白華處理(處) | 4 | 處 | 左側面 |  | 主梁
[12 empty] | 58 | 2020-06-22 | 定期檢測 | 鹿島工程 | 2 | 2 | 2 | 2 | 鋼筋、鋼腱或錨碇部位外露、銹蝕 | 未維修 | 鋼筋除鏽及混凝土修復(<=0.4*0.4*0.05m) | 2 | 處 | 大樑底部 |  | 主梁
[12 empty] | 59 | 2020-06-22 | 定期檢測 | 鹿島工程 | 2 | 2 | 2 | 2 | 混凝土空洞(或蜂窩) | 未維修 | 表面蜂窩修補 | 1 | 平方公尺 | 背面 |  | 橋墩／帽梁
[12 empty] | 60 | 2020-06-22 | 定期檢測 | 鹿島工程 | 2 | 2 | 2 | 2 | 其他損傷 | 未維修 | 植生處理 | 1 | 處 | S1左側護欄 |  | 橋護欄
[12 empty] | 61 | 2020-06-22 | 定期檢測 | 鹿島工程 | 2 | 2 | 2 | 2 | 滲水、白華 | 未維修 | 白華處理(處) | 1 | 處 | 左側面 |  | 主梁
[12 empty] | 62 | 2020-06-22 | 定期檢測 | 鹿島工程 | 2 | 2 | 2 | 2 | 鋼筋、鋼腱或錨碇部位外露、銹蝕 | 未維修 | 鋼筋除鏽及混凝土修復(<=0.4*0.4*0.05m) | 1 | 處 | 右側面 |  | 主梁
[12 empty] | 63 | 2020-06-22 | 定期檢測 | 鹿島工程 | 2 | 2 | 2 | 2 | 滲水、白華 | 未維修 | 白華處理(平方公尺) | 3 | 平方公尺 | 右側面 |  | 主梁
[12 empty] | 64 | 2020-06-22 | 定期檢測 | 鹿島工程 | 2 | 2 | 2 | 2 | 滲水、白華 | 未維修 | 白華處理(處) | 2 | 處 | 右側面 |  | 主梁
[12 empty] | 65 | 2020-06-22 | 定期檢測 | 鹿島工程 | 2 | 2 | 2 | 2 | 其他損傷 | 未維修 | 橋台雜物及破碎混凝土塊處理 | 1 | 處 | 右側 |  | 橋台
[12 empty] | 66 | 2020-06-22 | 定期檢測 | 鹿島工程 | 2 | 2 | 2 | 2 | 混凝土裂縫 | 未維修 | 修補寬度大於0.3mm的裂縫 | 1 | 公尺 | 右側 |  | 橋台
[12 empty] | 67 | 2020-06-22 | 定期檢測 | 鹿島工程 | 2 | 2 | 2 | 2 | 鋼筋外露、銹蝕 | 未維修 | 鋼筋除鏽、環氧樹脂及無聲縮砂漿修補 | 1 | 立方公尺 | 右側 |  | 翼牆／擋土牆
[12 empty] | 68 | 2020-06-22 | 定期檢測 | 鹿島工程 | 2 | 2 | 2 | 2 | 滲水、白華 | 已維修 | 白華處理(處) | 2 | 處 | 左側面 | 19630 | 主梁 | 白華處理(處) |  | 2020-06-13 | 2020-06-13 | 2020-10-07 15:46 | 王鴻騰
245 | 34992 | 西五號橋(全民橋)N | 臺2己線 | 省道 | 2K+20M ~2K~100M | 高公局北區養護工程分局 | 木柵工務段 | I型梁 | 預力混凝土 | 88 | 已維修：0 | NO | 檢測日期 | 檢測類別 | 檢測單位 | D | E | R | U | 劣化類型 | 狀態 | 建議維修工法 | 數量 | 單位 | 損壞位置 | 維修紀錄ID | 維修構件 | 維修工法 | 金額 | 開工日期 | 完成日期 | 維修原始紀錄日期 | 維修原始紀錄者 | 維修最後修改日期 | 維修最後修改者
[11 empty] | 未維修：5 | 1 | 2020-06-30 | 定期檢測 | 鹿島工程 | 2 | 1 | 1 | 1 | 伸縮縫間雜物堆積 | 未維修 | 伸縮縫清理 | 1 | 公尺 | 伸縮縫 |  | 伸縮縫
[11 empty] | 全部：5 | 2 | 2020-06-30 | 定期檢測 | 鹿島工程 | 2 | 1 | 1 | 1 | 排水設施損傷 | 未維修 | 修復受損的排水管 | 1 | 公尺 | 排水管 |  | 橋梁排水設施
[12 empty] | 3 | 2020-06-30 | 定期檢測 | 鹿島工程 | 3 | 2 | 2 | 2 | 其他損傷 | 未維修 | 清除植生或雜物 | 1 | 處 | 右側翼牆 |  | 翼牆／擋土牆
[12 empty] | 4 | 2020-06-30 | 定期檢測 | 鹿島工程 | 2 | 1 | 1 | 1 | 其他損傷 | 未維修 | 植生清除 | 1 | 處 | 左側橋護欄 |  | 橋護欄
[12 empty] | 5 | 2020-06-30 | 定期檢測 | 鹿島工程 | 2 | 1 | 1 | 1 | 伸縮縫間雜物堆積 | 未維修 | 伸縮縫清理 | 1 | 公尺 | 伸縮縫 |  | 伸縮縫
246 | 34993 | 西五號橋(全民橋)S | 臺2己線 | 省道 | 2K+40M ~2K~100M | 高公局北區養護工程分局 | 木柵工務段 | I型梁 | 預力混凝土 | 88 | 已維修：0 | NO | 檢測日期 | 檢測類別 | 檢測單位 | D | E | R | U | 劣化類型 | 狀態 | 建議維修工法 | 數量 | 單位 | 損壞位置 | 維修紀錄ID | 維修構件 | 維修工法 | 金額 | 開工日期 | 完成日期 | 維修原始紀錄日期 | 維修原始紀錄者 | 維修最後修改日期 | 維修最後修改者
[11 empty] | 未維修：9 | 1 | 2020-06-30 | 定期檢測 | 鹿島工程 | 2 | 1 | 1 | 1 | 伸縮縫間雜物堆積 | 未維修 | 伸縮縫清理 | 2 | 公尺 | 伸縮縫 |  | 伸縮縫
[11 empty] | 全部：9 | 2 | 2020-06-30 | 定期檢測 | 鹿島工程 | 2 | 1 | 1 | 1 | 伸縮縫間雜物堆積 | 未維修 | 伸縮縫清理 | 3 | 公尺 | 伸縮縫 |  | 伸縮縫
[12 empty] | 3 | 2020-06-30 | 定期檢測 | 鹿島工程 | 2 | 1 | 1 | 1 | 鋼筋外露、銹蝕 | 未維修 | 鋼筋除鏽及修補混凝土 | 1 | 立方公尺 | 右側橋護欄 |  | 橋護欄
[12 empty] | 4 | 2020-06-30 | 定期檢測 | 鹿島工程 | 2 | 1 | 1 | 1 | 混凝土剝落 | 未維修 | 修補混凝土 | 1 | 立方公尺 | 翼牆 |  | 翼牆／擋土牆
[12 empty] | 5 | 2020-06-30 | 定期檢測 | 鹿島工程 | 2 | 1 | 1 | 1 | 混凝土裂縫 | 未維修 | 修補寬度大於0.3mm的裂縫 | 1 | 公尺 | 右側橋護欄 |  | 橋護欄
[12 empty] | 6 | 2020-06-30 | 定期檢測 | 鹿島工程 | 2 | 1 | 1 | 1 | 混凝土剝落 | 未維修 | 修補混凝土 | 1 | 立方公尺 | 右側橋護欄 |  | 橋護欄
[12 empty] | 7 | 2020-06-30 | 定期檢測 | 鹿島工程 | 2 | 1 | 1 | 1 | 其他損傷 | 未維修 | 橋台清理 | 1 | 個 | 橋台正面 |  | 橋台
[12 empty] | 8 | 2020-06-30 | 定期檢測 | 鹿島工程 | 2 | 1 | 1 | 1 | 混凝土裂縫 | 未維修 | 修補寬度大於0.3mm的裂縫 | 1 | 公尺 | 橋台正面 |  | 橋台
[12 empty] | 9 | 2020-06-30 | 定期檢測 | 鹿島工程 | 2 | 1 | 1 | 1 | 鋼筋、鋼腱或錨碇部位外露、銹蝕 | 未維修 | 鋼筋除鏽及混凝土修復(<=0.4*0.4*0.05m) | 1 | 處 | 橋面板 |  | 橋面板
247 | 34994 | 西五號橋(全民橋)匝道N | 臺2己線 | 省道 | 3K+80M ~3K~130M | 高公局北區養護工程分局 | 木柵工務段 | I型梁 | 預力混凝土 | 88 | 已維修：0 | NO | 檢測日期 | 檢測類別 | 檢測單位 | D | E | R | U | 劣化類型 | 狀態 | 建議維修工法 | 數量 | 單位 | 損壞位置 | 維修紀錄ID | 維修構件 | 維修工法 | 金額 | 開工日期 | 完成日期 | 維修原始紀錄日期 | 維修原始紀錄者 | 維修最後修改日期 | 維修最後修改者
[11 empty] | 未維修：1 | 1 | 2020-06-30 | 定期檢測 | 鹿島工程 | 2 | 1 | 1 | 1 | 混凝土剝落 | 未維修 | 剝落混凝土修補 | 1 | 平方公尺 | 右側橋護欄 |  | 橋護欄
全部：1
248 | 34995 | 西五號橋(全民橋)匝道S | 臺2己線 | 省道 | 3K+140M ~3K~190M | 高公局北區養護工程分局 | 木柵工務段 | I型梁 | 預力混凝土 | 88 | 已維修：0 | NO | 檢測日期 | 檢測類別 | 檢測單位 | D | E | R | U | 劣化類型 | 狀態 | 建議維修工法 | 數量 | 單位 | 損壞位置 | 維修紀錄ID | 維修構件 | 維修工法 | 金額 | 開工日期 | 完成日期 | 維修原始紀錄日期 | 維修原始紀錄者 | 維修最後修改日期 | 維修最後修改者
[11 empty] | 未維修：6 | 1 | 2020-06-30 | 定期檢測 | 鹿島工程 | 2 | 1 | 1 | 1 | 植物生長 | 未維修 | 伸縮縫清理 | 3 | 公尺 | 伸縮縫 |  | 伸縮縫
[11 empty] | 全部：6 | 2 | 2020-06-30 | 定期檢測 | 鹿島工程 | 2 | 1 | 1 | 1 | 其他損傷 | 未維修 | 橋台清理 | 1 | 個 | 橋台前 |  | 橋台
[12 empty] | 3 | 2020-06-30 | 定期檢測 | 鹿島工程 | 2 | 1 | 1 | 1 | 植物生長 | 未維修 | 伸縮縫清理 | 1 | 公尺 | 伸縮縫 |  | 伸縮縫
[12 empty] | 4 | 2020-06-30 | 定期檢測 | 鹿島工程 | 2 | 1 | 1 | 1 | 生銹及腐蝕 | 未維修 | 鋼筋除鏽及修補混凝土 | 1 | 立方公尺 | 右側橋護欄 |  | 橋護欄
[12 empty] | 5 | 2020-06-30 | 定期檢測 | 鹿島工程 | 3 | 2 | 2 | 2 | 其他損傷 | 未維修 | 橋台清理 | 1 | 個 | 橋台前 |  | 橋台
[12 empty] | 6 | 2020-06-30 | 定期檢測 | 鹿島工程 | 2 | 1 | 1 | 1 | 混凝土裂縫 | 未維修 | >0.3mm混凝土裂縫修補 | 1 | 公尺 | 橋面板 |  | 橋面板
249 | 34996 | 西六號橋(德和橋)N | 臺2己線 | 省道 | 2K+562M ~2K~642M | 高公局北區養護工程分局 | 木柵工務段 | I型梁 | 預力混凝土 | 88 | 已維修：0 | NO | 檢測日期 | 檢測類別 | 檢測單位 | D | E | R | U | 劣化類型 | 狀態 | 建議維修工法 | 數量 | 單位 | 損壞位置 | 維修紀錄ID | 維修構件 | 維修工法 | 金額 | 開工日期 | 完成日期 | 維修原始紀錄日期 | 維修原始紀錄者 | 維修最後修改日期 | 維修最後修改者
[11 empty] | 未維修：10 | 1 | 2020-06-29 | 定期檢測 | 鹿島工程 | 2 | 1 | 1 | 1 | 鋼筋、鋼腱或錨碇部位外露、銹蝕 | 未維修 | 鋼筋除鏽及混凝土修復(<=0.4*0.4*0.05m) | 1 | 處 | 橋面板 |  | 橋面板
[11 empty] | 全部：10 | 2 | 2020-06-29 | 定期檢測 | 鹿島工程 | 2 | 1 | 1 | 1 | 其他損傷 | 未維修 | 橋台清理 | 1 | 個 | 橋台正面 |  | 橋台
[12 empty] | 3 | 2020-06-29 | 定期檢測 | 鹿島工程 | 2 | 1 | 1 | 1 | 排水設施阻塞 | 未維修 | 清理淤塞的排水孔 | 1 | 個 | 排水孔 |  | 橋梁排水設施
[12 empty] | 4 | 2020-06-29 | 定期檢測 | 鹿島工程 | 2 | 1 | 1 | 1 | 混凝土裂縫 | 未維修 | >0.3mm混凝土裂縫修補 | 1 | 公尺 | 橋面板底部 |  | 橋面板
[12 empty] | 5 | 2020-06-29 | 定期檢測 | 鹿島工程 | 2 | 1 | 1 | 1 | 其他損傷 | 未維修 | 清除植生或雜物 | 1 | 處 | 翼牆 |  | 翼牆／擋土牆
[12 empty] | 6 | 2020-06-29 | 定期檢測 | 鹿島工程 | 2 | 1 | 1 | 1 | 其他損傷 | 未維修 | 植生清除 | 1 | 處 | 左側橋護欄 |  | 橋護欄
[12 empty] | 7 | 2020-06-29 | 定期檢測 | 鹿島工程 | 2 | 1 | 1 | 1 | 伸縮縫間雜物堆積 | 未維修 | 伸縮縫清理 | 3 | 公尺 | 伸縮縫 |  | 伸縮縫
[12 empty] | 8 | 2020-06-29 | 定期檢測 | 鹿島工程 | 2 | 1 | 1 | 1 | 伸縮縫間雜物堆積 | 未維修 | 伸縮縫清理 | 3 | 公尺 | 伸縮縫 |  | 伸縮縫
[12 empty] | 9 | 2020-06-29 | 定期檢測 | 鹿島工程 | 2 | 1 | 1 | 1 | 其他損傷 | 未維修 | 橋墩爬藤修剪 | 1 | 處 | 橋墩背面 |  | 橋墩／帽梁
[12 empty] | 10 | 2020-06-29 | 定期檢測 | 鹿島工程 | 2 | 1 | 1 | 1 | 鋼筋、鋼腱或錨碇部位外露、銹蝕 | 未維修 | 鋼筋除鏽及混凝土修復(<=0.4*0.4*0.05m) | 1 | 處 | 橋墩背面 |  | 橋墩／帽梁
250 | 34997 | 西六號橋(德和橋)S | 臺2己線 | 省道 | 2K+550M ~2K~610M | 高公局北區養護工程分局 | 木柵工務段 | I型梁 | 預力混凝土 | 88 | 已維修：1 | NO | 檢測日期 | 檢測類別 | 檢測單位 | D | E | R | U | 劣化類型 | 狀態 | 建議維修工法 | 數量 | 單位 | 損壞位置 | 維修紀錄ID | 維修構件 | 維修工法 | 金額 | 開工日期 | 完成日期 | 維修原始紀錄日期 | 維修原始紀錄者 | 維修最後修改日期 | 維修最後修改者
[11 empty] | 未維修：7 | 1 | 2020-06-29 | 定期檢測 | 鹿島工程 | 3 | 2 | 2 | 2 | 其他損傷 | 未維修 | 橋台清理 | 1 | 個 | 橋台正面 |  | 橋台
[11 empty] | 全部：8 | 2 | 2020-06-29 | 定期檢測 | 鹿島工程 | 2 | 1 | 1 | 1 | 伸縮縫間雜物堆積 | 未維修 | 伸縮縫清理 | 1 | 公尺 | 伸縮縫 |  | 伸縮縫
[12 empty] | 3 | 2020-06-29 | 定期檢測 | 鹿島工程 | 2 | 1 | 1 | 1 | 其他損傷 | 未維修 | 橋墩爬藤修剪 | 1 | 處 | 橋墩背面 |  | 橋墩／帽梁
[12 empty] | 4 | 2020-06-29 | 定期檢測 | 鹿島工程 | 2 | 1 | 1 | 1 | 生銹及腐蝕 | 未維修 | 隔音牆更換 | 1 | 處 | 右側橋護欄 |  | 橋護欄
[12 empty] | 5 | 2020-06-29 | 定期檢測 | 鹿島工程 | 2 | 1 | 1 | 1 | 其他損傷 | 未維修 | 橋名牌修復 | 1 | 處 | 右側橋護欄 |  | 橋護欄
[12 empty] | 6 | 2020-06-29 | 定期檢測 | 鹿島工程 | 2 | 1 | 1 | 1 | 鋼筋、鋼腱或錨碇部位外露、銹蝕 | 未維修 | 鋼筋除鏽及混凝土修復(>0.4*0.4*0.05m) | 2 | 平方公尺 | 右側橋面板 |  | 橋面板
[12 empty] | 7 | 2020-06-29 | 定期檢測 | 鹿島工程 | 2 | 1 | 1 | 1 | 植物生長 | 未維修 | 伸縮縫清理 | 1 | 公尺 | 伸縮縫 |  | 伸縮縫
[12 empty] | 8 | 2020-06-29 | 定期檢測 | 鹿島工程 | 3 | 3 | 3 | 3 | 其他損傷 | 已維修 | 植生清除 | 1 | 處 | 左側橋護欄 | 20682 | 橋護欄 | 鋼筋除鏽及混凝土修復(>0.4*0.4*0.05m) | 4000 | 2020-10-26 | 2020-10-26 | 2020-10-30 11:12 | 王鴻騰
251 | 34998 | 西一號橋(光華橋)Ramp A | 臺2己線 | 省道 | 0K+104.129M ~0K~423.829M | 高公局北區養護工程分局 | 木柵工務段 | 箱型梁 | 鋼構造 | 86 | 已維修：18 | NO | 檢測日期 | 檢測類別 | 檢測單位 | D | E | R | U | 劣化類型 | 狀態 | 建議維修工法 | 數量 | 單位 | 損壞位置 | 維修紀錄ID | 維修構件 | 維修工法 | 金額 | 開工日期 | 完成日期 | 維修原始紀錄日期 | 維修原始紀錄者 | 維修最後修改日期 | 維修最後修改者
[11 empty] | 未維修：39 | 1 | 2020-06-23 | 定期檢測 | 鹿島工程 | 2 | 2 | 2 | 2 | 混凝土剝落 | 未維修 | 混凝土修復(<=0.4*0.4*0.05m) | 4 | 處 | 底部 |  | 橋面板
[11 empty] | 全部：57 | 2 | 2020-06-23 | 定期檢測 | 鹿島工程 | 2 | 2 | 2 | 2 | 混凝土破損 | 未維修 | 止震塊修復 | 2 | 個 |  |  | 防落設施
[12 empty] | 3 | 2020-06-23 | 定期檢測 | 鹿島工程 | 2 | 2 | 2 | 2 | 生銹及腐蝕 | 未維修 | 支承墊除鏽及油漆塗裝 | 2 | 處 |  |  | 支承／支承墊／阻尼裝置
[12 empty] | 4 | 2020-06-23 | 定期檢測 | 鹿島工程 | 2 | 2 | 2 | 2 | 混凝土破損 | 未維修 | 止震塊修復 | 1 | 個 |  |  | 防落設施
[12 empty] | 5 | 2020-06-23 | 定期檢測 | 鹿島工程 | 2 | 2 | 2 | 2 | 鋼筋、鋼腱或錨碇部位外露、銹蝕 | 未維修 | 鋼筋除鏽及混凝土修復(<=0.4*0.4*0.05m) | 4 | 處 | 正面 |  | 橋墩／帽梁
[12 empty] | 6 | 2020-06-23 | 定期檢測 | 鹿島工程 | 2 | 2 | 2 | 2 | 混凝土裂縫 | 未維修 | >0.3mm混凝土裂縫修補 | 1 | 公尺 |  |  | 防落設施
[12 empty] | 7 | 2020-06-23 | 定期檢測 | 鹿島工程 | 2 | 2 | 2 | 2 | 螺栓損傷、欠缺及鬆動 | 未維修 | 支承墊除鏽及油漆塗裝 | 12 | 處 |  |  | 支承／支承墊／阻尼裝置
[12 empty] | 8 | 2020-06-23 | 定期檢測 | 鹿島工程 | 2 | 2 | 2 | 2 | 螺栓損傷、欠缺及鬆動 | 未維修 | 清理保養 | 3 | 組/塊 |  |  | 防落設施
[12 empty] | 9 | 2020-06-23 | 定期檢測 | 鹿島工程 | 2 | 2 | 2 | 2 | 混凝土裂縫 | 未維修 | >0.3mm混凝土裂縫修補 | 1 | 公尺 |  |  | 防落設施
[12 empty] | 10 | 2020-06-23 | 定期檢測 | 鹿島工程 | 2 | 2 | 2 | 2 | 鋼筋外露、銹蝕 | 未維修 | 混凝土剝落鋼筋鏽蝕修復 | 12 | 處 | S3 |  | 橋護欄
[12 empty] | 11 | 2020-06-23 | 定期檢測 | 鹿島工程 | 2 | 2 | 2 | 2 | 植物生長 | 未維修 | 清除植生 | 1 | 平方公尺 |  |  | 伸縮縫
[12 empty] | 12 | 2020-06-23 | 定期檢測 | 鹿島工程 | 2 | 2 | 2 | 2 | 混凝土破損 | 未維修 | >0.3mm混凝土裂縫修補 | 2 | 公尺 | 背面 |  | 防落設施
[12 empty] | 13 | 2020-06-23 | 定期檢測 | 鹿島工程 | 2 | 2 | 2 | 2 | 排水設施阻塞 | 未維修 | 清理淤塞的排水孔 | 10 | 個 | S5右側排水孔 |  | 橋梁排水設施
[12 empty] | 14 | 2020-06-23 | 定期檢測 | 鹿島工程 | 2 | 2 | 2 | 2 | 混凝土剝落 | 未維修 | 剝落混凝土修補 | 1 | 平方公尺 | S3右側護欄 |  | 橋護欄
[12 empty] | 15 | 2020-06-23 | 定期檢測 | 鹿島工程 | 2 | 2 | 2 | 2 | 混凝土裂縫 | 未維修 | 修補寬度大於0.3mm的裂縫 | 4 | 公尺 | 背面 |  | 橋墩／帽梁
[12 empty] | 16 | 2020-06-23 | 定期檢測 | 鹿島工程 | 2 | 2 | 2 | 2 | 其他損傷 | 未維修 | 鋼筋凸出切除 | 2 | 處 | 正面 |  | 橋墩／帽梁
[12 empty] | 17 | 2020-06-23 | 定期檢測 | 鹿島工程 | 2 | 2 | 2 | 2 | 鋼筋外露、銹蝕 | 未維修 | 混凝土剝落鋼筋鏽蝕修復 | 4 | 處 | S1右側護欄 |  | 橋護欄
[12 empty] | 18 | 2020-06-23 | 定期檢測 | 鹿島工程 | 2 | 2 | 2 | 2 | 排水設施阻塞 | 未維修 | 清理淤塞的排水孔 | 12 | 個 | S1-S3 |  | 橋梁排水設施
[12 empty] | 19 | 2020-06-23 | 定期檢測 | 鹿島工程 | 2 | 2 | 2 | 2 | 鋼筋外露、銹蝕 | 未維修 | 鋼筋除鏽及混凝土修復(>0.4*0.4*0.05m) | 1 | 平方公尺 | S3右側護欄 |  | 橋護欄
[12 empty] | 20 | 2020-06-23 | 定期檢測 | 鹿島工程 | 2 | 2 | 2 | 2 | 混凝土剝落 | 未維修 | 混凝土修復(<=0.4*0.4*0.05m) | 2 | 處 | 右側 |  | 橋墩／帽梁
[12 empty] | 21 | 2020-06-23 | 定期檢測 | 鹿島工程 | 2 | 2 | 2 | 2 | 混凝土破損 | 未維修 | 3000PSI混凝土修補 | 1 | 立方公尺 | 背面 |  | 防落設施
[12 empty] | 22 | 2020-06-23 | 定期檢測 | 鹿島工程 | 2 | 2 | 2 | 2 | 排水設施損傷 | 未維修 | 修復受損的排水管 | 1 | 公尺 | P4橋墩背面排水管 |  | 橋梁排水設施
[12 empty] | 23 | 2020-06-23 | 定期檢測 | 鹿島工程 | 2 | 2 | 2 | 2 | 混凝土破損 | 未維修 | 3000PSI混凝土修補 | 1 | 立方公尺 | 正面 |  | 防落設施
[12 empty] | 24 | 2020-06-23 | 定期檢測 | 鹿島工程 | 2 | 2 | 2 | 2 | 鋼筋、鋼腱或錨碇部位外露、銹蝕 | 未維修 | 鋼筋除鏽及混凝土修復(<=0.4*0.4*0.05m) | 3 | 處 | 底部 |  | 橋面板
[12 empty] | 25 | 2020-06-23 | 定期檢測 | 鹿島工程 | 2 | 2 | 2 | 2 | 生銹及腐蝕 | 未維修 | 支承墊除鏽及油漆塗裝 | 2 | 處 |  |  | 支承／支承墊／阻尼裝置
[12 empty] | 26 | 2020-06-23 | 定期檢測 | 鹿島工程 | 2 | 2 | 2 | 2 | 混凝土裂縫 | 未維修 | 修補寬度大於0.3mm的裂縫 | 2 | 公尺 | 正面 |  | 橋墩／帽梁
[12 empty] | 27 | 2020-06-23 | 定期檢測 | 鹿島工程 | 2 | 2 | 2 | 2 | 生銹及腐蝕 | 未維修 | 支承墊除鏽及油漆塗裝 | 2 | 處 |  |  | 支承／支承墊／阻尼裝置
[12 empty] | 28 | 2020-06-23 | 定期檢測 | 鹿島工程 | 2 | 2 | 2 | 2 | 鋼筋、鋼腱或錨碇部位外露、銹蝕 | 未維修 | 鋼筋除鏽及混凝土修復(<=0.4*0.4*0.05m) | 1 | 處 | 左側 |  | 橋墩／帽梁
[12 empty] | 29 | 2020-06-23 | 定期檢測 | 鹿島工程 | 2 | 2 | 2 | 2 | 混凝土剝落 | 未維修 | 混凝土修復(>0.4*0.4*0.05m) | 1 | 平方公尺 | 右側 |  | 主梁
[12 empty] | 30 | 2020-06-23 | 定期檢測 | 鹿島工程 | 3 | 2 | 2 | 2 | 鋼筋、鋼腱或錨碇部位外露、銹蝕 | 未維修 | 鋼筋除鏽及混凝土修復(>0.4*0.4*0.05m) | 4 | 平方公尺 | 底部 |  | 橋面板
[12 empty] | 31 | 2020-06-23 | 定期檢測 | 鹿島工程 | 2 | 2 | 2 | 2 | 鋼筋、鋼腱或錨碇部位外露、銹蝕 | 未維修 | 鋼筋除鏽及混凝土修復(>0.4*0.4*0.05m) | 1 | 平方公尺 | 底部 |  | 橋面板
[12 empty] | 32 | 2020-06-23 | 定期檢測 | 鹿島工程 | 2 | 2 | 2 | 2 | 排水設施損傷 | 未維修 | 修復受損的排水管 | 1 | 公尺 | S4左側排水管 |  | 橋梁排水設施
[12 empty] | 33 | 2020-06-23 | 定期檢測 | 鹿島工程 | 2 | 2 | 2 | 2 | 排水設施損傷 | 未維修 | 修復受損的排水管 | 5 | 公尺 | S6右側排水管 |  | 橋梁排水設施
[12 empty] | 34 | 2020-06-23 | 定期檢測 | 鹿島工程 | 2 | 2 | 2 | 2 | 鋼筋、鋼腱或錨碇部位外露、銹蝕 | 未維修 | 鋼筋除鏽及混凝土修復(<=0.4*0.4*0.05m) | 1 | 處 | 右側帽樑底部 |  | 橋墩／帽梁
[12 empty] | 35 | 2020-06-23 | 定期檢測 | 鹿島工程 | 2 | 2 | 2 | 2 | 混凝土破損 | 未維修 | 止震塊修復 | 1 | 個 |  |  | 防落設施
[12 empty] | 36 | 2020-06-23 | 定期檢測 | 鹿島工程 | 2 | 2 | 2 | 2 | 生銹及腐蝕 | 未維修 | 支承墊除鏽及油漆塗裝 | 2 | 處 |  |  | 支承／支承墊／阻尼裝置
[12 empty] | 37 | 2020-06-23 | 定期檢測 | 鹿島工程 | 2 | 2 | 2 | 2 | 生銹及腐蝕 | 未維修 | 支承墊除鏽及油漆塗裝 | 2 | 處 |  |  | 支承／支承墊／阻尼裝置
[12 empty] | 38 | 2020-06-23 | 定期檢測 | 鹿島工程 | 2 | 2 | 2 | 2 | 混凝土裂縫 | 未維修 | >0.3mm混凝土裂縫修補 | 1 | 公尺 |  |  | 防落設施
[12 empty] | 39 | 2020-06-23 | 定期檢測 | 鹿島工程 | 2 | 2 | 2 | 2 | 滲水、白華 | 未維修 | 白華處理(處) | 3 | 處 | 背面、左側 |  | 橋墩／帽梁
[12 empty] | 40 | 2020-06-23 | 定期檢測 | 鹿島工程 | 2 | 2 | 2 | 2 | 螺栓損傷、欠缺及鬆動 | 已維修 | 鋼筋防鏽劑塗刷 | 4 | 平方公尺 |  | 47374 | 主梁 | 塗裝劣化維修 | 900 |  | 2021-11-30 | 2023-05-19 14:13 | 王鴻騰 | 2023-05-19 14:13 | 王鴻騰
[12 empty] | 41 | 2020-06-23 | 定期檢測 | 鹿島工程 | 2 | 2 | 2 | 2 | 油漆剝落 | 已維修 | 鋼筋防鏽劑塗刷 | 4 | 平方公尺 | 大樑左側 | 47376 | 主梁 | 塗裝劣化維修 | 900 |  | 2021-11-30 | 2023-05-19 14:13 | 王鴻騰 | 2023-05-19 14:13 | 王鴻騰
[12 empty] | 42 | 2020-06-23 | 定期檢測 | 鹿島工程 | 3 | 2 | 2 | 2 | 螺栓損傷、欠缺及鬆動 | 已維修 | 鋼筋防鏽劑塗刷 | 5 | 平方公尺 | 大樑底部左右側 | 47403 | 主梁 | 塗裝劣化維修 | 900 |  | 2021-11-30 | 2023-05-19 14:43 | 王鴻騰 | 2023-05-19 14:43 | 王鴻騰
[12 empty] | 43 | 2020-06-23 | 定期檢測 | 鹿島工程 | 2 | 2 | 2 | 2 | 螺栓損傷、欠缺及鬆動 | 已維修 | 鋼筋防鏽劑塗刷 | 4 | 平方公尺 | 大樑底部左右側 | 47377 | 主梁 | 塗裝劣化維修 | 900 |  | 2021-11-30 | 2023-05-19 14:13 | 王鴻騰 | 2023-05-19 14:13 | 王鴻騰
[12 empty] | 44 | 2020-06-23 | 定期檢測 | 鹿島工程 | 2 | 2 | 2 | 2 | 油漆剝落 | 已維修 | 鋼梁油漆塗裝 | 5 | 平方公尺 | 大樑底部 | 47373 | 主梁 | 塗裝劣化維修 | 900 |  | 2021-11-30 | 2023-05-19 14:13 | 王鴻騰 | 2023-05-19 14:13 | 王鴻騰
[12 empty] | 45 | 2020-06-23 | 定期檢測 | 鹿島工程 | 2 | 2 | 2 | 2 | 生銹及腐蝕 | 已維修 | 鋼筋防鏽劑塗刷 | 4 | 平方公尺 |  | 47375 | 主梁 | 塗裝劣化維修 | 900 |  | 2021-11-30 | 2023-05-19 14:13 | 王鴻騰 | 2023-05-19 14:13 | 王鴻騰
[12 empty] | 46 | 2020-06-23 | 定期檢測 | 鹿島工程 | 2 | 2 | 2 | 2 | 油漆剝落 | 已維修 | 鋼筋防鏽劑塗刷 | 3 | 平方公尺 |  | 47378 | 主梁 | 塗裝劣化維修 | 900 |  | 2021-11-30 | 2023-05-19 14:13 | 王鴻騰 | 2023-05-19 14:13 | 王鴻騰
[12 empty] | 47 | 2020-06-23 | 定期檢測 | 鹿島工程 | 2 | 2 | 2 | 2 | 生銹及腐蝕 | 已維修 | 鋼筋防鏽劑塗刷 | 3 | 平方公尺 | 大樑底部左右側 | 47399 | 主梁 | 塗裝劣化維修 | 900 |  | 2021-11-30 | 2023-05-19 14:43 | 王鴻騰 | 2023-05-19 14:43 | 王鴻騰
[12 empty] | 48 | 2020-06-23 | 定期檢測 | 鹿島工程 | 2 | 2 | 2 | 2 | 生銹及腐蝕 | 已維修 | 鋼筋防鏽劑塗刷 | 5 | 平方公尺 | 大樑底部左右側 | 47400 | 主梁 | 塗裝劣化維修 | 900 |  | 2021-11-30 | 2023-05-19 14:43 | 王鴻騰 | 2023-05-19 14:43 | 王鴻騰
[12 empty] | 49 | 2020-06-23 | 定期檢測 | 鹿島工程 | 2 | 2 | 2 | 2 | 螺栓損傷、欠缺及鬆動 | 已維修 | 鋼筋防鏽劑塗刷 | 5 | 平方公尺 | 大樑底部右側 | 47401 | 主梁 | 塗裝劣化維修 | 900 |  | 2021-11-30 | 2023-05-19 14:43 | 王鴻騰 | 2023-05-19 14:43 | 王鴻騰
[12 empty] | 50 | 2020-06-23 | 定期檢測 | 鹿島工程 | 2 | 2 | 2 | 2 | 油漆剝落 | 已維修 | 鋼梁油漆塗裝 | 2 | 平方公尺 | 右側 | 47402 | 主梁 | 塗裝劣化維修 | 900 |  | 2021-11-30 | 2023-05-19 14:43 | 王鴻騰 | 2023-05-19 14:43 | 王鴻騰
[12 empty] | 51 | 2020-06-23 | 定期檢測 | 鹿島工程 | 3 | 2 | 2 | 2 | 螺栓損傷、欠缺及鬆動 | 已維修 | 鋼筋防鏽劑塗刷 | 5 | 平方公尺 | 大樑底部左右側 | 47405 | 主梁 | 塗裝劣化維修 | 900 |  | 2021-11-30 | 2023-05-19 14:43 | 王鴻騰 | 2023-05-19 14:43 | 王鴻騰
[12 empty] | 52 | 2020-06-23 | 定期檢測 | 鹿島工程 | 2 | 2 | 2 | 2 | 螺栓損傷、欠缺及鬆動 | 已維修 | 鋼筋防鏽劑塗刷 | 1 | 平方公尺 |  | 47372 | 主梁 | 塗裝劣化維修 | 900 |  | 2021-11-30 | 2023-05-19 14:13 | 王鴻騰 | 2023-05-19 14:13 | 王鴻騰
[12 empty] | 53 | 2020-06-23 | 定期檢測 | 鹿島工程 | 2 | 2 | 2 | 2 | 螺栓損傷、欠缺及鬆動 | 已維修 | 鋼筋防鏽劑塗刷 | 5 | 平方公尺 | 大樑底部左右側 | 47404 | 主梁 | 塗裝劣化維修 | 900 |  | 2021-11-30 | 2023-05-19 14:43 | 王鴻騰 | 2023-05-19 14:43 | 王鴻騰
[12 empty] | 54 | 2020-06-23 | 定期檢測 | 鹿島工程 | 2 | 2 | 2 | 2 | 生銹及腐蝕 | 已維修 | 鋼筋防鏽劑塗刷 | 5 | 平方公尺 | 大樑底部螺栓左右側 | 47380 | 主梁 | 塗裝劣化維修 | 900 |  | 2021-11-30 | 2023-05-19 14:13 | 王鴻騰 | 2023-05-19 14:13 | 王鴻騰
[12 empty] | 55 | 2020-06-23 | 定期檢測 | 鹿島工程 | 2 | 2 | 2 | 2 | 油漆剝落 | 已維修 | 鋼梁油漆塗裝 | 3 | 平方公尺 | 左側底部 | 47382 | 主梁 | 塗裝劣化維修 | 900 |  | 2021-11-30 | 2023-05-19 14:13 | 王鴻騰 | 2023-05-19 14:13 | 王鴻騰
[12 empty] | 56 | 2020-06-23 | 定期檢測 | 鹿島工程 | 2 | 2 | 2 | 2 | 生銹及腐蝕 | 已維修 | 鋼筋防鏽劑塗刷 | 4 | 平方公尺 | 大樑底部螺栓左右側 | 47381 | 主梁 | 塗裝劣化維修 | 900 |  | 2021-11-30 | 2023-05-19 14:13 | 王鴻騰 | 2023-05-19 14:13 | 王鴻騰
[12 empty] | 57 | 2020-06-23 | 定期檢測 | 鹿島工程 | 2 | 2 | 2 | 2 | 生銹及腐蝕 | 已維修 | 鋼筋防鏽劑塗刷 | 5 | 平方公尺 | 大樑左右側底部、螺栓 | 47379 | 主梁 | 塗裝劣化維修 | 900 |  | 2021-11-30 | 2023-05-19 14:13 | 王鴻騰 | 2023-05-19 14:13 | 王鴻騰
252 | 34999 | 西一號橋(光華橋)Ramp 1B | 臺2己線 | 省道 | 0K+370.147M ~0K~709.957M | 高公局北區養護工程分局 | 木柵工務段 | 箱型梁 | 鋼構造 | 86 | 已維修：18 | NO | 檢測日期 | 檢測類別 | 檢測單位 | D | E | R | U | 劣化類型 | 狀態 | 建議維修工法 | 數量 | 單位 | 損壞位置 | 維修紀錄ID | 維修構件 | 維修工法 | 金額 | 開工日期 | 完成日期 | 維修原始紀錄日期 | 維修原始紀錄者 | 維修最後修改日期 | 維修最後修改者
[11 empty] | 未維修：41 | 1 | 2020-06-23 | 定期檢測 | 鹿島工程 | 2 | 2 | 2 | 2 | 鋼筋、鋼腱或錨碇部位外露、銹蝕 | 未維修 | 鋼筋除鏽及混凝土修復(<=0.4*0.4*0.05m) | 10 | 處 | 右側 |  | 橋墩／帽梁
[11 empty] | 全部：59 | 2 | 2020-06-23 | 定期檢測 | 鹿島工程 | 2 | 2 | 2 | 2 | 鋼筋、鋼腱或錨碇部位外露、銹蝕 | 未維修 | 鋼筋除鏽及混凝土修復(<=0.4*0.4*0.05m) | 1 | 處 | 正面 |  | 橋墩／帽梁
[12 empty] | 3 | 2020-06-23 | 定期檢測 | 鹿島工程 | 2 | 2 | 2 | 2 | 滲水、白華 | 未維修 | 白華處理(處) | 2 | 處 | 左側帽樑底部 |  | 橋墩／帽梁
[12 empty] | 4 | 2020-06-23 | 定期檢測 | 鹿島工程 | 2 | 2 | 2 | 2 | 鋼筋、鋼腱或錨碇部位外露、銹蝕 | 未維修 | 鋼筋除鏽及混凝土修復(<=0.4*0.4*0.05m) | 1 | 處 | 正面 |  | 橋墩／帽梁
[12 empty] | 5 | 2020-06-23 | 定期檢測 | 鹿島工程 | 2 | 2 | 2 | 2 | 其他損傷 | 未維修 | 鋼筋凸出切除 | 1 | 處 | 右側 |  | 橋墩／帽梁
[12 empty] | 6 | 2020-06-23 | 定期檢測 | 鹿島工程 | 2 | 2 | 2 | 2 | 鋼筋外露、銹蝕 | 未維修 | 混凝土剝落鋼筋鏽蝕修復 | 1 | 處 | S1右側護欄 |  | 橋護欄
[12 empty] | 7 | 2020-06-23 | 定期檢測 | 鹿島工程 | 2 | 2 | 2 | 2 | 混凝土裂縫 | 未維修 | 修補寬度大於0.3mm的裂縫 | 3 | 公尺 | 橋墩左側 |  | 橋墩／帽梁
[12 empty] | 8 | 2020-06-23 | 定期檢測 | 鹿島工程 | 2 | 2 | 2 | 2 | 鋼筋、鋼腱或錨碇部位外露、銹蝕 | 未維修 | 鋼筋除鏽及混凝土修復(<=0.4*0.4*0.05m) | 8 | 處 | 背面 |  | 橋墩／帽梁
[12 empty] | 9 | 2020-06-23 | 定期檢測 | 鹿島工程 | 2 | 2 | 2 | 2 | 其他損傷 | 未維修 | 鋼筋凸出切除 | 2 | 處 | 背面 |  | 橋墩／帽梁
[12 empty] | 10 | 2020-06-23 | 定期檢測 | 鹿島工程 | 2 | 2 | 2 | 2 | 鋼筋外露、銹蝕 | 未維修 | 混凝土剝落鋼筋鏽蝕修復 | 5 | 處 | S1右側護欄 |  | 橋護欄
[12 empty] | 11 | 2020-06-23 | 定期檢測 | 鹿島工程 | 2 | 2 | 2 | 2 | 混凝土剝落 | 未維修 | 剝落混凝土修補 | 1 | 平方公尺 | S7右側護欄 |  | 橋護欄
[12 empty] | 12 | 2020-06-23 | 定期檢測 | 鹿島工程 | 2 | 2 | 2 | 2 | 鋼筋、鋼腱或錨碇部位外露、銹蝕 | 未維修 | 鋼筋除鏽及混凝土修復(<=0.4*0.4*0.05m) | 3 | 處 | 橋面板底部 |  | 橋面板
[12 empty] | 13 | 2020-06-23 | 定期檢測 | 鹿島工程 | 2 | 2 | 2 | 2 | 鋼筋、鋼腱或錨碇部位外露、銹蝕 | 未維修 | 鋼筋除鏽及混凝土修復(<=0.4*0.4*0.05m) | 4 | 處 | 正面右側 |  | 橋墩／帽梁
[12 empty] | 14 | 2020-06-23 | 定期檢測 | 鹿島工程 | 2 | 2 | 2 | 2 | 鋼筋、鋼腱或錨碇部位外露、銹蝕 | 未維修 | 鋼筋除鏽及混凝土修復(<=0.4*0.4*0.05m) | 2 | 處 | 正面 |  | 橋墩／帽梁
[12 empty] | 15 | 2020-06-23 | 定期檢測 | 鹿島工程 | 2 | 2 | 2 | 2 | 鋼筋、鋼腱或錨碇部位外露、銹蝕 | 未維修 | 鋼筋除鏽及混凝土修復(<=0.4*0.4*0.05m) | 3 | 處 | 橋墩背面 |  | 橋墩／帽梁
[12 empty] | 16 | 2020-06-23 | 定期檢測 | 鹿島工程 | 2 | 2 | 2 | 2 | 生銹及腐蝕 | 未維修 | 支承墊除鏽及油漆塗裝 | 2 | 處 |  |  | 支承／支承墊／阻尼裝置
[12 empty] | 17 | 2020-06-23 | 定期檢測 | 鹿島工程 | 2 | 2 | 2 | 2 | 螺栓損傷、欠缺及鬆動 | 未維修 | 清理保養 | 2 | 組/塊 | 止震塊螺栓 |  | 防落設施
[12 empty] | 18 | 2020-06-23 | 定期檢測 | 鹿島工程 | 2 | 2 | 2 | 2 | 排水設施阻塞 | 未維修 | 清理淤塞的排水孔 | 6 | 個 |  |  | 橋梁排水設施
[12 empty] | 19 | 2020-06-23 | 定期檢測 | 鹿島工程 | 2 | 2 | 2 | 2 | 生銹及腐蝕 | 未維修 | 支承墊除鏽及油漆塗裝 | 2 | 處 |  |  | 支承／支承墊／阻尼裝置
[12 empty] | 20 | 2020-06-23 | 定期檢測 | 鹿島工程 | 2 | 2 | 2 | 2 | 混凝土空洞(或蜂窩) | 未維修 | 混凝土修復(<=0.4*0.4*0.05m) | 2 | 處 | 左側 |  | 橋墩／帽梁
[12 empty] | 21 | 2020-06-23 | 定期檢測 | 鹿島工程 | 2 | 2 | 2 | 2 | 混凝土破損 | 未維修 | 止震塊修復 | 1 | 個 |  |  | 防落設施
[12 empty] | 22 | 2020-06-23 | 定期檢測 | 鹿島工程 | 2 | 2 | 2 | 2 | 混凝土剝落 | 未維修 | 混凝土修復(<=0.4*0.4*0.05m) | 8 | 處 | 橋面板底部 |  | 橋面板
[12 empty] | 23 | 2020-06-23 | 定期檢測 | 鹿島工程 | 2 | 2 | 2 | 2 | 螺栓損傷、欠缺及鬆動 | 未維修 | 支承墊除鏽及油漆塗裝 | 8 | 處 | 支承螺栓 |  | 支承／支承墊／阻尼裝置
[12 empty] | 24 | 2020-06-23 | 定期檢測 | 鹿島工程 | 2 | 2 | 2 | 2 | 鋼筋、鋼腱或錨碇部位外露、銹蝕 | 未維修 | 鋼筋除鏽及混凝土修復(<=0.4*0.4*0.05m) | 4 | 處 | 右側 |  | 橋墩／帽梁
[12 empty] | 25 | 2020-06-23 | 定期檢測 | 鹿島工程 | 2 | 2 | 2 | 2 | 鋼筋外露、銹蝕 | 未維修 | 混凝土剝落鋼筋鏽蝕修復 | 3 | 處 | S4左側護欄 |  | 橋護欄
[12 empty] | 26 | 2020-06-23 | 定期檢測 | 鹿島工程 | 2 | 2 | 2 | 2 | 排水設施阻塞 | 未維修 | 清理淤塞的排水孔 | 10 | 個 | S4右側排水孔 |  | 橋梁排水設施
[12 empty] | 27 | 2020-06-23 | 定期檢測 | 鹿島工程 | 2 | 2 | 2 | 2 | 鋼筋、鋼腱或錨碇部位外露、銹蝕 | 未維修 | 鋼筋除鏽及混凝土修復(<=0.4*0.4*0.05m) | 5 | 處 | 背面 |  | 橋墩／帽梁
[12 empty] | 28 | 2020-06-23 | 定期檢測 | 鹿島工程 | 2 | 2 | 2 | 2 | 鋼筋、鋼腱或錨碇部位外露、銹蝕 | 未維修 | 鋼筋除鏽及混凝土修復(<=0.4*0.4*0.05m) | 4 | 處 | 左側 |  | 橋墩／帽梁
[12 empty] | 29 | 2020-06-23 | 定期檢測 | 鹿島工程 | 2 | 2 | 2 | 2 | 排水設施損傷 | 未維修 | 修復受損的排水管 | 1 | 公尺 | P5橋墩正面 |  | 橋梁排水設施
[12 empty] | 30 | 2020-06-23 | 定期檢測 | 鹿島工程 | 2 | 2 | 2 | 2 | 生銹及腐蝕 | 未維修 | 鋼筋防鏽劑塗刷 | 4 | 平方公尺 | 背面 |  | 橋墩／帽梁
[12 empty] | 31 | 2020-06-23 | 定期檢測 | 鹿島工程 | 2 | 2 | 2 | 2 | 混凝土塊(片)狀剝離 | 未維修 | 混凝土修復(<=0.4*0.4*0.05m) | 2 | 處 | 橋墩正面 |  | 橋墩／帽梁
[12 empty] | 32 | 2020-06-23 | 定期檢測 | 鹿島工程 | 2 | 2 | 2 | 2 | 鋼筋、鋼腱或錨碇部位外露、銹蝕 | 未維修 | 鋼筋除鏽及混凝土修復(<=0.4*0.4*0.05m) | 3 | 處 | 右側 |  | 橋墩／帽梁
[12 empty] | 33 | 2020-06-23 | 定期檢測 | 鹿島工程 | 2 | 2 | 2 | 2 | 混凝土破損 | 未維修 | 止震塊修復 | 1 | 個 | 背面 |  | 防落設施
[12 empty] | 34 | 2020-06-23 | 定期檢測 | 鹿島工程 | 2 | 2 | 2 | 2 | 支承座、支承端部損傷 | 未維修 | 混凝土支承墊破損修補 | 1 | 處 | 支承混凝土底座 |  | 支承／支承墊／阻尼裝置
[12 empty] | 35 | 2020-06-23 | 定期檢測 | 鹿島工程 | 2 | 2 | 2 | 2 | 排水設施損傷 | 未維修 | 修復受損的排水管 | 1 | 公尺 | S3左側排水管 |  | 橋梁排水設施
[12 empty] | 36 | 2020-06-23 | 定期檢測 | 鹿島工程 | 2 | 2 | 2 | 2 | 混凝土剝落 | 未維修 | 混凝土修復(<=0.4*0.4*0.05m) | 4 | 處 | S3G2左側與大樑交界處 |  | 橋面板
[12 empty] | 37 | 2020-06-23 | 定期檢測 | 鹿島工程 | 2 | 2 | 2 | 2 | 生銹及腐蝕 | 未維修 | 支承墊除鏽及油漆塗裝 | 2 | 處 |  |  | 支承／支承墊／阻尼裝置
[12 empty] | 38 | 2020-06-23 | 定期檢測 | 鹿島工程 | 2 | 2 | 2 | 2 | 其他損傷 | 未維修 | 鋼筋除鏽及混凝土修復(>0.4*0.4*0.05m) | 3 | 平方公尺 | 伸縮縫下方 |  | 橋面板
[12 empty] | 39 | 2020-06-23 | 定期檢測 | 鹿島工程 | 2 | 2 | 2 | 2 | 混凝土剝落 | 未維修 | 鋼筋除鏽及混凝土修復(>0.4x0.4x0.05m) | 3 | 平方公尺 | P1伸縮縫下方 |  | 橋面板
[12 empty] | 40 | 2020-06-23 | 定期檢測 | 鹿島工程 | 2 | 2 | 2 | 2 | 生銹及腐蝕 | 未維修 | 支承墊除鏽及油漆塗裝 | 3 | 處 | 鋼製支承 |  | 支承／支承墊／阻尼裝置
[12 empty] | 41 | 2020-06-23 | 定期檢測 | 鹿島工程 | 2 | 2 | 2 | 2 | 生銹及腐蝕 | 未維修 | 支承墊除鏽及油漆塗裝 | 3 | 處 |  |  | 支承／支承墊／阻尼裝置
[12 empty] | 42 | 2020-06-23 | 定期檢測 | 鹿島工程 | 2 | 2 | 2 | 2 | 螺栓損傷、欠缺及鬆動 | 已維修 | 鋼筋防鏽劑塗刷 | 5 | 平方公尺 | 大樑底部左右側 | 47441 | 主梁 | 塗裝劣化維修 | 900 |  | 2021-11-30 | 2023-05-19 15:44 | 王鴻騰 | 2023-05-19 15:44 | 王鴻騰
[12 empty] | 43 | 2020-06-23 | 定期檢測 | 鹿島工程 | 2 | 2 | 2 | 2 | 螺栓損傷、欠缺及鬆動 | 已維修 | 鋼筋防鏽劑塗刷 | 4 | 平方公尺 | 大樑底部左右側 | 47445 | 主梁 | 塗裝劣化維修 | 900 |  | 2021-11-30 | 2023-05-19 15:44 | 王鴻騰 | 2023-05-19 15:44 | 王鴻騰
[12 empty] | 44 | 2020-06-23 | 定期檢測 | 鹿島工程 | 2 | 2 | 2 | 2 | 螺栓損傷、欠缺及鬆動 | 已維修 | 鋼筋防鏽劑塗刷 | 4 | 平方公尺 | 大樑底部左右側 | 47446 | 主梁 | 塗裝劣化維修 | 900 |  | 2021-11-30 | 2023-05-19 15:44 | 王鴻騰 | 2023-05-19 15:44 | 王鴻騰
[12 empty] | 45 | 2020-06-23 | 定期檢測 | 鹿島工程 | 2 | 2 | 2 | 2 | 螺栓損傷、欠缺及鬆動 | 已維修 | 鋼梁油漆塗裝 | 4 | 平方公尺 | 大樑底部左右側 | 47450 | 主梁 | 塗裝劣化維修 | 900 |  | 2021-11-30 | 2023-05-19 15:44 | 王鴻騰 | 2023-05-19 15:44 | 王鴻騰
[12 empty] | 46 | 2020-06-23 | 定期檢測 | 鹿島工程 | 2 | 2 | 2 | 2 | 油漆剝落 | 已維修 | 鋼梁油漆塗裝 | 3 | 平方公尺 | 大樑左右側底部 | 47438 | 主梁 | 塗裝劣化維修 | 900 |  | 2021-11-30 | 2023-05-19 15:44 | 王鴻騰 | 2023-05-19 15:44 | 王鴻騰
[12 empty] | 47 | 2020-06-23 | 定期檢測 | 鹿島工程 | 2 | 2 | 2 | 2 | 螺栓損傷、欠缺及鬆動 | 已維修 | 鋼筋防鏽劑塗刷 | 3 | 平方公尺 | 大樑右側底部 | 47439 | 主梁 | 塗裝劣化維修 | 900 |  | 2021-11-30 | 2023-05-19 15:44 | 王鴻騰 | 2023-05-19 15:44 | 王鴻騰
[12 empty] | 48 | 2020-06-23 | 定期檢測 | 鹿島工程 | 2 | 2 | 2 | 2 | 油漆剝落 | 已維修 | 鋼梁油漆塗裝 | 3 | 平方公尺 | 大樑底部左側 | 47449 | 主梁 | 塗裝劣化維修 | 900 |  | 2021-11-30 | 2023-05-19 15:44 | 王鴻騰 | 2023-05-19 15:44 | 王鴻騰
[12 empty] | 49 | 2020-06-23 | 定期檢測 | 鹿島工程 | 2 | 2 | 2 | 2 | 螺栓損傷、欠缺及鬆動 | 已維修 | 鋼筋防鏽劑塗刷 | 4 | 平方公尺 | 大樑底部左右側 | 47443 | 主梁 | 塗裝劣化維修 | 900 |  | 2021-11-30 | 2023-05-19 15:44 | 王鴻騰 | 2023-05-19 15:44 | 王鴻騰
[12 empty] | 50 | 2020-06-23 | 定期檢測 | 鹿島工程 | 2 | 2 | 2 | 2 | 油漆剝落 | 已維修 | 鋼梁油漆塗裝 | 3 | 平方公尺 | 大樑底部 | 47437 | 主梁 | 塗裝劣化維修 | 900 |  | 2021-11-30 | 2023-05-19 15:44 | 王鴻騰 | 2023-05-19 15:44 | 王鴻騰
[12 empty] | 51 | 2020-06-23 | 定期檢測 | 鹿島工程 | 2 | 2 | 2 | 2 | 油漆剝落 | 已維修 | 鋼梁油漆塗裝 | 4 | 平方公尺 | 大樑底部左側 | 47447 | 主梁 | 塗裝劣化維修 | 900 |  | 2021-11-30 | 2023-05-19 15:44 | 王鴻騰 | 2023-05-19 15:44 | 王鴻騰
[12 empty] | 52 | 2020-06-23 | 定期檢測 | 鹿島工程 | 2 | 2 | 2 | 2 | 油漆剝落 | 已維修 | 鋼梁油漆塗裝 | 4 | 平方公尺 | 大樑底部左右側 | 47444 | 主梁 | 塗裝劣化維修 | 900 |  | 2021-11-30 | 2023-05-19 15:44 | 王鴻騰 | 2023-05-19 15:44 | 王鴻騰
[12 empty] | 53 | 2020-06-23 | 定期檢測 | 鹿島工程 | 2 | 2 | 2 | 2 | 螺栓損傷、欠缺及鬆動 | 已維修 | 鋼筋防鏽劑塗刷 | 3 | 平方公尺 | 大樑左右側底部 | 47440 | 主梁 | 塗裝劣化維修 | 900 |  | 2021-11-30 | 2023-05-19 15:44 | 王鴻騰 | 2023-05-19 15:44 | 王鴻騰
[12 empty] | 54 | 2020-06-23 | 定期檢測 | 鹿島工程 | 2 | 2 | 2 | 2 | 生銹及腐蝕 | 已維修 | 鋼筋防鏽劑塗刷 | 4 | 平方公尺 | 大樑左側 | 47484 | 主梁 | 塗裝劣化維修 | 900 |  | 2021-11-30 | 2023-05-22 10:46 | 王鴻騰 | 2023-05-22 10:46 | 王鴻騰
[12 empty] | 55 | 2020-06-23 | 定期檢測 | 鹿島工程 | 2 | 2 | 2 | 2 | 油漆剝落 | 已維修 | 鋼梁油漆塗裝 | 1 | 平方公尺 | 大樑底部右側 | 47420 | 主梁 | 塗裝劣化維修 | 900 |  | 2021-11-30 | 2023-05-19 15:29 | 王鴻騰 | 2023-05-19 15:29 | 王鴻騰
[12 empty] | 56 | 2020-06-23 | 定期檢測 | 鹿島工程 | 2 | 2 | 2 | 2 | 生銹及腐蝕 | 已維修 | 鋼筋防鏽劑塗刷 | 3 | 平方公尺 | 左側面 | 47421 | 主梁 | 塗裝劣化維修 | 900 |  | 2021-11-30 | 2023-05-19 15:29 | 王鴻騰 | 2023-05-19 15:29 | 王鴻騰
[12 empty] | 57 | 2020-06-23 | 定期檢測 | 鹿島工程 | 2 | 2 | 2 | 2 | 螺栓損傷、欠缺及鬆動 | 已維修 | 鋼筋防鏽劑塗刷 | 4 | 平方公尺 | 大樑底部左右側 | 47422 | 主梁 | 塗裝劣化維修 | 900 |  | 2021-11-30 | 2023-05-19 15:29 | 王鴻騰 | 2023-05-19 15:29 | 王鴻騰
[12 empty] | 58 | 2020-06-23 | 定期檢測 | 鹿島工程 | 2 | 2 | 2 | 2 | 油漆銹蝕 | 已維修 | 鋼筋防鏽劑塗刷 | 3 | 平方公尺 | 左側 | 47442 | 主梁 | 塗裝劣化維修 | 900 |  | 2021-11-30 | 2023-05-19 15:44 | 王鴻騰 | 2023-05-19 15:44 | 王鴻騰
[12 empty] | 59 | 2020-06-23 | 定期檢測 | 鹿島工程 | 2 | 2 | 2 | 2 | 油漆剝落 | 已維修 | 鋼梁油漆塗裝 | 3 | 平方公尺 | 大樑底部左側 | 47448 | 主梁 | 塗裝劣化維修 | 900 |  | 2021-11-30 | 2023-05-19 15:44 | 王鴻騰 | 2023-05-19 15:44 | 王鴻騰
253 | 35000 | 西一號橋(光華橋)RAMP 1C | 臺2己線 | 省道 | 0K+71.975M ~0K~121.705M | 高公局北區養護工程分局 | 木柵工務段 | 箱型梁 | 鋼構造 | 86 | 已維修：5 | NO | 檢測日期 | 檢測類別 | 檢測單位 | D | E | R | U | 劣化類型 | 狀態 | 建議維修工法 | 數量 | 單位 | 損壞位置 | 維修紀錄ID | 維修構件 | 維修工法 | 金額 | 開工日期 | 完成日期 | 維修原始紀錄日期 | 維修原始紀錄者 | 維修最後修改日期 | 維修最後修改者
[11 empty] | 未維修：19 | 1 | 2020-06-23 | 定期檢測 | 鹿島工程 | 2 | 2 | 2 | 2 | 鋼筋外露、銹蝕 | 未維修 | 混凝土剝落鋼筋鏽蝕修復 | 15 | 處 | S1右側護欄 |  | 橋護欄
[11 empty] | 全部：24 | 2 | 2020-06-23 | 定期檢測 | 鹿島工程 | 2 | 2 | 2 | 2 | 鋼筋、鋼腱或錨碇部位外露、銹蝕 | 未維修 | 鋼筋除鏽及混凝土修復(<=0.4*0.4*0.05m) | 12 | 處 | 底部 |  | 橋面板
[12 empty] | 3 | 2020-06-23 | 定期檢測 | 鹿島工程 | 2 | 2 | 2 | 2 | 混凝土剝落 | 未維修 | 混凝土修復(<=0.4*0.4*0.05m) | 1 | 處 | 左側 |  | 橋墩／帽梁
[12 empty] | 4 | 2020-06-23 | 定期檢測 | 鹿島工程 | 2 | 2 | 2 | 2 | 其他損傷 | 未維修 | 橋台雜物及破碎混凝土塊處理 | 3 | 處 |  |  | 橋台
[12 empty] | 5 | 2020-06-23 | 定期檢測 | 鹿島工程 | 2 | 2 | 2 | 2 | 混凝土剝落 | 未維修 | 混凝土修復(<=0.4*0.4*0.05m) | 3 | 處 | S1右側與橋面板交界處 |  | 主梁
[12 empty] | 6 | 2020-06-23 | 定期檢測 | 鹿島工程 | 2 | 2 | 2 | 2 | 混凝土剝落 | 未維修 | 混凝土修復(<=0.4*0.4*0.05m) | 2 | 處 | 底部 |  | 橋面板
[12 empty] | 7 | 2020-06-23 | 定期檢測 | 鹿島工程 | 2 | 2 | 2 | 2 | 伸縮縫間雜物堆積 | 未維修 | 伸縮縫清理 | 3 | 公尺 |  |  | 伸縮縫
[12 empty] | 8 | 2020-06-23 | 定期檢測 | 鹿島工程 | 2 | 2 | 2 | 2 | 混凝土剝落 | 未維修 | 剝落混凝土修補 | 1 | 平方公尺 | S2左側護欄 |  | 橋護欄
[12 empty] | 9 | 2020-06-23 | 定期檢測 | 鹿島工程 | 2 | 2 | 2 | 2 | 混凝土裂縫 | 未維修 | 修補寬度大於0.3mm的裂縫 | 3 | 公尺 | 左側 |  | 橋台
[12 empty] | 10 | 2020-06-23 | 定期檢測 | 鹿島工程 | 2 | 2 | 2 | 2 | 鋼筋、鋼腱或錨碇部位外露、銹蝕 | 未維修 | 鋼筋除鏽及混凝土修復(<=0.4*0.4*0.05m) | 8 | 處 | 底部 |  | 橋面板
[12 empty] | 11 | 2020-06-23 | 定期檢測 | 鹿島工程 | 2 | 2 | 2 | 2 | 其他損傷 | 未維修 | 鋼筋凸出切除 | 4 | 處 | 右側 |  | 橋墩／帽梁
[12 empty] | 12 | 2020-06-23 | 定期檢測 | 鹿島工程 | 2 | 2 | 2 | 2 | 螺栓損傷、欠缺及鬆動 | 未維修 | 清理保養 | 2 | 組/塊 | 止震塊螺栓 |  | 防落設施
[12 empty] | 13 | 2020-06-23 | 定期檢測 | 鹿島工程 | 2 | 2 | 2 | 2 | 鋼筋外露、銹蝕 | 未維修 | 混凝土剝落鋼筋鏽蝕修復 | 2 | 處 | S2左側護欄底部 |  | 橋護欄
[12 empty] | 14 | 2020-06-23 | 定期檢測 | 鹿島工程 | 2 | 2 | 2 | 2 | 生銹及腐蝕 | 未維修 | 支承墊除鏽及油漆塗裝 | 3 | 處 |  |  | 支承／支承墊／阻尼裝置
[12 empty] | 15 | 2020-06-23 | 定期檢測 | 鹿島工程 | 2 | 2 | 2 | 2 | 排水設施阻塞 | 未維修 | 清理淤塞的排水孔 | 10 | 個 | S1排水孔 |  | 橋梁排水設施
[12 empty] | 16 | 2020-06-23 | 定期檢測 | 鹿島工程 | 2 | 2 | 2 | 2 | 混凝土剝落 | 未維修 | 剝落混凝土修補 | 1 | 平方公尺 | S2左側護欄 |  | 橋護欄
[12 empty] | 17 | 2020-06-23 | 定期檢測 | 鹿島工程 | 2 | 2 | 2 | 2 | 混凝土空洞(或蜂窩) | 未維修 | 表面蜂窩修補 | 1 | 平方公尺 | 左側 |  | 橋台
[12 empty] | 18 | 2020-06-23 | 定期檢測 | 鹿島工程 | 2 | 2 | 2 | 2 | 滲水、白華 | 未維修 | 白華處理(處) | 2 | 處 |  |  | 橋台
[12 empty] | 19 | 2020-06-23 | 定期檢測 | 鹿島工程 | 2 | 1 | 2 | 2 | 螺栓損傷、欠缺及鬆動 | 未維修 | 支承墊除鏽及油漆塗裝 | 3 | 處 |  |  | 支承／支承墊／阻尼裝置
[12 empty] | 20 | 2020-06-23 | 定期檢測 | 鹿島工程 | 2 | 2 | 2 | 2 | 生銹及腐蝕 | 已維修 | 鋼筋防鏽劑塗刷 | 1 | 平方公尺 | 大樑底部螺栓 | 47387 | 主梁 | 塗裝劣化維修 | 900 |  | 2021-11-30 | 2023-05-19 14:13 | 王鴻騰 | 2023-05-19 14:13 | 王鴻騰
[12 empty] | 21 | 2020-06-23 | 定期檢測 | 鹿島工程 | 2 | 2 | 2 | 2 | 螺栓損傷、欠缺及鬆動 | 已維修 | 鋼筋防鏽劑塗刷 | 1 | 平方公尺 | 大樑底部 | 47385 | 主梁 | 塗裝劣化維修 | 900 |  | 2021-11-30 | 2023-05-19 14:13 | 王鴻騰 | 2023-05-19 14:13 | 王鴻騰
[12 empty] | 22 | 2020-06-23 | 定期檢測 | 鹿島工程 | 2 | 2 | 2 | 2 | 螺栓損傷、欠缺及鬆動 | 已維修 | 鋼筋防鏽劑塗刷 | 1 | 平方公尺 | 大樑底部 | 47384 | 主梁 | 塗裝劣化維修 | 900 |  | 2021-11-30 | 2023-05-19 14:13 | 王鴻騰 | 2023-05-19 14:13 | 王鴻騰
[12 empty] | 23 | 2020-06-23 | 定期檢測 | 鹿島工程 | 2 | 2 | 2 | 2 | 螺栓損傷、欠缺及鬆動 | 已維修 | 鋼筋防鏽劑塗刷 | 2 | 平方公尺 | 大樑右側底部 | 47386 | 主梁 | 塗裝劣化維修 | 900 |  | 2021-11-30 | 2023-05-19 14:13 | 王鴻騰 | 2023-05-19 14:13 | 王鴻騰
[12 empty] | 24 | 2020-06-23 | 定期檢測 | 鹿島工程 | 2 | 2 | 2 | 2 | 油漆剝落 | 已維修 | 鋼梁油漆塗裝 | 3 | 平方公尺 | 大樑底部右側 | 47383 | 主梁 | 塗裝劣化維修 | 900 |  | 2021-11-30 | 2023-05-19 14:13 | 王鴻騰 | 2023-05-19 14:13 | 王鴻騰
254 | 35001 | 西一號橋(光華橋)RAMP 2B | 臺2己線 | 省道 | 0K+128M ~0K~189.25M | 高公局北區養護工程分局 | 木柵工務段 | 箱型梁 | 鋼構造 | 86 | 已維修：11 | NO | 檢測日期 | 檢測類別 | 檢測單位 | D | E | R | U | 劣化類型 | 狀態 | 建議維修工法 | 數量 | 單位 | 損壞位置 | 維修紀錄ID | 維修構件 | 維修工法 | 金額 | 開工日期 | 完成日期 | 維修原始紀錄日期 | 維修原始紀錄者 | 維修最後修改日期 | 維修最後修改者
[11 empty] | 未維修：10 | 1 | 2020-06-23 | 定期檢測 | 鹿島工程 | 2 | 2 | 2 | 2 | 混凝土裂縫 | 未維修 | >0.3mm混凝土裂縫修補 | 1 | 公尺 | 止震塊正面 |  | 防落設施
[11 empty] | 全部：21 | 2 | 2020-06-23 | 定期檢測 | 鹿島工程 | 2 | 2 | 2 | 2 | 排水設施損傷 | 未維修 | 修復受損的排水管 | 2 | 公尺 | P1橋墩正面洩水管 |  | 橋梁排水設施
[12 empty] | 3 | 2020-06-23 | 定期檢測 | 鹿島工程 | 2 | 2 | 2 | 2 | 混凝土裂縫 | 未維修 | >0.3mm混凝土裂縫修補 | 1 | 公尺 |  |  | 防落設施
[12 empty] | 4 | 2020-06-23 | 定期檢測 | 鹿島工程 | 2 | 2 | 2 | 2 | 伸縮縫間雜物堆積 | 未維修 | 伸縮縫清理 | 3.5 | 公尺 |  |  | 伸縮縫
[12 empty] | 5 | 2020-06-23 | 定期檢測 | 鹿島工程 | 2 | 2 | 2 | 2 | 鋼筋外露、銹蝕 | 未維修 | 鋼筋除鏽及混凝土修復(<=0.4*0.4*0.05m) | 2 | 處 | 左側面 |  | 橋台
[12 empty] | 6 | 2020-06-23 | 定期檢測 | 鹿島工程 | 2 | 2 | 2 | 2 | 混凝土剝落 | 未維修 | 混凝土修復(<=0.4*0.4*0.05m) | 1 | 處 | 左側面 |  | 橋台
[12 empty] | 7 | 2020-06-23 | 定期檢測 | 鹿島工程 | 2 | 2 | 2 | 2 | 生銹及腐蝕 | 未維修 | 支承墊除鏽及油漆塗裝 | 2 | 處 | 支承 |  | 支承／支承墊／阻尼裝置
[12 empty] | 8 | 2020-06-23 | 定期檢測 | 鹿島工程 | 2 | 2 | 2 | 2 | 伸縮縫間雜物堆積 | 未維修 | 伸縮縫清理 | 3.5 | 公尺 |  |  | 伸縮縫
[12 empty] | 9 | 2020-06-23 | 定期檢測 | 鹿島工程 | 2 | 2 | 2 | 2 | 排水設施阻塞 | 未維修 | 清理淤塞的排水孔 | 10 | 個 | S1橋面左側排水孔 |  | 橋梁排水設施
[12 empty] | 10 | 2020-06-23 | 定期檢測 | 鹿島工程 | 2 | 2 | 2 | 2 | 鋼筋外露、銹蝕 | 未維修 | 混凝土剝落鋼筋鏽蝕修復 | 2 | 處 | S1右側護欄 |  | 橋護欄
[12 empty] | 11 | 2020-06-23 | 定期檢測 | 鹿島工程 | 2 | 2 | 2 | 2 | 滲水、白華 | 已維修 | 白華處理(處) | 3 | 處 | 底部 | 19661 | 橋面板 | 混凝土修復(>0.4*0.4*0.05m) |  | 2020-06-23 | 2020-06-23 | 2020-10-19 10:50 | 王鴻騰
[12 empty] | 12 | 2020-06-23 | 定期檢測 | 鹿島工程 | 2 | 2 | 2 | 2 | 油漆剝落 | 已維修 | 鋼筋防鏽劑塗刷 | 1 | 平方公尺 | 大樑底部 | 47479 | 主梁 | 塗裝劣化維修 | 900 |  | 2021-11-30 | 2023-05-22 10:46 | 王鴻騰 | 2023-05-22 10:46 | 王鴻騰
[12 empty] | 13 | 2020-06-23 | 定期檢測 | 鹿島工程 | 2 | 2 | 2 | 2 | 鋼筋、鋼腱或錨碇部位外露、銹蝕 | 已維修 | 鋼筋除鏽及混凝土修復(<=0.4*0.4*0.05m) | 1 | 處 | 橋面板底部 | 18845 | 橋面板 | 0.4*0.4*0.05m) |  | 2020-07-25 | 2020-07-25 | 2020-09-09 16:25 | 王鴻騰
[12 empty] | 14 | 2020-06-23 | 定期檢測 | 鹿島工程 | 2 | 2 | 2 | 2 | 螺栓損傷、欠缺及鬆動 | 已維修 | 鋼筋防鏽劑塗刷 | 4 | 平方公尺 | 大樑左側 | 47478 | 主梁 | 塗裝劣化維修 | 900 |  | 2021-11-30 | 2023-05-22 10:46 | 王鴻騰 | 2023-05-22 10:46 | 王鴻騰
[12 empty] | 15 | 2020-06-23 | 定期檢測 | 鹿島工程 | 2 | 2 | 2 | 2 | 螺栓損傷、欠缺及鬆動 | 已維修 | 鋼筋防鏽劑塗刷 | 2 | 平方公尺 | 大樑底部 | 47480 | 主梁 | 塗裝劣化維修 | 900 |  | 2021-11-30 | 2023-05-22 10:46 | 王鴻騰 | 2023-05-22 10:46 | 王鴻騰
[12 empty] | 16 | 2020-06-23 | 定期檢測 | 鹿島工程 | 2 | 2 | 2 | 2 | 排水設施損傷 | 已維修 | 修復受損的排水管 | 2 | 公尺 | S1左側排水管 | 18832 | 橋梁排水設施 | 修復受損的排水管 | 1229 | 2020-09-04 | 2020-09-04 | 2020-09-08 14:25 | 王鴻騰
[12 empty] | 17 | 2020-06-23 | 定期檢測 | 鹿島工程 | 2 | 2 | 2 | 2 | 螺栓損傷、欠缺及鬆動 | 已維修 | 鋼筋防鏽劑塗刷 | 4 | 平方公尺 | 大樑右側螺栓 | 47476 | 主梁 | 塗裝劣化維修 | 900 |  | 2021-11-30 | 2023-05-22 10:46 | 王鴻騰 | 2023-05-22 10:46 | 王鴻騰
[12 empty] | 18 | 2020-06-23 | 定期檢測 | 鹿島工程 | 2 | 2 | 2 | 2 | 螺栓損傷、欠缺及鬆動 | 已維修 | 支承墊除鏽及油漆塗裝 | 2 | 處 | 支承螺栓 | 19380 | 支承／支承墊／阻尼裝置 | 支承墊除鏽及油漆塗裝 | 5000 | 2020-08-28 | 2020-08-28 | 2020-09-23 14:33 | 王鴻騰
[12 empty] | 19 | 2020-06-23 | 定期檢測 | 鹿島工程 | 2 | 2 | 2 | 2 | 油漆剝落 | 已維修 | 鋼梁油漆塗裝 | 1 | 平方公尺 | 大樑底部右側 | 47477 | 主梁 | 塗裝劣化維修 | 900 |  | 2021-11-30 | 2023-05-22 10:46 | 王鴻騰 | 2023-05-22 10:46 | 王鴻騰
[12 empty] | 20 | 2020-06-23 | 定期檢測 | 鹿島工程 | 2 | 2 | 2 | 2 | 混凝土剝落 | 已維修 | 混凝土修復(<=0.4*0.4*0.05m) | 3 | 處 | 混凝土與鋼樑交接 | 19662 | 橋面板 | 混凝土修復(>0.4*0.4*0.05m) |  | 2020-06-23 | 2020-06-23 | 2020-10-19 10:50 | 王鴻騰
[12 empty] | 21 | 2020-06-23 | 定期檢測 | 鹿島工程 | 2 | 2 | 2 | 2 | 混凝土剝落 | 已維修 | 混凝土修復(<=0.4*0.4*0.05m) | 2 | 處 | 橋面板與鋼樑交接處 | 19663 | 橋面板 | 混凝土修復(>0.4*0.4*0.05m) |  | 2020-06-23 | 2020-06-23 | 2020-10-19 10:50 | 王鴻騰
255 | 35002 | 西一號橋(光華橋) | 臺2己線 | 省道 | 0K+0M ~0K~403M | 高公局北區養護工程分局 | 木柵工務段 | 箱型梁 | 鋼構造 | 86 | 已維修：44 | NO | 檢測日期 | 檢測類別 | 檢測單位 | D | E | R | U | 劣化類型 | 狀態 | 建議維修工法 | 數量 | 單位 | 損壞位置 | 維修紀錄ID | 維修構件 | 維修工法 | 金額 | 開工日期 | 完成日期 | 維修原始紀錄日期 | 維修原始紀錄者 | 維修最後修改日期 | 維修最後修改者
[11 empty] | 未維修：66 | 1 | 2020-06-23 | 定期檢測 | 鹿島工程 | 2 | 2 | 2 | 2 | 鋼筋外露、銹蝕 | 未維修 | 混凝土剝落鋼筋鏽蝕修復 | 10 | 處 | S4右側護欄 |  | 橋護欄
[11 empty] | 全部：110 | 2 | 2020-06-23 | 定期檢測 | 鹿島工程 | 2 | 2 | 2 | 2 | 混凝土剝落 | 未維修 | 混凝土修復(<=0.4*0.4*0.05m) | 2 | 處 | 底部、右側 |  | 橋面板
[12 empty] | 3 | 2020-06-23 | 定期檢測 | 鹿島工程 | 2 | 2 | 2 | 2 | 混凝土剝落 | 未維修 | 混凝土修復(<=0.4*0.4*0.05m) | 8 | 處 | S4G7 |  | 橋面板
[12 empty] | 4 | 2020-06-23 | 定期檢測 | 鹿島工程 | 2 | 2 | 2 | 2 | 鋼筋外露、銹蝕 | 未維修 | 混凝土剝落鋼筋鏽蝕修復 | 3 | 處 | S6右側護欄 |  | 橋護欄
[12 empty] | 5 | 2020-06-23 | 定期檢測 | 鹿島工程 | 2 | 2 | 2 | 2 | 混凝土剝落 | 未維修 | 混凝土剝落鋼筋鏽蝕修復 | 2 | 處 | S6左側護欄 |  | 橋護欄
[12 empty] | 6 | 2020-06-23 | 定期檢測 | 鹿島工程 | 2 | 2 | 2 | 2 | 混凝土空洞(或蜂窩) | 未維修 | 表面蜂窩修補 | 1 | 平方公尺 | 左側 |  | 橋墩／帽梁
[12 empty] | 7 | 2020-06-23 | 定期檢測 | 鹿島工程 | 2 | 2 | 2 | 2 | 鋼筋外露、銹蝕 | 未維修 | 混凝土剝落鋼筋鏽蝕修復 | 10 | 處 | S1右側護欄 |  | 橋護欄
[12 empty] | 8 | 2020-06-23 | 定期檢測 | 鹿島工程 | 2 | 2 | 2 | 2 | 混凝土剝落 | 未維修 | 混凝土修復(<=0.4*0.4*0.05m) | 5 | 處 | 底部 |  | 橋面板
[12 empty] | 9 | 2020-06-23 | 定期檢測 | 鹿島工程 | 2 | 2 | 2 | 2 | 其他損傷 | 未維修 | 橋台雜物及破碎混凝土塊處理 | 2 | 處 |  |  | 橋台
[12 empty] | 10 | 2020-06-23 | 定期檢測 | 鹿島工程 | 2 | 2 | 2 | 2 | 滲水、白華 | 未維修 | 白華處理(處) | 2 | 處 |  |  | 橋台
[12 empty] | 11 | 2020-06-23 | 定期檢測 | 鹿島工程 | 2 | 2 | 2 | 2 | 混凝土破損 | 未維修 | 3000PSI混凝土修補 | 1 | 立方公尺 |  |  | 防落設施
[12 empty] | 12 | 2020-06-23 | 定期檢測 | 鹿島工程 | 2 | 2 | 2 | 2 | 鋼筋、鋼腱或錨碇部位外露、銹蝕 | 未維修 | 鋼筋除鏽及混凝土修復(<=0.4*0.4*0.05m) | 3 | 處 | 帽樑底部 |  | 橋墩／帽梁
[12 empty] | 13 | 2020-06-23 | 定期檢測 | 鹿島工程 | 2 | 2 | 2 | 2 | 排水設施損傷 | 未維修 | 修復受損的排水管 | 2 | 公尺 | S6右側排水管 |  | 橋梁排水設施
[12 empty] | 14 | 2020-06-23 | 定期檢測 | 鹿島工程 | 2 | 2 | 2 | 1 | 其他損傷 | 未維修 | 排水管清理 | 3 | 公尺 |  |  | 橋梁排水設施
[12 empty] | 15 | 2020-06-23 | 定期檢測 | 鹿島工程 | 2 | 2 | 2 | 2 | 混凝土剝落 | 未維修 | 混凝土修復(<=0.4*0.4*0.05m) | 5 | 處 | 大樑右側與橋面板交界處 |  | 主梁
[12 empty] | 16 | 2020-06-23 | 定期檢測 | 鹿島工程 | 2 | 2 | 2 | 2 | 混凝土剝落 | 未維修 | 混凝土修復(<=0.4*0.4*0.05m) | 5 | 處 | 大樑左側與橋面板交界處 |  | 主梁
[12 empty] | 17 | 2020-06-23 | 定期檢測 | 鹿島工程 | 2 | 2 | 2 | 2 | 混凝土剝落 | 未維修 | 剝落混凝土修補 | 1 | 平方公尺 | S2右側護欄 |  | 橋護欄
[12 empty] | 18 | 2020-06-23 | 定期檢測 | 鹿島工程 | 2 | 2 | 2 | 2 | 鋼筋、鋼腱或錨碇部位外露、銹蝕 | 未維修 | 鋼筋除鏽及混凝土修復(<=0.4*0.4*0.05m) | 6 | 處 | 正面、背面 |  | 橋墩／帽梁
[12 empty] | 19 | 2020-06-23 | 定期檢測 | 鹿島工程 | 2 | 2 | 2 | 2 | 生銹及腐蝕 | 未維修 | 鋼筋防鏽劑塗刷 | 2 | 平方公尺 | 背面 |  | 橋墩／帽梁
[12 empty] | 20 | 2020-06-23 | 定期檢測 | 鹿島工程 | 2 | 2 | 2 | 2 | 鋼筋、鋼腱或錨碇部位外露、銹蝕 | 未維修 | 鋼筋除鏽及混凝土修復(<=0.4*0.4*0.05m) | 16 | 處 | 帽樑底部、正面 |  | 橋墩／帽梁
[12 empty] | 21 | 2020-06-23 | 定期檢測 | 鹿島工程 | 2 | 2 | 2 | 2 | 鋼筋外露、銹蝕 | 未維修 | 混凝土剝落鋼筋鏽蝕修復 | 2 | 處 | S5右側護欄底部 |  | 橋護欄
[12 empty] | 22 | 2020-06-23 | 定期檢測 | 鹿島工程 | 2 | 2 | 2 | 2 | 螺栓損傷、欠缺及鬆動 | 未維修 | 支承墊除鏽及油漆塗裝 | 6 | 處 | 支承鏽蝕且螺栓鏽蝕 |  | 支承／支承墊／阻尼裝置
[12 empty] | 23 | 2020-06-23 | 定期檢測 | 鹿島工程 | 2 | 2 | 2 | 1 | 排水設施阻塞 | 未維修 | 修復受損的排水管 | 1 | 公尺 | S6左側排水管 |  | 橋梁排水設施
[12 empty] | 24 | 2020-06-23 | 定期檢測 | 鹿島工程 | 2 | 2 | 2 | 2 | 滲水、白華 | 未維修 | 白華處理(處) | 1 | 處 | 正面 |  | 橋墩／帽梁
[12 empty] | 25 | 2020-06-23 | 定期檢測 | 鹿島工程 | 2 | 2 | 2 | 2 | 鋼筋、鋼腱或錨碇部位外露、銹蝕 | 未維修 | 鋼筋除鏽及混凝土修復(<=0.4*0.4*0.05m) | 12 | 處 | 右側帽樑底部、正面 |  | 橋墩／帽梁
[12 empty] | 26 | 2020-06-23 | 定期檢測 | 鹿島工程 | 2 | 2 | 2 | 2 | 螺栓損傷、欠缺及鬆動 | 未維修 | 支承墊除鏽及油漆塗裝 | 6 | 處 | 支承螺栓 |  | 支承／支承墊／阻尼裝置
[12 empty] | 27 | 2020-06-23 | 定期檢測 | 鹿島工程 | 2 | 2 | 2 | 2 | 生銹及腐蝕 | 未維修 | 支承墊除鏽及油漆塗裝 | 8 | 處 | 正面 |  | 支承／支承墊／阻尼裝置
[12 empty] | 28 | 2020-06-23 | 定期檢測 | 鹿島工程 | 2 | 2 | 2 | 2 | 滲水、白華 | 未維修 | 白華處理(處) | 3 | 處 | 左側帽樑底部 |  | 橋墩／帽梁
[12 empty] | 29 | 2020-06-23 | 定期檢測 | 鹿島工程 | 2 | 2 | 2 | 2 | 鋼筋、鋼腱或錨碇部位外露、銹蝕 | 未維修 | 鋼筋除鏽及混凝土修復(<=0.4*0.4*0.05m) | 1 | 處 | 橋面板底部 |  | 橋面板
[12 empty] | 30 | 2020-06-23 | 定期檢測 | 鹿島工程 | 2 | 2 | 2 | 2 | 混凝土塊(片)狀剝離 | 未維修 | 混凝土修復(<=0.4*0.4*0.05m) | 12 | 處 | 大樑右側與橋面板交接處 |  | 主梁
[12 empty] | 31 | 2020-06-23 | 定期檢測 | 鹿島工程 | 2 | 2 | 2 | 2 | 螺栓損傷、欠缺及鬆動 | 未維修 | 支承墊除鏽及油漆塗裝 | 6 | 處 |  |  | 支承／支承墊／阻尼裝置
[12 empty] | 32 | 2020-06-23 | 定期檢測 | 鹿島工程 | 2 | 2 | 2 | 2 | 螺栓損傷、欠缺及鬆動 | 未維修 | 清理保養 | 1 | 組/塊 | 止震塊螺栓 |  | 防落設施
[12 empty] | 33 | 2020-06-23 | 定期檢測 | 鹿島工程 | 2 | 2 | 2 | 2 | 螺栓損傷、欠缺及鬆動 | 未維修 | 清理保養 | 2 | 組/塊 | 止震塊螺栓 |  | 防落設施
[12 empty] | 34 | 2020-06-23 | 定期檢測 | 鹿島工程 | 2 | 2 | 2 | 2 | 混凝土破損 | 未維修 | >0.3mm混凝土裂縫修補 | 1 | 公尺 | 止震塊 |  | 防落設施
[12 empty] | 35 | 2020-06-23 | 定期檢測 | 鹿島工程 | 2 | 2 | 2 | 2 | 支承座、支承端部損傷 | 未維修 | 混凝土支承墊破損修補 | 1 | 處 |  |  | 支承／支承墊／阻尼裝置
[12 empty] | 36 | 2020-06-23 | 定期檢測 | 鹿島工程 | 2 | 2 | 2 | 2 | 混凝土剝落 | 未維修 | 修補混凝土 | 1 | 立方公尺 | S4左側護欄 |  | 橋護欄
[12 empty] | 37 | 2020-06-23 | 定期檢測 | 鹿島工程 | 2 | 2 | 2 | 2 | 其他損傷 | 未維修 | 清除植生或雜物 | 4 | 平方公尺 | 正面 |  | 引道路堤保護措施
[12 empty] | 38 | 2020-06-23 | 定期檢測 | 鹿島工程 | 2 | 2 | 2 | 2 | 混凝土破損 | 未維修 | 止震塊修復 | 3 | 個 | 止震塊 |  | 防落設施
[12 empty] | 39 | 2020-06-23 | 定期檢測 | 鹿島工程 | 2 | 2 | 2 | 2 | 滲水、白華 | 未維修 | 白華處理(處) | 3 | 處 | 正面 |  | 橋墩／帽梁
[12 empty] | 40 | 2020-06-23 | 定期檢測 | 鹿島工程 | 2 | 2 | 2 | 2 | 鋼筋、鋼腱或錨碇部位外露、銹蝕 | 未維修 | 鋼筋除鏽及混凝土修復(>0.4*0.4*0.05m) | 1 | 平方公尺 | 背面 |  | 橋墩／帽梁
[12 empty] | 41 | 2020-06-23 | 定期檢測 | 鹿島工程 | 2 | 2 | 2 | 2 | 螺栓損傷、欠缺及鬆動 | 未維修 | 支承墊除鏽及油漆塗裝 | 12 | 處 | 支承 |  | 支承／支承墊／阻尼裝置
[12 empty] | 42 | 2020-06-23 | 定期檢測 | 鹿島工程 | 2 | 2 | 2 | 2 | 混凝土空洞(或蜂窩) | 未維修 | 混凝土修復(<=0.4*0.4*0.05m) | 1 | 處 | 底部 |  | 橋面板
[12 empty] | 43 | 2020-06-23 | 定期檢測 | 鹿島工程 | 2 | 2 | 2 | 2 | 螺栓損傷、欠缺及鬆動 | 未維修 | 鋼筋防鏽劑塗刷 | 4 | 平方公尺 | G2右側隔樑 |  | 橫隔梁
[12 empty] | 44 | 2020-06-23 | 定期檢測 | 鹿島工程 | 2 | 2 | 2 | 2 | 螺栓損傷、欠缺及鬆動 | 未維修 | 清理保養 | 4 | 組/塊 | 背面 |  | 防落設施
[12 empty] | 45 | 2020-06-23 | 定期檢測 | 鹿島工程 | 2 | 2 | 2 | 2 | 伸縮縫間雜物堆積 | 未維修 | 伸縮縫清理 | 4 | 公尺 |  |  | 伸縮縫
[12 empty] | 46 | 2020-06-23 | 定期檢測 | 鹿島工程 | 2 | 2 | 2 | 2 | 螺栓損傷、欠缺及鬆動 | 未維修 | 支承墊除鏽及油漆塗裝 | 2 | 處 |  |  | 支承／支承墊／阻尼裝置
[12 empty] | 47 | 2020-06-23 | 定期檢測 | 鹿島工程 | 2 | 2 | 2 | 2 | 混凝土裂縫 | 未維修 | 修補寬度大於0.3mm的裂縫 | 3 | 公尺 | 右側 |  | 橋墩／帽梁
[12 empty] | 48 | 2020-06-23 | 定期檢測 | 鹿島工程 | 2 | 2 | 2 | 2 | 混凝土剝落 | 未維修 | 混凝土修復(>0.4*0.4*0.05m) | 1 | 平方公尺 | 橋墩左側 |  | 橋墩／帽梁
[12 empty] | 49 | 2020-06-23 | 定期檢測 | 鹿島工程 | 2 | 2 | 2 | 2 | 鋼筋外露、銹蝕 | 未維修 | 鋼筋除鏽及混凝土修復(<=0.4*0.4*0.05m) | 8 | 處 | 右側 |  | 橋台
[12 empty] | 50 | 2020-06-23 | 定期檢測 | 鹿島工程 | 2 | 2 | 2 | 2 | 混凝土裂縫 | 未維修 | >0.3mm混凝土裂縫修補 | 1 | 公尺 |  |  | 防落設施
[12 empty] | 51 | 2020-06-23 | 定期檢測 | 鹿島工程 | 2 | 2 | 2 | 2 | 混凝土裂縫 | 未維修 | 修補寬度大於0.3mm的裂縫 | 2 | 公尺 |  |  | 橋台
[12 empty] | 52 | 2020-06-23 | 定期檢測 | 鹿島工程 | 2 | 2 | 2 | 1 | 混凝土剝落 | 未維修 | 混凝土修復(<=0.4*0.4*0.05m) | 2 | 處 | 背面 |  | 橋墩／帽梁
[12 empty] | 53 | 2020-06-23 | 定期檢測 | 鹿島工程 | 2 | 2 | 2 | 2 | 其他損傷 | 未維修 | 鋼筋凸出切除 | 1 | 處 | 背面 |  | 橋墩／帽梁
[12 empty] | 54 | 2020-06-23 | 定期檢測 | 鹿島工程 | 2 | 2 | 2 | 2 | 生銹及腐蝕 | 未維修 | 鋼筋防鏽劑塗刷 | 1 | 平方公尺 |  |  | 橋墩／帽梁
[12 empty] | 55 | 2020-06-23 | 定期檢測 | 鹿島工程 | 2 | 2 | 2 | 2 | 鋼筋、鋼腱或錨碇部位外露、銹蝕 | 未維修 | 鋼筋除鏽及混凝土修復(<=0.4*0.4*0.05m) | 3 | 處 | 帽樑底部 |  | 橋墩／帽梁
[12 empty] | 56 | 2020-06-23 | 定期檢測 | 鹿島工程 | 2 | 2 | 2 | 2 | 鋼筋、鋼腱或錨碇部位外露、銹蝕 | 未維修 | 鋼筋除鏽及混凝土修復(<=0.4*0.4*0.05m) | 2 | 處 | 正面 |  | 橋墩／帽梁
[12 empty] | 57 | 2020-06-23 | 定期檢測 | 鹿島工程 | 2 | 2 | 2 | 2 | 鋼筋、鋼腱或錨碇部位外露、銹蝕 | 未維修 | 鋼筋除鏽及混凝土修復(<=0.4*0.4*0.05m) | 2 | 處 | 背面 |  | 橋墩／帽梁
[12 empty] | 58 | 2020-06-23 | 定期檢測 | 鹿島工程 | 2 | 2 | 2 | 2 | 鋼筋、鋼腱或錨碇部位外露、銹蝕 | 未維修 | 鋼筋除鏽及混凝土修復(<=0.4*0.4*0.05m) | 10 | 處 | 背面 |  | 橋墩／帽梁
[12 empty] | 59 | 2020-06-23 | 定期檢測 | 鹿島工程 | 2 | 2 | 2 | 2 | 鋼筋、鋼腱或錨碇部位外露、銹蝕 | 未維修 | 鋼筋除鏽及混凝土修復(>0.4*0.4*0.05m) | 3 | 平方公尺 | 底部 |  | 橋面板
[12 empty] | 60 | 2020-06-23 | 定期檢測 | 鹿島工程 | 2 | 2 | 2 | 2 | 螺栓損傷、欠缺及鬆動 | 未維修 | 支承墊除鏽及油漆塗裝 | 16 | 處 | 支承螺栓 |  | 支承／支承墊／阻尼裝置
[12 empty] | 61 | 2020-06-23 | 定期檢測 | 鹿島工程 | 2 | 2 | 2 | 2 | 混凝土破損 | 未維修 | 止震塊修復 | 2 | 個 |  |  | 防落設施
[12 empty] | 62 | 2020-06-23 | 定期檢測 | 鹿島工程 | 2 | 2 | 2 | 2 | 排水設施阻塞 | 未維修 | 修復受損的排水管 | 1 | 公尺 | S3右側排水管 |  | 橋梁排水設施
[12 empty] | 63 | 2020-06-23 | 定期檢測 | 鹿島工程 | 2 | 2 | 2 | 2 | 混凝土破損 | 未維修 | 止震塊修復 | 1 | 個 | 止震塊 |  | 防落設施
[12 empty] | 64 | 2020-06-23 | 定期檢測 | 鹿島工程 | 2 | 1 | 2 | 2 | 鋼筋外露、銹蝕 | 未維修 | 鋼筋除鏽及混凝土修復(<=0.4x0.4x0.05m) | 15 | 處 | 橋台正面 |  | 橋台
[12 empty] | 65 | 2020-06-23 | 定期檢測 | 鹿島工程 | 2 | 1 | 2 | 2 | 鋼筋外露、銹蝕 | 未維修 | 混凝土剝落鋼筋鏽蝕修復 | 1 | 處 | S1左側護欄 |  | 橋護欄
[12 empty] | 66 | 2020-06-23 | 定期檢測 | 鹿島工程 | 2 | 1 | 1 | 1 | 油漆剝落 | 未維修 | 鋼粱油漆塗裝 | 1 | 平方公尺 | 底部 |  | 橫隔梁
[12 empty] | 67 | 2020-06-23 | 定期檢測 | 鹿島工程 | 2 | 1 | 2 | 2 | 混凝土裂縫 | 已維修 | >0.3mm混凝土裂縫修補 | 0.1 | 公尺 | 正面 | 30242 | 防落設施 | >0.3mm混凝土裂縫修補 | 700 | 2021-05-11 | 2021-05-11 | 2021-05-17 16:06 | 張菁瑩
[12 empty] | 68 | 2020-06-23 | 定期檢測 | 鹿島工程 | 2 | 1 | 2 | 2 | 混凝土剝落 | 已維修 | 混凝土修復(<=0.4x0.4x0.05m) | 1 | 處 | 背面 | 30241 | 橋墩／帽梁 | 混凝土修復(>0.4x0.4x0.05m) | 3200 | 2021-05-11 | 2021-05-11 | 2021-05-17 16:04 | 張菁瑩
[12 empty] | 69 | 2020-06-23 | 定期檢測 | 鹿島工程 | 3 | 2 | 2 | 3 | 生銹及腐蝕 | 已維修 | 支承墊除鏽及油漆塗裝 | 8 | 處 | 正面 | 20686 | 支承／支承墊／阻尼裝置 | 支承墊除鏽及油漆塗裝 | 5000 | 2020-10-29 | 2020-12-31 | 2020-10-30 11:31 | 王鴻騰
[12 empty] | 70 | 2020-06-23 | 定期檢測 | 鹿島工程 | 3 | 2 | 2 | 2 | 生銹及腐蝕 | 已維修 | 鋼筋防鏽劑塗刷 | 5 | 平方公尺 | 大樑 | 47388 | 主梁 | 塗裝劣化維修 | 900 |  | 2021-11-30 | 2023-05-19 14:13 | 王鴻騰 | 2023-05-19 14:13 | 王鴻騰
[12 empty] | 71 | 2020-06-23 | 定期檢測 | 鹿島工程 | 3 | 2 | 2 | 3 | 其他損傷 | 已維修 | 3000PSI混凝土修補 | 2 | 平方公尺 | 止震塊 | 20684 | 防落設施 | 3000PSI混凝土修補 | 2300 | 2020-10-29 | 2020-12-31 | 2020-10-30 11:19 | 王鴻騰
[12 empty] | 72 | 2020-06-23 | 定期檢測 | 鹿島工程 | 2 | 2 | 2 | 2 | 螺栓損傷、欠缺及鬆動 | 已維修 | 鋼筋防鏽劑塗刷 | 1 | 平方公尺 | 大樑底部 | 47395 | 主梁 | 塗裝劣化維修 | 900 |  | 2021-11-30 | 2023-05-19 14:43 | 王鴻騰 | 2023-05-19 14:43 | 王鴻騰
[12 empty] | 73 | 2020-06-23 | 定期檢測 | 鹿島工程 | 2 | 2 | 2 | 2 | 螺栓損傷、欠缺及鬆動 | 已維修 | 鋼筋防鏽劑塗刷 | 3 | 平方公尺 | 大樑底部右側 | 47410 | 主梁 | 塗裝劣化維修 | 900 |  | 2021-11-30 | 2023-05-19 15:10 | 王鴻騰 | 2023-05-19 15:10 | 王鴻騰
[12 empty] | 74 | 2020-06-23 | 定期檢測 | 鹿島工程 | 2 | 2 | 2 | 2 | 螺栓損傷、欠缺及鬆動 | 已維修 | 鋼筋防鏽劑塗刷 | 4 | 平方公尺 | 大樑右側底部 | 47417 | 主梁 | 塗裝劣化維修 | 900 |  | 2021-11-30 | 2023-05-19 15:10 | 王鴻騰 | 2023-05-19 15:10 | 王鴻騰
[12 empty] | 75 | 2020-06-23 | 定期檢測 | 鹿島工程 | 2 | 2 | 2 | 2 | 油漆剝落 | 已維修 | 鋼梁油漆塗裝 | 4 | 平方公尺 | 大樑底部左右側 | 47390 | 主梁 | 塗裝劣化維修 | 900 |  | 2021-11-30 | 2023-05-19 14:43 | 王鴻騰 | 2023-05-19 14:43 | 王鴻騰
[12 empty] | 76 | 2020-06-23 | 定期檢測 | 鹿島工程 | 3 | 3 | 3 | 3 | 混凝土塊(片)狀剝離 | 已維修 | 混凝土修復(<=0.4*0.4*0.05m) | 10 | 處 | 右側與橋面板交界處 | 19762 | 主梁 | 表面環氧樹脂砂漿修補 |  | 2020-08-03 | 2020-08-03 | 2020-10-22 11:15 | 王鴻騰
[12 empty] | 77 | 2020-06-23 | 定期檢測 | 鹿島工程 | 2 | 2 | 2 | 2 | 螺栓損傷、欠缺及鬆動 | 已維修 | 鋼筋防鏽劑塗刷 | 400 | 平方公尺 | 大樑底部右側 | 47413 | 主梁 | 塗裝劣化維修 | 900 |  | 2021-11-30 | 2023-05-19 15:10 | 王鴻騰 | 2023-05-19 15:10 | 王鴻騰
[12 empty] | 78 | 2020-06-23 | 定期檢測 | 鹿島工程 | 2 | 2 | 2 | 2 | 油漆剝落 | 已維修 | 鋼梁油漆塗裝 | 4 | 平方公尺 | 大樑底部左側 | 47391 | 主梁 | 塗裝劣化維修 | 900 |  | 2021-11-30 | 2023-05-19 14:43 | 王鴻騰 | 2023-05-19 14:43 | 王鴻騰
[12 empty] | 79 | 2020-06-23 | 定期檢測 | 鹿島工程 | 2 | 2 | 2 | 2 | 螺栓損傷、欠缺及鬆動 | 已維修 | 鋼筋防鏽劑塗刷 | 3 | 平方公尺 | 大樑底部右側 | 47408 | 主梁 | 塗裝劣化維修 | 900 |  | 2021-11-30 | 2023-05-19 15:10 | 王鴻騰 | 2023-05-19 15:10 | 王鴻騰
[12 empty] | 80 | 2020-06-23 | 定期檢測 | 鹿島工程 | 3 | 3 | 3 | 3 | 混凝土剝落 | 已維修 | 混凝土修復(>0.4*0.4*0.05m) | 3 | 平方公尺 | S5G3大樑右側與橋面板交接處 | 19763 | 橋面板 | 表面環氧樹脂砂漿修補 |  | 2020-08-03 | 2020-08-03 | 2020-10-22 11:32 | 王鴻騰
[12 empty] | 81 | 2020-06-23 | 定期檢測 | 鹿島工程 | 2 | 2 | 2 | 2 | 油漆剝落 | 已維修 | 鋼梁油漆塗裝 | 4 | 平方公尺 | 大樑底部左側 | 47389 | 主梁 | 塗裝劣化維修 | 900 |  | 2021-11-30 | 2023-05-19 14:43 | 王鴻騰 | 2023-05-19 14:43 | 王鴻騰
[12 empty] | 82 | 2020-06-23 | 定期檢測 | 鹿島工程 | 2 | 2 | 2 | 2 | 排水設施阻塞 | 已維修 | 清理淤塞的排水孔 | 10 | 個 | S5右側排水孔 | 46944 | 橋梁排水設施 | 洩水孔清淤 | 1500 |  | 2023-04-12 | 2023-05-04 16:11 | 王鴻騰 | 2023-05-04 16:11 | 王鴻騰
[12 empty] | 83 | 2020-06-23 | 定期檢測 | 鹿島工程 | 2 | 2 | 2 | 2 | 螺栓損傷、欠缺及鬆動 | 已維修 | 鋼筋防鏽劑塗刷 | 4 | 平方公尺 | 大樑左側底部 | 47418 | 主梁 | 塗裝劣化維修 | 900 |  | 2021-11-30 | 2023-05-19 15:10 | 王鴻騰 | 2023-05-19 15:10 | 王鴻騰
[12 empty] | 84 | 2020-06-23 | 定期檢測 | 鹿島工程 | 2 | 2 | 2 | 2 | 油漆銹蝕 | 已維修 | 鋼筋防鏽劑塗刷 | 2 | 平方公尺 | 大樑底部 | 47419 | 主梁 | 塗裝劣化維修 | 900 |  | 2021-11-30 | 2023-05-19 15:10 | 王鴻騰 | 2023-05-19 15:10 | 王鴻騰
[12 empty] | 85 | 2020-06-23 | 定期檢測 | 鹿島工程 | 2 | 2 | 2 | 2 | 油漆剝落 | 已維修 | 鋼梁油漆塗裝 | 4 | 平方公尺 |  | 47394 | 主梁 | 塗裝劣化維修 | 900 |  | 2021-11-30 | 2023-05-19 14:43 | 王鴻騰 | 2023-05-19 14:43 | 王鴻騰
[12 empty] | 86 | 2020-06-23 | 定期檢測 | 鹿島工程 | 2 | 2 | 2 | 2 | 螺栓損傷、欠缺及鬆動 | 已維修 | 鋼筋防鏽劑塗刷 | 1 | 平方公尺 | 大樑底部 | 47396 | 主梁 | 塗裝劣化維修 | 900 |  | 2021-11-30 | 2023-05-19 14:43 | 王鴻騰 | 2023-05-19 14:43 | 王鴻騰
[12 empty] | 87 | 2020-06-23 | 定期檢測 | 鹿島工程 | 2 | 2 | 2 | 2 | 油漆剝落 | 已維修 | 鋼梁油漆塗裝 | 1 | 平方公尺 | 左側 | 47392 | 主梁 | 塗裝劣化維修 | 900 |  | 2021-11-30 | 2023-05-19 14:43 | 王鴻騰 | 2023-05-19 14:43 | 王鴻騰
[12 empty] | 88 | 2020-06-23 | 定期檢測 | 鹿島工程 | 2 | 2 | 2 | 2 | 螺栓損傷、欠缺及鬆動 | 已維修 | 鋼筋防鏽劑塗刷 | 2 | 平方公尺 |  | 47393 | 主梁 | 塗裝劣化維修 | 900 |  | 2021-11-30 | 2023-05-19 14:43 | 王鴻騰 | 2023-05-19 14:43 | 王鴻騰
[12 empty] | 89 | 2020-06-23 | 定期檢測 | 鹿島工程 | 2 | 2 | 2 | 2 | 螺栓損傷、欠缺及鬆動 | 已維修 | 鋼筋防鏽劑塗刷 | 400 | 平方公尺 |  | 47397 | 主梁 | 塗裝劣化維修 | 900 |  | 2021-11-30 | 2023-05-19 14:43 | 王鴻騰 | 2023-05-19 14:43 | 王鴻騰
[12 empty] | 90 | 2020-06-23 | 定期檢測 | 鹿島工程 | 2 | 2 | 2 | 2 | 螺栓損傷、欠缺及鬆動 | 已維修 | 鋼筋防鏽劑塗刷 | 4 | 平方公尺 | 大樑底部 | 47398 | 主梁 | 塗裝劣化維修 | 900 |  | 2021-11-30 | 2023-05-19 14:43 | 王鴻騰 | 2023-05-19 14:43 | 王鴻騰
[12 empty] | 91 | 2020-06-23 | 定期檢測 | 鹿島工程 | 2 | 2 | 2 | 2 | 螺栓損傷、欠缺及鬆動 | 已維修 | 鋼筋防鏽劑塗刷 | 4 | 平方公尺 | 大樑右側螺栓 | 47427 | 主梁 | 塗裝劣化維修 | 900 |  | 2021-11-30 | 2023-05-19 15:29 | 王鴻騰 | 2023-05-19 15:29 | 王鴻騰
[12 empty] | 92 | 2020-06-23 | 定期檢測 | 鹿島工程 | 2 | 2 | 2 | 2 | 油漆剝落 | 已維修 | 鋼筋防鏽劑塗刷 | 3 | 平方公尺 |  | 47431 | 主梁 | 塗裝劣化維修 | 900 |  | 2021-11-30 | 2023-05-19 15:29 | 王鴻騰 | 2023-05-19 15:29 | 王鴻騰
[12 empty] | 93 | 2020-06-23 | 定期檢測 | 鹿島工程 | 2 | 2 | 2 | 2 | 油漆剝落 | 已維修 | 鋼梁油漆塗裝 | 3 | 平方公尺 | 底部左右側 | 47433 | 主梁 | 塗裝劣化維修 | 900 |  | 2021-11-30 | 2023-05-19 15:29 | 王鴻騰 | 2023-05-19 15:29 | 王鴻騰
[12 empty] | 94 | 2020-06-23 | 定期檢測 | 鹿島工程 | 3 | 2 | 2 | 2 | 螺栓損傷、欠缺及鬆動 | 已維修 | 鋼筋防鏽劑塗刷 | 2 | 平方公尺 | A2橋台 | 47424 | 主梁 | 塗裝劣化維修 | 900 |  | 2021-11-30 | 2023-05-19 15:29 | 王鴻騰 | 2023-05-19 15:29 | 王鴻騰
[12 empty] | 95 | 2020-06-23 | 定期檢測 | 鹿島工程 | 2 | 2 | 2 | 2 | 螺栓損傷、欠缺及鬆動 | 已維修 | 鋼筋防鏽劑塗刷 | 2 | 平方公尺 | 左側 | 47425 | 主梁 | 塗裝劣化維修 | 900 |  | 2021-11-30 | 2023-05-19 15:29 | 王鴻騰 | 2023-05-19 15:29 | 王鴻騰
[12 empty] | 96 | 2020-06-23 | 定期檢測 | 鹿島工程 | 2 | 2 | 2 | 2 | 生銹及腐蝕 | 已維修 | 鋼筋防鏽劑塗刷 | 1 | 平方公尺 | 大樑底部 | 47412 | 主梁 | 塗裝劣化維修 | 900 |  | 2021-11-30 | 2023-05-19 15:10 | 王鴻騰 | 2023-05-19 15:10 | 王鴻騰
[12 empty] | 97 | 2020-06-23 | 定期檢測 | 鹿島工程 | 2 | 2 | 2 | 2 | 油漆剝落 | 已維修 | 鋼梁油漆塗裝 | 1 | 平方公尺 | 左側面 | 47426 | 主梁 | 塗裝劣化維修 | 900 |  | 2021-11-30 | 2023-05-19 15:29 | 王鴻騰 | 2023-05-19 15:29 | 王鴻騰
[12 empty] | 98 | 2020-06-23 | 定期檢測 | 鹿島工程 | 2 | 2 | 2 | 2 | 螺栓損傷、欠缺及鬆動 | 已維修 | 鋼筋防鏽劑塗刷 | 5 | 平方公尺 | 大樑底部 | 47409 | 主梁 | 塗裝劣化維修 | 900 |  | 2021-11-30 | 2023-05-19 15:10 | 王鴻騰 | 2023-05-19 15:10 | 王鴻騰
[12 empty] | 99 | 2020-06-23 | 定期檢測 | 鹿島工程 | 3 | 3 | 3 | 3 | 混凝土剝落 | 已維修 | 混凝土修復(>0.4*0.4*0.05m) | 6 | 平方公尺 | G3右側與橋面板交界處 | 19761 | 主梁 | 表面環氧樹脂砂漿修補 |  | 2020-08-03 | 2020-08-03 | 2020-10-22 11:07 | 王鴻騰 | 2020-10-22 11:22 | 王鴻騰
[12 empty] | 100 | 2020-06-23 | 定期檢測 | 鹿島工程 | 2 | 2 | 2 | 2 | 螺栓損傷、欠缺及鬆動 | 已維修 | 鋼筋防鏽劑塗刷 | 4 | 平方公尺 | 大樑右側底部 | 47414 | 主梁 | 塗裝劣化維修 | 900 |  | 2021-11-30 | 2023-05-19 15:10 | 王鴻騰 | 2023-05-19 15:10 | 王鴻騰
[12 empty] | 101 | 2020-06-23 | 定期檢測 | 鹿島工程 | 2 | 2 | 2 | 2 | 螺栓損傷、欠缺及鬆動 | 已維修 | 鋼筋防鏽劑塗刷 | 4 | 平方公尺 | 大樑底部左右側 | 47415 | 主梁 | 塗裝劣化維修 | 900 |  | 2021-11-30 | 2023-05-19 15:10 | 王鴻騰 | 2023-05-19 15:10 | 王鴻騰
[12 empty] | 102 | 2020-06-23 | 定期檢測 | 鹿島工程 | 2 | 2 | 2 | 2 | 生銹及腐蝕 | 已維修 | 鋼筋防鏽劑塗刷 | 4 | 平方公尺 | 大樑左側 | 47416 | 主梁 | 塗裝劣化維修 | 900 |  | 2021-11-30 | 2023-05-19 15:10 | 王鴻騰 | 2023-05-19 15:10 | 王鴻騰
[12 empty] | 103 | 2020-06-23 | 定期檢測 | 鹿島工程 | 2 | 2 | 2 | 2 | 螺栓損傷、欠缺及鬆動 | 已維修 | 鋼筋防鏽劑塗刷 | 4 | 平方公尺 | 大樑底部右側 | 47411 | 主梁 | 塗裝劣化維修 | 900 |  | 2021-11-30 | 2023-05-19 15:10 | 王鴻騰 | 2023-05-19 15:10 | 王鴻騰
[12 empty] | 104 | 2020-06-23 | 定期檢測 | 鹿島工程 | 2 | 2 | 2 | 2 | 螺栓損傷、欠缺及鬆動 | 已維修 | 鋼筋防鏽劑塗刷 | 4 | 平方公尺 | 大樑底部右側 | 47406 | 主梁 | 塗裝劣化維修 | 900 |  | 2021-11-30 | 2023-05-19 15:10 | 王鴻騰 | 2023-05-19 15:10 | 王鴻騰
[12 empty] | 105 | 2020-06-23 | 定期檢測 | 鹿島工程 | 2 | 2 | 2 | 2 | 油漆剝落 | 已維修 | 鋼梁油漆塗裝 | 2 | 平方公尺 | 大樑底部 | 47407 | 主梁 | 塗裝劣化維修 | 900 |  | 2021-11-30 | 2023-05-19 15:10 | 王鴻騰 | 2023-05-19 15:10 | 王鴻騰
[12 empty] | 106 | 2020-06-23 | 定期檢測 | 鹿島工程 | 2 | 2 | 2 | 1 | 油漆剝落 | 已維修 | 鋼梁油漆塗裝 | 3 | 平方公尺 | 底部左側 | 47428 | 主梁 | 塗裝劣化維修 | 900 |  | 2021-11-30 | 2023-05-19 15:29 | 王鴻騰 | 2023-05-19 15:29 | 王鴻騰
[12 empty] | 107 | 2020-06-23 | 定期檢測 | 鹿島工程 | 2 | 2 | 2 | 1 | 油漆剝落 | 已維修 | 鋼梁油漆塗裝 | 4 | 平方公尺 | 底部右側 | 47429 | 主梁 | 塗裝劣化維修 | 900 |  | 2021-11-30 | 2023-05-19 15:29 | 王鴻騰 | 2023-05-19 15:29 | 王鴻騰
[12 empty] | 108 | 2020-06-23 | 定期檢測 | 鹿島工程 | 2 | 2 | 2 | 2 | 螺栓損傷、欠缺及鬆動 | 已維修 | 鋼筋防鏽劑塗刷 | 3 | 平方公尺 | 大樑底部 | 47430 | 主梁 | 塗裝劣化維修 | 900 |  | 2021-11-30 | 2023-05-19 15:29 | 王鴻騰 | 2023-05-19 15:29 | 王鴻騰
[12 empty] | 109 | 2020-06-23 | 定期檢測 | 鹿島工程 | 2 | 2 | 2 | 2 | 螺栓損傷、欠缺及鬆動 | 已維修 | 鋼筋防鏽劑塗刷 | 3 | 平方公尺 | 大樑底部 | 47432 | 主梁 | 塗裝劣化維修 | 900 |  | 2021-11-30 | 2023-05-19 15:29 | 王鴻騰 | 2023-05-19 15:29 | 王鴻騰
[12 empty] | 110 | 2020-06-23 | 定期檢測 | 鹿島工程 | 2 | 2 | 2 | 2 | 螺栓損傷、欠缺及鬆動 | 已維修 | 鋼筋防鏽劑塗刷 | 2 | 平方公尺 | 右側 | 47423 | 主梁 | 塗裝劣化維修 | 900 |  | 2021-11-30 | 2023-05-19 15:29 | 王鴻騰 | 2023-05-19 15:29 | 王鴻騰
256 | 35003 | 西一號橋(光華橋)NB | 臺2己線 | 省道 | 0K+379.614M ~0K~435.004M | 高公局北區養護工程分局 | 木柵工務段 | 箱型梁 | 鋼構造 | 86 | 已維修：4 | NO | 檢測日期 | 檢測類別 | 檢測單位 | D | E | R | U | 劣化類型 | 狀態 | 建議維修工法 | 數量 | 單位 | 損壞位置 | 維修紀錄ID | 維修構件 | 維修工法 | 金額 | 開工日期 | 完成日期 | 維修原始紀錄日期 | 維修原始紀錄者 | 維修最後修改日期 | 維修最後修改者
[11 empty] | 未維修：13 | 1 | 2020-06-23 | 定期檢測 | 鹿島工程 | 2 | 2 | 2 | 2 | 鋼筋外露、銹蝕 | 未維修 | 混凝土剝落鋼筋鏽蝕修復 | 10 | 處 | S1左側護欄 |  | 橋護欄
[11 empty] | 全部：17 | 2 | 2020-06-23 | 定期檢測 | 鹿島工程 | 2 | 2 | 2 | 2 | 植物生長 | 未維修 | 清除植生 | 1 | 平方公尺 |  |  | 伸縮縫
[12 empty] | 3 | 2020-06-23 | 定期檢測 | 鹿島工程 | 2 | 2 | 2 | 2 | 混凝土裂縫 | 未維修 | 修補寬度大於0.3mm的裂縫 | 1 | 公尺 |  |  | 橋台
[12 empty] | 4 | 2020-06-23 | 定期檢測 | 鹿島工程 | 2 | 2 | 2 | 2 | 混凝土裂縫 | 未維修 | 修補寬度大於0.3mm的裂縫 | 1 | 公尺 | 橋墩左側帽樑底部 |  | 橋墩／帽梁
[12 empty] | 5 | 2020-06-23 | 定期檢測 | 鹿島工程 | 2 | 2 | 2 | 2 | 混凝土破損 | 未維修 | 止震塊修復 | 1 | 個 |  |  | 防落設施
[12 empty] | 6 | 2020-06-23 | 定期檢測 | 鹿島工程 | 2 | 2 | 2 | 2 | 鋼筋、鋼腱或錨碇部位外露、銹蝕 | 未維修 | 鋼筋除鏽及混凝土修復(<=0.4*0.4*0.05m) | 4 | 處 | 底部 |  | 橋面板
[12 empty] | 7 | 2020-06-23 | 定期檢測 | 鹿島工程 | 2 | 2 | 2 | 2 | 混凝土剝落 | 未維修 | 混凝土修復(<=0.4*0.4*0.05m) | 2 | 處 | 背面 |  | 橋墩／帽梁
[12 empty] | 8 | 2020-06-23 | 定期檢測 | 鹿島工程 | 2 | 2 | 2 | 2 | 螺栓損傷、欠缺及鬆動 | 未維修 |  |  |  | 螺栓 |  | 防落設施
[12 empty] | 9 | 2020-06-23 | 定期檢測 | 鹿島工程 | 2 | 2 | 2 | 2 | 混凝土破損 | 未維修 | 止震塊修復 | 1 | 個 |  |  | 防落設施
[12 empty] | 10 | 2020-06-23 | 定期檢測 | 鹿島工程 | 2 | 2 | 2 | 2 | 排水設施阻塞 | 未維修 | 修復受損的排水管 | 4 | 公尺 | S1右側排水管 |  | 橋梁排水設施
[12 empty] | 11 | 2020-06-23 | 定期檢測 | 鹿島工程 | 2 | 2 | 2 | 2 | 螺栓損傷、欠缺及鬆動 | 未維修 | 支承墊除鏽及油漆塗裝 | 8 | 處 | 支承 |  | 支承／支承墊／阻尼裝置
[12 empty] | 12 | 2020-06-23 | 定期檢測 | 鹿島工程 | 2 | 1 | 2 | 2 | 鋼筋外露、銹蝕 | 未維修 | 鋼筋除鏽及混凝土修復(<=0.4x0.4x0.05m) | 5 | 處 | 橋台正面 |  | 橋台
[12 empty] | 13 | 2020-06-23 | 定期檢測 | 鹿島工程 | 2 | 2 | 2 | 2 | 混凝土破損 | 未維修 | 止震塊修復 | 1 | 個 | 止震塊 |  | 防落設施
[12 empty] | 14 | 2020-06-23 | 定期檢測 | 鹿島工程 | 2 | 2 | 2 | 2 | 生銹及腐蝕 | 已維修 | 鋼梁油漆塗裝 | 4 | 平方公尺 | 右側面 | 47481 | 主梁 | 塗裝劣化維修 | 900 |  | 2021-11-30 | 2023-05-22 10:46 | 王鴻騰 | 2023-05-22 10:46 | 王鴻騰
[12 empty] | 15 | 2020-06-23 | 定期檢測 | 鹿島工程 | 2 | 2 | 2 | 2 | 排水設施阻塞 | 已維修 | 清理淤塞的排水孔 | 7 | 個 |  | 46950 | 橋梁排水設施 | 洩水孔清淤 | 1500 |  | 2023-04-11 | 2023-05-04 16:46 | 王鴻騰 | 2023-05-04 16:46 | 王鴻騰
[12 empty] | 16 | 2020-06-23 | 定期檢測 | 鹿島工程 | 2 | 2 | 2 | 2 | 螺栓損傷、欠缺及鬆動 | 已維修 | 鋼筋防鏽劑塗刷 | 1 | 平方公尺 | 大樑底部螺栓 | 47482 | 主梁 | 塗裝劣化維修 | 900 |  | 2021-11-30 | 2023-05-22 10:46 | 王鴻騰 | 2023-05-22 10:46 | 王鴻騰
[12 empty] | 17 | 2020-06-23 | 定期檢測 | 鹿島工程 | 2 | 2 | 2 | 2 | 螺栓損傷、欠缺及鬆動 | 已維修 | 鋼筋防鏽劑塗刷 | 3 | 平方公尺 | 左側底部 | 47483 | 主梁 | 塗裝劣化維修 | 900 |  | 2021-11-30 | 2023-05-22 10:46 | 王鴻騰 | 2023-05-22 10:46 | 王鴻騰
257 | 35424 | 西七號橋(麥金橋)N | 臺2己線 | 省道 | 3K+500M ~3K~516.15M | 高公局北區養護工程分局 | 木柵工務段 | 箱型梁 | 預力混凝土 | 87 | 已維修：0 | NO | 檢測日期 | 檢測類別 | 檢測單位 | D | E | R | U | 劣化類型 | 狀態 | 建議維修工法 | 數量 | 單位 | 損壞位置 | 維修紀錄ID | 維修構件 | 維修工法 | 金額 | 開工日期 | 完成日期 | 維修原始紀錄日期 | 維修原始紀錄者 | 維修最後修改日期 | 維修最後修改者
[11 empty] | 未維修：11 | 1 | 2020-06-24 | 定期檢測 | 鹿島工程 | 2 | 1 | 1 | 1 | 襯墊片或端部補強構件之損傷 | 未維修 | 齒型伸縮縫更換(伸縮量>10cm)(含材料) | 1 | 公尺 | 伸縮縫 |  | 伸縮縫
[11 empty] | 全部：11 | 2 | 2020-06-24 | 定期檢測 | 鹿島工程 | 2 | 1 | 1 | 1 | 鋼筋外露、銹蝕 | 未維修 | 混凝土剝落鋼筋鏽蝕修復 | 1 | 處 | 左側橋護欄 |  | 橋護欄
[12 empty] | 3 | 2020-06-24 | 定期檢測 | 鹿島工程 | 2 | 1 | 1 | 1 | 襯墊片或端部補強構件之損傷 | 未維修 | 豎齒型伸縮縫更換(伸縮量>16cm)（含材料） | 1 | 公尺 | 伸縮縫 |  | 伸縮縫
[12 empty] | 4 | 2020-06-24 | 定期檢測 | 鹿島工程 | 2 | 1 | 1 | 1 | 混凝土裂縫 | 未維修 | 修補寬度大於0.3mm的裂縫 | 2 | 公尺 | 橋墩正面 |  | 橋墩／帽梁
[12 empty] | 5 | 2020-06-24 | 定期檢測 | 鹿島工程 | 2 | 1 | 1 | 1 | 其他損傷 | 未維修 | 橋墩爬藤修剪 | 1 | 處 | 橋墩正面 |  | 橋墩／帽梁
[12 empty] | 6 | 2020-06-24 | 定期檢測 | 鹿島工程 | 2 | 1 | 1 | 1 | 滲水、白華 | 未維修 | 白華處理(處) | 1 | 處 | 橋台正面 |  | 橋台
[12 empty] | 7 | 2020-06-24 | 定期檢測 | 鹿島工程 | 2 | 1 | 1 | 1 | 混凝土裂縫 | 未維修 | 修補寬度大於0.3mm的裂縫 | 2 | 公尺 | 橋台正面 |  | 橋台
[12 empty] | 8 | 2020-06-24 | 定期檢測 | 鹿島工程 | 2 | 1 | 1 | 1 | 滲水、白華 | 未維修 | 滲水處理 | 1 | 處 | 橋台正面 |  | 橋台
[12 empty] | 9 | 2020-06-24 | 定期檢測 | 鹿島工程 | 2 | 1 | 1 | 1 | 滲水、白華 | 未維修 | 滲水處理 | 1 | 處 | 橋墩背面 |  | 橋墩／帽梁
[12 empty] | 10 | 2020-06-24 | 定期檢測 | 鹿島工程 | 2 | 1 | 1 | 1 | 鋼筋、鋼腱或錨碇部位外露、銹蝕 | 未維修 | 鋼筋除鏽及混凝土修復(<=0.4*0.4*0.05m) | 1 | 處 | 橋面板底部 |  | 橋面板
[12 empty] | 11 | 2020-06-24 | 定期檢測 | 鹿島工程 | 2 | 1 | 1 | 1 | 滲水、白華 | 未維修 | 橋面版滲水處理 | 1 | 處 | 橋面板 |  | 橋面板
258 | 35425 | 西七號橋(麥金橋)S | 臺2己線 | 省道 | 3K+500M ~3K~516.15M | 高公局北區養護工程分局 | 木柵工務段 | 箱型梁 | 預力混凝土 | 87 | 已維修：0 | NO | 檢測日期 | 檢測類別 | 檢測單位 | D | E | R | U | 劣化類型 | 狀態 | 建議維修工法 | 數量 | 單位 | 損壞位置 | 維修紀錄ID | 維修構件 | 維修工法 | 金額 | 開工日期 | 完成日期 | 維修原始紀錄日期 | 維修原始紀錄者 | 維修最後修改日期 | 維修最後修改者
[11 empty] | 未維修：11 | 1 | 2020-06-24 | 定期檢測 | 鹿島工程 | 2 | 1 | 1 | 1 | 伸縮縫間雜物堆積 | 未維修 | 伸縮縫清理 | 1 | 公尺 | 伸縮縫 |  | 伸縮縫
[11 empty] | 全部：11 | 2 | 2020-06-24 | 定期檢測 | 鹿島工程 | 2 | 1 | 1 | 1 | 伸縮縫間雜物堆積 | 未維修 | 伸縮縫清理 | 2 | 公尺 | 伸縮縫 |  | 伸縮縫
[12 empty] | 3 | 2020-06-24 | 定期檢測 | 鹿島工程 | 2 | 1 | 1 | 1 | 混凝土裂縫 | 未維修 | 修補寬度大於0.3mm的裂縫 | 1 | 公尺 | 右側翼牆 |  | 翼牆／擋土牆
[12 empty] | 4 | 2020-06-24 | 定期檢測 | 鹿島工程 | 2 | 1 | 1 | 1 | 混凝土裂縫 | 未維修 | 修補寬度大於0.3mm的裂縫 | 1 | 公尺 | 橋台正面 |  | 橋台
[12 empty] | 5 | 2020-06-24 | 定期檢測 | 鹿島工程 | 2 | 1 | 1 | 1 | 滲水、白華 | 未維修 | 滲水處理 | 1 | 處 | 橋墩右側 |  | 橋墩／帽梁
[12 empty] | 6 | 2020-06-24 | 定期檢測 | 鹿島工程 | 2 | 1 | 1 | 1 | 混凝土塊(片)狀剝離 | 未維修 | 修補混凝土 | 1 | 立方公尺 | 橋墩正面 |  | 橋墩／帽梁
[12 empty] | 7 | 2020-06-24 | 定期檢測 | 鹿島工程 | 2 | 1 | 1 | 1 | 混凝土裂縫 | 未維修 | 修補寬度大於0.3mm的裂縫 | 1 | 公尺 | 橋墩右側 |  | 橋墩／帽梁
[12 empty] | 8 | 2020-06-24 | 定期檢測 | 鹿島工程 | 2 | 1 | 1 | 1 | 其他損傷 | 未維修 | 清除植生或雜物 | 1 | 處 | 右側翼牆 |  | 翼牆／擋土牆
[12 empty] | 9 | 2020-06-24 | 定期檢測 | 鹿島工程 | 2 | 1 | 1 | 1 | 鋼筋、鋼腱或錨碇部位外露、銹蝕 | 未維修 | 鋼筋除鏽及混凝土修復(<=0.4*0.4*0.05m) | 1 | 處 | 大梁底部 |  | 主梁
[12 empty] | 10 | 2020-06-24 | 定期檢測 | 鹿島工程 | 2 | 1 | 1 | 1 | 滲水、白華 | 未維修 | 滲水處理 | 1 | 處 | 橋台正面 |  | 橋台
[12 empty] | 11 | 2020-06-24 | 定期檢測 | 鹿島工程 | 2 | 1 | 1 | 1 | 混凝土裂縫 | 未維修 | 修補寬度大於0.3mm的裂縫 | 1 | 公尺 | 橋墩正面 |  | 橋墩／帽梁
259 | 35470 | 匝道6橋N(南港交流道) | 國道3號 | 國道 | 14K+657M ~14K~709M | 高公局北區養護工程分局 | 木柵工務段 | 箱型梁 | 預力混凝土 | 86 | 已維修：0 | NO | 檢測日期 | 檢測類別 | 檢測單位 | D | E | R | U | 劣化類型 | 狀態 | 建議維修工法 | 數量 | 單位 | 損壞位置 | 維修紀錄ID | 維修構件 | 維修工法 | 金額 | 開工日期 | 完成日期 | 維修原始紀錄日期 | 維修原始紀錄者 | 維修最後修改日期 | 維修最後修改者
[11 empty] | 未維修：17 | 1 | 2020-05-20 | 定期檢測 | 鹿島工程 | 2 | 2 | 2 | 2 | 植物生長 | 未維修 | 清除植生 | 1 | 平方公尺 |  |  | 伸縮縫
[11 empty] | 全部：17 | 2 | 2020-05-20 | 定期檢測 | 鹿島工程 | 3 | 2 | 2 | 2 | 排水設施阻塞 | 未維修 | 清理淤塞的排水孔 | 6 | 個 |  |  | 橋梁排水設施
[12 empty] | 3 | 2020-05-20 | 定期檢測 | 鹿島工程 | 2 | 2 | 2 | 2 | 混凝土空洞(或蜂窩) | 未維修 | 表面蜂窩修補 | 1 | 平方公尺 | 大樑底部 |  | 主梁
[12 empty] | 4 | 2020-05-20 | 定期檢測 | 鹿島工程 | 2 | 2 | 2 | 2 | 鋼筋、鋼腱或錨碇部位外露、銹蝕 | 未維修 | 鋼筋除鏽及混凝土修復(<=0.4*0.4*0.05m) | 1 | 處 | 大樑底部 |  | 主梁
[12 empty] | 5 | 2020-05-20 | 定期檢測 | 鹿島工程 | 2 | 2 | 2 | 2 | 滲水、白華 | 未維修 | 白華處理(處) | 2 | 處 | 橋台正面 |  | 橋台
[12 empty] | 6 | 2020-05-20 | 定期檢測 | 鹿島工程 | 2 | 1 | 1 | 1 | 其他損傷 | 未維修 | 鋼筋凸出切除 | 1 | 處 | 右側面 |  | 主梁
[12 empty] | 7 | 2020-05-20 | 定期檢測 | 鹿島工程 | 2 | 2 | 2 | 2 | 鋼筋外露、銹蝕 | 未維修 | 鋼筋凸出切除 | 1 | 處 | 左側面 |  | 橋台
[12 empty] | 8 | 2020-05-20 | 定期檢測 | 鹿島工程 | 2 | 2 | 2 | 2 | 其他損傷 | 未維修 | 清除植生或雜物 | 2 | 處 |  |  | 翼牆／擋土牆
[12 empty] | 9 | 2020-05-20 | 定期檢測 | 鹿島工程 | 3 | 2 | 2 | 2 | 滲水、白華 | 未維修 | 白華處理(平方公尺) | 1 | 平方公尺 | 橋台正面左側 |  | 橋台
[12 empty] | 10 | 2020-05-20 | 定期檢測 | 鹿島工程 | 3 | 2 | 2 | 2 | 混凝土裂縫 | 未維修 | 修補寬度大於0.3mm的裂縫 | 2 | 公尺 | 橋台正面 |  | 橋台
[12 empty] | 11 | 2020-05-20 | 定期檢測 | 鹿島工程 | 2 | 1 | 1 | 1 | 裂縫 | 未維修 | 清除植生或雜物 | 3 | 平方公尺 | 串方塊護坡 |  | 引道路堤保護措施
[12 empty] | 12 | 2020-05-20 | 定期檢測 | 鹿島工程 | 2 | 2 | 2 | 2 | 其他損傷 | 未維修 | 排水管清理 | 1 | 公尺 |  |  | 橋梁排水設施
[12 empty] | 13 | 2020-05-20 | 定期檢測 | 鹿島工程 | 2 | 2 | 2 | 2 | 混凝土剝落 | 未維修 | 鋼筋除鏽及混凝土修復(>0.4*0.4*0.05m) | 1 | 平方公尺 | S1右側護欄 |  | 橋護欄
[12 empty] | 14 | 2020-05-20 | 定期檢測 | 鹿島工程 | 2 | 2 | 2 | 2 | 混凝土裂縫 | 未維修 | >0.3mm混凝土裂縫修補 | 1.5 | 公尺 | 大樑底部 |  | 主梁
[12 empty] | 15 | 2020-05-20 | 定期檢測 | 鹿島工程 | 2 | 2 | 2 | 2 | 支承座、支承端部損傷 | 未維修 | 混凝土支承墊破損修補 | 1 | 處 |  |  | 支承／支承墊／阻尼裝置
[12 empty] | 16 | 2020-05-20 | 定期檢測 | 鹿島工程 | 2 | 2 | 2 | 2 | 混凝土裂縫 | 未維修 | 修補寬度大於0.3mm的裂縫 | 2 | 公尺 | 橋台正面 |  | 橋台
[12 empty] | 17 | 2020-05-20 | 定期檢測 | 鹿島工程 | 2 | 2 | 2 | 2 | 鋼筋、鋼腱或錨碇部位外露、銹蝕 | 未維修 | 鋼筋除鏽及混凝土修復(>0.4*0.4*0.05m) | 1 | 平方公尺 | 大樑底部 |  | 主梁
260 | 35471 | 中和交流道匝道F | 國道3號 | 國道 | 0K+198.225M ~0K~218.405M | 高公局北區養護工程分局 | 木柵工務段 | I型梁 | 預力混凝土 | 83 | 已維修：0 | NO | 檢測日期 | 檢測類別 | 檢測單位 | D | E | R | U | 劣化類型 | 狀態 | 建議維修工法 | 數量 | 單位 | 損壞位置 | 維修紀錄ID | 維修構件 | 維修工法 | 金額 | 開工日期 | 完成日期 | 維修原始紀錄日期 | 維修原始紀錄者 | 維修最後修改日期 | 維修最後修改者
[11 empty] | 未維修：3 | 1 | 2020-07-27 | 定期檢測 | 鹿島工程 | 2 | 2 | 2 | 2 | 墊片損壞 | 未維修 | 清理保養 | 1 | 組/塊 |  |  | 防落設施
[11 empty] | 全部：3 | 2 | 2020-07-27 | 定期檢測 | 鹿島工程 | 2 | 2 | 2 | 2 | 鋼筋外露、銹蝕 | 未維修 | 混凝土剝落鋼筋鏽蝕修復 | 2 | 處 | S2左側護欄 |  | 橋護欄
[12 empty] | 3 | 2020-07-27 | 定期檢測 | 鹿島工程 | 2 | 2 | 2 | 2 | 混凝土剝落 | 未維修 | 混凝土修復(<=0.4*0.4*0.05m) | 1 | 處 |  |  | 橋台
261 | 35472 | 南港聯絡道主線1號橋 | 國道3號 | 國道 | 0K+75M ~0K~622.5M | 高公局北區養護工程分局 | 木柵工務段 | 箱型梁 | 預力混凝土 | 91 | 已維修：0 | NO | 檢測日期 | 檢測類別 | 檢測單位 | D | E | R | U | 劣化類型 | 狀態 | 建議維修工法 | 數量 | 單位 | 損壞位置 | 維修紀錄ID | 維修構件 | 維修工法 | 金額 | 開工日期 | 完成日期 | 維修原始紀錄日期 | 維修原始紀錄者 | 維修最後修改日期 | 維修最後修改者
[11 empty] | 未維修：80 | 1 | 2020-06-02 | 定期檢測 | 鹿島工程 | 2 | 2 | 2 | 2 | 混凝土裂縫 | 未維修 | 修補寬度大於0.3mm的裂縫 | 1 | 公尺 | 橋台正面 |  | 橋台
[11 empty] | 全部：80 | 2 | 2020-06-02 | 定期檢測 | 鹿島工程 | 2 | 2 | 2 | 2 | 混凝土裂縫 | 未維修 | 修補寬度大於0.3mm的裂縫 | 6 | 公尺 | 橋墩背面 |  | 橋墩／帽梁
[12 empty] | 3 | 2020-06-02 | 定期檢測 | 鹿島工程 | 2 | 2 | 2 | 2 | 鋼筋、鋼腱或錨碇部位外露、銹蝕 | 未維修 | 鋼筋除鏽及混凝土修復(<=0.4*0.4*0.05m) | 1 | 處 | 左側面 |  | 橋墩／帽梁
[12 empty] | 4 | 2020-06-02 | 定期檢測 | 鹿島工程 | 2 | 2 | 2 | 2 | 混凝土裂縫 | 未維修 | 修補寬度大於0.3mm的裂縫 | 1 | 公尺 | P8右側面 |  | 橋護欄
[12 empty] | 5 | 2020-06-02 | 定期檢測 | 鹿島工程 | 2 | 2 | 2 | 2 | 鋼筋外露、銹蝕 | 未維修 | 混凝土剝落鋼筋鏽蝕修復 | 25 | 處 | S5-S6右側護欄 |  | 橋護欄
[12 empty] | 6 | 2020-06-02 | 定期檢測 | 鹿島工程 | 2 | 2 | 2 | 2 | 混凝土裂縫 | 未維修 | 修補寬度大於0.3mm的裂縫 | 1 | 公尺 | S1右側護欄 |  | 橋護欄
[12 empty] | 7 | 2020-06-02 | 定期檢測 | 鹿島工程 | 2 | 2 | 2 | 2 | 生銹及腐蝕 | 未維修 | 支承墊除鏽及油漆塗裝 | 2 | 處 |  |  | 支承／支承墊／阻尼裝置
[12 empty] | 8 | 2020-06-02 | 定期檢測 | 鹿島工程 | 2 | 2 | 2 | 2 | 滲水、白華 | 未維修 | 白華處理(平方公尺) | 3 | 平方公尺 | 橋台正面 |  | 橋台
[12 empty] | 9 | 2020-06-02 | 定期檢測 | 鹿島工程 | 2 | 2 | 2 | 2 | 鋼筋外露、銹蝕 | 未維修 | 鋼筋除鏽、環氧樹脂及無聲縮砂漿修補 | 1 | 立方公尺 |  |  | 翼牆／擋土牆
[12 empty] | 10 | 2020-06-02 | 定期檢測 | 鹿島工程 | 2 | 2 | 2 | 2 | 鋼筋外露、銹蝕 | 未維修 | 混凝土剝落鋼筋鏽蝕修復 | 15 | 處 | S5左側護欄 |  | 橋護欄
[12 empty] | 11 | 2020-06-02 | 定期檢測 | 鹿島工程 | 2 | 2 | 2 | 2 | 鋼筋、鋼腱或錨碇部位外露、銹蝕 | 未維修 | 鋼筋除鏽及混凝土修復(<=0.4*0.4*0.05m) | 10 | 處 | 正面 |  | 橋墩／帽梁
[12 empty] | 12 | 2020-06-02 | 定期檢測 | 鹿島工程 | 2 | 2 | 2 | 2 | 混凝土裂縫 | 未維修 | 修補寬度大於0.3mm的裂縫 | 2 | 公尺 | 左側面 |  | 橋墩／帽梁
[12 empty] | 13 | 2020-06-02 | 定期檢測 | 鹿島工程 | 2 | 2 | 2 | 2 | 混凝土裂縫 | 未維修 | 修補寬度大於0.3mm的裂縫 | 2 | 公尺 | 左側面 |  | 橋墩／帽梁
[12 empty] | 14 | 2020-06-02 | 定期檢測 | 鹿島工程 | 2 | 2 | 2 | 2 | 混凝土裂縫 | 未維修 | 修補寬度大於0.3mm的裂縫 | 2 | 公尺 | 橋墩右側 |  | 橋墩／帽梁
[12 empty] | 15 | 2020-06-02 | 定期檢測 | 鹿島工程 | 2 | 2 | 2 | 2 | 支承座、支承端部損傷 | 未維修 | 混凝土支承墊破損修補 | 1 | 處 | 右側支承座 |  | 支承／支承墊／阻尼裝置
[12 empty] | 16 | 2020-06-02 | 定期檢測 | 鹿島工程 | 2 | 2 | 2 | 2 | 滲水、白華 | 未維修 | 白華處理(處) | 1 | 處 | 大樑右側 |  | 主梁
[12 empty] | 17 | 2020-06-02 | 定期檢測 | 鹿島工程 | 2 | 2 | 2 | 2 | 鋼筋、鋼腱或錨碇部位外露、銹蝕 | 未維修 | 鋼筋除鏽及混凝土修復(>0.4*0.4*0.05m) | 2 | 平方公尺 | 大樑底部 |  | 主梁
[12 empty] | 18 | 2020-06-02 | 定期檢測 | 鹿島工程 | 2 | 2 | 2 | 2 | 滲水、白華 | 未維修 | 白華處理 | 3 | 處 | 右側翼牆 |  | 翼牆／擋土牆
[12 empty] | 19 | 2020-06-02 | 定期檢測 | 鹿島工程 | 2 | 2 | 2 | 2 | 鋼筋外露、銹蝕 | 未維修 | 混凝土剝落鋼筋鏽蝕修復 | 45 | 處 | S7左右側 |  | 橋護欄
[12 empty] | 20 | 2020-06-02 | 定期檢測 | 鹿島工程 | 2 | 2 | 2 | 2 | 其他損傷 | 未維修 | 植生處理 | 7 | 處 | S1右側護欄 |  | 橋護欄
[12 empty] | 21 | 2020-06-02 | 定期檢測 | 鹿島工程 | 2 | 2 | 2 | 2 | 混凝土裂縫 | 未維修 | 修補寬度大於0.3mm的裂縫 | 2 | 公尺 | 右側面 |  | 橋台
[12 empty] | 22 | 2020-06-02 | 定期檢測 | 鹿島工程 | 2 | 2 | 2 | 2 | 生銹及腐蝕 | 未維修 | 支承墊除鏽及油漆塗裝 | 2 | 處 | 右側 |  | 支承／支承墊／阻尼裝置
[12 empty] | 23 | 2020-06-02 | 定期檢測 | 鹿島工程 | 2 | 2 | 2 | 2 | 高低差 | 未維修 | 模組型伸縮縫零組件更換 | 2 | 公尺 |  |  | 伸縮縫
[12 empty] | 24 | 2020-06-02 | 定期檢測 | 鹿島工程 | 2 | 2 | 2 | 2 | 滲水、白華 | 未維修 | 白華處理(平方公尺) | 1 | 平方公尺 | 左側面 |  | 主梁
[12 empty] | 25 | 2020-06-02 | 定期檢測 | 鹿島工程 | 2 | 2 | 2 | 2 | 支承座、支承端部損傷 | 未維修 | 混凝土支承墊破損修補 | 1 | 處 | p1R左側 |  | 支承／支承墊／阻尼裝置
[12 empty] | 26 | 2020-06-02 | 定期檢測 | 鹿島工程 | 2 | 2 | 2 | 2 | 混凝土裂縫 | 未維修 | 修補寬度大於0.3mm的裂縫 | 3 | 公尺 | 背面 |  | 橋墩／帽梁
[12 empty] | 27 | 2020-06-02 | 定期檢測 | 鹿島工程 | 2 | 2 | 2 | 2 | 混凝土裂縫 | 未維修 | 修補寬度大於0.3mm的裂縫 | 3 | 公尺 | 背面 |  | 橋墩／帽梁
[12 empty] | 28 | 2020-06-02 | 定期檢測 | 鹿島工程 | 2 | 2 | 2 | 2 | 滲水、白華 | 未維修 | 白華處理(處) | 1 | 處 | 橋面板右側 |  | 橋面板
[12 empty] | 29 | 2020-06-02 | 定期檢測 | 鹿島工程 | 2 | 2 | 2 | 2 | 鋼筋、鋼腱或錨碇部位外露、銹蝕 | 未維修 | 鋼筋除鏽及混凝土修復(<=0.4*0.4*0.05m) | 1 | 處 | 大樑底部 |  | 主梁
[12 empty] | 30 | 2020-06-02 | 定期檢測 | 鹿島工程 | 2 | 2 | 2 | 2 | 混凝土裂縫 | 未維修 | >0.3mm混凝土裂縫修補 | 2 | 公尺 | 大樑底部 |  | 主梁
[12 empty] | 31 | 2020-06-02 | 定期檢測 | 鹿島工程 | 2 | 2 | 2 | 2 | 混凝土裂縫 | 未維修 | 修補寬度大於0.3mm的裂縫 | 2 | 公尺 | 橋墩左側 |  | 橋墩／帽梁
[12 empty] | 32 | 2020-06-02 | 定期檢測 | 鹿島工程 | 2 | 2 | 2 | 2 | 鋼筋、鋼腱或錨碇部位外露、銹蝕 | 未維修 | 鋼筋除鏽及混凝土修復(<=0.4*0.4*0.05m) | 8 | 處 | 大樑底部 |  | 主梁
[12 empty] | 33 | 2020-06-02 | 定期檢測 | 鹿島工程 | 2 | 2 | 2 | 2 | 混凝土裂縫 | 未維修 | 修補寬度大於0.3mm的裂縫 | 3 | 公尺 | 右側面 |  | 橋墩／帽梁
[12 empty] | 34 | 2020-06-02 | 定期檢測 | 鹿島工程 | 2 | 2 | 2 | 2 | 混凝土剝落 | 未維修 | 剝落混凝土修補 | 1 | 平方公尺 | S8右側護欄 |  | 橋護欄
[12 empty] | 35 | 2020-06-02 | 定期檢測 | 鹿島工程 | 2 | 2 | 2 | 2 | 混凝土裂縫 | 未維修 | 修補寬度大於0.3mm的裂縫 | 3 | 公尺 | 橋墩背面 |  | 橋墩／帽梁
[12 empty] | 36 | 2020-06-02 | 定期檢測 | 鹿島工程 | 2 | 2 | 2 | 2 | 滲水、白華 | 未維修 | 白華處理(平方公尺) | 2 | 平方公尺 | 右側 |  | 主梁
[12 empty] | 37 | 2020-06-02 | 定期檢測 | 鹿島工程 | 2 | 2 | 2 | 2 | 高低差 | 未維修 | 模組型伸縮縫零組件更換 | 4 | 公尺 |  |  | 伸縮縫
[12 empty] | 38 | 2020-06-02 | 定期檢測 | 鹿島工程 | 2 | 1 | 1 | 1 | 伸縮縫間雜物堆積 | 未維修 | 伸縮縫清理 | 2 | 公尺 |  |  | 伸縮縫
[12 empty] | 39 | 2020-06-02 | 定期檢測 | 鹿島工程 | 3 | 2 | 2 | 2 | 混凝土裂縫 | 未維修 | 修補寬度大於0.3mm的裂縫 | 2 | 公尺 | A2橋台右側護欄 |  | 橋護欄
[12 empty] | 40 | 2020-06-02 | 定期檢測 | 鹿島工程 | 2 | 2 | 2 | 2 | 混凝土裂縫 | 未維修 | >0.3mm混凝土裂縫修補 | 4 | 公尺 |  |  | 橋面板
[12 empty] | 41 | 2020-06-02 | 定期檢測 | 鹿島工程 | 2 | 2 | 2 | 2 | 混凝土裂縫 | 未維修 | 修補寬度大於0.3mm的裂縫 | 2 | 公尺 | 右側面 |  | 橋墩／帽梁
[12 empty] | 42 | 2020-06-02 | 定期檢測 | 鹿島工程 | 2 | 2 | 2 | 2 | 鋼筋、鋼腱或錨碇部位外露、銹蝕 | 未維修 | 鋼筋除鏽及混凝土修復(<=0.4*0.4*0.05m) | 12 | 處 | 右側面 |  | 橋墩／帽梁
[12 empty] | 43 | 2020-06-02 | 定期檢測 | 鹿島工程 | 2 | 2 | 2 | 2 | 鋼筋外露、銹蝕 | 未維修 | 混凝土剝落鋼筋鏽蝕修復 | 15 | 處 | S12右側護欄 |  | 橋護欄
[12 empty] | 44 | 2020-06-02 | 定期檢測 | 鹿島工程 | 2 | 2 | 2 | 2 | 排水設施阻塞 | 未維修 | 清理淤塞的排水孔 | 3 | 個 | S10右側排水孔 |  | 橋梁排水設施
[12 empty] | 45 | 2020-06-02 | 定期檢測 | 鹿島工程 | 2 | 2 | 2 | 2 | 鋼筋外露、銹蝕 | 未維修 | 混凝土剝落鋼筋鏽蝕修復 | 20 | 處 | S8-S10 |  | 橋護欄
[12 empty] | 46 | 2020-06-02 | 定期檢測 | 鹿島工程 | 2 | 2 | 2 | 2 | 滲水、白華 | 未維修 | 白華處理(處) | 2 | 處 | 右側面 |  | 橋台
[12 empty] | 47 | 2020-06-02 | 定期檢測 | 鹿島工程 | 2 | 1 | 1 | 1 | 裂縫 | 未維修 | 清除植生或雜物 | 4 | 平方公尺 | 橋台前方護坡 |  | 引道路堤保護措施
[12 empty] | 48 | 2020-06-02 | 定期檢測 | 鹿島工程 | 3 | 2 | 2 | 2 | 混凝土裂縫 | 未維修 | >0.3mm混凝土裂縫修補 | 3.5 | 公尺 | 右側面 |  | 主梁
[12 empty] | 49 | 2020-06-02 | 定期檢測 | 鹿島工程 | 2 | 2 | 2 | 2 | 滲水、白華 | 未維修 | 白華處理(處) | 3 | 處 | 橋台左側面 |  | 橋台
[12 empty] | 50 | 2020-06-02 | 定期檢測 | 鹿島工程 | 2 | 1 | 1 | 1 | 其他損傷 | 未維修 | 植生處理 | 10 | 處 | S1左側護欄 |  | 橋護欄
[12 empty] | 51 | 2020-06-02 | 定期檢測 | 鹿島工程 | 2 | 1 | 1 | 1 | 伸縮縫間雜物堆積 | 未維修 | 伸縮縫清理 | 2 | 公尺 | 南下方向 |  | 伸縮縫
[12 empty] | 52 | 2020-06-02 | 定期檢測 | 鹿島工程 | 2 | 2 | 2 | 2 | 混凝土裂縫 | 未維修 | 修補寬度大於0.3mm的裂縫 | 2 | 公尺 | 右側面 |  | 橋墩／帽梁
[12 empty] | 53 | 2020-06-02 | 定期檢測 | 鹿島工程 | 2 | 2 | 2 | 2 | 鋼筋、鋼腱或錨碇部位外露、銹蝕 | 未維修 | 鋼筋除鏽及混凝土修復(>0.4*0.4*0.05m) | 1 | 平方公尺 | 大樑底部P1R橋墩正上方 |  | 主梁
[12 empty] | 54 | 2020-06-02 | 定期檢測 | 鹿島工程 | 2 | 2 | 2 | 2 | 其他損傷 | 未維修 | 植生處理 | 1 | 處 | S4橋護欄右側 |  | 橋護欄
[12 empty] | 55 | 2020-06-02 | 定期檢測 | 鹿島工程 | 2 | 2 | 2 | 2 | 混凝土裂縫 | 未維修 | 修補寬度大於0.3mm的裂縫 | 3 | 公尺 | 橋墩正面 |  | 橋墩／帽梁
[12 empty] | 56 | 2020-06-02 | 定期檢測 | 鹿島工程 | 2 | 2 | 2 | 2 | 混凝土裂縫 | 未維修 | 修補寬度大於0.3mm的裂縫 | 3 | 公尺 | 橋墩右側 |  | 橋墩／帽梁
[12 empty] | 57 | 2020-06-02 | 定期檢測 | 鹿島工程 | 2 | 2 | 2 | 2 | 鋼筋、鋼腱或錨碇部位外露、銹蝕 | 未維修 | 鋼筋除鏽及混凝土修復(<=0.4*0.4*0.05m) | 2 | 處 | 左側面 |  | 橋墩／帽梁
[12 empty] | 58 | 2020-06-02 | 定期檢測 | 鹿島工程 | 2 | 1 | 1 | 1 | 其他損傷 | 未維修 | 橋台清理 | 1 | 個 | 右側面 |  | 橋台
[12 empty] | 59 | 2020-06-02 | 定期檢測 | 鹿島工程 | 2 | 2 | 2 | 2 | 滲水、白華 | 未維修 | 白華處理(處) | 5 | 處 | 橋台正面 |  | 橋台
[12 empty] | 60 | 2020-06-02 | 定期檢測 | 鹿島工程 | 2 | 1 | 1 | 1 | 塵土、雜物堆積 | 未維修 | 清理保養 | 1 | 組 |  |  | 支承／支承墊／阻尼裝置
[12 empty] | 61 | 2020-06-02 | 定期檢測 | 鹿島工程 | 2 | 2 | 2 | 2 | 生銹及腐蝕 | 未維修 | 支承墊除鏽及油漆塗裝 | 1 | 處 |  |  | 支承／支承墊／阻尼裝置
[12 empty] | 62 | 2020-06-02 | 定期檢測 | 鹿島工程 | 2 | 2 | 2 | 2 | 混凝土裂縫 | 未維修 | 修補寬度大於0.3mm的裂縫 | 3 | 公尺 | 左側面 |  | 橋墩／帽梁
[12 empty] | 63 | 2020-06-02 | 定期檢測 | 鹿島工程 | 2 | 1 | 1 | 1 | 排水設施阻塞 | 未維修 | 清理淤塞的排水孔 | 1 | 個 | P12正面洩水管 |  | 橋梁排水設施
[12 empty] | 64 | 2020-06-02 | 定期檢測 | 鹿島工程 | 2 | 2 | 2 | 2 | 其他損傷 | 未維修 | 模組型伸縮縫零組件更換 | 2 | 公尺 |  |  | 伸縮縫
[12 empty] | 65 | 2020-06-02 | 定期檢測 | 鹿島工程 | 2 | 2 | 2 | 2 | 排水設施阻塞 | 未維修 | 清理淤塞的排水孔 | 5 | 個 | S4右側排水孔 |  | 橋梁排水設施
[12 empty] | 66 | 2020-06-02 | 定期檢測 | 鹿島工程 | 2 | 2 | 2 | 2 | 排水設施阻塞 | 未維修 | 清理淤塞的排水孔 | 8 | 個 | S1-S2右側排水孔 |  | 橋梁排水設施
[12 empty] | 67 | 2020-06-02 | 定期檢測 | 鹿島工程 | 2 | 2 | 2 | 2 | 鋼筋外露、銹蝕 | 未維修 | 混凝土剝落鋼筋鏽蝕修復 | 15 | 處 | S1右側護欄 |  | 橋護欄
[12 empty] | 68 | 2020-06-02 | 定期檢測 | 鹿島工程 | 2 | 2 | 2 | 2 | 混凝土裂縫 | 未維修 | 修補寬度大於0.3mm的裂縫 | 1 | 公尺 | S1右側護欄 |  | 橋護欄
[12 empty] | 69 | 2020-06-02 | 定期檢測 | 鹿島工程 | 2 | 2 | 2 | 2 | 滲水、白華 | 未維修 | 白華處理(處) | 10 | 處 | 橋台正面10 |  | 橋台
[12 empty] | 70 | 2020-06-02 | 定期檢測 | 鹿島工程 | 2 | 2 | 2 | 2 | 排水孔阻塞 | 未維修 | 清理排水孔 | 2 | 式 | 橋台正面 |  | 橋台
[12 empty] | 71 | 2020-06-02 | 定期檢測 | 鹿島工程 | 2 | 2 | 2 | 2 | 混凝土裂縫 | 未維修 | 修補寬度大於0.3mm的裂縫 | 2 | 公尺 | 右側面 |  | 橋墩／帽梁
[12 empty] | 72 | 2020-06-02 | 定期檢測 | 鹿島工程 | 2 | 2 | 2 | 2 | 混凝土裂縫 | 未維修 | 修補寬度大於0.3mm的裂縫 | 2 | 公尺 | 右側面 |  | 橋墩／帽梁
[12 empty] | 73 | 2020-06-02 | 定期檢測 | 鹿島工程 | 2 | 2 | 2 | 2 | 混凝土裂縫 | 未維修 | 修補寬度大於0.3mm的裂縫 | 3 | 公尺 | 橋墩正面 |  | 橋墩／帽梁
[12 empty] | 74 | 2020-06-02 | 定期檢測 | 鹿島工程 | 2 | 2 | 2 | 2 | 排水設施損傷 | 未維修 | 修復受損的排水管 | 1 | 公尺 | S3右側排水管 |  | 橋梁排水設施
[12 empty] | 75 | 2020-06-02 | 定期檢測 | 鹿島工程 | 2 | 2 | 2 | 2 | 滲水、白華 | 未維修 | 白華處理(處) | 2 | 處 | 橋面板底部 |  | 橋面板
[12 empty] | 76 | 2020-06-02 | 定期檢測 | 鹿島工程 | 2 | 2 | 2 | 2 | 混凝土裂縫 | 未維修 | 修補寬度大於0.3mm的裂縫 | 3 | 公尺 | 橋墩左側 |  | 橋墩／帽梁
[12 empty] | 77 | 2020-06-02 | 定期檢測 | 鹿島工程 | 2 | 2 | 2 | 2 | 鋼筋、鋼腱或錨碇部位外露、銹蝕 | 未維修 | 鋼筋除鏽及混凝土修復(<=0.4*0.4*0.05m) | 5 | 處 | 右側面 |  | 橋墩／帽梁
[12 empty] | 78 | 2020-06-02 | 定期檢測 | 鹿島工程 | 2 | 2 | 2 | 2 | 混凝土裂縫 | 未維修 | 修補寬度大於0.3mm的裂縫 | 2 | 公尺 | 橋墩正面 |  | 橋墩／帽梁
[12 empty] | 79 | 2020-06-02 | 定期檢測 | 鹿島工程 | 2 | 2 | 2 | 2 | 混凝土裂縫 | 未維修 | 修補寬度大於0.3mm的裂縫 | 3 | 公尺 | 橋墩右側 |  | 橋墩／帽梁
[12 empty] | 80 | 2020-06-02 | 定期檢測 | 鹿島工程 | 2 | 2 | 2 | 2 | 混凝土空洞(或蜂窩) | 未維修 | 混凝土修復(<=0.4*0.4*0.05m) | 1 | 處 | 右側 |  | 橋墩／帽梁
262 | 35474 | 南港聯絡道匝道A橋 | 國道3號 | 國道 | 0K+59.238M ~0K~194.238M | 高公局北區養護工程分局 | 木柵工務段 | 箱型梁 | 預力混凝土 | 91 | 已維修：0 | NO | 檢測日期 | 檢測類別 | 檢測單位 | D | E | R | U | 劣化類型 | 狀態 | 建議維修工法 | 數量 | 單位 | 損壞位置 | 維修紀錄ID | 維修構件 | 維修工法 | 金額 | 開工日期 | 完成日期 | 維修原始紀錄日期 | 維修原始紀錄者 | 維修最後修改日期 | 維修最後修改者
[11 empty] | 未維修：16 | 1 | 2020-06-02 | 定期檢測 | 鹿島工程 | 2 | 2 | 2 | 2 | 混凝土裂縫 | 未維修 | 修補寬度大於0.3mm的裂縫 | 1 | 公尺 | 橋台正面 |  | 橋台
[11 empty] | 全部：16 | 2 | 2020-06-02 | 定期檢測 | 鹿島工程 | 2 | 2 | 2 | 2 | 鋼筋外露、銹蝕 | 未維修 | 混凝土剝落鋼筋鏽蝕修復 | 20 | 處 |  |  | 橋護欄
[12 empty] | 3 | 2020-06-02 | 定期檢測 | 鹿島工程 | 2 | 1 | 1 | 1 | 伸縮縫間雜物堆積 | 未維修 | [5 empty] | 伸縮縫
[12 empty] | 4 | 2020-06-02 | 定期檢測 | 鹿島工程 | 2 | 2 | 2 | 2 | 伸縮縫間雜物堆積 | 未維修 | 伸縮縫清理 | 1 | 公尺 |  |  | 伸縮縫
[12 empty] | 5 | 2020-06-02 | 定期檢測 | 鹿島工程 | 2 | 2 | 2 | 2 | 排水設施阻塞 | 未維修 | 清理淤塞的排水孔 | 12 | 個 | S1到S5右側排水孔 |  | 橋梁排水設施
[12 empty] | 6 | 2020-06-02 | 定期檢測 | 鹿島工程 | 2 | 1 | 1 | 1 | 排水設施阻塞 | 未維修 | 清理淤塞的排水孔 | 4 | 個 | S4右側排水孔 |  | 橋梁排水設施
[12 empty] | 7 | 2020-06-02 | 定期檢測 | 鹿島工程 | 2 | 2 | 2 | 2 | 其他損傷 | 未維修 | 清除植生或雜物 | 2 | 處 | 右側翼牆 |  | 翼牆／擋土牆
[12 empty] | 8 | 2020-06-02 | 定期檢測 | 鹿島工程 | 2 | 1 | 1 | 1 | 其他損傷 | 未維修 | 植生處理 | 3 | 處 | S4右側護欄 |  | 橋護欄
[12 empty] | 9 | 2020-06-02 | 定期檢測 | 鹿島工程 | 2 | 2 | 2 | 2 | 滲水、白華 | 未維修 | 白華處理(處) | 5 | 處 |  |  | 橋台
[12 empty] | 10 | 2020-06-02 | 定期檢測 | 鹿島工程 | 2 | 2 | 2 | 2 | 其他損傷 | 未維修 | 橋台雜物及破碎混凝土塊處理 | 1 | 處 | 橋台前方 |  | 橋台
[12 empty] | 11 | 2020-06-02 | 定期檢測 | 鹿島工程 | 2 | 2 | 2 | 2 | 混凝土裂縫 | 未維修 | 修補寬度大於0.3mm的裂縫 | 2 | 公尺 | 橋墩正面、左側 |  | 橋墩／帽梁
[12 empty] | 12 | 2020-06-02 | 定期檢測 | 鹿島工程 | 2 | 2 | 2 | 2 | 鋼筋外露、銹蝕 | 未維修 | 混凝土剝落鋼筋鏽蝕修復 | 10 | 處 | S3右側護欄 |  | 橋護欄
[12 empty] | 13 | 2020-06-02 | 定期檢測 | 鹿島工程 | 2 | 2 | 2 | 2 | 滲水、白華 | 未維修 | 白華處理(處) | 2 | 處 | 右側 |  | 橋台
[12 empty] | 14 | 2020-06-02 | 定期檢測 | 鹿島工程 | 2 | 2 | 2 | 2 | 混凝土裂縫 | 未維修 | 修補寬度大於0.3mm的裂縫 | 2 | 公尺 |  |  | 橋台
[12 empty] | 15 | 2020-06-02 | 定期檢測 | 鹿島工程 | 3 | 2 | 2 | 2 | 混凝土裂縫 | 未維修 | 鋼筋除鏽及修補混凝土 | 1 | 立方公尺 | S1右側護欄 |  | 橋護欄
[12 empty] | 16 | 2020-06-02 | 定期檢測 | 鹿島工程 | 2 | 2 | 2 | 2 | 滲水、白華 | 未維修 | 白華處理(平方公尺) | 1 | 平方公尺 | 橋台正面 |  | 橋台
263 | 35522 | 中和交流道匝道G | 國道3號 | 國道 | 0K+109.48M ~0K~189.48M | 高公局北區養護工程分局 | 木柵工務段 | I型梁 | 預力混凝土 | 83 | 已維修：5 | NO | 檢測日期 | 檢測類別 | 檢測單位 | D | E | R | U | 劣化類型 | 狀態 | 建議維修工法 | 數量 | 單位 | 損壞位置 | 維修紀錄ID | 維修構件 | 維修工法 | 金額 | 開工日期 | 完成日期 | 維修原始紀錄日期 | 維修原始紀錄者 | 維修最後修改日期 | 維修最後修改者
[11 empty] | 未維修：12 | 1 | 2020-07-30 | 定期檢測 | 鹿島工程 | 2 | 2 | 2 | 2 | 排水設施阻塞 | 未維修 | 清理淤塞的排水孔 | 3 | 個 |  |  | 橋梁排水設施
[11 empty] | 全部：17 | 2 | 2020-07-30 | 定期檢測 | 鹿島工程 | 2 | 2 | 2 | 2 | 其他損傷 | 未維修 | 橋台雜物及破碎混凝土塊處理 | 1 | 處 | 右側 |  | 橋台
[12 empty] | 3 | 2020-07-30 | 定期檢測 | 鹿島工程 | 2 | 2 | 2 | 2 | 排水設施阻塞 | 未維修 | 清理淤塞的排水孔 | 8 | 個 | S1橋面排水孔 |  | 橋梁排水設施
[12 empty] | 4 | 2020-07-30 | 定期檢測 | 鹿島工程 | 2 | 2 | 2 | 2 | 鋼筋外露、銹蝕 | 未維修 | 混凝土剝落鋼筋鏽蝕修復 | 10 | 處 | S2左側護欄 |  | 橋護欄
[12 empty] | 5 | 2020-07-30 | 定期檢測 | 鹿島工程 | 2 | 1 | 1 | 1 | 其他損傷 | 未維修 | 螺桿移除 | 1 | 處 | 背面 |  | 橋墩／帽梁
[12 empty] | 6 | 2020-07-30 | 定期檢測 | 鹿島工程 | 2 | 1 | 1 | 1 | 混凝土剝落 | 未維修 | 混凝土修復(<=0.4x0.4x0.05m) | 1 | 處 | 背面 |  | 橋墩／帽梁
[12 empty] | 7 | 2020-07-30 | 定期檢測 | 鹿島工程 | 2 | 1 | 1 | 1 | 鋼筋、鋼腱或錨碇部位外露、銹蝕 | 未維修 | 鋼筋除鏽及混凝土修復(<=0.4x0.4x0.05m) | 1 | 處 | 帽梁底部 |  | 橋墩／帽梁
[12 empty] | 8 | 2020-07-30 | 定期檢測 | 鹿島工程 | 3 | 2 | 2 | 2 | 混凝土裂縫 | 未維修 | >0.3mm混凝土裂縫修補 | 0.5 | 公尺 | 右側 |  | 橋台
[12 empty] | 9 | 2020-07-30 | 定期檢測 | 鹿島工程 | 2 | 1 | 1 | 1 | 滲水、白華 | 未維修 | 白華處理(處) | 1 | 處 | 正面 |  | 橋墩／帽梁
[12 empty] | 10 | 2020-07-30 | 定期檢測 | 鹿島工程 | 2 | 1 | 1 | 1 | 其他損傷 | 未維修 | 植生清除 | 1 | 處 | 右側 |  | 橋墩／帽梁
[12 empty] | 11 | 2020-07-30 | 定期檢測 | 鹿島工程 | 2 | 1 | 1 | 1 | 其他損傷 | 未維修 | 螺桿移除 | 6 | 處 | 正面、背面 |  | 橋墩／帽梁
[12 empty] | 12 | 2020-07-30 | 定期檢測 | 鹿島工程 | 2 | 1 | 1 | 1 | 混凝土剝落 | 未維修 | 混凝土修復(<=0.4x0.4x0.05m) | 1 | 處 | 底部 |  | 主梁
[12 empty] | 13 | 2020-07-30 | 定期檢測 | 鹿島工程 | 2 | 1 | 1 | 2 | 排水設施損傷 | 已維修 | 修復受損的排水管 | 2 | 處 | S3 | 50463 | 橋梁排水設施 | 洩水管改善 | 3500 |  | 2023-09-08 | 2023-10-04 16:33 | 王鴻騰 | 2023-10-04 16:33 | 王鴻騰
[12 empty] | 14 | 2020-07-30 | 定期檢測 | 鹿島工程 | 2 | 1 | 1 | 2 | 排水設施損傷 | 已維修 | 修復受損的排水管 | 2 | 處 | S3 | 50464 | 橋梁排水設施 | 洩水管改善 | 3500 |  | 2023-09-08 | 2023-10-04 16:33 | 王鴻騰 | 2023-10-04 16:33 | 王鴻騰
[12 empty] | 15 | 2020-07-30 | 定期檢測 | 鹿島工程 | 2 | 2 | 2 | 2 | 襯墊片或端部補強構件之損傷 | 已維修 | 膠伸縮縫更換(含材料) | 3 | 公尺 |  | 18830 | 伸縮縫 | 橡膠伸縮縫更換(含材料) | 6008 | 2020-08-06 | 2020-08-27 | 2020-09-08 11:50 | 王鴻騰
[12 empty] | 16 | 2020-07-30 | 定期檢測 | 鹿島工程 | 2 | 2 | 2 | 2 | 異常聲音 | 已維修 | 橡膠伸縮縫更換(不含材料) | 3 | 公尺 |  | 18831 | 伸縮縫 | 橡膠伸縮縫更換(含材料) | 6008 | 2020-08-06 | 2020-08-27 | 2020-09-08 13:51 | 王鴻騰
[12 empty] | 17 | 2020-07-30 | 定期檢測 | 鹿島工程 | 2 | 1 | 1 | 2 | 其他損傷 | 已維修 | 植生清除 | 1 | 處 | 右側 | 45748 | 橋墩／帽梁 | 清除植生 | 600 | 2023-03-17 | 2023-03-17 | 2023-03-21 11:34 | 王鴻騰 | 2023-03-21 11:34 | 王鴻騰
264 | 35523 | 中和交流道匝道H | 國道3號 | 國道 | 0K+468M ~0K~548M | 高公局北區養護工程分局 | 木柵工務段 | I型梁 | 預力混凝土 | 83 | 已維修：2 | NO | 檢測日期 | 檢測類別 | 檢測單位 | D | E | R | U | 劣化類型 | 狀態 | 建議維修工法 | 數量 | 單位 | 損壞位置 | 維修紀錄ID | 維修構件 | 維修工法 | 金額 | 開工日期 | 完成日期 | 維修原始紀錄日期 | 維修原始紀錄者 | 維修最後修改日期 | 維修最後修改者
[11 empty] | 未維修：12 | 1 | 2020-07-31 | 定期檢測 | 鹿島工程 | 2 | 2 | 2 | 2 | 混凝土剝落 | 未維修 | 混凝土修復(<=0.4*0.4*0.05m) | 1 | 處 | 左側 |  | 主梁
[11 empty] | 全部：14 | 2 | 2020-07-31 | 定期檢測 | 鹿島工程 | 2 | 2 | 2 | 2 | 混凝土剝落 | 未維修 | 混凝土修復(<=0.4*0.4*0.05m) | 4 | 處 | 左側帽樑底部、帽梁正面 |  | 橋墩／帽梁
[12 empty] | 3 | 2020-07-31 | 定期檢測 | 鹿島工程 | 2 | 2 | 2 | 2 | 排水設施阻塞 | 未維修 | [5 empty] | 橋梁排水設施
[12 empty] | 4 | 2020-07-31 | 定期檢測 | 鹿島工程 | 3 | 2 | 2 | 2 | 鋼筋、鋼腱或錨碇部位外露、銹蝕 | 未維修 | 鋼筋除鏽及混凝土修復(<=0.4*0.4*0.05m) | 5 | 處 | 右側帽樑底部 |  | 橋墩／帽梁
[12 empty] | 5 | 2020-07-31 | 定期檢測 | 鹿島工程 | 2 | 2 | 2 | 2 | 混凝土剝落 | 未維修 | 混凝土修復(<=0.4*0.4*0.05m) | 2 | 處 | 大樑底部 |  | 主梁
[12 empty] | 6 | 2020-07-31 | 定期檢測 | 鹿島工程 | 2 | 1 | 1 | 1 | 其他損傷 | 未維修 | 橋台清理 | 0.1 | 個 | 左側 |  | 橋台
[12 empty] | 7 | 2020-07-31 | 定期檢測 | 鹿島工程 | 2 | 1 | 1 | 1 | 其他損傷 | 未維修 | 植生清除 | 1 | 處 | 右側 |  | 橋墩／帽梁
[12 empty] | 8 | 2020-07-31 | 定期檢測 | 鹿島工程 | 2 | 1 | 1 | 1 | 鋼筋、鋼腱或錨碇部位外露、銹蝕 | 未維修 | 鋼筋除鏽及混凝土修復(<=0.4x0.4x0.05m) | 2 | 處 | 帽梁左右側底部 |  | 橋墩／帽梁
[12 empty] | 9 | 2020-07-31 | 定期檢測 | 鹿島工程 | 2 | 1 | 1 | 1 | 其他損傷 | 未維修 | 鋼筋移除 | 1 | 處 | 左側 |  | 主梁
[12 empty] | 10 | 2020-07-31 | 定期檢測 | 鹿島工程 | 2 | 1 | 1 | 1 | 其他損傷 | 未維修 | 植生清除 | 2 | 處 | 左側 |  | 橋台
[12 empty] | 11 | 2020-07-31 | 定期檢測 | 鹿島工程 | 2 | 3 | 1 | 1 | 滲水、白華 | 未維修 | 落水管修復 | 1 | 公尺 | 背面 |  | 橋墩／帽梁
[12 empty] | 12 | 2020-07-31 | 定期檢測 | 鹿島工程 | 2 | 1 | 1 | 1 | 其他損傷 | 未維修 | 牌面設置 | 1 | 處 | 正面 |  | 橋墩／帽梁
[12 empty] | 13 | 2020-07-31 | 定期檢測 | 鹿島工程 | 2 | 2 | 2 | 2 | 螺栓損傷、欠缺及鬆動 | 已維修 | 橡膠伸縮縫螺栓孔填滿 | 2 | 公尺 |  | 18842 | 伸縮縫 | 橡膠伸縮縫更換(含材料) | 6008 | 2020-08-25 | 2020-08-26 | 2020-09-09 10:42 | 王鴻騰
[12 empty] | 14 | 2020-07-31 | 定期檢測 | 鹿島工程 | 2 | 2 | 2 | 2 | 混凝土剝落 | 已維修 | 無收縮混凝土修復(5000PSI) | 1 | 立方公尺 | 正面 | 18840 | 伸縮縫 | 無收縮混凝土修復(5000PSI) | 18000 | 2020-08-06 | 2020-08-07 | 2020-09-09 10:35 | 王鴻騰
265 | 35525 | 安坑交流道匝道6跨越橋 | 國道3號 | 國道 | 0K+798.85M ~1K~25.15M | 高公局北區養護工程分局 | 木柵工務段 | 箱型梁 | 鋼構造 | 86 | 已維修：9 | NO | 檢測日期 | 檢測類別 | 檢測單位 | D | E | R | U | 劣化類型 | 狀態 | 建議維修工法 | 數量 | 單位 | 損壞位置 | 維修紀錄ID | 維修構件 | 維修工法 | 金額 | 開工日期 | 完成日期 | 維修原始紀錄日期 | 維修原始紀錄者 | 維修最後修改日期 | 維修最後修改者
[11 empty] | 未維修：17 | 1 | 2020-07-17 | 定期檢測 | 鹿島工程 | 2 | 2 | 2 | 2 | 混凝土剝落 | 未維修 | 混凝土修復(<=0.4*0.4*0.05m) | 5 | 處 | 橋墩左側 |  | 橋墩／帽梁
[11 empty] | 全部：26 | 2 | 2020-07-17 | 定期檢測 | 鹿島工程 | 2 | 2 | 2 | 2 | 鋼筋、鋼腱或錨碇部位外露、銹蝕 | 未維修 | 鋼筋除鏽及混凝土修復(<=0.4*0.4*0.05m) | 1 | 處 | 橋墩背面 |  | 橋墩／帽梁
[12 empty] | 3 | 2020-07-17 | 定期檢測 | 鹿島工程 | 2 | 2 | 2 | 2 | 鋼筋、鋼腱或錨碇部位外露、銹蝕 | 未維修 | 鋼筋除鏽及混凝土修復(<=0.4*0.4*0.05m) | 5 | 處 | 橋墩正面 |  | 橋墩／帽梁
[12 empty] | 4 | 2020-07-17 | 定期檢測 | 鹿島工程 | 2 | 2 | 2 | 2 | 排水設施阻塞 | 未維修 | 清理淤塞的排水孔 | 4 | 個 | S2左側路面排水孔 |  | 橋梁排水設施
[12 empty] | 5 | 2020-07-17 | 定期檢測 | 鹿島工程 | 2 | 2 | 2 | 2 | 排水設施損傷 | 未維修 | 修復受損的排水管 | 3 | 公尺 | A2排水管 |  | 橋梁排水設施
[12 empty] | 6 | 2020-07-17 | 定期檢測 | 鹿島工程 | 2 | 2 | 2 | 2 | 混凝土剝落 | 未維修 | 混凝土修復(<=0.4*0.4*0.05m) | 2 | 處 | 橋台左側面 |  | 橋台
[12 empty] | 7 | 2020-07-17 | 定期檢測 | 鹿島工程 | 2 | 2 | 2 | 2 | 混凝土剝落 | 未維修 | 混凝土修復(<=0.4*0.4*0.05m) | 1 | 處 | 右側面 |  | 橋台
[12 empty] | 8 | 2020-07-17 | 定期檢測 | 鹿島工程 | 2 | 2 | 2 | 2 | 排水孔阻塞 | 未維修 | 清理排水孔 | 3 | 式 |  |  | 橋台
[12 empty] | 9 | 2020-07-17 | 定期檢測 | 鹿島工程 | 2 | 2 | 2 | 2 | 鋼筋、鋼腱或錨碇部位外露、銹蝕 | 未維修 | 鋼筋除鏽及混凝土修復(<=0.4*0.4*0.05m) | 3 | 處 | 背面 |  | 橋墩／帽梁
[12 empty] | 10 | 2020-07-17 | 定期檢測 | 鹿島工程 | 2 | 2 | 2 | 2 | 混凝土剝落 | 未維修 | 混凝土修復(<=0.4*0.4*0.05m) | 2 | 處 | 左側 |  | 橋墩／帽梁
[12 empty] | 11 | 2020-07-17 | 定期檢測 | 鹿島工程 | 2 | 2 | 2 | 2 | 滲水、白華 | 未維修 | 白華處理(處) | 1 | 處 | 右側 |  | 橋台
[12 empty] | 12 | 2020-07-17 | 定期檢測 | 鹿島工程 | 2 | 2 | 2 | 2 | 鋼筋外露、銹蝕 | 未維修 | 鋼筋除鏽及混凝土修復(<=0.4*0.4*0.05m) | 1 | 處 | 左側面 |  | 橋台
[12 empty] | 13 | 2020-07-17 | 定期檢測 | 鹿島工程 | 2 | 2 | 2 | 2 | 鋼筋外露、銹蝕 | 未維修 | 混凝土剝落鋼筋鏽蝕修復 | 5 | 處 | S2右側護欄 |  | 橋護欄
[12 empty] | 14 | 2020-07-17 | 定期檢測 | 鹿島工程 | 2 | 2 | 2 | 2 | 鋼筋、鋼腱或錨碇部位外露、銹蝕 | 未維修 | 鋼筋除鏽及混凝土修復(<=0.4*0.4*0.05m) | 4 | 處 | 右側 |  | 橋墩／帽梁
[12 empty] | 15 | 2020-07-17 | 定期檢測 | 鹿島工程 | 2 | 2 | 2 | 2 | 混凝土剝落 | 未維修 | 混凝土修復(<=0.4*0.4*0.05m) | 3 | 處 | 橋墩右側 |  | 橋墩／帽梁
[12 empty] | 16 | 2020-07-17 | 定期檢測 | 鹿島工程 | 2 | 2 | 2 | 2 | 混凝土剝落 | 未維修 | 混凝土修復(<=0.4*0.4*0.05m) | 1 | 處 | 右側面 |  | 橋台
[12 empty] | 17 | 2020-07-17 | 定期檢測 | 鹿島工程 | 2 | 2 | 2 | 1 | 其他損傷 | 未維修 | 橋台雜物及破碎混凝土塊處理 | 2 | 處 | 橋台正面 |  | 橋台
[12 empty] | 18 | 2020-07-17 | 定期檢測 | 鹿島工程 | 2 | 2 | 2 | 2 | 生銹及腐蝕 | 已維修 | 鋼筋防鏽劑塗刷 | 2 | 平方公尺 | 左側 | 38614 | 主梁 | 鋼梁油漆塗裝 | 500 | 2020-04-23 | 2020-04-23 | 2022-04-27 10:48 | 王鴻騰 | 2022-04-27 10:48 | 王鴻騰
[12 empty] | 19 | 2020-07-17 | 定期檢測 | 鹿島工程 | 2 | 2 | 2 | 2 | 油漆剝落 | 已維修 | 鋼粱油漆塗裝 | 1 | 平方公尺 |  | 39125 | 橫隔梁 | 鋼梁油漆塗裝 | 500 | 2020-06-01 | 2021-01-05 | 2022-05-24 15:17 | 王鴻騰 | 2022-05-24 15:17 | 王鴻騰
[12 empty] | 20 | 2020-07-17 | 定期檢測 | 鹿島工程 | 2 | 2 | 2 | 2 | 油漆剝落 | 已維修 | 鋼梁油漆塗裝 | 3 | 平方公尺 |  | 38611 | 主梁 | 鋼梁油漆塗裝 | 500 | 2020-04-23 | 2020-04-23 | 2022-04-27 10:48 | 王鴻騰 | 2022-04-27 10:48 | 王鴻騰
[12 empty] | 21 | 2020-07-17 | 定期檢測 | 鹿島工程 | 2 | 2 | 2 | 2 | 油漆剝落 | 已維修 | 鋼梁油漆塗裝 | 3 | 平方公尺 |  | 39127 | 主梁 | 鋼梁油漆塗裝 | 500 | 2020-06-01 | 2021-01-05 | 2022-05-24 15:17 | 王鴻騰 | 2022-05-24 15:17 | 王鴻騰
[12 empty] | 22 | 2020-07-17 | 定期檢測 | 鹿島工程 | 2 | 2 | 2 | 1 | 其他損傷 | 已維修 | 鋼筋凸出切除 | 5 | 處 | 左側 | 39086 | 橋墩／帽梁 | 鋼筋凸出切除 | 150 | 2022-05-12 | 2022-05-12 | 2022-05-24 10:25 | 王鴻騰 | 2022-05-24 10:25 | 王鴻騰
[12 empty] | 23 | 2020-07-17 | 定期檢測 | 鹿島工程 | 2 | 2 | 2 | 2 | 油漆剝落 | 已維修 | 鋼梁油漆塗裝 | 2 | 平方公尺 | 大樑底部右側 | 38610 | 主梁 | 鋼梁油漆塗裝 | 500 | 2020-04-23 | 2020-04-23 | 2022-04-27 10:48 | 王鴻騰 | 2022-04-27 10:48 | 王鴻騰
[12 empty] | 24 | 2020-07-17 | 定期檢測 | 鹿島工程 | 2 | 2 | 2 | 2 | 生銹及腐蝕 | 已維修 | 鋼筋防鏽劑塗刷 | 2 | 平方公尺 |  | 38612 | 主梁 | 鋼梁油漆塗裝 | 500 | 2020-04-23 | 2020-04-23 | 2022-04-27 10:48 | 王鴻騰 | 2022-04-27 10:48 | 王鴻騰
[12 empty] | 25 | 2020-07-17 | 定期檢測 | 鹿島工程 | 2 | 2 | 2 | 2 | 油漆剝落 | 已維修 | 鋼梁油漆塗裝 | 3 | 平方公尺 | 大樑底部右側 | 38613 | 主梁 | 鋼梁油漆塗裝 | 500 | 2020-04-23 | 2020-04-23 | 2022-04-27 10:48 | 王鴻騰 | 2022-04-27 10:48 | 王鴻騰
[12 empty] | 26 | 2020-07-17 | 定期檢測 | 鹿島工程 | 2 | 2 | 2 | 2 | 油漆剝落 | 已維修 | 鋼粱油漆塗裝 | 5 | 平方公尺 | 底部正反面 | 39126 | 橫隔梁 | 鋼梁油漆塗裝 | 500 | 2020-06-01 | 2021-01-05 | 2022-05-24 15:17 | 王鴻騰 | 2022-05-24 15:17 | 王鴻騰
266 | 35592 | 汐止系統交流道匝道6跨東側基隆河橋 | 國道3號 | 國道 | 0K+114.25M ~0K~267.8M | 高公局北區養護工程分局 | 木柵工務段 | I型梁 | 預力混凝土 | 86 | 已維修：1 | NO | 檢測日期 | 檢測類別 | 檢測單位 | D | E | R | U | 劣化類型 | 狀態 | 建議維修工法 | 數量 | 單位 | 損壞位置 | 維修紀錄ID | 維修構件 | 維修工法 | 金額 | 開工日期 | 完成日期 | 維修原始紀錄日期 | 維修原始紀錄者 | 維修最後修改日期 | 維修最後修改者
[11 empty] | 未維修：17 | 1 | 2020-06-01 | 定期檢測 | 鹿島工程 | 2 | 1 | 1 | 1 | 其他損傷 | 未維修 | 橋台雜物及破碎混凝土塊處理 | 1 | 處 |  |  | 橋台
[11 empty] | 全部：18 | 2 | 2020-06-01 | 定期檢測 | 鹿島工程 | 2 | 2 | 2 | 2 | 鋼筋外露、銹蝕 | 未維修 | 混凝土剝落鋼筋鏽蝕修復 | 2 | 處 | S1左側護欄 |  | 橋護欄
[12 empty] | 3 | 2020-06-01 | 定期檢測 | 鹿島工程 | 2 | 2 | 2 | 2 | 其他損傷 | 未維修 | 橋墩爬藤修剪 | 1 | 處 | 橋墩頂部 |  | 橋墩／帽梁
[12 empty] | 4 | 2020-06-01 | 定期檢測 | 鹿島工程 | 3 | 2 | 2 | 2 | 鋼筋、鋼腱或錨碇部位外露、銹蝕 | 未維修 | 鋼筋除鏽及混凝土修復(<=0.4*0.4*0.05m) | 2 | 處 | 大樑底部 |  | 主梁
[12 empty] | 5 | 2020-06-01 | 定期檢測 | 鹿島工程 | 2 | 2 | 2 | 2 | 植物生長 | 未維修 | 伸縮縫清理 | 100 | 公尺 |  |  | 伸縮縫
[12 empty] | 6 | 2020-06-01 | 定期檢測 | 鹿島工程 | 2 | 2 | 2 | 2 | 混凝土剝落 | 未維修 | 3000PSI混凝土修補 | 1 | 立方公尺 |  |  | 橋護欄
[12 empty] | 7 | 2020-06-01 | 定期檢測 | 鹿島工程 | 3 | 2 | 2 | 2 | 混凝土剝落 | 未維修 | 鋼筋除鏽及修補混凝土 | 3 | 立方公尺 | S4右側護欄 |  | 橋護欄
[12 empty] | 8 | 2020-06-01 | 定期檢測 | 鹿島工程 | 2 | 1 | 1 | 1 | 植物生長 | 未維修 | 伸縮縫清理 | 2 | 公尺 |  |  | 伸縮縫
[12 empty] | 9 | 2020-06-01 | 定期檢測 | 鹿島工程 | 2 | 2 | 2 | 2 | 其他損傷 | 未維修 | 植生 |  |  |  |  | 橋台
[12 empty] | 10 | 2020-06-01 | 定期檢測 | 鹿島工程 | 2 | 2 | 2 | 2 | 裂縫 | 未維修 | 清除植生或雜物 | 4 | 平方公尺 |  |  | 引道路堤保護措施
[12 empty] | 11 | 2020-06-01 | 定期檢測 | 鹿島工程 | 2 | 1 | 1 | 1 | 其他損傷 | 未維修 | 植生處理 | 1 | 處 | S3左側護欄 |  | 橋護欄
[12 empty] | 12 | 2020-06-01 | 定期檢測 | 鹿島工程 | 2 | 2 | 2 | 2 | 排水設施損傷 | 未維修 | 修復受損的排水管 | 1 | 公尺 | S5右側排水管 |  | 橋梁排水設施
[12 empty] | 13 | 2020-06-01 | 定期檢測 | 鹿島工程 | 2 | 2 | 2 | 2 | 排水設施損傷 | 未維修 | 修復受損的排水管 | 1 | 公尺 | S5右側排水管 |  | 橋梁排水設施
[12 empty] | 14 | 2020-06-01 | 定期檢測 | 鹿島工程 | 2 | 2 | 2 | 2 | 鋼筋外露、銹蝕 | 未維修 | 鋼筋除鏽及混凝土修復(>0.4*0.4*0.05m) | 2 | 平方公尺 | S2右側護欄 |  | 橋護欄
[12 empty] | 15 | 2020-06-01 | 定期檢測 | 鹿島工程 | 2 | 1 | 1 | 1 | 其他損傷 | 未維修 | 植生處理 | 1 | 處 | S5左側橋護欄 |  | 橋護欄
[12 empty] | 16 | 2020-06-01 | 定期檢測 | 鹿島工程 | 2 | 2 | 2 | 2 | 鋼筋、鋼腱或錨碇部位外露、銹蝕 | 未維修 | 混凝土修復(<=0.4*0.4*0.05m) | 6 | 處 | 左側面 |  | 橋墩／帽梁
[12 empty] | 17 | 2020-06-01 | 定期檢測 | 鹿島工程 | 2 | 2 | 2 | 2 | 混凝土剝落 | 未維修 | 混凝土修復(<=0.4*0.4*0.05m) | 1 | 處 | 大樑底部 |  | 主梁
[12 empty] | 18 | 2020-06-01 | 定期檢測 | 鹿島工程 | 2 | 2 | 2 | 2 | 排水設施阻塞 | 已維修 | 清理淤塞的排水孔 | 4 | 個 | S4右側 | 48738 | 橋梁排水設施 | 洩水孔清淤 | 1500 |  | 2023-05-09 | 2023-06-20 15:09 | 王鴻騰 | 2023-06-20 15:09 | 王鴻騰
267 | 35596 | 中和交流道聯絡道高架橋W (二) | 國道3號 | 國道 | 0K+209M ~0K~529M | 高公局北區養護工程分局 | 木柵工務段 | I型梁 | 鋼構造 | 85 | 已維修：0 | NO | 檢測日期 | 檢測類別 | 檢測單位 | D | E | R | U | 劣化類型 | 狀態 | 建議維修工法 | 數量 | 單位 | 損壞位置 | 維修紀錄ID | 維修構件 | 維修工法 | 金額 | 開工日期 | 完成日期 | 維修原始紀錄日期 | 維修原始紀錄者 | 維修最後修改日期 | 維修最後修改者
[11 empty] | 未維修：16 | 1 | 2020-07-29 | 定期檢測 | 鹿島工程 | 2 | 2 | 2 | 2 | 排水設施損傷 | 未維修 | 修復受損的排水管 | 2 | 公尺 | P7橋墩洩水管 |  | 橋梁排水設施
[11 empty] | 全部：16 | 2 | 2020-07-29 | 定期檢測 | 鹿島工程 | 2 | 2 | 2 | 2 | 鋼筋外露、銹蝕 | 未維修 | 混凝土剝落鋼筋鏽蝕修復 | 2 | 處 | S4右側護欄 |  | 橋護欄
[12 empty] | 3 | 2020-07-29 | 定期檢測 | 鹿島工程 | 2 | 2 | 2 | 2 | 滲水、白華 | 未維修 | 白華處理(處) | 1 | 處 | 底部 |  | 橋面板
[12 empty] | 4 | 2020-07-29 | 定期檢測 | 鹿島工程 | 2 | 2 | 2 | 2 | 混凝土剝落 | 未維修 | 鋼筋除鏽及修補混凝土 | 1 | 立方公尺 | A1橋台右側護欄 |  | 橋護欄
[12 empty] | 5 | 2020-07-29 | 定期檢測 | 鹿島工程 | 2 | 2 | 2 | 2 | 滲水、白華 | 未維修 | 白華處理(處) | 1 | 處 | 底部 |  | 橋面板
[12 empty] | 6 | 2020-07-29 | 定期檢測 | 鹿島工程 | 2 | 2 | 2 | 2 | 排水設施損傷 | 未維修 | 修復受損的排水管 | 4 | 公尺 | S9排水管 |  | 橋梁排水設施
[12 empty] | 7 | 2020-07-29 | 定期檢測 | 鹿島工程 | 2 | 2 | 2 | 2 | 螺栓損傷、欠缺及鬆動 | 未維修 | 鋼筋防鏽劑塗刷 | 4 | 平方公尺 | 帽樑底部 |  | 橋墩／帽梁
[12 empty] | 8 | 2020-07-29 | 定期檢測 | 鹿島工程 | 2 | 2 | 2 | 2 | 螺栓損傷、欠缺及鬆動 | 未維修 | 鋼筋防鏽劑塗刷 | 2 | 平方公尺 | 帽樑底部 |  | 橋墩／帽梁
[12 empty] | 9 | 2020-07-29 | 定期檢測 | 鹿島工程 | 2 | 1 | 1 | 1 | 其他損傷 | 未維修 | 雜物及破碎混凝土塊清理 | 1 | 處 | 頂部 |  | 橋墩／帽梁
[12 empty] | 10 | 2020-07-29 | 定期檢測 | 鹿島工程 | 2 | 2 | 2 | 2 | 螺栓損傷、欠缺及鬆動 | 未維修 | 鋼筋防鏽劑塗刷 | 2 | 平方公尺 | 帽樑底部 |  | 橋墩／帽梁
[12 empty] | 11 | 2020-07-29 | 定期檢測 | 鹿島工程 | 2 | 2 | 2 | 2 | 螺栓損傷、欠缺及鬆動 | 未維修 | 鋼筋防鏽劑塗刷 | 2 | 平方公尺 | 帽樑底部 |  | 橋墩／帽梁
[12 empty] | 12 | 2020-07-29 | 定期檢測 | 鹿島工程 | 2 | 2 | 2 | 2 | 螺栓損傷、欠缺及鬆動 | 未維修 | 鋼筋防鏽劑塗刷 | 1 | 平方公尺 | 背面 |  | 橋墩／帽梁
[12 empty] | 13 | 2020-07-29 | 定期檢測 | 鹿島工程 | 2 | 2 | 2 | 2 | 混凝土剝落 | 未維修 | 修補混凝土 | 1 | 立方公尺 | 右側護欄 |  | 引道路堤護欄
[12 empty] | 14 | 2020-07-29 | 定期檢測 | 鹿島工程 | 2 | 2 | 2 | 2 | 螺栓損傷、欠缺及鬆動 | 未維修 | 鋼筋防鏽劑塗刷 | 2 | 平方公尺 | 背面、帽樑底部 |  | 橋墩／帽梁
[12 empty] | 15 | 2020-07-29 | 定期檢測 | 鹿島工程 | 2 | 2 | 2 | 2 | 鋼筋外露、銹蝕 | 未維修 | 混凝土剝落鋼筋鏽蝕修復 | 3 | 處 | S1右側護欄 |  | 橋護欄
[12 empty] | 16 | 2020-07-29 | 定期檢測 | 鹿島工程 | 2 | 2 | 2 | 2 | 排水設施損傷 | 未維修 | 修復受損的排水管 | 1 | 公尺 | S1右側排水管 |  | 橋梁排水設施
268 | 35597 | 中和交流道聯絡道高架橋E (二) | 國道3號 | 國道 | 0K+229M ~0K~489M | 高公局北區養護工程分局 | 木柵工務段 | I型梁 | 鋼構造 | 85 | 已維修：0 | NO | 檢測日期 | 檢測類別 | 檢測單位 | D | E | R | U | 劣化類型 | 狀態 | 建議維修工法 | 數量 | 單位 | 損壞位置 | 維修紀錄ID | 維修構件 | 維修工法 | 金額 | 開工日期 | 完成日期 | 維修原始紀錄日期 | 維修原始紀錄者 | 維修最後修改日期 | 維修最後修改者
[11 empty] | 未維修：18 | 1 | 2020-07-30 | 定期檢測 | 鹿島工程 | 2 | 2 | 2 | 2 | 混凝土裂縫 | 未維修 | >0.3mm混凝土裂縫修補 | 1 | 公尺 | 底部 |  | 橋面板
[11 empty] | 全部：18 | 2 | 2020-07-30 | 定期檢測 | 鹿島工程 | 2 | 2 | 2 | 2 | 鋼筋外露、銹蝕 | 未維修 | 混凝土剝落鋼筋鏽蝕修復 | 10 | 處 | S4左側護欄 |  | 橋護欄
[12 empty] | 3 | 2020-07-30 | 定期檢測 | 鹿島工程 | 2 | 2 | 2 | 2 | 螺栓損傷、欠缺及鬆動 | 未維修 | 鋼筋防鏽劑塗刷 | 5 | 平方公尺 | 正面、帽樑底部 |  | 橋墩／帽梁
[12 empty] | 4 | 2020-07-30 | 定期檢測 | 鹿島工程 | 2 | 2 | 2 | 2 | 混凝土裂縫 | 未維修 | 修補寬度大於0.3mm的裂縫 | 1 | 公尺 | S6左側護欄 |  | 橋護欄
[12 empty] | 5 | 2020-07-30 | 定期檢測 | 鹿島工程 | 2 | 2 | 2 | 2 | 混凝土裂縫 | 未維修 | >0.3mm混凝土裂縫修補 | 2 | 公尺 | 底部 |  | 橋面板
[12 empty] | 6 | 2020-07-30 | 定期檢測 | 鹿島工程 | 2 | 2 | 2 | 1 | 油漆銹蝕 | 未維修 | 鋼筋防鏽劑塗刷 | 3 | 平方公尺 | 右側帽樑底部 |  | 橋墩／帽梁
[12 empty] | 7 | 2020-07-30 | 定期檢測 | 鹿島工程 | 2 | 2 | 2 | 2 | 排水設施損傷 | 未維修 | 修復受損的排水管 | 2 | 公尺 | S5左側排水管 |  | 橋梁排水設施
[12 empty] | 8 | 2020-07-30 | 定期檢測 | 鹿島工程 | 2 | 2 | 2 | 2 | 滲水、白華 | 未維修 | 白華處理(處) | 3 | 處 | 底部 |  | 橋面板
[12 empty] | 9 | 2020-07-30 | 定期檢測 | 鹿島工程 | 2 | 2 | 2 | 2 | 混凝土裂縫 | 未維修 | >0.3mm混凝土裂縫修補 | 2 | 公尺 | G1、G2右側橋面板底部 |  | 橋面板
[12 empty] | 10 | 2020-07-30 | 定期檢測 | 鹿島工程 | 2 | 2 | 2 | 2 | 生銹及腐蝕 | 未維修 | 鋼筋防鏽劑塗刷 | 1 | 平方公尺 | 正面 |  | 橋墩／帽梁
[12 empty] | 11 | 2020-07-30 | 定期檢測 | 鹿島工程 | 2 | 2 | 2 | 2 | 螺栓損傷、欠缺及鬆動 | 未維修 | 鋼筋防鏽劑塗刷 | 2 | 平方公尺 | 正面 |  | 橋墩／帽梁
[12 empty] | 12 | 2020-07-30 | 定期檢測 | 鹿島工程 | 2 | 2 | 2 | 2 | 鋼筋外露、銹蝕 | 未維修 | 混凝土剝落鋼筋鏽蝕修復 | 8 | 處 | S3左側護欄 |  | 橋護欄
[12 empty] | 13 | 2020-07-30 | 定期檢測 | 鹿島工程 | 2 | 2 | 2 | 2 | 混凝土裂縫 | 未維修 | >0.3mm混凝土裂縫修補 | 2 | 公尺 | 底部 |  | 橋面板
[12 empty] | 14 | 2020-07-30 | 定期檢測 | 鹿島工程 | 2 | 2 | 2 | 2 | 混凝土裂縫 | 未維修 | >0.3mm混凝土裂縫修補 | 1 | 公尺 | 底部 |  | 橋面板
[12 empty] | 15 | 2020-07-30 | 定期檢測 | 鹿島工程 | 2 | 2 | 2 | 2 | 螺栓損傷、欠缺及鬆動 | 未維修 | 鋼筋防鏽劑塗刷 | 4 | 平方公尺 | 正面、帽樑底部 |  | 橋墩／帽梁
[12 empty] | 16 | 2020-07-30 | 定期檢測 | 鹿島工程 | 2 | 2 | 2 | 2 | 螺栓損傷、欠缺及鬆動 | 未維修 | 鋼筋防鏽劑塗刷 | 2 | 平方公尺 | 帽樑底部、背面 |  | 橋墩／帽梁
[12 empty] | 17 | 2020-07-30 | 定期檢測 | 鹿島工程 | 2 | 2 | 2 | 2 | 排水設施損傷 | 未維修 | 修復受損的排水管 | 4 | 公尺 | S6左側排水管 |  | 橋梁排水設施
[12 empty] | 18 | 2020-07-30 | 定期檢測 | 鹿島工程 | 2 | 2 | 2 | 2 | 鋼筋、鋼腱或錨碇部位外露、銹蝕 | 未維修 | 鋼筋除鏽及混凝土修復(<=0.4*0.4*0.05m) | 3 | 處 | 底部 |  | 橋面板
269 | 35598 | 中和交流道匝道L | 國道3號 | 國道 | 0K+69M ~1K~2M | 高公局北區養護工程分局 | 木柵工務段 | I型梁，箱型梁 | 鋼構造 | 85 | 已維修：0 | NO | 檢測日期 | 檢測類別 | 檢測單位 | D | E | R | U | 劣化類型 | 狀態 | 建議維修工法 | 數量 | 單位 | 損壞位置 | 維修紀錄ID | 維修構件 | 維修工法 | 金額 | 開工日期 | 完成日期 | 維修原始紀錄日期 | 維修原始紀錄者 | 維修最後修改日期 | 維修最後修改者
[11 empty] | 未維修：10 | 1 | 2020-07-23 | 定期檢測 | 鹿島工程 | 2 | 2 | 2 | 2 | 混凝土裂縫 | 未維修 | 修補寬度大於0.3mm的裂縫 | 6 | 公尺 | S21右側護欄 |  | 橋護欄
[11 empty] | 全部：10 | 2 | 2020-07-23 | 定期檢測 | 鹿島工程 | 2 | 2 | 2 | 2 | 滲水、白華 | 未維修 | 白華處理(處) | 3 | 處 | 底部 |  | 橋面板
[12 empty] | 3 | 2020-07-23 | 定期檢測 | 鹿島工程 | 2 | 2 | 2 | 2 | 螺栓損傷、欠缺及鬆動 | 未維修 | 鋼筋防鏽劑塗刷 | 2 | 平方公尺 | 帽樑底部 |  | 橋墩／帽梁
[12 empty] | 4 | 2020-07-23 | 定期檢測 | 鹿島工程 | 2 | 2 | 2 | 2 | 螺栓損傷、欠缺及鬆動 | 未維修 | 鋼筋防鏽劑塗刷 | 2 | 平方公尺 | 左側 |  | 橋墩／帽梁
[12 empty] | 5 | 2020-07-23 | 定期檢測 | 鹿島工程 | 2 | 2 | 2 | 2 | 混凝土裂縫 | 未維修 | 修補寬度大於0.3mm的裂縫 | 8 | 公尺 | S14左側護欄 |  | 橋護欄
[12 empty] | 6 | 2020-07-23 | 定期檢測 | 鹿島工程 | 2 | 2 | 2 | 2 | 排水設施損傷 | 未維修 | 修復受損的排水管 | 5 | 公尺 | S14左側排水管 |  | 橋梁排水設施
[12 empty] | 7 | 2020-07-23 | 定期檢測 | 鹿島工程 | 2 | 2 | 2 | 2 | 螺栓損傷、欠缺及鬆動 | 未維修 | 鋼筋防鏽劑塗刷 | 3 | 平方公尺 |  |  | 橋墩／帽梁
[12 empty] | 8 | 2020-07-23 | 定期檢測 | 鹿島工程 | 2 | 2 | 2 | 2 | 滲水、白華 | 未維修 | 白華處理(處) | 1 | 處 | 底部 |  | 橋面板
[12 empty] | 9 | 2020-07-23 | 定期檢測 | 鹿島工程 | 2 | 1 | 1 | 1 | 其他損傷 | 未維修 | 植生處理 | 1 | 處 | S14左側護欄 |  | 橋護欄
[12 empty] | 10 | 2020-07-23 | 定期檢測 | 鹿島工程 | 2 | 1 | 1 | 1 |  | 未維修 | 伸縮縫清理 | 2 | 公尺 |  |  | 伸縮縫
270 | 35599 | 中和交流道匝道R | 國道3號 | 國道 | 0K+69M ~1K~2M | 高公局北區養護工程分局 | 木柵工務段 | I型梁，箱型梁 | 鋼構造 | 85 | 已維修：0 | NO | 檢測日期 | 檢測類別 | 檢測單位 | D | E | R | U | 劣化類型 | 狀態 | 建議維修工法 | 數量 | 單位 | 損壞位置 | 維修紀錄ID | 維修構件 | 維修工法 | 金額 | 開工日期 | 完成日期 | 維修原始紀錄日期 | 維修原始紀錄者 | 維修最後修改日期 | 維修最後修改者
[11 empty] | 未維修：13 | 1 | 2020-07-23 | 定期檢測 | 鹿島工程 | 2 | 2 | 2 | 2 | 混凝土裂縫 | 未維修 | 修補寬度大於0.3mm的裂縫 | 10 | 公尺 | S11右側護欄 |  | 橋護欄
[11 empty] | 全部：13 | 2 | 2020-07-23 | 定期檢測 | 鹿島工程 | 2 | 2 | 2 | 2 | 排水設施損傷 | 未維修 | 修復受損的排水管 | 4 | 公尺 | S14右側排水管 |  | 橋梁排水設施
[12 empty] | 3 | 2020-07-23 | 定期檢測 | 鹿島工程 | 2 | 2 | 2 | 2 | 混凝土裂縫 | 未維修 | 修補寬度大於0.3mm的裂縫 | 2 | 公尺 | S22右側護欄 |  | 橋護欄
[12 empty] | 4 | 2020-07-23 | 定期檢測 | 鹿島工程 | 2 | 2 | 2 | 2 | 滲水、白華 | 未維修 | 白華處理(處) | 1 | 處 | 底部 |  | 橋面板
[12 empty] | 5 | 2020-07-23 | 定期檢測 | 鹿島工程 | 2 | 2 | 2 | 2 | 排水設施阻塞 | 未維修 | 修復受損的排水管 | 3 | 公尺 | S17右側排水管 |  | 橋梁排水設施
[12 empty] | 6 | 2020-07-23 | 定期檢測 | 鹿島工程 | 2 | 2 | 2 | 2 | 滲水、白華 | 未維修 | 白華處理(處) | 1 | 處 | 底部 |  | 橋面板
[12 empty] | 7 | 2020-07-23 | 定期檢測 | 鹿島工程 | 2 | 2 | 2 | 2 | 排水設施損傷 | 未維修 | 修復受損的排水管 | 4 | 公尺 | S23右側排水管 |  | 橋梁排水設施
[12 empty] | 8 | 2020-07-23 | 定期檢測 | 鹿島工程 | 2 | 1 | 1 | 1 | 其他損傷 | 未維修 | 植生處理 | 1 | 處 | S6右側護欄 |  | 橋護欄
[12 empty] | 9 | 2020-07-23 | 定期檢測 | 鹿島工程 | 2 | 2 | 2 | 2 | 滲水、白華 | 未維修 | 白華處理(處) | 2 | 處 | 底部 |  | 橋面板
[12 empty] | 10 | 2020-07-23 | 定期檢測 | 鹿島工程 | 2 | 1 | 1 | 1 | 其他損傷 | 未維修 | 植生處理 | 1 | 處 | S14右側護欄 |  | 橋護欄
[12 empty] | 11 | 2020-07-23 | 定期檢測 | 鹿島工程 | 2 | 2 | 2 | 2 | 混凝土裂縫 | 未維修 | 修補寬度大於0.3mm的裂縫 | 4 | 公尺 | S18右側護欄 |  | 橋護欄
[12 empty] | 12 | 2020-07-23 | 定期檢測 | 鹿島工程 | 2 | 1 | 1 | 1 | 伸縮縫間雜物堆積 | 未維修 | 伸縮縫清理 | 1 | 公尺 |  |  | 伸縮縫
[12 empty] | 13 | 2020-07-23 | 定期檢測 | 鹿島工程 | 2 | 2 | 2 | 2 | 其他損傷 | 未維修 | 植生處理 | 1 | 處 | S5右側護欄 |  | 橋護欄
271 | 35600 | 南港聯絡道匝道E橋 | 國道3號 | 國道 | 0K+25.916M ~0K~335.966M | 高公局北區養護工程分局 | 木柵工務段 | I型梁，箱型梁 | 預力混凝土 | 92 | 已維修：0 | NO | 檢測日期 | 檢測類別 | 檢測單位 | D | E | R | U | 劣化類型 | 狀態 | 建議維修工法 | 數量 | 單位 | 損壞位置 | 維修紀錄ID | 維修構件 | 維修工法 | 金額 | 開工日期 | 完成日期 | 維修原始紀錄日期 | 維修原始紀錄者 | 維修最後修改日期 | 維修最後修改者
[11 empty] | 未維修：24 | 1 | 2020-06-04 | 定期檢測 | 鹿島工程 | 2 | 2 | 2 | 2 | 生銹及腐蝕 | 未維修 | 支承墊除鏽及油漆塗裝 | 1 | 處 |  |  | 支承／支承墊／阻尼裝置
[11 empty] | 全部：24 | 2 | 2020-06-04 | 定期檢測 | 鹿島工程 | 2 | 2 | 2 | 2 | 伸縮縫間雜物堆積 | 未維修 | 伸縮縫清理 | 2 | 公尺 |  |  | 伸縮縫
[12 empty] | 3 | 2020-06-04 | 定期檢測 | 鹿島工程 | 2 | 2 | 2 | 2 | 伸縮縫間雜物堆積 | 未維修 | 伸縮縫清理 | 1 | 公尺 |  |  | 伸縮縫
[12 empty] | 4 | 2020-06-04 | 定期檢測 | 鹿島工程 | 2 | 2 | 2 | 2 | 鋼筋、鋼腱或錨碇部位外露、銹蝕 | 未維修 | 鋼筋除鏽及混凝土修復(<=0.4*0.4*0.05m) | 6 | 處 | 大樑底部 |  | 主梁
[12 empty] | 5 | 2020-06-04 | 定期檢測 | 鹿島工程 | 2 | 2 | 2 | 2 | 生銹及腐蝕 | 未維修 | 支承墊除鏽及油漆塗裝 | 2 | 處 | 支承 |  | 支承／支承墊／阻尼裝置
[12 empty] | 6 | 2020-06-04 | 定期檢測 | 鹿島工程 | 2 | 2 | 2 | 2 | 其他損傷 | 未維修 | 鋼筋凸出切除 | 5 | 處 | 右側面 |  | 主梁
[12 empty] | 7 | 2020-06-04 | 定期檢測 | 鹿島工程 | 2 | 2 | 2 | 2 | 滲水、白華 | 未維修 | 白華處理(平方公尺) | 1 | 平方公尺 | 底部 |  | 橋面板
[12 empty] | 8 | 2020-06-04 | 定期檢測 | 鹿島工程 | 2 | 2 | 2 | 2 | 伸縮縫間雜物堆積 | 未維修 | 伸縮縫清理 | 1 | 公尺 |  |  | 伸縮縫
[12 empty] | 9 | 2020-06-04 | 定期檢測 | 鹿島工程 | 2 | 2 | 2 | 2 | 排水設施阻塞 | 未維修 | 清理淤塞的排水孔 | 9 | 個 | S9-S5 |  | 橋梁排水設施
[12 empty] | 10 | 2020-06-04 | 定期檢測 | 鹿島工程 | 2 | 2 | 2 | 2 | 排水設施阻塞 | 未維修 | 清理淤塞的排水孔 | 12 | 個 | S1-S5 |  | 橋梁排水設施
[12 empty] | 11 | 2020-06-04 | 定期檢測 | 鹿島工程 | 2 | 2 | 2 | 2 | 混凝土裂縫 | 未維修 | 修補寬度大於0.3mm的裂縫 | 2 | 公尺 | 橋墩正面 |  | 橋墩／帽梁
[12 empty] | 12 | 2020-06-04 | 定期檢測 | 鹿島工程 | 2 | 2 | 2 | 2 | 鋼筋、鋼腱或錨碇部位外露、銹蝕 | 未維修 | 鋼筋除鏽及混凝土修復(>0.4*0.4*0.05m) | 1 | 平方公尺 | 大樑底部 |  | 主梁
[12 empty] | 13 | 2020-06-04 | 定期檢測 | 鹿島工程 | 2 | 2 | 2 | 2 | 植物生長 | 未維修 | 清除植生 | 1 | 平方公尺 |  |  | 伸縮縫
[12 empty] | 14 | 2020-06-04 | 定期檢測 | 鹿島工程 | 2 | 1 | 1 | 1 | 其他損傷 | 未維修 | 清除植生或雜物 | 1 | 平方公尺 | 外側 |  | 橋護欄
[12 empty] | 15 | 2020-06-04 | 定期檢測 | 鹿島工程 | 2 | 2 | 2 | 1 | 其他損傷 | 未維修 | 植生處理 | 1 | 個 | S7左側護欄 |  | 橋護欄
[12 empty] | 16 | 2020-06-04 | 定期檢測 | 鹿島工程 | 2 | 2 | 2 | 2 | 混凝土裂縫 | 未維修 | 修補寬度大於0.3mm的裂縫 |  | 公尺 | 背面 |  | 橋墩／帽梁
[12 empty] | 17 | 2020-06-04 | 定期檢測 | 鹿島工程 | 2 | 2 | 2 | 2 | 滲水、白華 | 未維修 | 白華處理(平方公尺) | 2 | 平方公尺 | 橋墩背面 |  | 橋墩／帽梁
[12 empty] | 18 | 2020-06-04 | 定期檢測 | 鹿島工程 | 2 | 2 | 2 | 1 | 其他損傷 | 未維修 | 雜物及破碎混凝土塊清理 | 2 | 處 | 橋墩前方 |  | 橋墩／帽梁
[12 empty] | 19 | 2020-06-04 | 定期檢測 | 鹿島工程 | 2 | 2 | 2 | 2 | 其他損傷 | 未維修 | 清除植生或雜物 | 1 | 平方公尺 | 外側 |  | 橋護欄
[12 empty] | 20 | 2020-06-04 | 定期檢測 | 鹿島工程 | 2 | 2 | 2 | 2 | 間距異常 | 未維修 | [5 empty] | 伸縮縫
[12 empty] | 21 | 2020-06-04 | 定期檢測 | 鹿島工程 | 2 | 2 | 2 | 2 | 排水設施損傷 | 未維修 | 修復受損的排水管 | 1 | 公尺 | p9排水管 |  | 橋梁排水設施
[12 empty] | 22 | 2020-06-04 | 定期檢測 | 鹿島工程 | 2 | 2 | 2 | 2 | 滲水、白華 | 未維修 | 白華處理(處) | 1 | 處 | 左側 |  | 主梁
[12 empty] | 23 | 2020-06-04 | 定期檢測 | 鹿島工程 | 2 | 2 | 2 | 2 | 墊片損壞 | 未維修 | 防震拉桿鎖緊固定 | 2 | 個 |  |  | 防落設施
[12 empty] | 24 | 2020-06-04 | 定期檢測 | 鹿島工程 | 2 | 2 | 2 | 2 | 混凝土裂縫 | 未維修 | 止震塊修復 | 1 | 個 | 左側止震塊 |  | 防落設施
272 | 35607 | 萬芳交流道匝道7穿越橋S | 國道3甲 | 國道 | 0K+773M ~0K~811M | 高公局北區養護工程分局 | 木柵工務段 | I型梁 | 預力混凝土 | 85 | 已維修：0 | NO | 檢測日期 | 檢測類別 | 檢測單位 | D | E | R | U | 劣化類型 | 狀態 | 建議維修工法 | 數量 | 單位 | 損壞位置 | 維修紀錄ID | 維修構件 | 維修工法 | 金額 | 開工日期 | 完成日期 | 維修原始紀錄日期 | 維修原始紀錄者 | 維修最後修改日期 | 維修最後修改者
[11 empty] | 未維修：5 | 1 | 2020-06-10 | 定期檢測 | 鹿島工程 | 2 | 2 | 2 | 2 | 伸縮縫間雜物堆積 | 未維修 | 伸縮縫清理 | 4 | 公尺 |  |  | 伸縮縫
[11 empty] | 全部：5 | 2 | 2020-06-10 | 定期檢測 | 鹿島工程 | 2 | 2 | 2 | 2 | 伸縮縫間雜物堆積 | 未維修 | 伸縮縫清理 | 4 | 公尺 |  |  | 伸縮縫
[12 empty] | 3 | 2020-06-10 | 定期檢測 | 鹿島工程 | 2 | 2 | 2 | 2 | 混凝土空洞(或蜂窩) | 未維修 | 混凝土修復(<=0.4*0.4*0.05m) | 1 | 處 | 大樑底部 |  | 主梁
[12 empty] | 4 | 2020-06-10 | 定期檢測 | 鹿島工程 | 2 | 2 | 2 | 2 | 排水設施阻塞 | 未維修 | 修復受損的排水管 | 2 | 公尺 |  |  | 橋梁排水設施
[12 empty] | 5 | 2020-06-10 | 定期檢測 | 鹿島工程 | 2 | 2 | 2 | 2 | 排水設施阻塞 | 未維修 | 清理淤塞的排水孔 | 7 | 個 | S1右側橋面排水孔 |  | 橋梁排水設施
273 | 35790 | 木柵交流道匝道二景美溪橋 | 國道3號 | 國道 | 0K+184.704M ~0K~455.704M | 高公局北區養護工程分局 | 木柵工務段 | 箱型梁 | 預力混凝土 | 86 | 已維修：1 | NO | 檢測日期 | 檢測類別 | 檢測單位 | D | E | R | U | 劣化類型 | 狀態 | 建議維修工法 | 數量 | 單位 | 損壞位置 | 維修紀錄ID | 維修構件 | 維修工法 | 金額 | 開工日期 | 完成日期 | 維修原始紀錄日期 | 維修原始紀錄者 | 維修最後修改日期 | 維修最後修改者
[11 empty] | 未維修：13 | 1 | 2020-05-08 | 定期檢測 | 鹿島工程 | 2 | 2 | 2 | 2 | 鋼筋外露、銹蝕 | 未維修 | 混凝土剝落鋼筋鏽蝕修復 | 3 | 處 | S1右側護欄 |  | 橋護欄
[11 empty] | 全部：14 | 2 | 2020-05-08 | 定期檢測 | 鹿島工程 | 2 | 2 | 2 | 2 | 植物生長 | 未維修 | 清除植生 | 3 | 平方公尺 |  |  | 伸縮縫
[12 empty] | 3 | 2020-05-08 | 定期檢測 | 鹿島工程 | 2 | 2 | 2 | 2 | 滲水、白華 | 未維修 | 白華處理(處) | 2 | 處 | 左側面 |  | 主梁
[12 empty] | 4 | 2020-05-08 | 定期檢測 | 鹿島工程 | 2 | 2 | 2 | 2 | 其他損傷 | 未維修 | 橋面版修復 | 1 | 平方公尺 | 橋面板底部 |  | 橋面板
[12 empty] | 5 | 2020-05-08 | 定期檢測 | 鹿島工程 | 2 | 2 | 2 | 2 | 滲水、白華 | 未維修 | 白華處理(處) | 4 | 處 | 左側面 |  | 橋墩／帽梁
[12 empty] | 6 | 2020-05-08 | 定期檢測 | 鹿島工程 | 2 | 2 | 2 | 2 | 滲水、白華 | 未維修 | 白華處理(處) | 2 | 處 | 大樑底部 |  | 主梁
[12 empty] | 7 | 2020-05-08 | 定期檢測 | 鹿島工程 | 2 | 2 | 2 | 2 | 鋼筋、鋼腱或錨碇部位外露、銹蝕 | 未維修 | 鋼筋除鏽及混凝土修復(<=0.4*0.4*0.05m) | 4 | 處 | 橋墩背面 |  | 橋墩／帽梁
[12 empty] | 8 | 2020-05-08 | 定期檢測 | 鹿島工程 | 2 | 2 | 2 | 2 | 伸縮縫間雜物堆積 | 未維修 | 伸縮縫清理 | 2 | 公尺 |  |  | 伸縮縫
[12 empty] | 9 | 2020-05-08 | 定期檢測 | 鹿島工程 | 2 | 2 | 2 | 1 | 其他損傷 | 未維修 | 橋台雜物及破碎混凝土塊處理 | 2 | 處 | 橋台正面 |  | 橋台
[12 empty] | 10 | 2020-05-08 | 定期檢測 | 鹿島工程 | 2 | 2 | 2 | 2 | 滲水、白華 | 未維修 | 白華處理(處) | 2 | 處 | 橋台正面 |  | 橋台
[12 empty] | 11 | 2020-05-08 | 定期檢測 | 鹿島工程 | 2 | 2 | 2 | 2 | 其他損傷 | 未維修 | 植生處理 | 1 | 處 | S1右側護欄 |  | 橋護欄
[12 empty] | 12 | 2020-05-08 | 定期檢測 | 鹿島工程 | 2 | 2 | 2 | 2 | 滲水、白華 | 未維修 | 白華處理(處) | 3 | 處 | 右側面 |  | 主梁
[12 empty] | 13 | 2020-05-08 | 定期檢測 | 鹿島工程 | 2 | 2 | 2 | 2 | 混凝土空洞(或蜂窩) | 未維修 | 表面蜂窩修補 | 1 | 平方公尺 | 橋墩背面 |  | 橋墩／帽梁
[12 empty] | 14 | 2020-05-08 | 定期檢測 | 鹿島工程 | 2 | 2 | 2 | 2 | 排水設施阻塞 | 已維修 | 清理淤塞的排水孔 | 3 | 個 | S2右側橋面排水孔 | 45340 | 橋梁排水設施 | 洩水孔清淤 | 1500 | 2023-02-24 | 2023-02-24 | 2023-03-09 14:43 | 王鴻騰 | 2023-03-09 14:43 | 王鴻騰
274 | 35791 | 萬芳交流道匝道7穿越橋N | 國道3甲 | 國道 | 0K+764M ~0K~802M | 高公局北區養護工程分局 | 木柵工務段 | I型梁 | 預力混凝土 | 85 | 已維修：0 | NO | 檢測日期 | 檢測類別 | 檢測單位 | D | E | R | U | 劣化類型 | 狀態 | 建議維修工法 | 數量 | 單位 | 損壞位置 | 維修紀錄ID | 維修構件 | 維修工法 | 金額 | 開工日期 | 完成日期 | 維修原始紀錄日期 | 維修原始紀錄者 | 維修最後修改日期 | 維修最後修改者
[11 empty] | 未維修：6 | 1 | 2020-06-10 | 定期檢測 | 鹿島工程 | 2 | 2 | 2 | 2 | 鋼筋、鋼腱或錨碇部位外露、銹蝕 | 未維修 | 鋼筋除鏽及混凝土修復(<=0.4*0.4*0.05m) | 1 | 處 | S1G3 |  | 主梁
[11 empty] | 全部：6 | 2 | 2020-06-10 | 定期檢測 | 鹿島工程 | 2 | 2 | 2 | 2 | 其他損傷 | 未維修 | 伸縮縫清理 | 2 | 公尺 |  |  | 伸縮縫
[12 empty] | 3 | 2020-06-10 | 定期檢測 | 鹿島工程 | 2 | 1 | 1 | 1 | 其他損傷 | 未維修 | 橋台雜物及破碎混凝土塊處理 | 1 | 處 | 橋台正面 |  | 橋台
[12 empty] | 4 | 2020-06-10 | 定期檢測 | 鹿島工程 | 2 | 2 | 2 | 2 | 其他損傷 | 未維修 | 橋台雜物及破碎混凝土塊處理 | 1 | 處 | 橋台正面 |  | 橋台
[12 empty] | 5 | 2020-06-10 | 定期檢測 | 鹿島工程 | 2 | 2 | 2 | 2 | 伸縮縫間雜物堆積 | 未維修 | 伸縮縫清理 | 2 | 公尺 |  |  | 伸縮縫
[12 empty] | 6 | 2020-06-10 | 定期檢測 | 鹿島工程 | 2 | 2 | 2 | 2 | 混凝土剝落 | 未維修 | 剝落混凝土修補 | 1 | 平方公尺 | 左側護欄 |  | 橋護欄
275 | 35792 | 汐止系統交流道匝道6跨越橋 | 國道3號 | 國道 | 0K+843.4M ~0K~984.6M | 高公局北區養護工程分局 | 木柵工務段 | 箱型梁 | 鋼構造 | 86 | 已維修：4 | NO | 檢測日期 | 檢測類別 | 檢測單位 | D | E | R | U | 劣化類型 | 狀態 | 建議維修工法 | 數量 | 單位 | 損壞位置 | 維修紀錄ID | 維修構件 | 維修工法 | 金額 | 開工日期 | 完成日期 | 維修原始紀錄日期 | 維修原始紀錄者 | 維修最後修改日期 | 維修最後修改者
[11 empty] | 未維修：5 | 1 | 2020-06-24 | 定期檢測 | 鹿島工程 | 2 | 1 | 2 | 2 | 鋼筋、鋼腱或錨碇部位外露、銹蝕 | 未維修 | 鋼筋除鏽及混凝土修復(>0.4*0.4*0.05m) | 1 | 平方公尺 | 橋面板 |  | 橋面板
[11 empty] | 全部：9 | 2 | 2020-06-24 | 定期檢測 | 鹿島工程 | 2 | 1 | 1 | 1 | 滲水、白華 | 未維修 | 白華處理(處) | 1 | 處 | 橋台正面 |  | 橋台
[12 empty] | 3 | 2020-06-24 | 定期檢測 | 鹿島工程 | 2 | 2 | 1 | 1 | 伸縮縫間雜物堆積 | 未維修 | 伸縮縫清理 | 2 | 公尺 | 伸縮縫 |  | 伸縮縫
[12 empty] | 4 | 2020-06-24 | 定期檢測 | 鹿島工程 | 2 | 2 | 1 | 1 | 其他損傷 | 未維修 | 清除植生或雜物 | 1 | 處 | 右側翼牆 |  | 翼牆／擋土牆
[12 empty] | 5 | 2020-06-24 | 定期檢測 | 鹿島工程 | 2 | 1 | 1 | 1 | 其他損傷 | 未維修 | 橋台清理 | 1 | 個 | 橋台正面 |  | 橋台
[12 empty] | 6 | 2020-06-24 | 定期檢測 | 鹿島工程 | 2 | 1 | 1 | 1 | 油漆剝落 | 已維修 | 鋼梁油漆塗裝 | 1 | 平方公尺 | 大梁右側 | 47519 | 主梁 | 塗裝劣化維修 |  |  | 2021-11-30 | 2023-05-22 15:59 | 王鴻騰 | 2023-05-22 15:59 | 王鴻騰
[12 empty] | 7 | 2020-06-24 | 定期檢測 | 鹿島工程 | 2 | 1 | 1 | 1 | 其他損傷 | 已維修 | 橋台清理 | 1 | 個 | 橋台正面 | 45463 | 橋台 | 清除植生 | 600 | 2023-03-08 | 2023-03-08 | 2023-03-13 15:01 | 王鴻騰 | 2023-03-13 15:01 | 王鴻騰
[12 empty] | 8 | 2020-06-24 | 定期檢測 | 鹿島工程 | 2 | 1 | 2 | 2 | 生銹及腐蝕 | 已維修 | 鋼梁油漆塗裝 | 1 | 平方公尺 | 大梁底部 | 47518 | 主梁 | 塗裝劣化維修 |  |  | 2021-11-30 | 2023-05-22 15:59 | 王鴻騰 | 2023-05-22 15:59 | 王鴻騰
[12 empty] | 9 | 2020-06-24 | 定期檢測 | 鹿島工程 | 2 | 1 | 2 | 2 | 生銹及腐蝕 | 已維修 | 鋼梁油漆塗裝 | 1 | 平方公尺 | 右側 | 47520 | 主梁 | 塗裝劣化維修 |  |  | 2021-11-30 | 2023-05-22 15:59 | 王鴻騰 | 2023-05-22 15:59 | 王鴻騰
276 | 35852 | 南港聯絡道主線2號橋 | 國道3號 | 國道 | 0K+672M ~1K~402M | 高公局北區養護工程分局 | 木柵工務段 | 箱型梁 | 鋼構造 | 91 | 已維修：0 | NO | 檢測日期 | 檢測類別 | 檢測單位 | D | E | R | U | 劣化類型 | 狀態 | 建議維修工法 | 數量 | 單位 | 損壞位置 | 維修紀錄ID | 維修構件 | 維修工法 | 金額 | 開工日期 | 完成日期 | 維修原始紀錄日期 | 維修原始紀錄者 | 維修最後修改日期 | 維修最後修改者
[11 empty] | 未維修：76 | 1 | 2020-06-01 | 定期檢測 | 鹿島工程 | 2 | 2 | 2 | 2 | 排水孔阻塞 | 未維修 | 清理排水孔 | 2 | 式 | 橋台正面 |  | 橋台
[11 empty] | 全部：76 | 2 | 2020-06-01 | 定期檢測 | 鹿島工程 | 2 | 2 | 2 | 2 | 鋼筋外露、銹蝕 | 未維修 | 鋼筋除鏽及混凝土修復(<=0.4*0.4*0.05m) | 1 | 處 | 橋台正面 |  | 橋台
[12 empty] | 3 | 2020-06-01 | 定期檢測 | 鹿島工程 | 2 | 2 | 2 | 2 | 油漆銹蝕 | 未維修 | 鋼筋防鏽劑塗刷 | 1 | 平方公尺 | 大樑底部 |  | 主梁
[12 empty] | 4 | 2020-06-01 | 定期檢測 | 鹿島工程 | 2 | 2 | 2 | 2 | 混凝土剝落 | 未維修 | 修補混凝土 | 1 | 立方公尺 | S1右側護欄左側面 |  | 橋護欄
[12 empty] | 5 | 2020-06-01 | 定期檢測 | 鹿島工程 | 2 | 2 | 2 | 2 | 鋼筋外露、銹蝕 | 未維修 | 鋼筋除鏽及混凝土修復(<=0.4x0.4x0.05m) | 6 | 處 | s8 |  | 橋護欄
[12 empty] | 6 | 2020-06-01 | 定期檢測 | 鹿島工程 | 2 | 2 | 2 | 2 | 植物生長 | 未維修 | 清除植生 | 2 | 平方公尺 |  |  | 伸縮縫
[12 empty] | 7 | 2020-06-01 | 定期檢測 | 鹿島工程 | 2 | 2 | 2 | 2 | 伸縮縫間雜物堆積 | 未維修 | 伸縮縫清理 | 2 | 公尺 |  |  | 伸縮縫
[12 empty] | 8 | 2020-06-01 | 定期檢測 | 鹿島工程 | 2 | 2 | 2 | 2 | 鋼筋外露、銹蝕 | 未維修 | 混凝土剝落鋼筋鏽蝕修復 | 25 | 處 | S11-S13右側護欄 |  | 橋護欄
[12 empty] | 9 | 2020-06-01 | 定期檢測 | 鹿島工程 | 2 | 2 | 2 | 2 | 鋼筋外露、銹蝕 | 未維修 | 混凝土剝落鋼筋鏽蝕修復 | 10 | 處 | S9左側護欄 |  | 橋護欄
[12 empty] | 10 | 2020-06-01 | 定期檢測 | 鹿島工程 | 2 | 2 | 2 | 2 | 鋼筋、鋼腱或錨碇部位外露、銹蝕 | 未維修 | 鋼筋除鏽及混凝土修復(<=0.4*0.4*0.05m) | 10 | 處 | 左側帽樑底部 |  | 橋墩／帽梁
[12 empty] | 11 | 2020-06-01 | 定期檢測 | 鹿島工程 | 2 | 2 | 2 | 2 | 混凝土裂縫 | 未維修 | 修補寬度大於0.3mm的裂縫 | 3 | 公尺 | 橋墩背面 |  | 橋墩／帽梁
[12 empty] | 12 | 2020-06-01 | 定期檢測 | 鹿島工程 | 2 | 2 | 2 | 2 | 鋼筋、鋼腱或錨碇部位外露、銹蝕 | 未維修 | 鋼筋除鏽及混凝土修復(<=0.4*0.4*0.05m) | 20 | 處 | 帽樑底部 |  | 橋墩／帽梁
[12 empty] | 13 | 2020-06-01 | 定期檢測 | 鹿島工程 | 2 | 2 | 2 | 2 | 混凝土裂縫 | 未維修 | 修補寬度大於0.3mm的裂縫 | 4 | 公尺 | 橋墩背面 |  | 橋墩／帽梁
[12 empty] | 14 | 2020-06-01 | 定期檢測 | 鹿島工程 | 2 | 2 | 2 | 2 | 混凝土裂縫 | 未維修 | 修補寬度大於0.3mm的裂縫 | 2 | 公尺 | 右側 |  | 橋墩／帽梁
[12 empty] | 15 | 2020-06-01 | 定期檢測 | 鹿島工程 | 2 | 2 | 2 | 2 | 混凝土剝落 | 未維修 | 混凝土修復(<=0.4*0.4*0.05m) | 1 | 處 | 橋墩正面 |  | 橋墩／帽梁
[12 empty] | 16 | 2020-06-01 | 定期檢測 | 鹿島工程 | 2 | 2 | 2 | 2 | 混凝土裂縫 | 未維修 | 修補寬度大於0.3mm的裂縫 | 4 | 公尺 | 帽樑底部 |  | 橋墩／帽梁
[12 empty] | 17 | 2020-06-01 | 定期檢測 | 鹿島工程 | 2 | 2 | 2 | 2 | 鋼筋、鋼腱或錨碇部位外露、銹蝕 | 未維修 | 鋼筋除鏽及混凝土修復(<=0.4*0.4*0.05m) | 1 | 處 | 帽樑底部 |  | 橋墩／帽梁
[12 empty] | 18 | 2020-06-01 | 定期檢測 | 鹿島工程 | 2 | 2 | 2 | 2 | 排水設施損傷 | 未維修 | 修復受損的排水管 | 1 | 公尺 | S14左側排水管 |  | 橋梁排水設施
[12 empty] | 19 | 2020-06-01 | 定期檢測 | 鹿島工程 | 2 | 2 | 2 | 2 | 混凝土裂縫 | 未維修 | 修補寬度大於0.3mm的裂縫 | 2 | 公尺 | 帽樑正面 |  | 橋墩／帽梁
[12 empty] | 20 | 2020-06-01 | 定期檢測 | 鹿島工程 | 2 | 1 | 1 | 1 | 其他損傷 | 未維修 | 植生處理 | 1 | 處 | S13左側護欄 |  | 橋護欄
[12 empty] | 21 | 2020-06-01 | 定期檢測 | 鹿島工程 | 2 | 2 | 2 | 2 | 生銹及腐蝕 | 未維修 | 支承墊除鏽及油漆塗裝 | 1 | 處 |  |  | 支承／支承墊／阻尼裝置
[12 empty] | 22 | 2020-06-01 | 定期檢測 | 鹿島工程 | 2 | 2 | 2 | 2 | 鋼筋外露、銹蝕 | 未維修 | 混凝土剝落鋼筋鏽蝕修復 | 40 | 處 | S2-S5右側護欄 |  | 橋護欄
[12 empty] | 23 | 2020-06-01 | 定期檢測 | 鹿島工程 | 2 | 2 | 2 | 2 | 鋼筋外露、銹蝕 | 未維修 | 混凝土剝落鋼筋鏽蝕修復 | 25 | 處 | S6-S7 |  | 橋護欄
[12 empty] | 24 | 2020-06-01 | 定期檢測 | 鹿島工程 | 2 | 2 | 2 | 2 | 伸縮縫間雜物堆積 | 未維修 | 伸縮縫清理 | 1 | 公尺 |  |  | 伸縮縫
[12 empty] | 25 | 2020-06-01 | 定期檢測 | 鹿島工程 | 2 | 2 | 2 | 2 | 混凝土裂縫 | 未維修 | 修補寬度大於0.3mm的裂縫 | 2 | 公尺 | 左側面 |  | 橋墩／帽梁
[12 empty] | 26 | 2020-06-01 | 定期檢測 | 鹿島工程 | 2 | 2 | 2 | 2 | 鋼筋、鋼腱或錨碇部位外露、銹蝕 | 未維修 | 鋼筋除鏽及混凝土修復(<=0.4*0.4*0.05m) | 1 | 處 | 帽樑底部 |  | 橋墩／帽梁
[12 empty] | 27 | 2020-06-01 | 定期檢測 | 鹿島工程 | 2 | 2 | 2 | 2 | 鋼筋、鋼腱或錨碇部位外露、銹蝕 | 未維修 | 鋼筋除鏽及混凝土修復(<=0.4*0.4*0.05m) | 4 | 處 | 帽樑底部 |  | 橋墩／帽梁
[12 empty] | 28 | 2020-06-01 | 定期檢測 | 鹿島工程 | 2 | 2 | 2 | 2 | 混凝土裂縫 | 未維修 | 修補寬度大於0.3mm的裂縫 | 3 | 公尺 | 橋墩背面 |  | 橋墩／帽梁
[12 empty] | 29 | 2020-06-01 | 定期檢測 | 鹿島工程 | 2 | 2 | 2 | 2 | 混凝土裂縫 | 未維修 | 修補寬度大於0.3mm的裂縫 | 2 | 公尺 | 橋墩正面 |  | 橋墩／帽梁
[12 empty] | 30 | 2020-06-01 | 定期檢測 | 鹿島工程 | 2 | 2 | 2 | 2 | 混凝土剝落 | 未維修 | 修補混凝土 | 1 | 立方公尺 | 帽樑底部 |  | 橋墩／帽梁
[12 empty] | 31 | 2020-06-01 | 定期檢測 | 鹿島工程 | 2 | 2 | 2 | 2 | 混凝土空洞(或蜂窩) | 未維修 | 表面蜂窩修補 | 2 | 平方公尺 | 帽樑底部 |  | 橋墩／帽梁
[12 empty] | 32 | 2020-06-01 | 定期檢測 | 鹿島工程 | 2 | 2 | 2 | 2 | 混凝土裂縫 | 未維修 | 修補寬度大於0.3mm的裂縫 | 4 | 公尺 | 帽樑底部 |  | 橋墩／帽梁
[12 empty] | 33 | 2020-06-01 | 定期檢測 | 鹿島工程 | 2 | 2 | 2 | 2 | 滲水、白華 | 未維修 | 白華處理(平方公尺) | 1 | 平方公尺 | 右側帽樑底部 |  | 橋墩／帽梁
[12 empty] | 34 | 2020-06-01 | 定期檢測 | 鹿島工程 | 2 | 2 | 2 | 2 | 鋼筋、鋼腱或錨碇部位外露、銹蝕 | 未維修 | 鋼筋除鏽及混凝土修復(<=0.4*0.4*0.05m) | 3 | 處 | 橋墩背面 |  | 橋墩／帽梁
[12 empty] | 35 | 2020-06-01 | 定期檢測 | 鹿島工程 | 2 | 2 | 2 | 2 | 混凝土裂縫 | 未維修 | 修補寬度大於0.3mm的裂縫 | 3 | 公尺 | 橋墩背面 |  | 橋墩／帽梁
[12 empty] | 36 | 2020-06-01 | 定期檢測 | 鹿島工程 | 2 | 2 | 2 | 2 | 滲水、白華 | 未維修 | 白華處理(處) | 4 | 處 | 橋墩正面 |  | 橋墩／帽梁
[12 empty] | 37 | 2020-06-01 | 定期檢測 | 鹿島工程 | 2 | 2 | 2 | 2 | 混凝土裂縫 | 未維修 | 修補寬度大於0.3mm的裂縫 | 4 | 公尺 | 橋墩背面 |  | 橋墩／帽梁
[12 empty] | 38 | 2020-06-01 | 定期檢測 | 鹿島工程 | 2 | 2 | 2 | 2 | 混凝土空洞(或蜂窩) | 未維修 | 表面蜂窩修補 | 2 | 平方公尺 | 帽樑底部 |  | 橋墩／帽梁
[12 empty] | 39 | 2020-06-01 | 定期檢測 | 鹿島工程 | 2 | 2 | 2 | 2 | 鋼筋、鋼腱或錨碇部位外露、銹蝕 | 未維修 | 鋼筋除鏽及混凝土修復(<=0.4*0.4*0.05m) | 4 | 處 | 帽樑底部 |  | 橋墩／帽梁
[12 empty] | 40 | 2020-06-01 | 定期檢測 | 鹿島工程 | 2 | 2 | 2 | 2 | 滲水、白華 | 未維修 | 白華處理(處) | 2 | 處 | 橋墩背面 |  | 橋墩／帽梁
[12 empty] | 41 | 2020-06-01 | 定期檢測 | 鹿島工程 | 2 | 2 | 2 | 2 | 鋼筋、鋼腱或錨碇部位外露、銹蝕 | 未維修 | 鋼筋除鏽及混凝土修復(<=0.4*0.4*0.05m) | 5 | 處 | 帽樑底部 |  | 橋墩／帽梁
[12 empty] | 42 | 2020-06-01 | 定期檢測 | 鹿島工程 | 2 | 2 | 2 | 2 | 混凝土裂縫 | 未維修 | 修補寬度大於0.3mm的裂縫 | 1 | 公尺 | 橋墩左側 |  | 橋墩／帽梁
[12 empty] | 43 | 2020-06-01 | 定期檢測 | 鹿島工程 | 2 | 2 | 2 | 2 | 滲水、白華 | 未維修 | 白華處理(平方公尺) | 1 | 平方公尺 | 橋台正面 |  | 橋台
[12 empty] | 44 | 2020-06-01 | 定期檢測 | 鹿島工程 | 2 | 2 | 2 | 2 | 滲水、白華 | 未維修 | 白華處理(處) | 3 | 處 | 橋台右側 |  | 橋台
[12 empty] | 45 | 2020-06-01 | 定期檢測 | 鹿島工程 | 2 | 2 | 2 | 2 | 鋼筋外露、銹蝕 | 未維修 | 混凝土剝落鋼筋鏽蝕修復 | 10 | 處 | S1右側護欄 |  | 橋護欄
[12 empty] | 46 | 2020-06-01 | 定期檢測 | 鹿島工程 | 2 | 2 | 2 | 2 | 伸縮縫間雜物堆積 | 未維修 | 伸縮縫清理 | 1 | 公尺 |  |  | 伸縮縫
[12 empty] | 47 | 2020-06-01 | 定期檢測 | 鹿島工程 | 2 | 2 | 2 | 2 | 鋼筋外露、銹蝕 | 未維修 | 混凝土剝落鋼筋鏽蝕修復 | 10 | 處 | S7右側護欄 |  | 橋護欄
[12 empty] | 48 | 2020-06-01 | 定期檢測 | 鹿島工程 | 2 | 2 | 2 | 2 | 鋼筋外露、銹蝕 | 未維修 | 混凝土剝落鋼筋鏽蝕修復 | 30 | 處 | S12-S11 |  | 橋護欄
[12 empty] | 49 | 2020-06-01 | 定期檢測 | 鹿島工程 | 2 | 2 | 2 | 2 | 鋼筋、鋼腱或錨碇部位外露、銹蝕 | 未維修 | 鋼筋除鏽及混凝土修復(<=0.4*0.4*0.05m) | 15 | 處 | 左側帽樑底部 |  | 橋墩／帽梁
[12 empty] | 50 | 2020-06-01 | 定期檢測 | 鹿島工程 | 2 | 2 | 2 | 2 | 混凝土裂縫 | 未維修 | 修補寬度大於0.3mm的裂縫 | 3 | 公尺 | 橋墩背面 |  | 橋墩／帽梁
[12 empty] | 51 | 2020-06-01 | 定期檢測 | 鹿島工程 | 2 | 2 | 2 | 2 | 支承座、支承端部損傷 | 未維修 | 混凝土支承墊破損修補 | 1 | 處 | 支承座 |  | 支承／支承墊／阻尼裝置
[12 empty] | 52 | 2020-06-01 | 定期檢測 | 鹿島工程 | 2 | 2 | 2 | 2 | 滲水、白華 | 未維修 | 白華處理(處) | 4 | 處 | 左側帽樑底部 |  | 橋墩／帽梁
[12 empty] | 53 | 2020-06-01 | 定期檢測 | 鹿島工程 | 2 | 2 | 2 | 2 | 混凝土裂縫 | 未維修 | 修補寬度大於0.3mm的裂縫 | 2 | 公尺 | 橋墩正面 |  | 橋墩／帽梁
[12 empty] | 54 | 2020-06-01 | 定期檢測 | 鹿島工程 | 2 | 2 | 2 | 2 | 鋼筋、鋼腱或錨碇部位外露、銹蝕 | 未維修 | 鋼筋除鏽及混凝土修復(<=0.4*0.4*0.05m) | 10 | 處 | 帽樑底部 |  | 橋墩／帽梁
[12 empty] | 55 | 2020-06-01 | 定期檢測 | 鹿島工程 | 2 | 2 | 2 | 2 | 混凝土裂縫 | 未維修 | 修補寬度大於0.3mm的裂縫 | 1 | 公尺 | 橋墩背面 |  | 橋墩／帽梁
[12 empty] | 56 | 2020-06-01 | 定期檢測 | 鹿島工程 | 2 | 2 | 2 | 2 | 混凝土裂縫 | 未維修 | 修補寬度大於0.3mm的裂縫 | 2 | 公尺 | 背面 |  | 橋墩／帽梁
[12 empty] | 57 | 2020-06-01 | 定期檢測 | 鹿島工程 | 2 | 1 | 1 | 1 | 其他損傷 | 未維修 | 橋墩爬藤修剪 | 1 | 處 | 橋墩背面 |  | 橋墩／帽梁
[12 empty] | 58 | 2020-06-01 | 定期檢測 | 鹿島工程 | 2 | 2 | 2 | 2 | 混凝土裂縫 | 未維修 | 修補寬度大於0.3mm的裂縫 | 2 | 公尺 | 橋墩右側 |  | 橋墩／帽梁
[12 empty] | 59 | 2020-06-01 | 定期檢測 | 鹿島工程 | 2 | 1 | 1 | 1 | 其他損傷 | 未維修 | 植生處理 | 1 | 處 | 左側翼牆 |  | 翼牆／擋土牆
[12 empty] | 60 | 2020-06-01 | 定期檢測 | 鹿島工程 | 2 | 2 | 2 | 2 | 生銹及腐蝕 | 未維修 | 支承墊除鏽及油漆塗裝 | 2 | 處 |  |  | 支承／支承墊／阻尼裝置
[12 empty] | 61 | 2020-06-01 | 定期檢測 | 鹿島工程 | 2 | 2 | 2 | 2 | 其他損傷 | 未維修 | 橋台雜物及破碎混凝土塊處理 | 1 | 處 | 右側面 |  | 橋台
[12 empty] | 62 | 2020-06-01 | 定期檢測 | 鹿島工程 | 2 | 2 | 2 | 2 | 混凝土裂縫 | 未維修 | 修補寬度大於0.3mm的裂縫 | 1 | 公尺 | 橋台正面 |  | 橋台
[12 empty] | 63 | 2020-06-01 | 定期檢測 | 鹿島工程 | 2 | 2 | 2 | 2 | 排水設施阻塞 | 未維修 | 清理淤塞的排水孔 | 3 | 個 | S1右側排水孔 |  | 橋梁排水設施
[12 empty] | 64 | 2020-06-01 | 定期檢測 | 鹿島工程 | 2 | 2 | 2 | 2 | 排水設施阻塞 | 未維修 | 清理淤塞的排水孔 | 3 | 個 | S5右側排水孔 |  | 橋梁排水設施
[12 empty] | 65 | 2020-06-01 | 定期檢測 | 鹿島工程 | 2 | 2 | 2 | 2 | 其他損傷 | 未維修 | 模組型伸縮縫零組件更換 | 2 | 公尺 | 表面 |  | 伸縮縫
[12 empty] | 66 | 2020-06-01 | 定期檢測 | 鹿島工程 | 2 | 2 | 2 | 2 | 伸縮縫間雜物堆積 | 未維修 | 伸縮縫清理 | 1 | 公尺 |  |  | 伸縮縫
[12 empty] | 67 | 2020-06-01 | 定期檢測 | 鹿島工程 | 2 | 2 | 2 | 2 | 排水設施阻塞 | 未維修 | 清理淤塞的排水孔 | 3 | 個 | S13左側排水孔 |  | 橋梁排水設施
[12 empty] | 68 | 2020-06-01 | 定期檢測 | 鹿島工程 | 2 | 2 | 2 | 2 | 排水設施損傷 | 未維修 | 修復受損的排水管 | 1 | 公尺 | P23M橋墩背面 |  | 橋梁排水設施
[12 empty] | 69 | 2020-06-01 | 定期檢測 | 鹿島工程 | 2 | 2 | 2 | 2 | 滲水、白華 | 未維修 | 白華處理(處) | 1 | 處 | 橋墩背面 |  | 橋墩／帽梁
[12 empty] | 70 | 2020-06-01 | 定期檢測 | 鹿島工程 | 2 | 2 | 2 | 2 | 排水設施損傷 | 未維修 | 修復受損的排水管 | 1 | 公尺 | S11左側排水管 |  | 橋梁排水設施
[12 empty] | 71 | 2020-06-01 | 定期檢測 | 鹿島工程 | 2 | 2 | 2 | 2 | 鋼筋、鋼腱或錨碇部位外露、銹蝕 | 未維修 | 鋼筋除鏽及混凝土修復(>0.4*0.4*0.05m) | 1 | 平方公尺 | 帽樑底部 |  | 橋墩／帽梁
[12 empty] | 72 | 2020-06-01 | 定期檢測 | 鹿島工程 | 2 | 2 | 2 | 2 | 混凝土裂縫 | 未維修 | 修補寬度大於0.3mm的裂縫 | 2 | 公尺 | 橋墩背面 |  | 橋墩／帽梁
[12 empty] | 73 | 2020-06-01 | 定期檢測 | 鹿島工程 | 2 | 2 | 2 | 2 | 混凝土裂縫 | 未維修 | 修補寬度大於0.3mm的裂縫 | 3 | 公尺 | 橋墩背面 |  | 橋墩／帽梁
[12 empty] | 74 | 2020-06-01 | 定期檢測 | 鹿島工程 | 2 | 2 | 2 | 2 | 鋼筋、鋼腱或錨碇部位外露、銹蝕 | 未維修 | 鋼筋除鏽及混凝土修復(>0.4x0.4x0.05m) | 1 | 平方公尺 | 橋墩背面 |  | 橋墩／帽梁
[12 empty] | 75 | 2020-06-01 | 定期檢測 | 鹿島工程 | 2 | 2 | 2 | 2 | 鋼筋、鋼腱或錨碇部位外露、銹蝕 | 未維修 | 鋼筋除鏽及混凝土修復(<=0.4x0.4x0.05m) | 4 | 處 | 橋墩正面 |  | 橋墩／帽梁
[12 empty] | 76 | 2020-06-01 | 定期檢測 | 鹿島工程 | 2 | 2 | 2 | 2 | 混凝土裂縫 | 未維修 | >0.3mm混凝土裂縫修補 | 4 | 公尺 | 橋墩正面 |  | 橋墩／帽梁
277 | 35853 | 南港聯絡道匝道B橋 | 國道3號 | 國道 | 0K+126.128M ~0K~261.128M | 高公局北區養護工程分局 | 木柵工務段 | 箱型梁 | 預力混凝土 | 91 | 已維修：0 | NO | 檢測日期 | 檢測類別 | 檢測單位 | D | E | R | U | 劣化類型 | 狀態 | 建議維修工法 | 數量 | 單位 | 損壞位置 | 維修紀錄ID | 維修構件 | 維修工法 | 金額 | 開工日期 | 完成日期 | 維修原始紀錄日期 | 維修原始紀錄者 | 維修最後修改日期 | 維修最後修改者
[11 empty] | 未維修：12 | 1 | 2020-06-02 | 定期檢測 | 鹿島工程 | 2 | 2 | 2 | 2 | 伸縮縫間雜物堆積 | 未維修 | 伸縮縫清理 | 2 | 公尺 |  |  | 伸縮縫
[11 empty] | 全部：12 | 2 | 2020-06-02 | 定期檢測 | 鹿島工程 | 2 | 2 | 2 | 2 | 鋼筋外露、銹蝕 | 未維修 | 混凝土剝落鋼筋鏽蝕修復 | 10 | 處 | S5左側面 |  | 橋護欄
[12 empty] | 3 | 2020-06-02 | 定期檢測 | 鹿島工程 | 2 | 2 | 2 | 2 | 鋼筋外露、銹蝕 | 未維修 | 混凝土剝落鋼筋鏽蝕修復 | 25 | 處 | S3左側護欄 |  | 橋護欄
[12 empty] | 4 | 2020-06-02 | 定期檢測 | 鹿島工程 | 2 | 2 | 2 | 2 | 排水設施阻塞 | 未維修 | 清理淤塞的排水孔 | 6 | 個 | S3-S5左側排水孔 |  | 橋梁排水設施
[12 empty] | 5 | 2020-06-02 | 定期檢測 | 鹿島工程 | 2 | 2 | 2 | 2 | 混凝土裂縫 | 未維修 | 修補寬度大於0.3mm的裂縫 | 2 | 公尺 | 右側 |  | 橋台
[12 empty] | 6 | 2020-06-02 | 定期檢測 | 鹿島工程 | 2 | 2 | 2 | 2 | 其他損傷 | 未維修 | 橋台清理 | 3 | 個 |  |  | 橋台
[12 empty] | 7 | 2020-06-02 | 定期檢測 | 鹿島工程 | 2 | 2 | 2 | 2 | 鋼筋外露、銹蝕 | 未維修 | 混凝土剝落鋼筋鏽蝕修復 | 12 | 處 | S1左側護欄 |  | 橋護欄
[12 empty] | 8 | 2020-06-02 | 定期檢測 | 鹿島工程 | 2 | 2 | 2 | 2 | 鋼筋、鋼腱或錨碇部位外露、銹蝕 | 未維修 | 鋼筋除鏽及混凝土修復(<=0.4*0.4*0.05m) | 1 | 處 | 橋面板底部 |  | 橋面板
[12 empty] | 9 | 2020-06-02 | 定期檢測 | 鹿島工程 | 2 | 2 | 2 | 2 | 支承座、支承端部損傷 | 未維修 | 混凝土支承墊破損修補 | 2 | 處 |  |  | 支承／支承墊／阻尼裝置
[12 empty] | 10 | 2020-06-02 | 定期檢測 | 鹿島工程 | 2 | 2 | 2 | 2 | 混凝土裂縫 | 未維修 | 修補寬度大於0.3mm的裂縫 | 1 | 公尺 | 橋台正面 |  | 橋台
[12 empty] | 11 | 2020-06-02 | 定期檢測 | 鹿島工程 | 2 | 2 | 2 | 2 | 鋼筋外露、銹蝕 | 未維修 | 混凝土剝落鋼筋鏽蝕修復 | 2 | 處 |  |  | 橋護欄
[12 empty] | 12 | 2020-06-02 | 定期檢測 | 鹿島工程 | 2 | 2 | 2 | 2 | 混凝土裂縫 | 未維修 | 修補寬度大於0.3mm的裂縫 | 2 | 公尺 | 橋墩右側 |  | 橋墩／帽梁
278 | 40484 | 景美溪橋(E、W) | 國道3甲 | 國道 | 5K+49M ~5K~296.82M | 高公局北區養護工程分局 | 木柵工務段 | 箱型梁 | 預力混凝土 | 86 | 已維修：6 | NO | 檢測日期 | 檢測類別 | 檢測單位 | D | E | R | U | 劣化類型 | 狀態 | 建議維修工法 | 數量 | 單位 | 損壞位置 | 維修紀錄ID | 維修構件 | 維修工法 | 金額 | 開工日期 | 完成日期 | 維修原始紀錄日期 | 維修原始紀錄者 | 維修最後修改日期 | 維修最後修改者
[11 empty] | 未維修：39 | 1 | 2020-10-20 | 定期檢測 | 北分局木柵工務段 | 2 | 1 | 1 | 1 | 其他損傷 | 未維修 | 清除植生或雜物 |  | 平方公尺 |  |  | 引道路堤保護措施
[11 empty] | 全部：45 | 2 | 2020-06-11 | 定期檢測 | 鹿島工程 | 2 | 2 | 2 | 2 | 鋼筋外露、銹蝕 | 未維修 | 混凝土剝落鋼筋鏽蝕修復 | 2 | 處 | S1右側護欄 |  | 橋護欄
[12 empty] | 3 | 2020-10-20 | 定期檢測 | 北分局木柵工務段 | 2 | 2 | 1 | 1 | 其他損傷 | 未維修 | 支承墊除鏽及油漆塗裝 |  | 處 |  |  | 支承／支承墊／阻尼裝置
[12 empty] | 4 | 2020-06-11 | 定期檢測 | 鹿島工程 | 2 | 2 | 2 | 2 | 混凝土剝落、破碎、鋼筋、鋼腱或錨碇外露、銹蝕 | 未維修 | 鋼筋除鏽及混凝土修復(<=0.4x0.4x0.05m) | 5 | 處 | 大樑底部 |  | 主梁
[12 empty] | 5 | 2020-10-20 | 定期檢測 | 北分局木柵工務段 | 2 | 1 | 1 | 1 | 伸縮縫間雜物堆積 | 未維修 | 鋼筋除鏽及修補混凝土 |  | 立方公尺 | 近a1伸縮縫 |  | 橋護欄
[12 empty] | 6 | 2020-06-11 | 定期檢測 | 鹿島工程 | 2 | 2 | 2 | 2 | 滲水、白華 | 未維修 | 白華處理(平方公尺) | 2 | 平方公尺 | 橋台正面 |  | 橋台
[12 empty] | 7 | 2020-10-20 | 定期檢測 | 北分局木柵工務段 | 2 | 1 | 1 | 1 | 伸縮縫間雜物堆積 | 未維修 | 護坡清理 | 3 | 平方公尺 | 串方塊 |  | 引道路堤保護措施
[12 empty] | 8 | 2020-06-11 | 定期檢測 | 鹿島工程 | 2 | 2 | 2 | 2 | 混凝土裂縫 | 未維修 | 修補寬度大於0.3mm的裂縫 | 6 | 公尺 | 橋台正面 |  | 橋台
[12 empty] | 9 | 2020-10-20 | 定期檢測 | 北分局木柵工務段 | 2 | 1 | 1 | 1 | 其他損傷 | 未維修 | 橋台雜物及破碎混凝土塊處理 | 2 | 處 | A1橋台左側 |  | 橋台
[12 empty] | 10 | 2020-06-11 | 定期檢測 | 鹿島工程 | 2 | 2 | 2 | 2 | 鋼筋、鋼腱或錨碇部位外露、銹蝕 | 未維修 | 鋼筋除鏽及混凝土修復(<=0.4*0.4*0.05m) | 8 | 處 | S4G1、S4G2大樑底部 |  | 主梁
[12 empty] | 11 | 2020-10-20 | 定期檢測 | 北分局木柵工務段 | 2 | 1 | 1 | 1 | 其他損傷 | 未維修 |  | 1 | 處 | 梁下方 |  | 主梁
[12 empty] | 12 | 2020-06-11 | 定期檢測 | 鹿島工程 | 2 | 2 | 2 | 2 | 混凝土裂縫 | 未維修 | 修補寬度大於0.3mm的裂縫 | 1 | 公尺 | 橋台正面 |  | 橋台
[12 empty] | 13 | 2020-10-20 | 定期檢測 | 北分局木柵工務段 | 2 | 1 | 2 | 2 | 混凝土剝落、破碎、鋼筋、鋼腱或錨碇外露、銹蝕 | 未維修 | 鋼筋除鏽及混凝土修復(>0.4*0.4*0.05m) | 1 | 平方公尺 | 近P3橋墩 |  | 主梁
[12 empty] | 14 | 2020-06-11 | 定期檢測 | 鹿島工程 | 2 | 2 | 2 | 2 | 生銹及腐蝕 | 未維修 | 支承墊除鏽及油漆塗裝 | 4 | 處 |  |  | 支承／支承墊／阻尼裝置
[12 empty] | 15 | 2020-10-20 | 定期檢測 | 北分局木柵工務段 | 2 | 1 | 1 | 1 | 其他損傷 | 未維修 | 橋台清理 | 2 | 處 | a2左側 |  | 橋台
[12 empty] | 16 | 2020-06-11 | 定期檢測 | 鹿島工程 | 2 | 2 | 2 | 2 | 滲水、白華 | 未維修 | 白華處理(處) | 1 | 處 | 右側面 |  | 橋台
[12 empty] | 17 | 2020-10-20 | 定期檢測 | 北分局木柵工務段 | 2 | 1 | 2 | 2 | 生銹或腐蝕 | 未維修 | 支承墊除鏽及油漆塗裝 |  | 處 | A1-3 |  | 支承／支承墊／阻尼裝置
[12 empty] | 18 | 2020-06-11 | 定期檢測 | 鹿島工程 | 2 | 2 | 2 | 2 | 其他損傷 | 未維修 | 混凝土灌漿回填 | 1 | 立方公尺 | 護欄底部RC破損 |  | 引道路堤
[12 empty] | 19 | 2020-10-20 | 定期檢測 | 北分局木柵工務段 | 2 | 1 | 1 | 1 | 混凝土剝落、破碎、鋼筋、鋼腱或錨碇外露、銹蝕 | 未維修 | 鋼筋除鏽及混凝土修復(<=0.4*0.4*0.05m) | 1 | 處 |  |  | 主梁
[12 empty] | 20 | 2020-06-11 | 定期檢測 | 鹿島工程 | 2 | 2 | 2 | 2 | 混凝土剝落、破碎、鋼筋、鋼腱或錨碇外露、銹蝕 | 未維修 | 鋼筋除鏽及混凝土修復(<=0.4x0.4x0.05m) | 1 | 處 | 大樑底部 |  | 主梁
[12 empty] | 21 | 2020-06-11 | 定期檢測 | 鹿島工程 | 2 | 2 | 2 | 2 | 其他損傷 | 未維修 | 橋台雜物及破碎混凝土塊處理 | 1 | 處 | 右側面 |  | 橋台
[12 empty] | 22 | 2020-06-11 | 定期檢測 | 鹿島工程 | 2 | 2 | 2 | 2 | 混凝土裂縫 | 未維修 | 修補寬度大於0.3mm的裂縫 | 2 | 公尺 | 橋墩正面帽樑 |  | 橋墩／帽梁
[12 empty] | 23 | 2020-06-11 | 定期檢測 | 鹿島工程 | 2 | 2 | 2 | 1 | 滲水、白華 | 未維修 | 橋面版滲水處理 | 20 | 處 | 橋面板底部 |  | 橋面板
[12 empty] | 24 | 2020-06-11 | 定期檢測 | 鹿島工程 | 2 | 2 | 2 | 2 | 油漆剝落 | 未維修 | 油漆塗裝 | 1 | 平方公尺 | 橋墩背面 |  | 橋墩／帽梁
[12 empty] | 25 | 2020-06-11 | 定期檢測 | 鹿島工程 | 2 | 2 | 2 | 2 | 混凝土裂縫 | 未維修 | 修補寬度大於0.3mm的裂縫 | 1 | 公尺 | 橋台正面 |  | 橋台
[12 empty] | 26 | 2020-06-11 | 定期檢測 | 鹿島工程 | 2 | 2 | 2 | 1 | 其他損傷 | 未維修 | 橋台雜物及破碎混凝土塊處理 | 1 | 處 | 右側面植生 |  | 橋台
[12 empty] | 27 | 2020-06-11 | 定期檢測 | 鹿島工程 | 2 | 2 | 2 | 2 | 混凝土裂縫 | 未維修 | 修補寬度大於0.3mm的裂縫 | 3 | 公尺 | 橋台前方 |  | 橋台
[12 empty] | 28 | 2020-06-11 | 定期檢測 | 鹿島工程 | 2 | 2 | 2 | 2 | 滲水、白華 | 未維修 | 白華處理(處) | 8 | 處 | 橋台正面 |  | 橋台
[12 empty] | 29 | 2020-06-11 | 定期檢測 | 鹿島工程 | 2 | 2 | 2 | 1 | 滲水、白華 | 未維修 | 橋面版滲水處理 | 12 | 處 | 橋面板底部 |  | 橋面板
[12 empty] | 30 | 2020-06-11 | 定期檢測 | 鹿島工程 | 2 | 2 | 2 | 2 | 支承座、支承端部損傷 | 未維修 | 混凝土支承墊破損修補 | 1 | 處 | 支承座裂縫 |  | 支承／支承墊／阻尼裝置
[12 empty] | 31 | 2020-06-11 | 定期檢測 | 鹿島工程 | 2 | 2 | 2 | 2 | 滲水、白華 | 未維修 | 白華處理(處) | 1 | 處 | 橋台正面 |  | 橋台
[12 empty] | 32 | 2020-06-11 | 定期檢測 | 鹿島工程 | 2 | 1 | 1 | 1 | 其他損傷 | 未維修 | 橋台雜物及破碎混凝土塊處理 | 1 | 處 | 橋台左側面 |  | 橋台
[12 empty] | 33 | 2020-06-11 | 定期檢測 | 鹿島工程 | 2 | 2 | 2 | 1 | 鋼筋、鋼腱或錨碇部位外露、銹蝕 | 未維修 | 混凝土修復 | 1 | 處 | 帽樑底部 |  | 橋墩／帽梁
[12 empty] | 34 | 2020-06-11 | 定期檢測 | 鹿島工程 | 2 | 2 | 2 | 2 | 滲水、白華 | 未維修 | 白華處理(處) | 1 | 處 | 橋面板底部 |  | 橋面板
[12 empty] | 35 | 2020-06-11 | 定期檢測 | 鹿島工程 | 2 | 2 | 2 | 2 | 滲水、白華 | 未維修 | 橋面版滲水處理 | 10 | 處 |  |  | 橋面板
[12 empty] | 36 | 2020-06-11 | 定期檢測 | 鹿島工程 | 2 | 2 | 2 | 2 | 混凝土剝落 | 未維修 | 修補混凝土 | 1 | 平方公尺 | 橋台左側面 |  | 橋台
[12 empty] | 37 | 2020-06-11 | 定期檢測 | 鹿島工程 | 2 | 2 | 2 | 2 | 鋼筋、鋼腱或錨碇部位外露、銹蝕 | 未維修 | 混凝土修復(<=0.4*0.4*0.05m) | 2 | 處 | S1G1大樑底部 |  | 主梁
[12 empty] | 38 | 2020-06-11 | 定期檢測 | 鹿島工程 | 2 | 2 | 2 | 2 | 混凝土裂縫 | 未維修 | >0.3mm混凝土裂縫修補 | 1 | 公尺 | 橋面板底部 |  | 橋面板
[12 empty] | 39 | 2020-06-11 | 定期檢測 | 鹿島工程 | 2 | 2 | 2 | 2 | 混凝土裂縫 | 未維修 | >0.3mm混凝土裂縫修補 | 1 | 公尺 |  |  | 防落設施
[12 empty] | 40 | 2020-10-20 | 定期檢測 | 北分局木柵工務段 | 2 | 1 | 1 | 1 | 伸縮縫間雜物堆積 | 已維修 | 伸縮縫清理 |  | 公尺 |  | 20964 | 伸縮縫 | 伸縮縫清理 | 300 | 2020-11-18 | 2020-11-18 | 2020-12-07 15:10 | 王鴻騰
[12 empty] | 41 | 2020-06-11 | 定期檢測 | 鹿島工程 | 2 | 2 | 1 | 2 | 伸縮縫間雜物堆積 | 已維修 | 伸縮縫清理 | 3 | 公尺 | 正面 | 20963 | 伸縮縫 | 伸縮縫清理 | 300 | 2020-11-18 | 2020-11-18 | 2020-12-07 15:10 | 王鴻騰
[12 empty] | 42 | 2020-10-20 | 定期檢測 | 北分局木柵工務段 | 2 | 1 | 2 | 2 | 伸縮縫間雜物堆積 | 已維修 | 清理淤塞的排水孔 |  | 個 | 近a2伸縮縫 | 45342 | 橋梁排水設施 | 洩水孔清淤 | 1500 | 2023-02-24 | 2023-02-24 | 2023-03-09 14:43 | 王鴻騰 | 2023-03-09 14:43 | 王鴻騰
[12 empty] | 43 | 2020-06-11 | 定期檢測 | 鹿島工程 | 2 | 1 | 1 | 1 | 植物生長 | 已維修 | 清除植生 | 2 | 平方公尺 |  | 20962 | 伸縮縫 | 伸縮縫清理 | 300 | 2020-11-18 | 2020-11-18 | 2020-12-07 15:10 | 王鴻騰
[12 empty] | 44 | 2020-10-20 | 定期檢測 | 北分局木柵工務段 | 2 | 1 | 1 | 1 | 排水設施阻塞或功能性降低 | 已維修 | 清理排水孔 |  | 式 |  | 45341 | 橋梁排水設施 | 洩水孔清淤 | 1500 | 2023-02-24 | 2023-02-24 | 2023-03-09 14:43 | 王鴻騰 | 2023-03-09 14:43 | 王鴻騰
[12 empty] | 45 | 2020-10-20 | 定期檢測 | 北分局木柵工務段 | 2 | 1 | 2 | 2 | 伸縮縫間雜物堆積 | 已維修 | 伸縮縫清理 | 1 | 公尺 | A2伸縮縫 | 20965 | 伸縮縫 | 伸縮縫清理 | 300 | 2020-11-18 | 2020-11-18 | 2020-12-07 15:10 | 王鴻騰
279 | 40492 | 西三號橋(復興橋) | 臺2己線 | 省道 | 1K+410M ~1K~518.3M | 高公局北區養護工程分局 | 木柵工務段 | I型梁 | 預力混凝土 | 87 | 已維修：1 | NO | 檢測日期 | 檢測類別 | 檢測單位 | D | E | R | U | 劣化類型 | 狀態 | 建議維修工法 | 數量 | 單位 | 損壞位置 | 維修紀錄ID | 維修構件 | 維修工法 | 金額 | 開工日期 | 完成日期 | 維修原始紀錄日期 | 維修原始紀錄者 | 維修最後修改日期 | 維修最後修改者
[11 empty] | 未維修：20 | 1 | 2020-06-30 | 定期檢測 | 鹿島工程 | 2 | 2 | 2 | 2 | 鋼筋外露、銹蝕 | 未維修 | 混凝土剝落鋼筋鏽蝕修復 | 3 | 處 |  |  | 橋護欄
[11 empty] | 全部：21 | 2 | 2020-06-30 | 定期檢測 | 鹿島工程 | 2 | 2 | 2 | 2 | 滲水、白華 | 未維修 | 白華處理(平方公尺) | 1 | 平方公尺 |  |  | 橋台
[12 empty] | 3 | 2020-06-30 | 定期檢測 | 鹿島工程 | 2 | 2 | 2 | 2 | 混凝土裂縫 | 未維修 | 鋼筋除鏽及混凝土修復(<=0.4*0.4*0.05m) | 1 | 處 | 右側 |  | 橋台
[12 empty] | 4 | 2020-06-30 | 定期檢測 | 鹿島工程 | 2 | 2 | 2 | 2 | 鋼筋外露、銹蝕 | 未維修 | 混凝土剝落鋼筋鏽蝕修復 | 8 | 處 | S3左側護欄 |  | 橋護欄
[12 empty] | 5 | 2020-06-30 | 定期檢測 | 鹿島工程 | 2 | 2 | 2 | 2 | 鋼筋外露、銹蝕 | 未維修 | 混凝土剝落鋼筋鏽蝕修復 | 10 | 處 | S1中央分隔護欄左側 |  | 橋護欄
[12 empty] | 6 | 2020-06-30 | 定期檢測 | 鹿島工程 | 2 | 2 | 2 | 2 | 鋼筋、鋼腱或錨碇部位外露、銹蝕 | 未維修 | 鋼筋除鏽及混凝土修復(<=0.4*0.4*0.05m) | 1 | 處 | 右側帽樑底部 |  | 橋墩／帽梁
[12 empty] | 7 | 2020-06-30 | 定期檢測 | 鹿島工程 | 2 | 2 | 2 | 1 | 其他損傷 | 未維修 | 橋台雜物及破碎混凝土塊處理 | 1 | 處 |  |  | 橋台
[12 empty] | 8 | 2020-06-30 | 定期檢測 | 鹿島工程 | 2 | 2 | 2 | 2 | 其他損傷 | 未維修 | 角鋼伸縮縫更換(伸縮量<5cm)(含材料) | 1 | 公尺 |  |  | 伸縮縫
[12 empty] | 9 | 2020-06-30 | 定期檢測 | 鹿島工程 | 2 | 2 | 2 | 2 | 其他損傷 | 未維修 | 橋台雜物及破碎混凝土塊處理 | 1 | 處 | 止震塊上方 |  | 橋台
[12 empty] | 10 | 2020-06-30 | 定期檢測 | 鹿島工程 | 2 | 2 | 2 | 2 | 鋼筋、鋼腱或錨碇部位外露、銹蝕 | 未維修 | 鋼筋除鏽及混凝土修復(<=0.4*0.4*0.05m) | 4 | 處 | 右側 |  | 橋墩／帽梁
[12 empty] | 11 | 2020-06-30 | 定期檢測 | 鹿島工程 | 2 | 2 | 2 | 2 | 鋼筋、鋼腱或錨碇部位外露、銹蝕 | 未維修 | 鋼筋除鏽及混凝土修復(<=0.4*0.4*0.05m) | 6 | 處 | G8左側隔樑底部 |  | 橫隔梁
[12 empty] | 12 | 2020-06-30 | 定期檢測 | 鹿島工程 | 2 | 2 | 2 | 2 | 伸縮縫間雜物堆積 | 未維修 | 伸縮縫清理 | 4 | 公尺 |  |  | 伸縮縫
[12 empty] | 13 | 2020-06-30 | 定期檢測 | 鹿島工程 | 2 | 2 | 2 | 2 | 伸縮縫間雜物堆積 | 未維修 | 伸縮縫清理 | 2 | 公尺 |  |  | 伸縮縫
[12 empty] | 14 | 2020-06-30 | 定期檢測 | 鹿島工程 | 2 | 2 | 2 | 2 | 鋼筋外露、銹蝕 | 未維修 | 混凝土剝落鋼筋鏽蝕修復 | 20 | 處 | S1左側護欄 |  | 橋護欄
[12 empty] | 15 | 2020-06-30 | 定期檢測 | 鹿島工程 | 2 | 2 | 2 | 2 | 混凝土裂縫 | 未維修 | 修補寬度大於0.3mm的裂縫 | 1 | 公尺 |  |  | 橋台
[12 empty] | 16 | 2020-06-30 | 定期檢測 | 鹿島工程 | 2 | 2 | 2 | 2 | 鋼筋、鋼腱或錨碇部位外露、銹蝕 | 未維修 | 鋼筋除鏽及混凝土修復(<=0.4*0.4*0.05m) | 1 | 處 |  |  | 橋面板
[12 empty] | 17 | 2020-06-30 | 定期檢測 | 鹿島工程 | 2 | 2 | 2 | 2 | 鋼筋、鋼腱或錨碇部位外露、銹蝕 | 未維修 | 鋼筋除鏽及混凝土修復(<=0.4*0.4*0.05m) | 2 | 處 | 右側帽樑底部 |  | 橋墩／帽梁
[12 empty] | 18 | 2020-06-30 | 定期檢測 | 鹿島工程 | 2 | 2 | 2 | 2 | 鋼筋、鋼腱或錨碇部位外露、銹蝕 | 未維修 | 鋼筋除鏽及混凝土修復(>0.4*0.4*0.05m) | 2 | 平方公尺 | 正面 |  | 橋墩／帽梁
[12 empty] | 19 | 2020-06-30 | 定期檢測 | 鹿島工程 | 2 | 1 | 2 | 2 | 混凝土破損 | 未維修 | 止震塊修復 | 1 | 個 | 防震拉桿混凝土底座 |  | 防落設施
[12 empty] | 20 | 2020-06-30 | 定期檢測 | 鹿島工程 | 2 | 1 | 2 | 2 | 鋼筋、鋼腱或錨碇部位外露、銹蝕 | 未維修 | 鋼筋除鏽及混凝土修復(<=0.4x0.4x0.05m) | 3 | 處 | 右側面 |  | 主梁
[12 empty] | 21 | 2020-06-30 | 定期檢測 | 鹿島工程 | 2 | 2 | 2 | 2 | 排水設施阻塞 | 已維修 | 修復受損的排水管 | 2 | 公尺 | S1右側排水管 | 45272 | 橋梁排水設施 | 洩水管破損修復 | 2000 | 2023-02-02 | 2023-02-02 | 2023-03-03 15:54 | 王鴻騰 | 2023-03-03 15:54 | 王鴻騰
280 | 40493 | 西四號橋(德安橋) | 臺2己線 | 省道 | 1K+720M ~1K~960M | 高公局北區養護工程分局 | 木柵工務段 | 箱型梁 | 預力混凝土，鋼構造 | 87 | 已維修：35 | NO | 檢測日期 | 檢測類別 | 檢測單位 | D | E | R | U | 劣化類型 | 狀態 | 建議維修工法 | 數量 | 單位 | 損壞位置 | 維修紀錄ID | 維修構件 | 維修工法 | 金額 | 開工日期 | 完成日期 | 維修原始紀錄日期 | 維修原始紀錄者 | 維修最後修改日期 | 維修最後修改者
[11 empty] | 未維修：27 | 1 | 2020-06-24 | 定期檢測 | 鹿島工程 | 2 | 1 | 2 | 2 | 滲水、白華 | 未維修 | 滲水處理 | 1 | 式 | 橋台正面 |  | 橋台
[11 empty] | 全部：62 | 2 | 2020-06-24 | 定期檢測 | 鹿島工程 | 2 | 2 | 2 | 2 | 滲水、白華 | 未維修 | 橋面版滲水處理 | 1 | 處 | 左側橋面板 |  | 橋面板
[12 empty] | 3 | 2020-06-24 | 定期檢測 | 鹿島工程 | 2 | 2 | 2 | 2 | 油漆銹蝕 | 未維修 | 鋼筋除鏽及混凝土修復(<=0.4*0.4*0.05m) | 1 | 處 | 大梁底部 |  | 主梁
[12 empty] | 4 | 2020-06-24 | 定期檢測 | 鹿島工程 | 2 | 2 | 2 | 2 | 混凝土裂縫 | 未維修 | 修補寬度大於0.3mm的裂縫 | 1 | 公尺 | 橋台正面 |  | 橋台
[12 empty] | 5 | 2020-06-24 | 定期檢測 | 鹿島工程 | 2 | 2 | 2 | 2 | 混凝土裂縫 | 未維修 | >0.3mm混凝土裂縫修補 | 1 | 處 | 左側橋面板 |  | 橋面板
[12 empty] | 6 | 2020-06-24 | 定期檢測 | 鹿島工程 | 2 | 1 | 1 | 1 | 混凝土塊(片)狀剝離 | 未維修 | 混凝土修復(<=0.4*0.4*0.05m) | 1 | 處 | 大梁底部 |  | 主梁
[12 empty] | 7 | 2020-06-24 | 定期檢測 | 鹿島工程 | 2 | 1 | 1 | 1 | 滲水、白華 | 未維修 | 白華處理(處) | 1 | 處 | 大梁左側 |  | 主梁
[12 empty] | 8 | 2020-06-24 | 定期檢測 | 鹿島工程 | 2 | 1 | 2 | 2 | 混凝土裂縫 | 未維修 | 修補寬度大於0.3mm的裂縫 | 1 | 公尺 | 橋墩正面 |  | 橋墩／帽梁
[12 empty] | 9 | 2020-06-24 | 定期檢測 | 鹿島工程 | 2 | 2 | 2 | 2 | 滲水、白華 | 未維修 | 滲水處理 | 1 | 處 | 橋墩正面 |  | 橋墩／帽梁
[12 empty] | 10 | 2020-06-24 | 定期檢測 | 鹿島工程 | 2 | 1 | 1 | 1 | 滲水、白華 | 未維修 | 白華處理(處) | 2 | 處 | 橋墩正面 |  | 橋墩／帽梁
[12 empty] | 11 | 2020-06-24 | 定期檢測 | 鹿島工程 | 2 | 2 | 2 | 2 | 其他損傷 | 未維修 | 橋墩爬藤修剪 | 1 | 處 | 橋墩右側 |  | 橋墩／帽梁
[12 empty] | 12 | 2020-06-24 | 定期檢測 | 鹿島工程 | 2 | 2 | 2 | 2 | 其他損傷 | 未維修 | 橋墩爬藤修剪 | 1 | 處 | 橋墩左側 |  | 橋墩／帽梁
[12 empty] | 13 | 2020-06-24 | 定期檢測 | 鹿島工程 | 2 | 1 | 2 | 2 | 混凝土裂縫 | 未維修 | 修補寬度大於0.3mm的裂縫 | 1 | 公尺 | 橋墩背面 |  | 橋墩／帽梁
[12 empty] | 14 | 2020-06-24 | 定期檢測 | 鹿島工程 | 2 | 1 | 1 | 1 | 排水設施阻塞 | 未維修 | 修復受損的排水管 | 1 | 公尺 | 右側排水管 |  | 橋梁排水設施
[12 empty] | 15 | 2020-06-24 | 定期檢測 | 鹿島工程 | 2 | 1 | 1 | 1 | 滲水、白華 | 未維修 | 白華處理(處) | 1 | 處 | 橋墩正面 |  | 橋墩／帽梁
[12 empty] | 16 | 2020-06-24 | 定期檢測 | 鹿島工程 | 2 | 1 | 1 | 1 | 滲水、白華 | 未維修 | 白華處理(處) | 1 | 處 | 左側橋面板 |  | 橋面板
[12 empty] | 17 | 2020-06-24 | 定期檢測 | 鹿島工程 | 2 | 4 | 1 | 2 | 伸縮縫間雜物堆積 | 未維修 | 伸縮縫清理 | 3 | 公尺 | 伸縮縫 |  | 伸縮縫
[12 empty] | 18 | 2020-06-24 | 定期檢測 | 鹿島工程 | 2 | 2 | 2 | 2 | 混凝土裂縫 | 未維修 | 修補寬度大於0.3mm的裂縫 | 1 | 公尺 | 橋台 |  | 橋台
[12 empty] | 19 | 2020-06-24 | 定期檢測 | 鹿島工程 | 2 | 2 | 1 | 2 | 伸縮縫裝置損傷(變形、生銹、腐蝕) | 未維修 | 伸縮縫清理及除鏽處理 | 1 | 公尺 | 伸縮縫 |  | 伸縮縫
[12 empty] | 20 | 2020-06-24 | 定期檢測 | 鹿島工程 | 2 | 1 | 1 | 1 | 填縫膠損壞 | 未維修 | 填縫劑更新 | 1 | 公尺 | 伸縮縫 |  | 伸縮縫
[12 empty] | 21 | 2020-06-24 | 定期檢測 | 鹿島工程 | 2 | 3 | 1 | 2 | 伸縮縫間雜物堆積 | 未維修 | 伸縮縫清理 | 4 | 公尺 | 伸縮縫 |  | 伸縮縫
[12 empty] | 22 | 2020-06-24 | 定期檢測 | 鹿島工程 | 2 | 1 | 1 | 1 | 排水設施損傷 | 未維修 | 修復受損的排水管 | 2 | 公尺 | 排水管 |  | 橋梁排水設施
[12 empty] | 23 | 2020-06-24 | 定期檢測 | 鹿島工程 | 2 | 2 | 2 | 2 | 油漆銹蝕 | 未維修 | 鋼筋除鏽及混凝土修復(>0.4*0.4*0.05m) | 1 | 平方公尺 | 大梁底部 |  | 主梁
[12 empty] | 24 | 2020-06-24 | 定期檢測 | 鹿島工程 | 2 | 1 | 1 | 1 | 滲水、白華 | 未維修 | 白華處理(處) | 1 | 處 | 橋墩左側 |  | 橋墩／帽梁
[12 empty] | 25 | 2020-06-24 | 定期檢測 | 鹿島工程 | 3 | 2 | 2 | 2 | 滲水、白華 | 未維修 | 滲水處理 | 1 | 處 | 橋墩背面 |  | 橋墩／帽梁
[12 empty] | 26 | 2020-06-24 | 定期檢測 | 鹿島工程 | 2 | 1 | 1 | 1 | 鋼筋、鋼腱或錨碇部位外露、銹蝕 | 未維修 | 鋼筋除鏽及混凝土修復(<=0.4*0.4*0.05m) | 1 | 處 | 橫隔梁 |  | 橫隔梁
[12 empty] | 27 | 2020-06-24 | 定期檢測 | 鹿島工程 | 2 | 1 | 2 | 2 | 混凝土裂縫 | 未維修 | 修補寬度大於0.3mm的裂縫 | 1 | 公尺 | 橋墩正面 |  | 橋墩／帽梁
[12 empty] | 28 | 2020-06-24 | 定期檢測 | 鹿島工程 | 2 | 2 | 2 | 2 | 螺栓損傷、欠缺及鬆動 | 已維修 | 鋼筋防鏽劑塗刷 | 1 | 平方公尺 | 大梁 | 47132 | 主梁 | 塗裝劣化維修 | 900 |  | 2020-08-07 | 2023-05-16 16:03 | 王鴻騰 | 2023-05-16 16:03 | 王鴻騰
[12 empty] | 29 | 2020-06-24 | 定期檢測 | 鹿島工程 | 2 | 2 | 2 | 2 | 螺栓損傷、欠缺及鬆動 | 已維修 | 鋼筋防鏽劑塗刷 | 1 | 平方公尺 | 大梁 | 47134 | 主梁 | 塗裝劣化維修 | 900 |  | 2020-08-07 | 2023-05-16 16:03 | 王鴻騰 | 2023-05-16 16:03 | 王鴻騰
[12 empty] | 30 | 2020-06-24 | 定期檢測 | 鹿島工程 | 2 | 1 | 1 | 1 | 油漆剝落 | 已維修 | 鋼梁油漆塗裝 | 1 | 平方公尺 | 大梁 | 47135 | 主梁 | 塗裝劣化維修 | 900 |  | 2020-08-07 | 2023-05-16 16:03 | 王鴻騰 | 2023-05-16 16:03 | 王鴻騰
[12 empty] | 31 | 2020-06-24 | 定期檢測 | 鹿島工程 | 2 | 2 | 2 | 2 | 螺栓損傷、欠缺及鬆動 | 已維修 | 鋼筋防鏽劑塗刷 | 1 | 平方公尺 | 大梁 | 47136 | 主梁 | 塗裝劣化維修 | 900 |  | 2020-08-07 | 2023-05-16 16:03 | 王鴻騰 | 2023-05-16 16:03 | 王鴻騰
[12 empty] | 32 | 2020-06-24 | 定期檢測 | 鹿島工程 | 2 | 2 | 2 | 2 | 油漆銹蝕 | 已維修 | 鋼梁油漆塗裝 | 1 | 平方公尺 | 大梁底部 | 47143 | 主梁 | 塗裝劣化維修 | 900 |  | 2020-08-07 | 2023-05-16 16:29 | 王鴻騰 | 2023-05-16 16:29 | 王鴻騰
[12 empty] | 33 | 2020-06-24 | 定期檢測 | 鹿島工程 | 2 | 2 | 2 | 2 | 油漆剝落 | 已維修 | 鋼梁油漆塗裝 | 1 | 平方公尺 | 大梁底部 | 47144 | 主梁 | 塗裝劣化維修 | 900 |  | 2020-08-07 | 2023-05-16 16:29 | 王鴻騰 | 2023-05-16 16:29 | 王鴻騰
[12 empty] | 34 | 2020-06-24 | 定期檢測 | 鹿島工程 | 3 | 2 | 2 | 2 | 螺栓損傷、欠缺及鬆動 | 已維修 | 鋼筋防鏽劑塗刷 | 3 | 平方公尺 | 大梁 | 47151 | 主梁 | 塗裝劣化維修 | 900 |  | 2020-08-07 | 2023-05-16 16:29 | 王鴻騰 | 2023-05-16 16:29 | 王鴻騰
[12 empty] | 35 | 2020-06-24 | 定期檢測 | 鹿島工程 | 2 | 1 | 1 | 1 | 油漆剝落 | 已維修 | 鋼梁油漆塗裝 | 1 | 平方公尺 | 大梁底部 | 47153 | 主梁 | 塗裝劣化維修 | 900 |  | 2020-08-07 | 2023-05-16 16:29 | 王鴻騰 | 2023-05-16 16:29 | 王鴻騰
[12 empty] | 36 | 2020-06-24 | 定期檢測 | 鹿島工程 | 3 | 2 | 2 | 2 | 螺栓損傷、欠缺及鬆動 | 已維修 | 鋼筋防鏽劑塗刷 | 1 | 平方公尺 | 大梁 | 47156 | 主梁 | 塗裝劣化維修 | 900 |  | 2020-08-07 | 2023-05-16 16:29 | 王鴻騰 | 2023-05-16 16:29 | 王鴻騰
[12 empty] | 37 | 2020-06-24 | 定期檢測 | 鹿島工程 | 2 | 2 | 2 | 2 | 油漆銹蝕 | 已維修 | 鋼梁油漆塗裝 | 1 | 平方公尺 | 大梁底部 | 47141 | 主梁 | 塗裝劣化維修 | 900 |  | 2020-08-07 | 2023-05-16 16:28 | 王鴻騰 | 2023-05-16 16:28 | 王鴻騰
[12 empty] | 38 | 2020-06-24 | 定期檢測 | 鹿島工程 | 2 | 2 | 2 | 2 | 油漆銹蝕 | 已維修 | 鋼梁油漆塗裝 | 1 | 平方公尺 | 大梁底部 | 47142 | 主梁 | 塗裝劣化維修 | 900 |  | 2020-08-07 | 2023-05-16 16:29 | 王鴻騰 | 2023-05-16 16:29 | 王鴻騰
[12 empty] | 39 | 2020-06-24 | 定期檢測 | 鹿島工程 | 3 | 2 | 2 | 3 | 生銹及腐蝕 | 已維修 | 支承墊除鏽及油漆塗裝 | 3 | 組 | 支撐 | 20170 | 支承／支承墊／阻尼裝置 | 支承墊除鏽及油漆塗裝 | 5000 | 2020-09-30 | 2020-09-30 | 2020-10-28 10:05 | 王鴻騰
[12 empty] | 40 | 2020-06-24 | 定期檢測 | 鹿島工程 | 2 | 2 | 2 | 2 | 油漆銹蝕 | 已維修 | 鋼梁油漆塗裝 | 1 | 處 | 大梁底部 | 47159 | 主梁 | 塗裝劣化維修 | 900 |  | 2020-08-07 | 2023-05-16 16:44 | 王鴻騰 | 2023-05-16 16:44 | 王鴻騰
[12 empty] | 41 | 2020-06-24 | 定期檢測 | 鹿島工程 | 2 | 2 | 2 | 2 | 油漆剝落 | 已維修 | 鋼梁油漆塗裝 | 1 | 平方公尺 | 大梁底部 | 47140 | 主梁 | 塗裝劣化維修 | 900 |  | 2020-08-07 | 2023-05-16 16:28 | 王鴻騰 | 2023-05-16 16:28 | 王鴻騰
[12 empty] | 42 | 2020-06-24 | 定期檢測 | 鹿島工程 | 2 | 1 | 2 | 2 | 鋼筋、鋼腱或錨碇部位外露、銹蝕 | 已維修 | 鋼筋除鏽及混凝土修復(<=0.4*0.4*0.05m) | 1 | 處 | 橋墩左側 | 50361 | 橋墩／帽梁 | 鋼筋除鏽及混凝土修復 | 1900 |  | 2023-09-07 | 2023-09-20 16:49 | 王鴻騰 | 2023-09-20 16:49 | 王鴻騰
[12 empty] | 43 | 2020-06-24 | 定期檢測 | 鹿島工程 | 3 | 2 | 2 | 2 | 螺栓損傷、欠缺及鬆動 | 已維修 | 鋼梁油漆塗裝 | 1 | 平方公尺 | 大梁 | 47146 | 主梁 | 塗裝劣化維修 | 900 |  | 2020-08-07 | 2023-05-16 16:29 | 王鴻騰 | 2023-05-16 16:29 | 王鴻騰
[12 empty] | 44 | 2020-06-24 | 定期檢測 | 鹿島工程 | 3 | 2 | 2 | 2 | 螺栓損傷、欠缺及鬆動 | 已維修 | 鋼筋防鏽劑塗刷 | 1 | 平方公尺 | 大梁 | 47147 | 主梁 | 塗裝劣化維修 | 900 |  | 2020-08-07 | 2023-05-16 16:29 | 王鴻騰 | 2023-05-16 16:29 | 王鴻騰
[12 empty] | 45 | 2020-06-24 | 定期檢測 | 鹿島工程 | 3 | 2 | 2 | 2 | 螺栓損傷、欠缺及鬆動 | 已維修 | 鋼筋防鏽劑塗刷 | 1 | 平方公尺 | 大梁 | 47148 | 主梁 | 塗裝劣化維修 | 900 |  | 2020-08-07 | 2023-05-16 16:29 | 王鴻騰 | 2023-05-16 16:29 | 王鴻騰
[12 empty] | 46 | 2020-06-24 | 定期檢測 | 鹿島工程 | 3 | 2 | 2 | 2 | 油漆銹蝕 | 已維修 | 鋼筋防鏽劑塗刷 | 1 | 平方公尺 | 大梁 | 47128 | 主梁 | 塗裝劣化維修 | 900 |  | 2020-08-07 | 2023-05-16 16:03 | 王鴻騰 | 2023-05-16 16:03 | 王鴻騰
[12 empty] | 47 | 2020-06-24 | 定期檢測 | 鹿島工程 | 2 | 1 | 1 | 1 | 螺栓損傷、欠缺及鬆動 | 已維修 | 鋼梁油漆塗裝 | 1 | 平方公尺 | 大梁底部 | 47129 | 主梁 | 塗裝劣化維修 | 900 |  | 2020-08-07 | 2023-05-16 16:03 | 王鴻騰 | 2023-05-16 16:03 | 王鴻騰
[12 empty] | 48 | 2020-06-24 | 定期檢測 | 鹿島工程 | 2 | 2 | 2 | 2 | 螺栓損傷、欠缺及鬆動 | 已維修 | 鋼筋防鏽劑塗刷 | 1 | 平方公尺 | 大梁 | 47130 | 主梁 | 塗裝劣化維修 | 900 |  | 2020-08-07 | 2023-05-16 16:03 | 王鴻騰 | 2023-05-16 16:03 | 王鴻騰
[12 empty] | 49 | 2020-06-24 | 定期檢測 | 鹿島工程 | 2 | 1 | 1 | 1 | 油漆剝落 | 已維修 | 鋼梁油漆塗裝 | 1 | 平方公尺 | 大梁 | 47131 | 主梁 | 塗裝劣化維修 | 900 |  | 2020-08-07 | 2023-05-16 16:03 | 王鴻騰 | 2023-05-16 16:03 | 王鴻騰
[12 empty] | 50 | 2020-06-24 | 定期檢測 | 鹿島工程 | 2 | 2 | 2 | 2 | 油漆銹蝕 | 已維修 | 鋼梁油漆塗裝 | 1 | 處 | 橫隔梁 | 47127 | 橫隔梁 | 塗裝劣化維修 | 900 |  | 2020-08-07 | 2023-05-16 16:03 | 王鴻騰 | 2023-05-16 16:03 | 王鴻騰
[12 empty] | 51 | 2020-06-24 | 定期檢測 | 鹿島工程 | 2 | 1 | 1 | 1 | 油漆剝落 | 已維修 | 鋼梁油漆塗裝 | 1 | 平方公尺 | 大梁 | 47137 | 主梁 | 塗裝劣化維修 | 900 |  | 2020-08-07 | 2023-05-16 16:03 | 王鴻騰 | 2023-05-16 16:03 | 王鴻騰
[12 empty] | 52 | 2020-06-24 | 定期檢測 | 鹿島工程 | 3 | 2 | 2 | 2 | 螺栓損傷、欠缺及鬆動 | 已維修 | 鋼筋防鏽劑塗刷 | 1 | 平方公尺 | 大梁 | 47149 | 主梁 | 塗裝劣化維修 | 900 |  | 2020-08-07 | 2023-05-16 16:29 | 王鴻騰 | 2023-05-16 16:29 | 王鴻騰
[12 empty] | 53 | 2020-06-24 | 定期檢測 | 鹿島工程 | 2 | 2 | 2 | 2 | 鋼筋、鋼腱或錨碇部位外露、銹蝕 | 已維修 | 鋼筋防鏽劑塗刷 | 1 | 平方公尺 | 大梁 | 47154 | 主梁 | 塗裝劣化維修 | 900 |  | 2020-08-07 | 2023-05-16 16:29 | 王鴻騰 | 2023-05-16 16:29 | 王鴻騰
[12 empty] | 54 | 2020-06-24 | 定期檢測 | 鹿島工程 | 3 | 2 | 2 | 2 | 螺栓損傷、欠缺及鬆動 | 已維修 | 鋼筋防鏽劑塗刷 | 1 | 平方公尺 | 大梁 | 47155 | 主梁 | 塗裝劣化維修 | 900 |  | 2020-08-07 | 2023-05-16 16:29 | 王鴻騰 | 2023-05-16 16:29 | 王鴻騰
[12 empty] | 55 | 2020-06-24 | 定期檢測 | 鹿島工程 | 2 | 2 | 2 | 2 | 排水設施阻塞 | 已維修 | 清理淤塞的排水孔 | 2 | 個 | 排水管 | 47047 | 橋梁排水設施 | 洩水孔清淤 | 1500 |  | 2023-04-14 | 2023-05-09 15:18 | 王鴻騰 | 2023-05-09 15:18 | 王鴻騰
[12 empty] | 56 | 2020-06-24 | 定期檢測 | 鹿島工程 | 2 | 1 | 1 | 1 | 油漆剝落 | 已維修 | 鋼梁油漆塗裝 | 1 | 平方公尺 | 大梁 | 47133 | 主梁 | 塗裝劣化維修 | 900 |  | 2020-08-07 | 2023-05-16 16:03 | 王鴻騰 | 2023-05-16 16:03 | 王鴻騰
[12 empty] | 57 | 2020-06-24 | 定期檢測 | 鹿島工程 | 2 | 2 | 2 | 2 | 油漆銹蝕 | 已維修 | 鋼梁油漆塗裝 | 1 | 處 | 大梁 | 47145 | 主梁 | 塗裝劣化維修 | 900 |  | 2020-08-07 | 2023-05-16 16:29 | 王鴻騰 | 2023-05-16 16:29 | 王鴻騰
[12 empty] | 58 | 2020-06-24 | 定期檢測 | 鹿島工程 | 3 | 2 | 2 | 2 | 螺栓損傷、欠缺及鬆動 | 已維修 | 鋼筋防鏽劑塗刷 | 1 | 平方公尺 | 大梁 | 47150 | 主梁 | 塗裝劣化維修 | 900 |  | 2020-08-07 | 2023-05-16 16:29 | 王鴻騰 | 2023-05-16 16:29 | 王鴻騰
[12 empty] | 59 | 2020-06-24 | 定期檢測 | 鹿島工程 | 3 | 2 | 2 | 2 | 螺栓損傷、欠缺及鬆動 | 已維修 | 鋼筋防鏽劑塗刷 | 1 | 平方公尺 | 大梁 | 47152 | 主梁 | 塗裝劣化維修 | 900 |  | 2020-08-07 | 2023-05-16 16:29 | 王鴻騰 | 2023-05-16 16:29 | 王鴻騰
[12 empty] | 60 | 2020-06-24 | 定期檢測 | 鹿島工程 | 2 | 1 | 1 | 1 | 油漆剝落 | 已維修 | 鋼梁油漆塗裝 | 1 | 平方公尺 | 大梁底部 | 47157 | 主梁 | 塗裝劣化維修 | 900 |  | 2020-08-07 | 2023-05-16 16:29 | 王鴻騰 | 2023-05-16 16:29 | 王鴻騰
[12 empty] | 61 | 2020-06-24 | 定期檢測 | 鹿島工程 | 2 | 2 | 2 | 2 | 油漆銹蝕 | 已維修 | 鋼梁油漆塗裝 | 1 | 平方公尺 | 橫隔梁 | 47158 | 橫隔梁 | 塗裝劣化維修 | 900 |  | 2020-08-07 | 2023-05-16 16:44 | 王鴻騰 | 2023-05-16 16:44 | 王鴻騰
[12 empty] | 62 | 2020-06-24 | 定期檢測 | 鹿島工程 | 2 | 2 | 2 | 2 | 油漆銹蝕 | 已維修 | 鋼梁油漆塗裝 | 1 | 平方公尺 | 大梁底部 | 47139 | 主梁 | 塗裝劣化維修 | 900 |  | 2020-08-07 | 2023-05-16 16:28 | 王鴻騰 | 2023-05-16 16:28 | 王鴻騰
281 | 35625 | 09-石碇交流道穿越橋(S) | 國道5號 | 國道 | 4K+4M ~4K~78.4M | 高公局北區養護工程分局 | 頭城工務段 | 實心板梁 | 預力混凝土 | 92 | 已維修：1 | NO | 檢測日期 | 檢測類別 | 檢測單位 | D | E | R | U | 劣化類型 | 狀態 | 建議維修工法 | 數量 | 單位 | 損壞位置 | 維修紀錄ID | 維修構件 | 維修工法 | 金額 | 開工日期 | 完成日期 | 維修原始紀錄日期 | 維修原始紀錄者 | 維修最後修改日期 | 維修最後修改者
[11 empty] | 未維修：18 | 1 | 2020-06-03 | 定期檢測 | 鹿島工程 | 2 | 1 | 2 | 2 | 混凝土裂縫 | 未維修 | 修補寬度大於0.3mm的裂縫 | 1 | 公尺 | 橋墩正面 |  | 橋墩／帽梁
[11 empty] | 全部：19 | 2 | 2020-06-03 | 定期檢測 | 鹿島工程 | 2 | 1 | 2 | 2 | 混凝土塊(片)狀剝離 | 未維修 | 混凝土修復(<=0.4*0.4*0.05m) | 1 | 處 | 橋墩正面 |  | 橋墩／帽梁
[12 empty] | 3 | 2020-06-03 | 定期檢測 | 鹿島工程 | 2 | 1 | 2 | 2 | 混凝土碎裂 | 未維修 | 混凝土修復(<=0.4*0.4*0.05m) | 1 | 處 | 橋台正面 |  | 橋台
[12 empty] | 4 | 2020-06-03 | 定期檢測 | 鹿島工程 | 2 | 1 | 2 | 2 | 混凝土裂縫 | 未維修 | >0.3mm混凝土裂縫修補 | 1 | 公尺 | 橋面板 |  | 橋面板
[12 empty] | 5 | 2020-06-03 | 定期檢測 | 鹿島工程 | 2 | 1 | 2 | 2 | 混凝土裂縫 | 未維修 | 修補寬度大於0.3mm的裂縫 | 1 | 公尺 | 橋台正面 |  | 橋台
[12 empty] | 6 | 2020-06-03 | 定期檢測 | 鹿島工程 | 2 | 2 | 2 | 2 | 混凝土裂縫 | 未維修 | 修補寬度大於0.3mm的裂縫 | 2 | 公尺 | 橋台正面 |  | 橋台
[12 empty] | 7 | 2020-06-03 | 定期檢測 | 鹿島工程 | 2 | 2 | 2 | 2 | 其他損傷 | 未維修 | 結構物伸縮縫填縫劑更新 | 1 | 公尺 | 右側面 |  | 橋台
[12 empty] | 8 | 2020-06-03 | 定期檢測 | 鹿島工程 | 2 | 1 | 2 | 2 | 混凝土剝落 | 未維修 | 混凝土剝落鋼筋鏽蝕修復 | 1 | 處 | S1左側護欄底部 |  | 橋護欄
[12 empty] | 9 | 2020-06-03 | 定期檢測 | 鹿島工程 | 2 | 2 | 2 | 2 | 滲水、白華 | 未維修 | 結構物伸縮縫填縫劑更新 | 1 | 公尺 | 右側面 |  | 橋台
[12 empty] | 10 | 2020-06-03 | 定期檢測 | 鹿島工程 | 2 | 2 | 2 | 2 | 混凝土裂縫 | 未維修 | 修補寬度大於0.3mm的裂縫 | 1 | 公尺 | 橋台正面 |  | 橋台
[12 empty] | 11 | 2020-06-03 | 定期檢測 | 鹿島工程 | 2 | 1 | 2 | 2 | 鋼筋外露、銹蝕 | 未維修 | 混凝土剝落鋼筋鏽蝕修復 | 10 | 處 | S1左側護欄 |  | 橋護欄
[12 empty] | 12 | 2020-06-03 | 定期檢測 | 鹿島工程 | 2 | 1 | 2 | 2 | 混凝土空洞(或蜂窩) | 未維修 | 表面蜂窩修補 | 1 | 平方公尺 | 底部 |  | 橋面板
[12 empty] | 13 | 2020-06-03 | 定期檢測 | 鹿島工程 | 2 | 2 | 2 | 2 | 混凝土剝落 | 未維修 | 剝落混凝土修補 | 1 | 平方公尺 | S2左側護欄底部 |  | 橋護欄
[12 empty] | 14 | 2020-06-03 | 定期檢測 | 鹿島工程 | 2 | 1 | 2 | 2 | 滲水、白華 | 未維修 | 白華處理(處) | 1 | 處 | 左側面 |  | 橋台
[12 empty] | 15 | 2020-06-03 | 定期檢測 | 鹿島工程 | 2 | 1 | 1 | 1 | 其他損傷 | 未維修 | 護欄填縫劑更新 | 1 | 處 | S2左側護欄 |  | 橋護欄
[12 empty] | 16 | 2020-06-03 | 定期檢測 | 鹿島工程 | 2 | 1 | 2 | 2 | 滲水、白華 | 未維修 | 白華處理(處) | 2 | 處 | 右側面 |  | 橋面板
[12 empty] | 17 | 2020-06-03 | 定期檢測 | 鹿島工程 | 2 | 1 | 2 | 2 | 混凝土空洞(或蜂窩) | 未維修 | 剝落混凝土修補 | 1 | 平方公尺 | S1右側護欄 |  | 橋護欄
[12 empty] | 18 | 2020-06-03 | 定期檢測 | 鹿島工程 | 2 | 2 | 2 | 2 | 滲水、白華 | 未維修 | 白華處理(處) | 1 | 處 | 右側面 |  | 橋台
[12 empty] | 19 | 2020-06-03 | 定期檢測 | 鹿島工程 | 3 | 2 | 2 | 3 | 混凝土裂縫 | 已維修 | 修補寬度大於0.3mm的裂縫 | 1 | 公尺 | 右側面 | 30865 | 橋台 | 表面環氧樹脂砂漿修補 |  | 2021-04-13 | 2021-04-13 | 2021-06-03 11:14 | 李銘軒
282 | 35626 | 10-石碇交流道穿越橋(N) | 國道5號 | 國道 | 4K+20M ~4K~94.4M | 高公局北區養護工程分局 | 頭城工務段 | 實心板梁 | 預力混凝土 | 92 | 已維修：1 | NO | 檢測日期 | 檢測類別 | 檢測單位 | D | E | R | U | 劣化類型 | 狀態 | 建議維修工法 | 數量 | 單位 | 損壞位置 | 維修紀錄ID | 維修構件 | 維修工法 | 金額 | 開工日期 | 完成日期 | 維修原始紀錄日期 | 維修原始紀錄者 | 維修最後修改日期 | 維修最後修改者
[11 empty] | 未維修：14 | 1 | 2020-06-03 | 定期檢測 | 鹿島工程 | 2 | 1 | 1 | 1 | 其他損傷 | 未維修 | 植生清除 | 2 | 處 | S1左側護欄 |  | 橋護欄
[11 empty] | 全部：15 | 2 | 2020-06-03 | 定期檢測 | 鹿島工程 | 2 | 1 | 2 | 2 | 鋼筋、鋼腱或錨碇部位外露、銹蝕 | 未維修 | 鋼筋除鏽及混凝土修復(<=0.4*0.4*0.05m) | 4 | 處 | 橋面板底部 |  | 橋面板
[12 empty] | 3 | 2020-06-03 | 定期檢測 | 鹿島工程 | 2 | 1 | 2 | 2 | 混凝土裂縫 | 未維修 | 修補寬度大於0.3mm的裂縫 | 1 | 公尺 | 橋台正面 |  | 橋台
[12 empty] | 4 | 2020-06-03 | 定期檢測 | 鹿島工程 | 2 | 1 | 2 | 2 | 滲水、白華 | 未維修 | 白華處理(處) | 1 | 處 | 橋台左側 |  | 橋台
[12 empty] | 5 | 2020-06-03 | 定期檢測 | 鹿島工程 | 2 | 2 | 2 | 2 | 滲水、白華 | 未維修 | 白華處理(處) | 1 | 處 | 右側面 |  | 橋台
[12 empty] | 6 | 2020-06-03 | 定期檢測 | 鹿島工程 | 2 | 1 | 2 | 2 | 混凝土剝落 | 未維修 | 混凝土修復(<=0.4*0.4*0.05m) | 1 | 處 | 橋台正面 |  | 橋台
[12 empty] | 7 | 2020-06-03 | 定期檢測 | 鹿島工程 | 2 | 2 | 2 | 2 | 混凝土裂縫 | 未維修 | >0.3mm混凝土裂縫修補 | 2 | 公尺 | 左側面 |  | 橋面板
[12 empty] | 8 | 2020-06-03 | 定期檢測 | 鹿島工程 | 2 | 2 | 2 | 2 | 混凝土裂縫 | 未維修 | 修補寬度大於0.3mm的裂縫 | 1 | 公尺 | S2左側護欄 |  | 橋護欄
[12 empty] | 9 | 2020-06-03 | 定期檢測 | 鹿島工程 | 2 | 1 | 2 | 2 | 混凝土裂縫 | 未維修 | >0.3mm混凝土裂縫修補 | 2 | 公尺 | 左側面 |  | 橋面板
[12 empty] | 10 | 2020-06-03 | 定期檢測 | 鹿島工程 | 2 | 1 | 2 | 2 | 鋼筋外露、銹蝕 | 未維修 | 鋼筋除鏽及混凝土修復(<=0.4*0.4*0.05m) | 1 | 處 | 左側面 |  | 橋台
[12 empty] | 11 | 2020-06-03 | 定期檢測 | 鹿島工程 | 2 | 2 | 2 | 2 | 鋼筋外露、銹蝕 | 未維修 | 混凝土剝落鋼筋鏽蝕修復 | 15 | 處 | S1右側護欄底部 |  | 橋護欄
[12 empty] | 12 | 2020-06-03 | 定期檢測 | 鹿島工程 | 2 | 1 | 1 | 1 | 滲水、白華 | 未維修 | 橋面版滲水處理 | 1 | 處 | 右側橋面板 |  | 橋面板
[12 empty] | 13 | 2020-06-03 | 定期檢測 | 鹿島工程 | 2 | 1 | 2 | 2 | 混凝土裂縫 | 未維修 | 修補寬度大於0.3mm的裂縫 | 1 | 公尺 | 橋台正面 |  | 橋台
[12 empty] | 14 | 2020-06-03 | 定期檢測 | 鹿島工程 | 2 | 1 | 1 | 1 | 滲水、白華 | 未維修 | 白華處理(處) | 1 | 處 | 橋墩正面 |  | 橋墩／帽梁
[12 empty] | 15 | 2020-06-03 | 定期檢測 | 鹿島工程 | 2 | 2 | 2 | 2 | 裂縫 | 已維修 | 清除植生或雜物 |  | 平方公尺 | 橋台前方護坡 | 49732 | 引道路堤保護措施 | 清除植生 | 600 |  | 2023-07-19 | 2023-08-01 16:02 | 李銘軒 | 2023-08-01 16:02 | 李銘軒
283 | 35627 | 11-石碇高架橋(N、 S) | 國道5號 | 國道 | 4K+679M ~5K~488.4M | 高公局北區養護工程分局 | 頭城工務段 | 箱型梁 | 預力混凝土 | 94 | 已維修：0 | NO | 檢測日期 | 檢測類別 | 檢測單位 | D | E | R | U | 劣化類型 | 狀態 | 建議維修工法 | 數量 | 單位 | 損壞位置 | 維修紀錄ID | 維修構件 | 維修工法 | 金額 | 開工日期 | 完成日期 | 維修原始紀錄日期 | 維修原始紀錄者 | 維修最後修改日期 | 維修最後修改者
[11 empty] | 未維修：53 | 1 | 2020-06-02 | 定期檢測 | 鹿島工程 | 2 | 1 | 1 | 1 | 滲水、白華 | 未維修 | 白華處理(處) | 1 | 處 | 橋台正面 |  | 橋台
[11 empty] | 全部：53 | 2 | 2020-06-02 | 定期檢測 | 鹿島工程 | 2 | 1 | 1 | 1 | 伸縮縫間雜物堆積 | 未維修 | 伸縮縫清理 | 1 | 公尺 | 伸縮縫 |  | 伸縮縫
[12 empty] | 3 | 2020-06-02 | 定期檢測 | 鹿島工程 | 2 | 1 | 1 | 1 | 其他損傷 | 未維修 | 爬藤清除 | 1 | 處 | 橋墩基礎 |  | 橋墩基礎
[12 empty] | 4 | 2020-06-02 | 定期檢測 | 鹿島工程 | 2 | 1 | 1 | 1 | 其他損傷 | 未維修 | 橋墩爬藤修剪 | 1 | 處 | 橋墩左側 |  | 橋墩／帽梁
[12 empty] | 5 | 2020-06-02 | 定期檢測 | 鹿島工程 | 2 | 1 | 1 | 1 | 其他損傷 | 未維修 | 橋墩爬藤修剪 | 1 | 處 | 橋墩正面 |  | 橋墩／帽梁
[12 empty] | 6 | 2020-06-02 | 定期檢測 | 鹿島工程 | 2 | 1 | 1 | 1 | 鋼筋、鋼腱或錨碇部位外露、銹蝕 | 未維修 | 鋼筋除鏽及混凝土修復(<=0.4*0.4*0.05m) | 1 | 處 | 橋墩左側 |  | 橋墩／帽梁
[12 empty] | 7 | 2020-06-02 | 定期檢測 | 鹿島工程 | 2 | 1 | 1 | 1 | 鋼筋、鋼腱或錨碇部位外露、銹蝕 | 未維修 | 鋼筋除鏽及混凝土修復(<=0.4*0.4*0.05m) | 1 | 處 | 橋墩右側 |  | 橋墩／帽梁
[12 empty] | 8 | 2020-06-02 | 定期檢測 | 鹿島工程 | 2 | 1 | 1 | 1 | 滲水、白華 | 未維修 | 白華處理(處) | 1 | 處 | 左側橋面板 |  | 橋面板
[12 empty] | 9 | 2020-06-02 | 定期檢測 | 鹿島工程 | 2 | 1 | 1 | 1 | 滲水、白華 | 未維修 | 白華處理(處) | 1 | 處 | 左側橋面板 |  | 橋面板
[12 empty] | 10 | 2020-06-02 | 定期檢測 | 鹿島工程 | 2 | 1 | 1 | 1 | 其他損傷 | 未維修 | 橋墩爬藤修剪 | 1 | 處 | 橋墩背面 |  | 橋墩／帽梁
[12 empty] | 11 | 2020-06-02 | 定期檢測 | 鹿島工程 | 2 | 1 | 1 | 1 | 滲水、白華 | 未維修 | 橋面版滲水處理 | 2 | 處 | 左側橋面板 |  | 橋面板
[12 empty] | 12 | 2020-06-02 | 定期檢測 | 鹿島工程 | 2 | 1 | 1 | 1 | 其他損傷 | 未維修 | 橋墩爬藤修剪 | 1 | 處 | 橋墩正面 |  | 橋墩／帽梁
[12 empty] | 13 | 2020-06-02 | 定期檢測 | 鹿島工程 | 2 | 1 | 1 | 1 | 其他損傷 | 未維修 | 植生清除 | 1 | 處 | 基礎 |  | 橋墩基礎
[12 empty] | 14 | 2020-06-02 | 定期檢測 | 鹿島工程 | 2 | 1 | 1 | 1 | 鋼筋、鋼腱或錨碇部位外露、銹蝕 | 未維修 | 鋼筋除鏽及混凝土修復(<=0.4*0.4*0.05m) | 1 | 處 | 橋墩左側 |  | 橋墩／帽梁
[12 empty] | 15 | 2020-06-02 | 定期檢測 | 鹿島工程 | 2 | 1 | 2 | 2 | 混凝土裂縫 | 未維修 | >0.3mm混凝土裂縫修補 | 1 | 公尺 | 左側橋面板 |  | 橋面板
[12 empty] | 16 | 2020-06-02 | 定期檢測 | 鹿島工程 | 2 | 1 | 1 | 1 | 其他損傷 | 未維修 | 橋墩爬藤修剪 | 1 | 處 | 橋墩正面 |  | 橋墩／帽梁
[12 empty] | 17 | 2020-06-02 | 定期檢測 | 鹿島工程 | 2 | 1 | 2 | 2 | 混凝土裂縫 | 未維修 | >0.3mm混凝土裂縫修補 | 1 | 公尺 | 大梁底部 |  | 主梁
[12 empty] | 18 | 2020-06-02 | 定期檢測 | 鹿島工程 | 2 | 1 | 1 | 1 | 滲水、白華 | 未維修 | 白華 | 1 | 處 | 橋墩基礎 |  | 橋墩基礎
[12 empty] | 19 | 2020-06-02 | 定期檢測 | 鹿島工程 | 2 | 1 | 1 | 1 | 其他損傷 | 未維修 | 植生清除 | 1 | 處 | 橋墩基礎 |  | 橋墩基礎
[12 empty] | 20 | 2020-06-02 | 定期檢測 | 鹿島工程 | 2 | 1 | 1 | 1 | 其他損傷 | 未維修 | 橋墩爬藤修剪 | 1 | 處 | 橋墩背面 |  | 橋墩／帽梁
[12 empty] | 21 | 2020-06-02 | 定期檢測 | 鹿島工程 | 2 | 1 | 1 | 1 | 滲水、白華 | 未維修 | 橋面版滲水處理 | 2 | 處 | 左側橋面板 |  | 橋面板
[12 empty] | 22 | 2020-06-02 | 定期檢測 | 鹿島工程 | 2 | 1 | 1 | 1 | 滲水、白華 | 未維修 | 橋面版滲水處理 | 1 | 處 | 右側橋面板 |  | 橋面板
[12 empty] | 23 | 2020-06-02 | 定期檢測 | 鹿島工程 | 2 | 1 | 1 | 1 | 鋼筋、鋼腱或錨碇部位外露、銹蝕 | 未維修 | 鋼筋除鏽及混凝土修復(<=0.4*0.4*0.05m) | 1 | 處 | 橋墩右側 |  | 橋墩／帽梁
[12 empty] | 24 | 2020-06-02 | 定期檢測 | 鹿島工程 | 2 | 1 | 1 | 1 | 鋼筋、鋼腱或錨碇部位外露、銹蝕 | 未維修 | 鋼筋除鏽及混凝土修復(<=0.4*0.4*0.05m) | 1 | 處 | 大梁底部 |  | 主梁
[12 empty] | 25 | 2020-06-02 | 定期檢測 | 鹿島工程 | 2 | 1 | 1 | 1 | 其他損傷 | 未維修 | 橋墩爬藤修剪 | 1 | 處 | 橋墩背面 |  | 橋墩／帽梁
[12 empty] | 26 | 2020-06-02 | 定期檢測 | 鹿島工程 | 2 | 1 | 1 | 1 | 其他損傷 | 未維修 | 橋墩爬藤修剪 | 1 | 處 | 橋墩左側 |  | 橋墩／帽梁
[12 empty] | 27 | 2020-06-02 | 定期檢測 | 鹿島工程 | 2 | 1 | 1 | 1 | 滲水、白華 | 未維修 | 橋面版滲水處理 | 3 | 處 | 左側橋面板 |  | 橋面板
[12 empty] | 28 | 2020-06-02 | 定期檢測 | 鹿島工程 | 2 | 1 | 1 | 1 | 其他損傷 | 未維修 | 橋墩爬藤修剪 | 1 | 處 | 橋墩正面 |  | 橋墩／帽梁
[12 empty] | 29 | 2020-06-02 | 定期檢測 | 鹿島工程 | 2 | 1 | 1 | 1 | 其他損傷 | 未維修 | 爬藤清除 | 1 | 處 | 橋台正面 |  | 橋台
[12 empty] | 30 | 2020-06-02 | 定期檢測 | 鹿島工程 | 2 | 1 | 2 | 2 | 混凝土裂縫 | 未維修 | 修補寬度大於0.3mm的裂縫 | 1 | 公尺 | 橋墩右側 |  | 橋墩／帽梁
[12 empty] | 31 | 2020-06-02 | 定期檢測 | 鹿島工程 | 2 | 1 | 2 | 2 | 鋼筋、鋼腱或錨碇部位外露、銹蝕 | 未維修 | 鋼筋除鏽及混凝土修復(<=0.4*0.4*0.05m) | 1 | 處 | 橋墩右側 |  | 橋墩／帽梁
[12 empty] | 32 | 2020-06-02 | 定期檢測 | 鹿島工程 | 2 | 1 | 1 | 1 | 伸縮縫間雜物堆積 | 未維修 | 伸縮縫清理 | 1 | 公尺 | 伸縮縫 |  | 伸縮縫
[12 empty] | 33 | 2020-06-02 | 定期檢測 | 鹿島工程 | 2 | 1 | 2 | 2 | 混凝土剝落 | 未維修 | 混凝土修復(<=0.4*0.4*0.05m) | 2 | 處 | 橋台正面 |  | 橋台
[12 empty] | 34 | 2020-06-02 | 定期檢測 | 鹿島工程 | 2 | 2 | 2 | 2 | 生銹及腐蝕 | 未維修 | 清理保養 | 2 | 組 | 底部 |  | 支承／支承墊／阻尼裝置
[12 empty] | 35 | 2020-06-02 | 定期檢測 | 鹿島工程 | 2 | 2 | 2 | 2 | 高低差 | 未維修 | 模組型伸縮縫零組件更換 | 3 | 公尺 |  |  | 伸縮縫
[12 empty] | 36 | 2020-06-02 | 定期檢測 | 鹿島工程 | 2 | 1 | 2 | 2 | 混凝土空洞(或蜂窩) | 未維修 | 表面蜂窩修補 | 1 | 平方公尺 | 右側 |  | 主梁
[12 empty] | 37 | 2020-06-02 | 定期檢測 | 鹿島工程 | 2 | 1 | 1 | 2 | 滲水、白華 | 未維修 | 白華處理(處) | 1 | 處 | 右側面 |  | 主梁
[12 empty] | 38 | 2020-06-02 | 定期檢測 | 鹿島工程 | 2 | 1 | 2 | 2 | 裂縫 | 未維修 | 清除植生或雜物 | 3 | 平方公尺 |  |  | 引道路堤保護措施
[12 empty] | 39 | 2020-06-02 | 定期檢測 | 鹿島工程 | 2 | 1 | 1 | 2 | 滲水、白華 | 未維修 | 白華處理(處) | 2 | 處 | 橋台正面 |  | 橋台
[12 empty] | 40 | 2020-06-02 | 定期檢測 | 鹿島工程 | 2 | 1 | 2 | 2 | 其他損傷 | 未維修 | 盤式支承墊維護 | 1 | 個 | 右側支承 |  | 支承／支承墊／阻尼裝置
[12 empty] | 41 | 2020-06-02 | 定期檢測 | 鹿島工程 | 2 | 2 | 2 | 2 | 螺栓損傷、欠缺及鬆動 | 未維修 | 支承墊除鏽及油漆塗裝 | 1 | 處 |  |  | 支承／支承墊／阻尼裝置
[12 empty] | 42 | 2020-06-02 | 定期檢測 | 鹿島工程 | 2 | 2 | 2 | 2 | 生銹及腐蝕 | 未維修 | 支承墊除鏽及油漆塗裝 | 1 | 處 | 右側支承 |  | 支承／支承墊／阻尼裝置
[12 empty] | 43 | 2020-06-02 | 定期檢測 | 鹿島工程 | 2 | 2 | 2 | 2 | 鋼筋外露、銹蝕 | 未維修 | 混凝土剝落鋼筋鏽蝕修復 | 8 | 處 | A2橋台右側護欄 |  | 橋護欄
[12 empty] | 44 | 2020-06-02 | 定期檢測 | 鹿島工程 | 2 | 2 | 2 | 2 | 鋼筋外露、銹蝕 | 未維修 | 混凝土剝落鋼筋鏽蝕修復 | 12 | 處 | S20右側護欄底部 |  | 橋護欄
[12 empty] | 45 | 2020-06-02 | 定期檢測 | 鹿島工程 | 2 | 1 | 2 | 2 | 滲水、白華 | 未維修 | 白華處理(處) | 5 | 處 | 橋台正面 |  | 橋台
[12 empty] | 46 | 2020-06-02 | 定期檢測 | 鹿島工程 | 2 | 1 | 1 | 1 | 其他損傷 | 未維修 | 修補寬度大於0.3mm的裂縫 | 1 | 公尺 | 橋台正面 |  | 橋台
[12 empty] | 47 | 2020-06-02 | 定期檢測 | 鹿島工程 | 2 | 2 | 2 | 2 | 高低差 | 未維修 | 模組型伸縮縫零組件更換 | 3 | 公尺 |  |  | 伸縮縫
[12 empty] | 48 | 2020-06-02 | 定期檢測 | 鹿島工程 | 2 | 1 | 2 | 2 | 混凝土剝落 | 未維修 | 混凝土修復(<=0.4*0.4*0.05m) | 1 | 處 |  |  | 橋台
[12 empty] | 49 | 2020-06-02 | 定期檢測 | 鹿島工程 | 2 | 3 | 2 | 2 | 生銹或腐蝕 | 未維修 | 支承墊除鏽及油漆塗裝 | 2 | 處 | 正面 |  | 支承／支承墊／阻尼裝置
[12 empty] | 50 | 2020-06-02 | 定期檢測 | 鹿島工程 | 2 | 1 | 1 | 2 | 其他損傷 | 未維修 | AC路面刨除加鋪 | 1 | 平方公尺 | 正面 |  | 引道路堤
[12 empty] | 51 | 2020-06-02 | 定期檢測 | 鹿島工程 | 2 | 2 | 2 | 2 | 漏水 | 未維修 | 排水設施修復 | 1 | 處 | 底部 |  | 伸縮縫
[12 empty] | 52 | 2020-06-02 | 定期檢測 | 鹿島工程 | 2 | 3 | 2 | 2 | 生銹或腐蝕 | 未維修 | 支承墊除鏽及油漆塗裝 | 2 | 處 | 左側、右側 |  | 支承／支承墊／阻尼裝置
[12 empty] | 53 | 2020-06-02 | 定期檢測 | 鹿島工程 | 2 | 3 | 2 | 2 | 生銹或腐蝕 | 未維修 | 支承墊除鏽及油漆塗裝 | 2 | 處 | 正面 |  | 支承／支承墊／阻尼裝置
284 | 35628 | 12-潭邊橋(N、S) | 國道5號 | 國道 | 5K+940M ~6K~381.85M | 高公局北區養護工程分局 | 頭城工務段 | 箱型梁 | 預力混凝土 | 94 | 已維修：0 | NO | 檢測日期 | 檢測類別 | 檢測單位 | D | E | R | U | 劣化類型 | 狀態 | 建議維修工法 | 數量 | 單位 | 損壞位置 | 維修紀錄ID | 維修構件 | 維修工法 | 金額 | 開工日期 | 完成日期 | 維修原始紀錄日期 | 維修原始紀錄者 | 維修最後修改日期 | 維修最後修改者
[11 empty] | 未維修：31 | 1 | 2020-04-28 | 定期檢測 | 鹿島工程 | 2 | 2 | 2 | 2 | 生銹及腐蝕 | 未維修 | 支承墊除鏽及油漆塗裝 | 2 | 處 | 右側 |  | 支承／支承墊／阻尼裝置
[11 empty] | 全部：31 | 2 | 2020-04-28 | 定期檢測 | 鹿島工程 | 2 | 1 | 1 | 2 | 滲水、白華 | 未維修 | 白華處理(處) | 2 | 處 | 橋台正面 |  | 橋台
[12 empty] | 3 | 2020-04-28 | 定期檢測 | 鹿島工程 | 2 | 2 | 2 | 2 | 混凝土剝落 | 未維修 | 修補混凝土 | 1 | 立方公尺 | 右側翼牆 |  | 翼牆／擋土牆
[12 empty] | 4 | 2020-04-28 | 定期檢測 | 鹿島工程 | 3 | 2 | 2 | 2 | 滲水、白華 | 未維修 | 白華處理(處) | 8 | 處 | 左側 |  | 橋台
[12 empty] | 5 | 2020-04-28 | 定期檢測 | 鹿島工程 | 2 | 2 | 2 | 2 | 混凝土剝落 | 未維修 | 修補混凝土 | 1 | 立方公尺 | 右側翼牆 |  | 翼牆／擋土牆
[12 empty] | 6 | 2020-04-28 | 定期檢測 | 鹿島工程 | 2 | 1 | 1 | 1 | 其他損傷 | 未維修 | 混凝土修復(<=0.4*0.4*0.05m) | 1 | 處 | 橋台右側 |  | 橋台
[12 empty] | 7 | 2020-04-28 | 定期檢測 | 鹿島工程 | 2 | 1 | 2 | 2 | 生銹及腐蝕 | 未維修 | 支承墊除鏽及油漆塗裝 | 1 | 處 | 左側支承 |  | 支承／支承墊／阻尼裝置
[12 empty] | 8 | 2020-04-28 | 定期檢測 | 鹿島工程 | 2 | 1 | 2 | 2 | 鋼筋外露、銹蝕 | 未維修 | 混凝土剝落鋼筋鏽蝕修復 | 10 | 處 | S10右側護欄底部 |  | 橋護欄
[12 empty] | 9 | 2020-04-28 | 定期檢測 | 鹿島工程 | 2 | 2 | 2 | 2 | 滲水、白華 | 未維修 | 混凝土修復(>0.4*0.4*0.05m) | 1 | 平方公尺 | 右側懸臂板 |  | 主梁
[12 empty] | 10 | 2020-04-28 | 定期檢測 | 鹿島工程 | 2 | 2 | 2 | 2 | 鋼筋外露、銹蝕 | 未維修 | 混凝土剝落鋼筋鏽蝕修復 | 12 | 處 | S1右側護欄底部 |  | 橋護欄
[12 empty] | 11 | 2020-04-28 | 定期檢測 | 鹿島工程 | 2 | 1 | 2 | 2 | 其他損傷 | 未維修 | 盤式支承墊維護 | 1 | 個 |  |  | 支承／支承墊／阻尼裝置
[12 empty] | 12 | 2020-04-28 | 定期檢測 | 鹿島工程 | 2 | 1 | 2 | 2 | 鋼筋外露、銹蝕 | 未維修 | 混凝土剝落鋼筋鏽蝕修復 | 3 | 處 | S11左側護欄底部 |  | 橋護欄
[12 empty] | 13 | 2020-04-28 | 定期檢測 | 鹿島工程 | 2 | 1 | 2 | 2 | 混凝土裂縫 | 未維修 | 修補寬度大於0.3mm的裂縫 | 1 | 公尺 | S11右側護欄 |  | 橋護欄
[12 empty] | 14 | 2020-04-28 | 定期檢測 | 鹿島工程 | 2 | 1 | 2 | 2 | 混凝土裂縫 | 未維修 | 修補寬度大於0.3mm的裂縫 | 1 | 公尺 | 橋台正面 |  | 橋台
[12 empty] | 15 | 2020-04-28 | 定期檢測 | 鹿島工程 | 2 | 1 | 1 | 2 | 裂縫 | 未維修 | 清除植生或雜物 | 4 | 平方公尺 | 護坡 |  | 引道路堤保護措施
[12 empty] | 16 | 2020-04-28 | 定期檢測 | 鹿島工程 | 2 | 1 | 1 | 1 | 排水孔阻塞 | 未維修 | 清理排水孔 | 1 | 式 |  |  | 橋台
[12 empty] | 17 | 2020-04-28 | 定期檢測 | 鹿島工程 | 2 | 1 | 1 | 2 | 滲水、白華 | 未維修 | 白華處理(處) | 1 | 處 | 大樑底部 |  | 主梁
[12 empty] | 18 | 2020-04-28 | 定期檢測 | 鹿島工程 | 2 | 2 | 2 | 2 | 混凝土裂縫 | 未維修 | 修補寬度大於0.3mm的裂縫 | 2 | 公尺 | 橋台正面 |  | 橋台
[12 empty] | 19 | 2020-04-28 | 定期檢測 | 鹿島工程 | 2 | 1 | 1 | 1 | 其他損傷 | 未維修 | 修補寬度大於0.3mm的裂縫 | 1 | 公尺 | 橋台正面 |  | 橋台
[12 empty] | 20 | 2020-04-28 | 定期檢測 | 鹿島工程 | 2 | 2 | 2 | 2 | 高低差 | 未維修 | 模組型伸縮縫零組件更換 | 3 | 公尺 |  |  | 伸縮縫
[12 empty] | 21 | 2020-04-28 | 定期檢測 | 鹿島工程 | 2 | 1 | 2 | 2 | 混凝土剝落 | 未維修 | 修補混凝土 | 1 | 立方公尺 | 左側 |  | 翼牆／擋土牆
[12 empty] | 22 | 2020-04-28 | 定期檢測 | 鹿島工程 | 2 | 1 | 1 | 2 | 其他損傷 | 未維修 | 防鏽劑塗刷 | 5 | 平方公尺 | 正面 |  | 其他
[12 empty] | 23 | 2020-04-28 | 定期檢測 | 鹿島工程 | 2 | 1 | 1 | 1 | 其他損傷 | 未維修 | 橋墩爬藤修剪 | 1 | 處 | 橋墩背面 |  | 橋墩／帽梁
[12 empty] | 24 | 2020-04-28 | 定期檢測 | 鹿島工程 | 2 | 1 | 1 | 1 | 伸縮縫間雜物堆積 | 未維修 | 伸縮縫清理 | 1 | 公尺 | 伸縮縫 |  | 伸縮縫
[12 empty] | 25 | 2020-04-28 | 定期檢測 | 鹿島工程 | 2 | 1 | 2 | 2 | 混凝土裂縫 | 未維修 | 修補寬度大於0.3mm的裂縫 | 1 | 公尺 | 橋台正面 |  | 橋台
[12 empty] | 26 | 2020-04-28 | 定期檢測 | 鹿島工程 | 2 | 1 | 1 | 1 | 滲水、白華 | 未維修 | 白華處理(處) | 1 | 處 | 右側橋面板 |  | 橋面板
[12 empty] | 27 | 2020-04-28 | 定期檢測 | 鹿島工程 | 2 | 1 | 1 | 1 | 滲水、白華 | 未維修 | 白華處理(處) | 1 | 處 | 底部 |  | 主梁
[12 empty] | 28 | 2020-04-28 | 定期檢測 | 鹿島工程 | 2 | 1 | 2 | 2 | 混凝土剝落、破碎、鋼筋外露、銹蝕 | 未維修 | 鋼筋除鏽及混凝土修復(<=0.4x0.4x0.05m) | 1 | 處 | 底部 |  | 橋面板
[12 empty] | 29 | 2020-04-28 | 定期檢測 | 鹿島工程 | 2 | 3 | 2 | 2 | 生銹或腐蝕 | 未維修 | 支承墊除鏽及油漆塗裝 | 2 | 處 | 正面 |  | 支承／支承墊／阻尼裝置
[12 empty] | 30 | 2020-04-28 | 定期檢測 | 鹿島工程 | 2 | 1 | 1 | 1 | 滲水、白華 | 未維修 | 白華處理(處) | 1 | 處 | 底部 |  | 橋面板
[12 empty] | 31 | 2020-04-28 | 定期檢測 | 鹿島工程 | 2 | 1 | 2 | 2 | 混凝土剝落、破碎、鋼筋外露、銹蝕 | 未維修 | 鋼筋除鏽及混凝土修復(<=0.4x0.4x0.05m) | 1 | 處 | 底部 |  | 橋面板
285 | 35629 | 13-烏塗溪橋(N、S) | 國道5號 | 國道 | 6K+524M ~7K~88.4M | 高公局北區養護工程分局 | 頭城工務段 | 箱型梁 | 預力混凝土 | 94 | 已維修：0 | NO | 檢測日期 | 檢測類別 | 檢測單位 | D | E | R | U | 劣化類型 | 狀態 | 建議維修工法 | 數量 | 單位 | 損壞位置 | 維修紀錄ID | 維修構件 | 維修工法 | 金額 | 開工日期 | 完成日期 | 維修原始紀錄日期 | 維修原始紀錄者 | 維修最後修改日期 | 維修最後修改者
[11 empty] | 未維修：8 | 1 | 2020-04-29 | 定期檢測 | 鹿島工程 | 2 | 1 | 1 | 1 | 堤防沖刷或侵蝕 | 未維修 | 修復因沖刷引起的破壞 | 1 | 立方公尺 | 左側護岸 |  | 河道
[11 empty] | 全部：8 | 2 | 2020-04-29 | 定期檢測 | 鹿島工程 | 2 | 1 | 1 | 1 | 其他損傷 | 未維修 | 伸縮縫清理 | 1 | 公尺 | 伸縮縫 |  | 伸縮縫
[12 empty] | 3 | 2020-04-29 | 定期檢測 | 鹿島工程 | 2 | 1 | 1 | 1 | 混凝土裂縫 | 未維修 | 修補寬度大於0.3mm的裂縫 | 1 | 公尺 | 左側橋護欄 |  | 橋護欄
[12 empty] | 4 | 2020-04-29 | 定期檢測 | 鹿島工程 | 2 | 1 | 1 | 1 | 高低差 | 未維修 | 模組型伸縮縫零組件更換 | 1 | 公尺 | 伸縮縫北上 |  | 伸縮縫
[12 empty] | 5 | 2020-04-29 | 定期檢測 | 鹿島工程 | 2 | 3 | 2 | 2 | 異常聲音 | 未維修 | 模組型伸縮縫零組件更換 | 1 | 公尺 | 伸縮縫 |  | 伸縮縫
[12 empty] | 6 | 2020-04-29 | 定期檢測 | 鹿島工程 | 2 | 2 | 2 | 2 | 高低差 | 未維修 | 模組型伸縮縫零組件更換 | 3 | 公尺 |  |  | 伸縮縫
[12 empty] | 7 | 2020-04-29 | 定期檢測 | 鹿島工程 | 2 | 2 | 1 | 1 | 其他損傷 | 未維修 | 橋台雜物及破碎混凝土塊處理 | 1 | 處 |  |  | 橋台
[12 empty] | 8 | 2020-04-29 | 定期檢測 | 鹿島工程 | 2 | 1 | 2 | 2 | 混凝土剝落 | 未維修 | 混凝土修復(<=0.4*0.4*0.05m) | 1 | 處 | 左側面 |  | 主梁
286 | 35636 | 22-坪林一號高架橋(S) | 國道5號 | 國道 | 13K+316M ~13K~856.15M | 高公局北區養護工程分局 | 頭城工務段 | 箱型梁 | 預力混凝土 | 93 | 已維修：0 | NO | 檢測日期 | 檢測類別 | 檢測單位 | D | E | R | U | 劣化類型 | 狀態 | 建議維修工法 | 數量 | 單位 | 損壞位置 | 維修紀錄ID | 維修構件 | 維修工法 | 金額 | 開工日期 | 完成日期 | 維修原始紀錄日期 | 維修原始紀錄者 | 維修最後修改日期 | 維修最後修改者
[11 empty] | 未維修：46 | 1 | 2020-05-07 | 定期檢測 | 鹿島工程 | 2 | 2 | 2 | 2 | 生銹及腐蝕 | 未維修 | 支承墊除鏽及油漆塗裝 | 3 | 處 | 右側支承 |  | 支承／支承墊／阻尼裝置
[11 empty] | 全部：46 | 2 | 2020-05-07 | 定期檢測 | 鹿島工程 | 2 | 2 | 2 | 2 | 支承座、支承端部損傷 | 未維修 | 混凝土支承墊破損修補 | 1 | 處 | 左側支承座 |  | 支承／支承墊／阻尼裝置
[12 empty] | 3 | 2020-05-07 | 定期檢測 | 鹿島工程 | 2 | 2 | 2 | 2 | 鋼筋、鋼腱或錨碇部位外露、銹蝕 | 未維修 | 鋼筋除鏽及混凝土修復(<=0.4*0.4*0.05m) | 1 | 處 | 左側面 |  | 橋墩／帽梁
[12 empty] | 4 | 2020-05-07 | 定期檢測 | 鹿島工程 | 2 | 1 | 1 | 1 | 鋼筋、鋼腱或錨碇部位外露、銹蝕 | 未維修 | 鋼筋除鏽及混凝土修復(<=0.4*0.4*0.05m) | 1 | 處 | 橋墩背面 |  | 橋墩／帽梁
[12 empty] | 5 | 2020-05-07 | 定期檢測 | 鹿島工程 | 2 | 2 | 2 | 2 | 混凝土裂縫 | 未維修 | 修補寬度大於0.3mm的裂縫 | 1 | 公尺 | 正面 |  | 橋墩／帽梁
[12 empty] | 6 | 2020-05-07 | 定期檢測 | 鹿島工程 | 2 | 2 | 2 | 2 | 其他損傷 | 未維修 | 橋墩爬藤修剪 | 1 | 處 | 左側面 |  | 橋墩／帽梁
[12 empty] | 7 | 2020-05-07 | 定期檢測 | 鹿島工程 | 2 | 2 | 2 | 2 | 其他損傷 | 未維修 | 橋墩爬藤修剪 | 1 | 處 | 正面 |  | 橋墩／帽梁
[12 empty] | 8 | 2020-05-07 | 定期檢測 | 鹿島工程 | 2 | 2 | 2 | 2 | 其他損傷 | 未維修 | 大梁表面沖洗 | 1 | 個 | 大樑底部 |  | 主梁
[12 empty] | 9 | 2020-05-07 | 定期檢測 | 鹿島工程 | 2 | 2 | 2 | 2 | 其他損傷 | 未維修 | 大梁表面沖洗 | 1 | 個 | 大樑底部 |  | 主梁
[12 empty] | 10 | 2020-05-07 | 定期檢測 | 鹿島工程 | 2 | 2 | 2 | 2 | 其他損傷 | 未維修 | 大梁表面沖洗 | 1 | 個 | 大樑底部 |  | 主梁
[12 empty] | 11 | 2020-05-07 | 定期檢測 | 鹿島工程 | 3 | 2 | 2 | 2 | 支承座、支承端部損傷 | 未維修 | 混凝土支承墊破損修補 | 2 | 處 | 左側支承 |  | 支承／支承墊／阻尼裝置
[12 empty] | 12 | 2020-05-07 | 定期檢測 | 鹿島工程 | 2 | 2 | 2 | 2 | 生銹及腐蝕 | 未維修 | 支承墊除鏽及油漆塗裝 | 1 | 處 | 左側支承 |  | 支承／支承墊／阻尼裝置
[12 empty] | 13 | 2020-05-07 | 定期檢測 | 鹿島工程 | 2 | 2 | 2 | 2 | 支承座、支承端部損傷 | 未維修 | 混凝土支承墊破損修補 | 1 | 處 | 右側支承座 |  | 支承／支承墊／阻尼裝置
[12 empty] | 14 | 2020-05-07 | 定期檢測 | 鹿島工程 | 2 | 2 | 2 | 2 | 鋼筋外露、銹蝕 | 未維修 | 混凝土剝落鋼筋鏽蝕修復 | 2 | 處 | S11左側護欄底部 |  | 橋護欄
[12 empty] | 15 | 2020-05-07 | 定期檢測 | 鹿島工程 | 2 | 1 | 1 | 1 | 滲水、白華 | 未維修 | 白華處理(處) | 1 | 處 |  |  | 橋面板
[12 empty] | 16 | 2020-05-07 | 定期檢測 | 鹿島工程 | 2 | 2 | 2 | 2 | 鋼筋、鋼腱或錨碇部位外露、銹蝕 | 未維修 | 鋼筋除鏽及混凝土修復(<=0.4*0.4*0.05m) | 2 | 處 | 背面 |  | 橋墩／帽梁
[12 empty] | 17 | 2020-05-07 | 定期檢測 | 鹿島工程 | 2 | 2 | 2 | 2 | 其他損傷 | 未維修 | 大梁表面沖洗 | 1 | 個 |  |  | 主梁
[12 empty] | 18 | 2020-05-07 | 定期檢測 | 鹿島工程 | 2 | 2 | 2 | 2 | 其他損傷 | 未維修 | 鋼筋凸出切除 | 3 | 處 | 橋台正面 |  | 橋台
[12 empty] | 19 | 2020-05-07 | 定期檢測 | 鹿島工程 | 2 | 2 | 2 | 2 | 鋼筋外露、銹蝕 | 未維修 | 回填因侵蝕或沖刷引起的基礎掏空 | 2 | 立方公尺 |  |  | 橋墩基礎
[12 empty] | 20 | 2020-05-07 | 定期檢測 | 鹿島工程 | 2 | 2 | 2 | 2 | 支承座、支承端部損傷 | 未維修 | 混凝土支承墊破損修補 | 1 | 處 | 支承座 |  | 支承／支承墊／阻尼裝置
[12 empty] | 21 | 2020-05-07 | 定期檢測 | 鹿島工程 | 2 | 2 | 2 | 2 | 混凝土裂縫 | 未維修 | >0.3mm混凝土裂縫修補 | 1 | 公尺 | 大樑底部 |  | 主梁
[12 empty] | 22 | 2020-05-07 | 定期檢測 | 鹿島工程 | 2 | 2 | 2 | 2 | 鋼筋、鋼腱或錨碇部位外露、銹蝕 | 未維修 | 鋼筋除鏽及混凝土修復(<=0.4*0.4*0.05m) | 4 | 處 | 橋墩正面 |  | 橋墩／帽梁
[12 empty] | 23 | 2020-05-07 | 定期檢測 | 鹿島工程 | 2 | 1 | 1 | 1 | 其他損傷 | 未維修 | 橋墩爬藤修剪 | 1 | 處 | 右側面 |  | 橋墩／帽梁
[12 empty] | 24 | 2020-05-07 | 定期檢測 | 鹿島工程 | 2 | 2 | 2 | 2 | 混凝土裂縫 | 未維修 | 修補寬度大於0.3mm的裂縫 | 3 | 公尺 | 正面 |  | 橋墩／帽梁
[12 empty] | 25 | 2020-05-07 | 定期檢測 | 鹿島工程 | 2 | 1 | 1 | 1 | 鋼筋外露、銹蝕 | 未維修 | 混凝土剝落鋼筋鏽蝕修復 | 1 | 處 | S11橋護欄底部 |  | 橋護欄
[12 empty] | 26 | 2020-05-07 | 定期檢測 | 鹿島工程 | 2 | 2 | 2 | 2 | 鋼筋、鋼腱或錨碇部位外露、銹蝕 | 未維修 | 鋼筋除鏽及混凝土修復(<=0.4*0.4*0.05m) | 4 | 處 | 左側面 |  | 橋墩／帽梁
[12 empty] | 27 | 2020-05-07 | 定期檢測 | 鹿島工程 | 2 | 2 | 2 | 2 | 滲水、白華 | 未維修 | 白華處理(處) | 1 | 處 |  |  | 橋面板
[12 empty] | 28 | 2020-05-07 | 定期檢測 | 鹿島工程 | 2 | 2 | 2 | 2 | 混凝土裂縫 | 未維修 | 修補寬度大於0.3mm的裂縫 | 2 | 公尺 | 橋墩正面 |  | 橋墩／帽梁
[12 empty] | 29 | 2020-05-07 | 定期檢測 | 鹿島工程 | 2 | 2 | 2 | 2 | 其他損傷 | 未維修 | 橋墩爬藤修剪 | 3 | 處 | 橋墩正面、右側 |  | 橋墩／帽梁
[12 empty] | 30 | 2020-05-07 | 定期檢測 | 鹿島工程 | 2 | 2 | 2 | 2 | 其他損傷 | 未維修 | 大梁表面沖洗 | 1 | 個 | 大樑底部 |  | 主梁
[12 empty] | 31 | 2020-05-07 | 定期檢測 | 鹿島工程 | 3 | 2 | 2 | 2 | 支承座、支承端部損傷 | 未維修 | 混凝土支承墊破損修補 | 2 | 處 | 右側支承 |  | 支承／支承墊／阻尼裝置
[12 empty] | 32 | 2020-05-07 | 定期檢測 | 鹿島工程 | 2 | 2 | 2 | 2 | 生銹及腐蝕 | 未維修 | 支承墊除鏽及油漆塗裝 | 1 | 處 | 左側支承 |  | 支承／支承墊／阻尼裝置
[12 empty] | 33 | 2020-05-07 | 定期檢測 | 鹿島工程 | 2 | 2 | 2 | 2 | 其他損傷 | 未維修 | 大梁表面沖洗 | 1 | 個 | 大樑底部 |  | 主梁
[12 empty] | 34 | 2020-05-07 | 定期檢測 | 鹿島工程 | 2 | 2 | 2 | 2 | 其他損傷 | 未維修 | 大梁表面沖洗 | 1 | 個 | 大樑底部 |  | 主梁
[12 empty] | 35 | 2020-05-07 | 定期檢測 | 鹿島工程 | 2 | 2 | 2 | 2 | 支承座、支承端部損傷 | 未維修 | 混凝土支承墊破損修補 | 1 | 處 | 上部支承座鋼筋外露 |  | 支承／支承墊／阻尼裝置
[12 empty] | 36 | 2020-05-07 | 定期檢測 | 鹿島工程 | 2 | 1 | 1 | 1 | 伸縮縫間雜物堆積 | 未維修 | 伸縮縫清理 | 2 | 公尺 |  |  | 伸縮縫
[12 empty] | 37 | 2020-05-07 | 定期檢測 | 鹿島工程 | 2 | 1 | 1 | 1 | 其他損傷 | 未維修 | 混凝土修復(<=0.4*0.4*0.05m) | 2 | 處 |  |  | 主梁
[12 empty] | 38 | 2020-05-07 | 定期檢測 | 鹿島工程 | 2 | 2 | 2 | 2 | 生銹及腐蝕 | 未維修 | 支承墊除鏽及油漆塗裝 | 1 | 處 | 右側支承 |  | 支承／支承墊／阻尼裝置
[12 empty] | 39 | 2020-05-07 | 定期檢測 | 鹿島工程 | 2 | 1 | 1 | 1 | 其他損傷 | 未維修 | 植生處理 | 1 | 處 | S11右側護欄底部 |  | 橋護欄
[12 empty] | 40 | 2020-05-07 | 定期檢測 | 鹿島工程 | 2 | 1 | 1 | 1 | 支承座、支承端部損傷 | 未維修 | 混凝土支承墊破損修補 | 1 | 處 | 右側支承座上部 |  | 支承／支承墊／阻尼裝置
[12 empty] | 41 | 2020-05-07 | 定期檢測 | 鹿島工程 | 2 | 1 | 1 | 1 | 支承座、支承端部損傷 | 未維修 | 混凝土支承墊破損修補 | 1 | 處 |  |  | 支承／支承墊／阻尼裝置
[12 empty] | 42 | 2020-05-07 | 定期檢測 | 鹿島工程 | 2 | 2 | 2 | 2 | 混凝土空洞(或蜂窩) | 未維修 | 混凝土修復(<=0.4*0.4*0.05m) | 1 | 處 | 大樑底部 |  | 主梁
[12 empty] | 43 | 2020-05-07 | 定期檢測 | 鹿島工程 | 2 | 2 | 2 | 2 | 鋼筋外露、銹蝕 | 未維修 | 鋼筋除鏽及混凝土修復(<=0.4*0.4*0.05m) | 3 | 處 | 左側面 |  | 橋台
[12 empty] | 44 | 2020-05-07 | 定期檢測 | 鹿島工程 | 2 | 2 | 2 | 2 | 排水設施阻塞 | 未維修 | 清理淤塞的排水孔 | 1 | 個 | S1橋面板底部右側排水管 |  | 橋梁排水設施
[12 empty] | 45 | 2020-05-07 | 定期檢測 | 鹿島工程 | 2 | 1 | 2 | 2 | 鋼筋、鋼腱或錨碇部位外露、銹蝕 | 未維修 | 鋼筋除鏽及混凝土修復(<=0.4x0.4x0.05m) | 1 | 處 | 底部 |  | 主梁
[12 empty] | 46 | 2020-05-07 | 定期檢測 | 鹿島工程 | 3 | 1 | 2 | 2 | 滲水、白華 | 未維修 | 白華處理(處) | 1 | 處 | 左側 |  | 主梁
287 | 35637 | 25-坪林一號高架橋(N) | 國道5號 | 國道 | 13K+854M ~14K~148.3M | 高公局北區養護工程分局 | 頭城工務段 | 箱型梁 | 預力混凝土 | 93 | 已維修：3 | NO | 檢測日期 | 檢測類別 | 檢測單位 | D | E | R | U | 劣化類型 | 狀態 | 建議維修工法 | 數量 | 單位 | 損壞位置 | 維修紀錄ID | 維修構件 | 維修工法 | 金額 | 開工日期 | 完成日期 | 維修原始紀錄日期 | 維修原始紀錄者 | 維修最後修改日期 | 維修最後修改者
[11 empty] | 未維修：20 | 1 | 2020-07-21 | 定期檢測 | 鹿島工程 | 2 | 1 | 1 | 1 | 其他損傷 | 未維修 | 支承游標尺修復 | 1 | 處 |  |  | 支承／支承墊／阻尼裝置
[11 empty] | 全部：23 | 2 | 2020-07-21 | 定期檢測 | 鹿島工程 | 2 | 1 | 2 | 2 | 鋼筋、鋼腱或錨碇部位外露、銹蝕 | 未維修 | 鋼筋除鏽及混凝土修復(<=0.4*0.4*0.05m) | 3 | 處 | 大樑底部 |  | 主梁
[12 empty] | 3 | 2020-07-21 | 定期檢測 | 鹿島工程 | 2 | 1 | 1 | 1 | 其他損傷 | 未維修 | 白華處理 | 1 | 處 | S8左側護欄底部 |  | 橋護欄
[12 empty] | 4 | 2020-07-21 | 定期檢測 | 鹿島工程 | 2 | 1 | 2 | 2 | 混凝土裂縫 | 未維修 | 修補寬度大於0.3mm的裂縫 | 1 | 公尺 |  |  | 橋台
[12 empty] | 5 | 2020-07-21 | 定期檢測 | 鹿島工程 | 2 | 1 | 2 | 2 | 鋼筋、鋼腱或錨碇部位外露、銹蝕 | 未維修 | 鋼筋除鏽及混凝土修復(<=0.4*0.4*0.05m) | 1 | 處 | 大樑底部 |  | 主梁
[12 empty] | 6 | 2020-07-21 | 定期檢測 | 鹿島工程 | 2 | 2 | 2 | 2 | 生銹及腐蝕 | 未維修 | 支承墊除鏽及油漆塗裝 | 1 | 處 | 左側 |  | 支承／支承墊／阻尼裝置
[12 empty] | 7 | 2020-07-21 | 定期檢測 | 鹿島工程 | 2 | 1 | 1 | 2 | 混凝土剝落 | 未維修 | 混凝土修復(<=0.4*0.4*0.05m) | 1 | 處 | 大樑底部 |  | 主梁
[12 empty] | 8 | 2020-07-21 | 定期檢測 | 鹿島工程 | 2 | 2 | 2 | 2 | 支承座、支承端部損傷 | 未維修 | 混凝土支承墊破損修補 | 1 | 處 | 左側 |  | 支承／支承墊／阻尼裝置
[12 empty] | 9 | 2020-07-21 | 定期檢測 | 鹿島工程 | 2 | 2 | 2 | 2 | 支承座、支承端部損傷 | 未維修 | 混凝土支承墊破損修補 | 1 | 處 | Rc底座鋼筋外露 |  | 支承／支承墊／阻尼裝置
[12 empty] | 10 | 2020-07-21 | 定期檢測 | 鹿島工程 | 2 | 1 | 1 | 1 | 鋼筋、鋼腱或錨碇部位外露、銹蝕 | 未維修 | 鋼筋除鏽及混凝土修復(<=0.4*0.4*0.05m) | 1 | 處 | 橋墩背面 |  | 橋墩／帽梁
[12 empty] | 11 | 2020-07-21 | 定期檢測 | 鹿島工程 | 2 | 2 | 2 | 2 | 其他損傷 | 未維修 | 油漆塗裝 | 2 | 公尺 | 伸縮縫 |  | 伸縮縫
[12 empty] | 12 | 2020-07-21 | 定期檢測 | 鹿島工程 | 2 | 1 | 1 | 1 | 其他損傷 | 未維修 | 油漆塗裝 | 3 | 公尺 | 伸縮縫 |  | 伸縮縫
[12 empty] | 13 | 2020-07-21 | 定期檢測 | 鹿島工程 | 2 | 1 | 1 | 1 | 其他損傷 | 未維修 | 橋墩爬藤修剪 | 1 | 處 | 橋墩正面 |  | 橋墩／帽梁
[12 empty] | 14 | 2020-07-21 | 定期檢測 | 鹿島工程 | 2 | 1 | 1 | 1 | 伸縮縫間雜物堆積 | 未維修 | 伸縮縫清理 | 2 | 公尺 | 伸縮縫 |  | 伸縮縫
[12 empty] | 15 | 2020-07-21 | 定期檢測 | 鹿島工程 | 2 | 1 | 2 | 2 | 混凝土裂縫 | 未維修 | 修補寬度大於0.3mm的裂縫 | 1 | 公尺 | 橋台正面 |  | 橋台
[12 empty] | 16 | 2020-07-21 | 定期檢測 | 鹿島工程 | 2 | 1 | 1 | 1 | 鋼筋、鋼腱或錨碇部位外露、銹蝕 | 未維修 | 鋼筋除鏽及混凝土修復(<=0.4*0.4*0.05m) | 1 | 處 | 橋墩正面 |  | 橋墩／帽梁
[12 empty] | 17 | 2020-07-21 | 定期檢測 | 鹿島工程 | 2 | 1 | 2 | 2 | 混凝土裂縫 | 未維修 | >0.3mm混凝土裂縫修補 | 1 | 公尺 | 大梁左側 |  | 主梁
[12 empty] | 18 | 2020-07-21 | 定期檢測 | 鹿島工程 | 2 | 1 | 1 | 1 | 伸縮縫間雜物堆積 | 未維修 | 伸縮縫清理 | 2 | 公尺 | 伸縮縫 |  | 伸縮縫
[12 empty] | 19 | 2020-07-21 | 定期檢測 | 鹿島工程 | 2 | 1 | 1 | 1 | 其他損傷 | 未維修 | 橋名牌修復 | 1 | 處 | 右側橋護欄 |  | 橋護欄
[12 empty] | 20 | 2020-07-21 | 定期檢測 | 鹿島工程 | 2 | 1 | 2 | 2 | 混凝土裂縫 | 未維修 | >0.3mm混凝土裂縫修補 | 2 | 公尺 | 大梁左側 |  | 主梁
[12 empty] | 21 | 2020-07-21 | 定期檢測 | 鹿島工程 | 2 | 1 | 1 | 1 | 其他損傷 | 已維修 | 植生清除 | 1 | 處 | 右側橋護欄 | 49621 | 橋護欄 | 清除植生 | 600 |  | 2023-07-11 | 2023-07-21 14:30 | 李銘軒 | 2023-07-21 14:30 | 李銘軒
[12 empty] | 22 | 2020-07-21 | 定期檢測 | 鹿島工程 | 2 | 1 | 2 | 2 | 鋼筋、鋼腱或錨碇部位外露、銹蝕 | 已維修 | 鋼筋除鏽及混凝土修復(<=0.4*0.4*0.05m) | 5 | 處 | 右側 | 22426 | 橋墩／帽梁 | 0.4x0.4x0.05m) |  | 2020-11-10 | 2020-11-10 | 2021-01-11 10:25 | 李銘軒 | 2021-05-11 14:03 | 李銘軒
[12 empty] | 23 | 2020-07-21 | 定期檢測 | 鹿島工程 | 2 | 1 | 2 | 2 | 鋼筋、鋼腱或錨碇部位外露、銹蝕 | 已維修 | 鋼筋除鏽及混凝土修復(<=0.4*0.4*0.05m) | 2 | 處 | 正面 | 22427 | 橋墩／帽梁 | 0.4x0.4x0.05m) |  | 2020-11-10 | 2020-11-10 | 2021-01-11 10:25 | 李銘軒 | 2021-01-11 10:30 | 李銘軒
288 | 35639 | 21-坑子口溪橋(N) | 國道5號 | 國道 | 13K+274M ~13K~300.2M | 高公局北區養護工程分局 | 頭城工務段 | I型梁 | 預力混凝土 | 93 | 已維修：5 | NO | 檢測日期 | 檢測類別 | 檢測單位 | D | E | R | U | 劣化類型 | 狀態 | 建議維修工法 | 數量 | 單位 | 損壞位置 | 維修紀錄ID | 維修構件 | 維修工法 | 金額 | 開工日期 | 完成日期 | 維修原始紀錄日期 | 維修原始紀錄者 | 維修最後修改日期 | 維修最後修改者
[11 empty] | 未維修：18 | 1 | 2020-06-05 | 定期檢測 | 鹿島工程 | 2 | 1 | 1 | 2 | 伸縮縫裝置損傷(變形、生銹、腐蝕) | 未維修 | 膠伸縮縫更換(含材料) | 1 | 公尺 | 正面 |  | 伸縮縫
[11 empty] | 全部：23 | 2 | 2020-06-05 | 定期檢測 | 鹿島工程 | 2 | 1 | 2 | 2 | 混凝土裂縫 | 未維修 | 修補寬度大於0.3mm的裂縫 | 1 | 公尺 | 橋台正面 |  | 橋台
[12 empty] | 3 | 2020-06-05 | 定期檢測 | 鹿島工程 | 2 | 1 | 2 | 2 | 混凝土裂縫 | 未維修 | 修補寬度大於0.3mm的裂縫 | 1 | 公尺 | 右側翼牆 |  | 翼牆／擋土牆
[12 empty] | 4 | 2020-06-05 | 定期檢測 | 鹿島工程 | 2 | 1 | 1 | 1 | 混凝土裂縫 | 未維修 | 修補寬度大於0.3mm的裂縫 | 1 | 公尺 | 橋台正面 |  | 橋台
[12 empty] | 5 | 2020-06-05 | 定期檢測 | 鹿島工程 | 2 | 2 | 2 | 2 | 螺栓損傷、欠缺及鬆動 | 未維修 | 橡膠伸縮縫螺栓孔填滿 | 2 | 公尺 |  |  | 伸縮縫
[12 empty] | 6 | 2020-06-05 | 定期檢測 | 鹿島工程 | 2 | 2 | 2 | 2 | 鋼筋、鋼腱或錨碇部位外露、銹蝕 | 未維修 | 鋼筋除鏽及混凝土修復(<=0.4*0.4*0.05m) | 3 | 處 | 底部 |  | 主梁
[12 empty] | 7 | 2020-06-05 | 定期檢測 | 鹿島工程 | 2 | 2 | 2 | 2 | 其他損傷 | 未維修 | 修補寬度大於0.3mm的裂縫 | 200 | 公尺 | 橋台正面 |  | 橋台
[12 empty] | 8 | 2020-06-05 | 定期檢測 | 鹿島工程 | 2 | 1 | 1 | 2 | 其他損傷 | 未維修 | 護欄填縫劑更新 | 1 | 處 | 右側護欄底部 |  | 橋護欄
[12 empty] | 9 | 2020-06-05 | 定期檢測 | 鹿島工程 | 2 | 2 | 2 | 2 | 混凝土裂縫 | 未維修 | 修補寬度大於0.3mm的裂縫 | 2 | 公尺 |  |  | 橋台
[12 empty] | 10 | 2020-06-05 | 定期檢測 | 鹿島工程 | 2 | 2 | 2 | 2 | 鋼筋、鋼腱或錨碇部位外露、銹蝕 | 未維修 | 鋼筋除鏽及混凝土修復(<=0.4*0.4*0.05m) | 4 | 處 | 右側 |  | 主梁
[12 empty] | 11 | 2020-06-05 | 定期檢測 | 鹿島工程 | 2 | 1 | 2 | 2 | 滲水、白華 | 未維修 | 白華處理(處) | 5 | 處 |  |  | 橋台
[12 empty] | 12 | 2020-06-05 | 定期檢測 | 鹿島工程 | 2 | 1 | 2 | 2 | 其他損傷 | 未維修 | 護欄填縫劑更新 | 1 | 處 | 左側護欄 |  | 橋護欄
[12 empty] | 13 | 2020-06-05 | 定期檢測 | 鹿島工程 | 2 | 2 | 2 | 2 | 其他損傷 | 未維修 | 橋面版修復 | 1 | 平方公尺 |  |  | 橋面板
[12 empty] | 14 | 2020-06-05 | 定期檢測 | 鹿島工程 | 2 | 2 | 2 | 2 | 鋼筋、鋼腱或錨碇部位外露、銹蝕 | 未維修 | 鋼筋除鏽及混凝土修復(<=0.4*0.4*0.05m) | 3 | 處 | 底部 |  | 主梁
[12 empty] | 15 | 2020-06-05 | 定期檢測 | 鹿島工程 | 2 | 2 | 2 | 2 | 其他損傷 | 未維修 | 橋台雜物及破碎混凝土塊處理 | 1 | 處 |  |  | 橋台
[12 empty] | 16 | 2020-06-05 | 定期檢測 | 鹿島工程 | 2 | 1 | 1 | 1 | 滲水、白華 | 未維修 | 白華處理(平方公尺) | 1 | 平方公尺 |  |  | 橋台
[12 empty] | 17 | 2020-06-05 | 定期檢測 | 鹿島工程 | 2 | 2 | 2 | 2 | 鋼筋、鋼腱或錨碇部位外露、銹蝕 | 未維修 | 鋼筋除鏽及混凝土修復(<=0.4*0.4*0.05m) | 1 | 處 | 右側面 |  | 主梁
[12 empty] | 18 | 2020-06-05 | 定期檢測 | 鹿島工程 | 2 | 1 | 2 | 2 | 滲水、白華 | 未維修 | 白華處理(平方公尺) | 1 | 平方公尺 |  |  | 橋台
[12 empty] | 19 | 2020-06-05 | 定期檢測 | 鹿島工程 | 2 | 2 | 2 | 2 | 鋼筋、鋼腱或錨碇部位外露、銹蝕 | 已維修 | 鋼筋除鏽及混凝土修復(<=0.4*0.4*0.05m) | 5 | 處 | 底部 | 42315 | 主梁 | 鋼筋除鏽及混凝土修復 | 1900 | 2022-07-08 | 2022-07-08 | 2022-10-25 14:35 | 李銘軒 | 2022-10-25 14:35 | 李銘軒
[12 empty] | 20 | 2020-06-05 | 定期檢測 | 鹿島工程 | 2 | 2 | 2 | 2 | 鋼筋、鋼腱或錨碇部位外露、銹蝕 | 已維修 | 鋼筋除鏽及混凝土修復(<=0.4*0.4*0.05m) | 1 | 處 | 右側 | 41975 | 主梁 | 鋼筋除鏽及混凝土修復 | 1900 | 2022-07-08 | 2022-07-08 | 2022-10-24 10:56 | 李銘軒 | 2022-10-24 11:22 | 李銘軒
[12 empty] | 21 | 2020-06-05 | 定期檢測 | 鹿島工程 | 2 | 2 | 2 | 2 | 鋼筋、鋼腱或錨碇部位外露、銹蝕 | 已維修 | 鋼筋除鏽及混凝土修復(<=0.4*0.4*0.05m) | 4 | 處 | A2橋台 | 37568 | 橫隔梁 | 混凝土修復(<=0.4x0.4x0.05m) | 520 | 2021-11-01 | 2021-11-01 | 2022-02-10 16:10 | 李銘軒 | 2022-02-10 16:10 | 李銘軒
[12 empty] | 22 | 2020-06-05 | 定期檢測 | 鹿島工程 | 2 | 2 | 2 | 2 | 鋼筋、鋼腱或錨碇部位外露、銹蝕 | 已維修 | 鋼筋除鏽及混凝土修復(<=0.4*0.4*0.05m) | 12 | 處 | 隔樑底部 | 37578 | 橫隔梁 | 鋼筋除鏽及混凝土修復(<=0.4x0.4x0.05m) | 800 | 2021-11-01 | 2021-11-01 | 2022-02-14 11:39 | 李銘軒 | 2022-02-14 11:39 | 李銘軒
[12 empty] | 23 | 2020-06-05 | 定期檢測 | 鹿島工程 | 2 | 2 | 2 | 2 | 鋼筋、鋼腱或錨碇部位外露、銹蝕 | 已維修 | 鋼筋除鏽及混凝土修復(<=0.4*0.4*0.05m) | 3 | 處 |  | 37579 | 橫隔梁 | 混凝土修復(<=0.4x0.4x0.05m) | 520 | 2021-11-01 | 2021-11-01 | 2022-02-15 09:11 | 李銘軒 | 2022-02-15 09:11 | 李銘軒
289 | 35640 | 23-彭隧東口停車橋(S) | 國道5號 | 國道 | 13K+316M ~13K~328.41M | 高公局北區養護工程分局 | 頭城工務段 | 實心板梁 | 鋼筋混凝土 | 93 | 已維修：0 | NO | 檢測日期 | 檢測類別 | 檢測單位 | D | E | R | U | 劣化類型 | 狀態 | 建議維修工法 | 數量 | 單位 | 損壞位置 | 維修紀錄ID | 維修構件 | 維修工法 | 金額 | 開工日期 | 完成日期 | 維修原始紀錄日期 | 維修原始紀錄者 | 維修最後修改日期 | 維修最後修改者
[11 empty] | 未維修：11 | 1 | 2020-06-05 | 定期檢測 | 鹿島工程 | 2 | 2 | 2 | 2 | 滲水、白華 | 未維修 | 橋面版滲水處理 | 1 | 處 | 底部 |  | 橋面板
[11 empty] | 全部：11 | 2 | 2020-06-05 | 定期檢測 | 鹿島工程 | 2 | 1 | 2 | 2 | 混凝土剝落 | 未維修 | 混凝土修復(<=0.4*0.4*0.05m) | 5 | 處 | 左側 |  | 橋面板
[12 empty] | 3 | 2020-06-05 | 定期檢測 | 鹿島工程 | 2 | 2 | 2 | 2 | 混凝土剝落 | 未維修 | 混凝土修復(<=0.4*0.4*0.05m) | 1 | 處 | 底部 |  | 橋面板
[12 empty] | 4 | 2020-06-05 | 定期檢測 | 鹿島工程 | 2 | 1 | 2 | 2 | 鋼筋、鋼腱或錨碇部位外露、銹蝕 | 未維修 | 鋼筋除鏽及混凝土修復(<=0.4*0.4*0.05m) | 1 | 處 | 右側 |  | 橋面板
[12 empty] | 5 | 2020-06-05 | 定期檢測 | 鹿島工程 | 2 | 2 | 2 | 2 | 螺栓損傷、欠缺及鬆動 | 未維修 | 橡膠伸縮縫螺栓孔填滿 | 3 | 公尺 |  |  | 伸縮縫
[12 empty] | 6 | 2020-06-05 | 定期檢測 | 鹿島工程 | 2 | 2 | 2 | 2 | 填縫膠損壞 | 未維修 | 膠伸縮縫更換(含材料) | 1 | 公尺 |  |  | 伸縮縫
[12 empty] | 7 | 2020-06-05 | 定期檢測 | 鹿島工程 | 2 | 1 | 1 | 1 | 其他損傷 | 未維修 | 植生處理 | 1 | 處 | S1右側護欄 |  | 橋護欄
[12 empty] | 8 | 2020-06-05 | 定期檢測 | 鹿島工程 | 2 | 1 | 2 | 2 | 滲水、白華 | 未維修 | 白華處理(處) | 1 | 處 | 底部 |  | 橋面板
[12 empty] | 9 | 2020-06-05 | 定期檢測 | 鹿島工程 | 2 | 1 | 1 | 1 | 混凝土裂縫 | 未維修 | 修補寬度大於0.3mm的裂縫 | 1 | 公尺 | 橋台正面 |  | 橋台
[12 empty] | 10 | 2020-06-05 | 定期檢測 | 鹿島工程 | 2 | 1 | 1 | 1 | 伸縮縫間雜物堆積 | 未維修 | 伸縮縫清理 | 1 | 公尺 | 伸縮縫 |  | 伸縮縫
[12 empty] | 11 | 2020-06-05 | 定期檢測 | 鹿島工程 | 2 | 1 | 1 | 1 | 混凝土裂縫 | 未維修 | 修補寬度大於0.3mm的裂縫 | 1 | 公尺 | 左側翼牆 |  | 翼牆／擋土牆
290 | 35641 | 24-彭隧東洞口迴車道橋 | 國道5號 | 國道 | 13K+363M ~13K~380.89M | 高公局北區養護工程分局 | 頭城工務段 | T型梁 | 鋼筋混凝土 | 93 | 已維修：0 | NO | 檢測日期 | 檢測類別 | 檢測單位 | D | E | R | U | 劣化類型 | 狀態 | 建議維修工法 | 數量 | 單位 | 損壞位置 | 維修紀錄ID | 維修構件 | 維修工法 | 金額 | 開工日期 | 完成日期 | 維修原始紀錄日期 | 維修原始紀錄者 | 維修最後修改日期 | 維修最後修改者
[11 empty] | 未維修：5 | 1 | 2020-06-05 | 定期檢測 | 鹿島工程 | 2 | 2 | 2 | 2 | 高低差 | 未維修 | 橡膠伸縮縫更換(不含材料) | 1 | 公尺 |  |  | 伸縮縫
[11 empty] | 全部：5 | 2 | 2020-06-05 | 定期檢測 | 鹿島工程 | 2 | 2 | 2 | 2 | 混凝土剝落 | 未維修 | 修補混凝土 | 1 | 立方公尺 | 左側護欄 |  | 橋護欄
[12 empty] | 3 | 2020-06-05 | 定期檢測 | 鹿島工程 | 2 | 2 | 2 | 2 | 混凝土裂縫 | 未維修 | 修補寬度大於0.3mm的裂縫 | 1 | 公尺 |  |  | 橋護欄
[12 empty] | 4 | 2020-06-05 | 定期檢測 | 鹿島工程 | 2 | 2 | 2 | 2 | 螺栓損傷、欠缺及鬆動 | 未維修 | 橡膠伸縮縫螺栓孔填滿 | 2 | 公尺 |  |  | 伸縮縫
[12 empty] | 5 | 2020-06-05 | 定期檢測 | 鹿島工程 | 2 | 1 | 1 | 1 | 鋼筋、鋼腱或錨碇部位外露、銹蝕 | 未維修 | 鋼筋除鏽及混凝土修復(<=0.4*0.4*0.05m) | 1 | 處 | 橋墩正面 |  | 橋墩／帽梁
291 | 35650 | 16-彭山一號高架橋(N) | 國道5號 | 國道 | 8K+67M ~8K~684.06M | 高公局北區養護工程分局 | 頭城工務段 | 箱型梁 | 預力混凝土 | 93 | 已維修：0 | NO | 檢測日期 | 檢測類別 | 檢測單位 | D | E | R | U | 劣化類型 | 狀態 | 建議維修工法 | 數量 | 單位 | 損壞位置 | 維修紀錄ID | 維修構件 | 維修工法 | 金額 | 開工日期 | 完成日期 | 維修原始紀錄日期 | 維修原始紀錄者 | 維修最後修改日期 | 維修最後修改者
[11 empty] | 未維修：16 | 1 | 2020-07-20 | 定期檢測 | 鹿島工程 | 2 | 1 | 1 | 1 | 支承裝置損傷 | 未維修 | 更換支承 | 1 | 組 | 支撐 |  | 支承／支承墊／阻尼裝置
[11 empty] | 全部：16 | 2 | 2020-07-20 | 定期檢測 | 鹿島工程 | 2 | 1 | 1 | 1 | 生銹及腐蝕 | 未維修 | 清理保養 | 1 | 組 | 支撐 |  | 支承／支承墊／阻尼裝置
[12 empty] | 3 | 2020-07-20 | 定期檢測 | 鹿島工程 | 2 | 1 | 1 | 1 | 生銹及腐蝕 | 未維修 | 清理保養 | 1 | 組 | 支撐 |  | 支承／支承墊／阻尼裝置
[12 empty] | 4 | 2020-07-20 | 定期檢測 | 鹿島工程 | 2 | 1 | 1 | 1 | 混凝土裂縫 | 未維修 | 修補寬度大於0.3mm的裂縫 | 1 | 公尺 | 右側翼牆 |  | 翼牆／擋土牆
[12 empty] | 5 | 2020-07-20 | 定期檢測 | 鹿島工程 | 2 | 1 | 1 | 1 | 伸縮縫間雜物堆積 | 未維修 | 伸縮縫清理 | 1 | 公尺 | 伸縮縫 |  | 伸縮縫
[12 empty] | 6 | 2020-07-20 | 定期檢測 | 鹿島工程 | 2 | 1 | 1 | 1 | 伸縮縫間雜物堆積 | 未維修 | 伸縮縫清理 | 2 | 公尺 | 伸縮縫 |  | 伸縮縫
[12 empty] | 7 | 2020-07-20 | 定期檢測 | 鹿島工程 | 2 | 1 | 1 | 1 | 混凝土裂縫 | 未維修 | 修補寬度大於0.3mm的裂縫 | 1 | 公尺 | 橋台正面 |  | 橋台
[12 empty] | 8 | 2020-07-20 | 定期檢測 | 鹿島工程 | 2 | 1 | 1 | 1 | 鋼筋外露、銹蝕 | 未維修 | 鋼筋除鏽、環氧樹脂及無聲縮砂漿修補 | 1 | 立方公尺 | 右側翼牆 |  | 翼牆／擋土牆
[12 empty] | 9 | 2020-07-20 | 定期檢測 | 鹿島工程 | 2 | 1 | 1 | 1 | 混凝土裂縫 | 未維修 | 修補寬度大於0.3mm的裂縫 | 1 | 公尺 | 橋台正面 |  | 橋台
[12 empty] | 10 | 2020-07-20 | 定期檢測 | 鹿島工程 | 2 | 2 | 2 | 2 | 混凝土裂縫 | 未維修 | >0.3mm混凝土裂縫修補 | 1 | 公尺 | 左側 |  | 橋護欄
[12 empty] | 11 | 2020-07-20 | 定期檢測 | 鹿島工程 | 2 | 2 | 2 | 2 | 其他損傷 | 未維修 | 白華清除 | 1 | 處 | 右側底部 |  | 橋護欄
[12 empty] | 12 | 2020-07-20 | 定期檢測 | 鹿島工程 | 2 | 2 | 2 | 2 | 生銹及腐蝕 | 未維修 | 鋼筋除鏽及混凝土修復(<=0.4x0.4x0.05m) | 1 | 處 | 右側 |  | 橋面板
[12 empty] | 13 | 2020-07-20 | 定期檢測 | 鹿島工程 | 2 | 2 | 2 | 2 | 混凝土剝落 | 未維修 | 修補混凝土 | 1 | 立方公尺 | 右側 |  | 翼牆／擋土牆
[12 empty] | 14 | 2020-07-20 | 定期檢測 | 鹿島工程 | 2 | 2 | 2 | 2 | 生銹及腐蝕 | 未維修 | 清理保養 | 1 | 組 | 左側支撐 |  | 支承／支承墊／阻尼裝置
[12 empty] | 15 | 2020-07-20 | 定期檢測 | 鹿島工程 | 2 | 2 | 2 | 2 | 鋼筋外露、銹蝕 | 未維修 | 鋼筋除鏽、環氧樹脂及無聲縮砂漿修補 | 1 | 立方公尺 | 左側 |  | 翼牆／擋土牆
[12 empty] | 16 | 2020-07-20 | 定期檢測 | 鹿島工程 | 2 | 2 | 2 | 2 | 鋼筋外露、銹蝕 | 未維修 | 鋼筋除鏽、環氧樹脂及無聲縮砂漿修補 | 1 | 立方公尺 | 左側 |  | 翼牆／擋土牆
292 | 35651 | 17-彭山一號高架橋(S) | 國道5號 | 國道 | 8K+266M ~8K~660.68M | 高公局北區養護工程分局 | 頭城工務段 | 箱型梁 | 預力混凝土 | 93 | 已維修：5 | NO | 檢測日期 | 檢測類別 | 檢測單位 | D | E | R | U | 劣化類型 | 狀態 | 建議維修工法 | 數量 | 單位 | 損壞位置 | 維修紀錄ID | 維修構件 | 維修工法 | 金額 | 開工日期 | 完成日期 | 維修原始紀錄日期 | 維修原始紀錄者 | 維修最後修改日期 | 維修最後修改者
[11 empty] | 未維修：35 | 1 | 2020-07-20 | 定期檢測 | 鹿島工程 | 2 | 3 | 2 | 2 | 其他損傷 | 未維修 | 橋墩爬藤修剪 | 1 | 處 | 橋墩左側 |  | 橋墩／帽梁
[11 empty] | 全部：40 | 2 | 2020-07-20 | 定期檢測 | 鹿島工程 | 2 | 2 | 2 | 2 | 混凝土裂縫 | 未維修 | 修補寬度大於0.3mm的裂縫 | 3 | 公尺 | 橋墩正面 |  | 橋墩／帽梁
[12 empty] | 3 | 2020-07-20 | 定期檢測 | 鹿島工程 | 2 | 1 | 1 | 1 | 鋼筋外露、銹蝕 | 未維修 | 鋼筋除鏽及修補混凝土 | 1 | 立方公尺 | 右側護欄 |  | 橋護欄
[12 empty] | 4 | 2020-07-20 | 定期檢測 | 鹿島工程 | 2 | 1 | 1 | 1 | 滲水、白華 | 未維修 | 白華處理(處) | 1 | 處 | 橋墩正面 |  | 橋墩／帽梁
[12 empty] | 5 | 2020-07-20 | 定期檢測 | 鹿島工程 | 2 | 1 | 1 | 1 | 其他損傷 | 未維修 | 模板拆除 | 1 | 個 | 大梁底部 |  | 主梁
[12 empty] | 6 | 2020-07-20 | 定期檢測 | 鹿島工程 | 2 | 1 | 1 | 1 | 其他損傷 | 未維修 | 雜物及破碎混凝土塊清理 | 1 | 處 | 橋墩背面 |  | 橋墩／帽梁
[12 empty] | 7 | 2020-07-20 | 定期檢測 | 鹿島工程 | 2 | 1 | 1 | 1 | 生銹及腐蝕 | 未維修 | 清理保養 | 1 | 組 | 支撐 |  | 支承／支承墊／阻尼裝置
[12 empty] | 8 | 2020-07-20 | 定期檢測 | 鹿島工程 | 2 | 1 | 1 | 1 | 混凝土裂縫 | 未維修 | 修補寬度大於0.3mm的裂縫 | 1 | 公尺 | 橋墩右側 |  | 橋墩／帽梁
[12 empty] | 9 | 2020-07-20 | 定期檢測 | 鹿島工程 | 2 | 1 | 1 | 1 | 其他損傷 | 未維修 | 橋墩爬藤修剪 | 1 | 處 | 橋墩背面 |  | 橋墩／帽梁
[12 empty] | 10 | 2020-07-20 | 定期檢測 | 鹿島工程 | 2 | 1 | 1 | 1 | 生銹及腐蝕 | 未維修 | 清理保養 | 1 | 組 | 支撐 |  | 支承／支承墊／阻尼裝置
[12 empty] | 11 | 2020-07-20 | 定期檢測 | 鹿島工程 | 2 | 1 | 2 | 2 | 鋼筋、鋼腱或錨碇部位外露、銹蝕 | 未維修 | 鋼筋除鏽及混凝土修復(<=0.4*0.4*0.05m) | 1 | 處 | 橋墩正面 |  | 橋墩／帽梁
[12 empty] | 12 | 2020-07-20 | 定期檢測 | 鹿島工程 | 2 | 3 | 2 | 2 | 其他損傷 | 未維修 | 橋墩爬藤修剪 | 1 | 處 | 橋墩背面 |  | 橋墩／帽梁
[12 empty] | 13 | 2020-07-20 | 定期檢測 | 鹿島工程 | 2 | 1 | 1 | 1 | 伸縮縫間雜物堆積 | 未維修 | 伸縮縫清理 | 1 | 公尺 | 伸縮縫 |  | 伸縮縫
[12 empty] | 14 | 2020-07-20 | 定期檢測 | 鹿島工程 | 2 | 1 | 1 | 1 | 其他損傷 | 未維修 | 護欄填縫劑更新 | 1 | 處 | 左側橋護欄 |  | 橋護欄
[12 empty] | 15 | 2020-07-20 | 定期檢測 | 鹿島工程 | 2 | 1 | 2 | 2 | 鋼筋、鋼腱或錨碇部位外露、銹蝕 | 未維修 | 鋼筋除鏽及混凝土修復(<=0.4*0.4*0.05m) | 1 | 處 | 橋墩背面、正面 |  | 橋墩／帽梁
[12 empty] | 16 | 2020-07-20 | 定期檢測 | 鹿島工程 | 2 | 1 | 1 | 1 | 排水設施損傷 | 未維修 | 排水管清理 | 1 | 公尺 | 排水管 |  | 橋梁排水設施
[12 empty] | 17 | 2020-07-20 | 定期檢測 | 鹿島工程 | 2 | 1 | 1 | 1 | 伸縮縫間雜物堆積 | 未維修 | 伸縮縫清理 | 1 | 公尺 | 伸縮縫 |  | 伸縮縫
[12 empty] | 18 | 2020-07-20 | 定期檢測 | 鹿島工程 | 2 | 1 | 1 | 1 | 鋼筋外露、銹蝕 | 未維修 | 鋼筋除鏽、環氧樹脂及無聲縮砂漿修補 | 1 | 立方公尺 | 左側翼牆 |  | 翼牆／擋土牆
[12 empty] | 19 | 2020-07-20 | 定期檢測 | 鹿島工程 | 2 | 2 | 2 | 2 | 其他損傷 | 未維修 | 橋台雜物及破碎混凝土塊處理 | 1 | 處 | 橋台正面 |  | 橋台
[12 empty] | 20 | 2020-07-20 | 定期檢測 | 鹿島工程 | 2 | 2 | 2 | 2 | 滲水、白華 | 未維修 | 白華處理(處) | 12 | 處 | 橋台正面 |  | 橋台
[12 empty] | 21 | 2020-07-20 | 定期檢測 | 鹿島工程 | 2 | 1 | 2 | 2 | 滲水、白華 | 未維修 | 修補寬度大於0.3mm的裂縫 | 1 | 公尺 | 右側翼牆 |  | 翼牆／擋土牆
[12 empty] | 22 | 2020-07-20 | 定期檢測 | 鹿島工程 | 2 | 1 | 2 | 2 | 混凝土剝落 | 未維修 | 混凝土修復(<=0.4*0.4*0.05m) | 1 | 處 | 右側面 |  | 橋台
[12 empty] | 23 | 2020-07-20 | 定期檢測 | 鹿島工程 | 2 | 2 | 2 | 2 | 其他損傷 | 未維修 | 混凝土剝落鋼筋鏽蝕修復 | 1 | 處 | S1右側護欄底部 |  | 橋護欄
[12 empty] | 24 | 2020-07-20 | 定期檢測 | 鹿島工程 | 2 | 2 | 2 | 2 | 混凝土裂縫 | 未維修 | 修補寬度大於0.3mm的裂縫 | 2 | 公尺 | 橋台正面 |  | 橋台
[12 empty] | 25 | 2020-07-20 | 定期檢測 | 鹿島工程 | 2 | 2 | 2 | 2 | 滲水、白華 | 未維修 | 白華處理(處) | 1 | 處 | 背面 |  | 橋墩／帽梁
[12 empty] | 26 | 2020-07-20 | 定期檢測 | 鹿島工程 | 2 | 1 | 1 | 2 | 滲水、白華 | 未維修 | 修補混凝土 | 1 | 立方公尺 | 右側 |  | 翼牆／擋土牆
[12 empty] | 27 | 2020-07-20 | 定期檢測 | 鹿島工程 | 2 | 1 | 1 | 2 | 鋼筋外露、銹蝕 | 未維修 | 鋼筋除鏽及混凝土修復(<=0.4*0.4*0.05m) | 1 | 處 |  |  | 橋台
[12 empty] | 28 | 2020-07-20 | 定期檢測 | 鹿島工程 | 2 | 1 | 1 | 1 | 其他損傷 | 未維修 | 清理淤塞的排水孔 | 1 | 個 | S10右側排水孔 |  | 橋梁排水設施
[12 empty] | 29 | 2020-07-20 | 定期檢測 | 鹿島工程 | 2 | 1 | 1 | 1 | 滲水、白華 | 未維修 | 白華處理(處) | 1 | 處 | 背面 |  | 橋墩／帽梁
[12 empty] | 30 | 2020-07-20 | 定期檢測 | 鹿島工程 | 2 | 1 | 2 | 2 | 鋼筋、鋼腱或錨碇部位外露、銹蝕 | 未維修 | 鋼筋除鏽及混凝土修復(<=0.4x0.4x0.05m) | 1 | 處 | 底部 |  | 主梁
[12 empty] | 31 | 2020-07-20 | 定期檢測 | 鹿島工程 | 2 | 1 | 2 | 2 | 鋼筋、鋼腱或錨碇部位外露、銹蝕 | 未維修 | 鋼筋除鏽及混凝土修復(<=0.4x0.4x0.05m) | 1 | 處 | 底部 |  | 主梁
[12 empty] | 32 | 2020-07-20 | 定期檢測 | 鹿島工程 | 2 | 1 | 1 | 1 | 混凝土裂縫 | 未維修 | >0.3mm混凝土裂縫修補 | 0.8 | 公尺 | 正面 |  | 橋墩／帽梁
[12 empty] | 33 | 2020-07-20 | 定期檢測 | 鹿島工程 | 2 | 1 | 1 | 1 | 混凝土空洞(或蜂窩) | 未維修 | 混凝土修復(<=0.4x0.4x0.05m) | 1 | 處 | 左側 |  | 主梁
[12 empty] | 34 | 2020-07-20 | 定期檢測 | 鹿島工程 | 3 | 1 | 2 | 2 | 滲水、白華 | 未維修 | 白華處理(處) | 1 | 處 | 背面 |  | 橋墩／帽梁
[12 empty] | 35 | 2020-07-20 | 定期檢測 | 鹿島工程 | 2 | 1 | 2 | 2 | 滲水、白華 | 未維修 | 白華處理(處) | 2 | 處 | 底部 |  | 橋面板
[12 empty] | 36 | 2020-07-20 | 定期檢測 | 鹿島工程 | 2 | 2 | 2 | 2 | 混凝土裂縫 | 已維修 | 修補寬度大於0.3mm的裂縫 | 2 | 公尺 | 橋台正面 | 22413 | 橋台 | 修補寬度大於0.3mm的裂縫 | 700 | 2020-11-09 | 2020-11-09 | 2021-01-09 18:45 | 李銘軒
[12 empty] | 37 | 2020-07-20 | 定期檢測 | 鹿島工程 | 2 | 1 | 1 | 1 | 鋼筋、鋼腱或錨碇部位外露、銹蝕 | 已維修 | 鋼筋除鏽及混凝土修復(<=0.4*0.4*0.05m) | 1 | 處 | 大梁底部 | 22414 | 主梁 | 鋼筋除鏽及混凝土修復(>0.4x0.4x0.05m) |  | 2020-11-05 | 2020-11-05 | 2021-01-09 18:50 | 李銘軒
[12 empty] | 38 | 2020-07-20 | 定期檢測 | 鹿島工程 | 2 | 1 | 2 | 2 | 鋼筋、鋼腱或錨碇部位外露、銹蝕 | 已維修 | 鋼筋除鏽及混凝土修復(>0.4*0.4*0.05m) | 1 | 平方公尺 | 大梁底部、右側 | 22415 | 主梁 | 鋼筋除鏽及混凝土修復(>0.4*0.4*0.05m) | 4000 | 2020-11-05 | 2020-11-05 | 2021-01-09 18:52 | 李銘軒
[12 empty] | 39 | 2020-07-20 | 定期檢測 | 鹿島工程 | 2 | 1 | 2 | 2 | 鋼筋、鋼腱或錨碇部位外露、銹蝕 | 已維修 | 鋼筋除鏽及混凝土修復(<=0.4*0.4*0.05m) | 2 | 處 | 橋墩背面 | 22416 | 橋墩／帽梁 | 鋼筋除鏽及混凝土修復(>0.4x0.4x0.05m) |  | 2020-11-09 | 2020-11-09 | 2021-01-09 18:57 | 李銘軒
[12 empty] | 40 | 2020-07-20 | 定期檢測 | 鹿島工程 | 3 | 1 | 2 | 2 | 滲水、白華 | 已維修 | 白華處理(處) | 2 | 處 | 橋台正面 | 22411 | 橋台 | 白華處理(處) | 500 | 2020-11-09 | 2020-11-09 | 2021-01-09 18:37 | 李銘軒
293 | 35655 | 36-北勢溪橋(S) | 國道5號 | 國道 | 14K+880M ~15K~198.07M | 高公局北區養護工程分局 | 頭城工務段 | 箱型梁 | 預力混凝土 | 93 | 已維修：0 | NO | 檢測日期 | 檢測類別 | 檢測單位 | D | E | R | U | 劣化類型 | 狀態 | 建議維修工法 | 數量 | 單位 | 損壞位置 | 維修紀錄ID | 維修構件 | 維修工法 | 金額 | 開工日期 | 完成日期 | 維修原始紀錄日期 | 維修原始紀錄者 | 維修最後修改日期 | 維修最後修改者
[11 empty] | 未維修：20 | 1 | 2020-07-21 | 定期檢測 | 鹿島工程 | 2 | 1 | 2 | 2 | 混凝土剝落 | 未維修 | 表面環氧樹脂砂漿修補 | 2 | 平方公尺 | 大樑底部 |  | 主梁
[11 empty] | 全部：20 | 2 | 2020-07-21 | 定期檢測 | 鹿島工程 | 2 | 1 | 1 | 1 | 滲水、白華 | 未維修 | 滲水 | 1 | 處 | 右側 |  | 翼牆／擋土牆
[12 empty] | 3 | 2020-07-21 | 定期檢測 | 鹿島工程 | 2 | 2 | 2 | 2 | 滲水、白華 | 未維修 | 白華處理(處) | 2 | 處 | 左側面 |  | 主梁
[12 empty] | 4 | 2020-07-21 | 定期檢測 | 鹿島工程 | 2 | 1 | 1 | 1 | 伸縮縫間雜物堆積 | 未維修 | 伸縮縫清理 | 1 | 公尺 | 伸縮縫 |  | 伸縮縫
[12 empty] | 5 | 2020-07-21 | 定期檢測 | 鹿島工程 | 2 | 1 | 1 | 1 | 混凝土裂縫 | 未維修 | 修補寬度大於0.3mm的裂縫 | 1 | 公尺 | 橋台正面 |  | 橋台
[12 empty] | 6 | 2020-07-21 | 定期檢測 | 鹿島工程 | 2 | 1 | 1 | 1 | 混凝土剝落 | 未維修 | 混凝土修復(<=0.4*0.4*0.05m) | 1 | 處 | 右側橋面板 |  | 橋面板
[12 empty] | 7 | 2020-07-21 | 定期檢測 | 鹿島工程 | 2 | 2 | 2 | 2 | 其他損傷 | 未維修 | 除銹及油漆塗裝 | 4 | 公尺 | 伸縮縫 |  | 伸縮縫
[12 empty] | 8 | 2020-07-21 | 定期檢測 | 鹿島工程 | 2 | 1 | 1 | 1 | 混凝土裂縫 | 未維修 | 修補寬度大於0.3mm的裂縫 | 1 | 公尺 | 橋台正面 |  | 橋台
[12 empty] | 9 | 2020-07-21 | 定期檢測 | 鹿島工程 | 2 | 2 | 2 | 2 | 混凝土裂縫 | 未維修 | >0.3mm混凝土裂縫修補 | 2 | 公尺 | 左側橋面板 |  | 橋面板
[12 empty] | 10 | 2020-07-21 | 定期檢測 | 鹿島工程 | 2 | 1 | 1 | 1 | 其他損傷 | 未維修 | 植生清除 | 1 | 處 | 右側橋護欄 |  | 橋護欄
[12 empty] | 11 | 2020-07-21 | 定期檢測 | 鹿島工程 | 2 | 1 | 1 | 1 | 混凝土裂縫 | 未維修 | 修補寬度大於0.3mm的裂縫 | 1 | 公尺 | 右側翼牆 |  | 翼牆／擋土牆
[12 empty] | 12 | 2020-07-21 | 定期檢測 | 鹿島工程 | 2 | 1 | 1 | 1 | 其他損傷 | 未維修 | 模組型伸縮縫零組件更換 | 1 | 公尺 | 伸縮縫 |  | 伸縮縫
[12 empty] | 13 | 2020-07-21 | 定期檢測 | 鹿島工程 | 2 | 1 | 1 | 1 | 混凝土裂縫 | 未維修 | >0.3mm混凝土裂縫修補 | 1 | 公尺 | 大梁右側 |  | 主梁
[12 empty] | 14 | 2020-07-21 | 定期檢測 | 鹿島工程 | 2 | 1 | 1 | 1 | 其他損傷 | 未維修 | 植生清除 | 1 | 處 | 左側橋護欄底部 |  | 橋護欄
[12 empty] | 15 | 2020-07-21 | 定期檢測 | 鹿島工程 | 2 | 1 | 1 | 1 | 伸縮縫間雜物堆積 | 未維修 | 伸縮縫清理 | 1 | 公尺 | 伸縮縫 |  | 伸縮縫
[12 empty] | 16 | 2020-07-21 | 定期檢測 | 鹿島工程 | 2 | 1 | 1 | 1 | 混凝土裂縫 | 未維修 | 修補寬度大於0.3mm的裂縫 | 1 | 公尺 | 橋台正面 |  | 橋台
[12 empty] | 17 | 2020-07-21 | 定期檢測 | 鹿島工程 | 2 | 1 | 1 | 1 | 混凝土裂縫 | 未維修 | >0.3mm混凝土裂縫修補 | 1 | 公尺 | 右側橋面板 |  | 橋面板
[12 empty] | 18 | 2020-07-21 | 定期檢測 | 鹿島工程 | 2 | 2 | 2 | 2 | 混凝土裂縫 | 未維修 | 修補寬度大於0.3mm的裂縫 | 3 | 公尺 | 翼牆 |  | 翼牆／擋土牆
[12 empty] | 19 | 2020-07-21 | 定期檢測 | 鹿島工程 | 2 | 2 | 2 | 2 | 混凝土裂縫 | 未維修 | 修補寬度大於0.3mm的裂縫 | 3 | 公尺 | 翼牆右側 |  | 翼牆／擋土牆
[12 empty] | 20 | 2020-07-21 | 定期檢測 | 鹿島工程 | 2 | 1 | 1 | 1 | 混凝土剝落 | 未維修 | 混凝土修復(<=0.4*0.4*0.05m) | 1 | 處 | 大梁底部 |  | 主梁
294 | 35656 | 35-北勢溪橋(N) | 國道5號 | 國道 | 14K+846M ~15K~180.07M | 高公局北區養護工程分局 | 頭城工務段 | 箱型梁 | 預力混凝土 | 93 | 已維修：0 | NO | 檢測日期 | 檢測類別 | 檢測單位 | D | E | R | U | 劣化類型 | 狀態 | 建議維修工法 | 數量 | 單位 | 損壞位置 | 維修紀錄ID | 維修構件 | 維修工法 | 金額 | 開工日期 | 完成日期 | 維修原始紀錄日期 | 維修原始紀錄者 | 維修最後修改日期 | 維修最後修改者
[11 empty] | 未維修：13 | 1 | 2020-07-21 | 定期檢測 | 鹿島工程 | 2 | 1 | 1 | 1 | 混凝土裂縫 | 未維修 | 修補寬度大於0.3mm的裂縫 | 1 | 公尺 | 橋台正面 |  | 橋台
[11 empty] | 全部：13 | 2 | 2020-07-21 | 定期檢測 | 鹿島工程 | 2 | 1 | 1 | 1 | 伸縮縫間雜物堆積 | 未維修 | 伸縮縫清理 | 1 | 公尺 | 伸縮縫 |  | 伸縮縫
[12 empty] | 3 | 2020-07-21 | 定期檢測 | 鹿島工程 | 2 | 1 | 1 | 1 | 其他損傷 | 未維修 | 護欄填縫劑更新 | 2 | 處 | S3左側護欄 |  | 橋護欄
[12 empty] | 4 | 2020-07-21 | 定期檢測 | 鹿島工程 | 2 | 2 | 2 | 2 | 鋼筋、鋼腱或錨碇部位外露、銹蝕 | 未維修 | 鋼筋除鏽及混凝土修復(<=0.4*0.4*0.05m) | 10 | 處 | 大樑底部 |  | 主梁
[12 empty] | 5 | 2020-07-21 | 定期檢測 | 鹿島工程 | 2 | 2 | 2 | 2 | 混凝土裂縫 | 未維修 | >0.3mm混凝土裂縫修補 | 2 | 公尺 | 底部 |  | 橋面板
[12 empty] | 6 | 2020-07-21 | 定期檢測 | 鹿島工程 | 2 | 1 | 1 | 2 | 其他損傷 | 未維修 | 護欄填縫劑更新 | 1 | 處 | S4左側護欄底部 |  | 橋護欄
[12 empty] | 7 | 2020-07-21 | 定期檢測 | 鹿島工程 | 2 | 1 | 2 | 2 | 鋼筋、鋼腱或錨碇部位外露、銹蝕 | 未維修 | 鋼筋除鏽及混凝土修復(<=0.4*0.4*0.05m) | 1 | 處 | 大樑底部 |  | 主梁
[12 empty] | 8 | 2020-07-21 | 定期檢測 | 鹿島工程 | 2 | 1 | 2 | 2 | 鋼筋、鋼腱或錨碇部位外露、銹蝕 | 未維修 | 鋼筋除鏽及混凝土修復(<=0.4*0.4*0.05m) | 1 | 處 | 左側 |  | 橋墩／帽梁
[12 empty] | 9 | 2020-07-21 | 定期檢測 | 鹿島工程 | 2 | 1 | 2 | 2 | 混凝土剝落 | 未維修 | 混凝土修復(<=0.4*0.4*0.05m) | 1 | 處 | 大樑底部 |  | 主梁
[12 empty] | 10 | 2020-07-21 | 定期檢測 | 鹿島工程 | 2 | 1 | 2 | 2 | 鋼筋、鋼腱或錨碇部位外露、銹蝕 | 未維修 | 鋼筋除鏽及混凝土修復(<=0.4*0.4*0.05m) | 2 | 處 | 背面 |  | 橋墩／帽梁
[12 empty] | 11 | 2020-07-21 | 定期檢測 | 鹿島工程 | 2 | 1 | 2 | 2 | 其他損傷 | 未維修 | 護欄填縫劑更新 | 2 | 處 | S2左側護欄底部 |  | 橋護欄
[12 empty] | 12 | 2020-07-21 | 定期檢測 | 鹿島工程 | 2 | 1 | 2 | 2 | 鋼筋、鋼腱或錨碇部位外露、銹蝕 | 未維修 | 鋼筋除鏽及混凝土修復(<=0.4*0.4*0.05m) | 8 | 處 | 大樑底部 |  | 主梁
[12 empty] | 13 | 2020-07-21 | 定期檢測 | 鹿島工程 | 2 | 2 | 2 | 2 | 混凝土剝落 | 未維修 | 混凝土修復(<=0.4*0.4*0.05m) | 8 | 處 | 大樑底部左側 |  | 主梁
295 | 35663 | 41-第四標1號橋 | 國道5號 | 國道 | 29K+905M ~29K~948.22M | 高公局北區養護工程分局 | 頭城工務段 | I型梁 | 預力混凝土 | 95 | 已維修：0 | NO | 檢測日期 | 檢測類別 | 檢測單位 | D | E | R | U | 劣化類型 | 狀態 | 建議維修工法 | 數量 | 單位 | 損壞位置 | 維修紀錄ID | 維修構件 | 維修工法 | 金額 | 開工日期 | 完成日期 | 維修原始紀錄日期 | 維修原始紀錄者 | 維修最後修改日期 | 維修最後修改者
[11 empty] | 未維修：11 | 1 | 2020-05-27 | 定期檢測 | 鹿島工程 | 2 | 1 | 1 | 1 | 其他損傷 | 未維修 | 橋台清理 | 1 | 個 | 橋台左側 |  | 橋台
[11 empty] | 全部：11 | 2 | 2020-05-27 | 定期檢測 | 鹿島工程 | 2 | 1 | 1 | 1 | 滲水、白華 | 未維修 | 白華處理(處) | 1 | 處 | 大梁底部 |  | 主梁
[12 empty] | 3 | 2020-05-27 | 定期檢測 | 鹿島工程 | 2 | 1 | 1 | 1 | 其他損傷 | 未維修 | 橋台清理 | 1 | 個 | 橋台左側 |  | 橋台
[12 empty] | 4 | 2020-05-27 | 定期檢測 | 鹿島工程 | 2 | 1 | 1 | 1 | 混凝土剝落 | 未維修 | 剝落混凝土修補 | 1 | 平方公尺 | 右側橋護欄 |  | 橋護欄
[12 empty] | 5 | 2020-05-27 | 定期檢測 | 鹿島工程 | 2 | 1 | 1 | 1 | 其他損傷 | 未維修 | 清除植生或雜物 | 1 | 處 | 右側翼牆 |  | 翼牆／擋土牆
[12 empty] | 6 | 2020-05-27 | 定期檢測 | 鹿島工程 | 2 | 1 | 1 | 1 | 滲水、白華 | 未維修 | 清理排水孔 | 1 | 式 | 橋台正面 |  | 橋台
[12 empty] | 7 | 2020-05-27 | 定期檢測 | 鹿島工程 | 2 | 1 | 1 | 1 | 其他損傷 | 未維修 | 清除植生或雜物 | 1 | 處 | 右側翼牆 |  | 翼牆／擋土牆
[12 empty] | 8 | 2020-05-27 | 定期檢測 | 鹿島工程 | 2 | 1 | 1 | 1 | 填縫膠損壞 | 未維修 | 填縫劑更新 | 1 | 公尺 | 伸縮縫 |  | 伸縮縫
[12 empty] | 9 | 2020-05-27 | 定期檢測 | 鹿島工程 | 2 | 1 | 1 | 1 | 滲水、白華 | 未維修 | 白華處理(處) | 1 | 處 | 大梁底部 |  | 主梁
[12 empty] | 10 | 2020-05-27 | 定期檢測 | 鹿島工程 | 2 | 1 | 1 | 1 | 其他損傷 | 未維修 | 橋台清理 | 1 | 個 | 橋台正面 |  | 橋台
[12 empty] | 11 | 2020-05-27 | 定期檢測 | 鹿島工程 | 2 | 1 | 1 | 1 | 填縫膠損壞 | 未維修 | 填縫劑更新 | 1 | 公尺 | 伸縮縫 |  | 伸縮縫
296 | 35664 | 42-第四標2號橋 | 國道5號 | 國道 | 30K+370M ~30K~409.26M | 高公局北區養護工程分局 | 頭城工務段 | I型梁 | 預力混凝土 | 95 | 已維修：6 | NO | 檢測日期 | 檢測類別 | 檢測單位 | D | E | R | U | 劣化類型 | 狀態 | 建議維修工法 | 數量 | 單位 | 損壞位置 | 維修紀錄ID | 維修構件 | 維修工法 | 金額 | 開工日期 | 完成日期 | 維修原始紀錄日期 | 維修原始紀錄者 | 維修最後修改日期 | 維修最後修改者
[11 empty] | 未維修：18 | 1 | 2020-06-10 | 定期檢測 | 鹿島工程 | 2 | 1 | 1 | 1 | 混凝土裂縫 | 未維修 | 修補寬度大於0.3mm的裂縫 | 1 | 公尺 | 橋台正面 |  | 橋台
[11 empty] | 全部：24 | 2 | 2020-06-10 | 定期檢測 | 鹿島工程 | 2 | 1 | 1 | 1 | 混凝土裂縫 | 未維修 | 修補寬度大於0.3mm的裂縫 | 1 | 公尺 | 右側翼牆 |  | 翼牆／擋土牆
[12 empty] | 3 | 2020-06-10 | 定期檢測 | 鹿島工程 | 2 | 1 | 1 | 1 | 其他損傷 | 未維修 | 植生處理 | 1 | 處 | 排水管 |  | 橋梁排水設施
[12 empty] | 4 | 2020-06-10 | 定期檢測 | 鹿島工程 | 2 | 1 | 1 | 1 | 混凝土裂縫 | 未維修 | 修補寬度大於0.3mm的裂縫 | 1 | 公尺 | 橋台正面 |  | 橋台
[12 empty] | 5 | 2020-06-10 | 定期檢測 | 鹿島工程 | 2 | 1 | 1 | 1 | 裂縫 | 未維修 | 路面修補 | 1 | 平方公尺 | 鋪面 |  | 鋪面
[12 empty] | 6 | 2020-06-10 | 定期檢測 | 鹿島工程 | 2 | 1 | 1 | 1 | 其他損傷 | 未維修 | 植生處理 | 1 | 處 | 左側橋護欄 |  | 橋護欄
[12 empty] | 7 | 2020-06-10 | 定期檢測 | 鹿島工程 | 2 | 1 | 1 | 1 | 混凝土裂縫 | 未維修 | 修補寬度大於0.3mm的裂縫 | 1 | 公尺 | 橋台正面 |  | 橋台
[12 empty] | 8 | 2020-06-10 | 定期檢測 | 鹿島工程 | 2 | 1 | 1 | 1 | 鋼筋、鋼腱或錨碇部位外露、銹蝕 | 未維修 | 鋼筋除鏽及混凝土修復(<=0.4*0.4*0.05m) | 1 | 處 | 橫隔梁 |  | 橫隔梁
[12 empty] | 9 | 2020-06-10 | 定期檢測 | 鹿島工程 | 2 | 1 | 1 | 1 | 混凝土裂縫 | 未維修 | 修補寬度大於0.3mm的裂縫 | 1 | 公尺 | 橋台正面 |  | 橋台
[12 empty] | 10 | 2020-06-10 | 定期檢測 | 鹿島工程 | 2 | 1 | 1 | 1 | 混凝土裂縫 | 未維修 | 修補寬度大於0.3mm的裂縫 | 1 | 公尺 | 左側翼牆 |  | 翼牆／擋土牆
[12 empty] | 11 | 2020-06-10 | 定期檢測 | 鹿島工程 | 2 | 1 | 1 | 1 | 襯墊片或端部補強構件之損傷 | 未維修 | 填縫劑更新 | 1 | 公尺 | 伸縮縫 |  | 伸縮縫
[12 empty] | 12 | 2020-06-10 | 定期檢測 | 鹿島工程 | 2 | 1 | 1 | 1 | 混凝土裂縫 | 未維修 | 修補寬度大於0.3mm的裂縫 | 1 | 公尺 | 橋台正面 |  | 橋台
[12 empty] | 13 | 2020-06-10 | 定期檢測 | 鹿島工程 | 2 | 2 | 2 | 2 | 混凝土剝落、破碎、鋼筋外露、銹蝕 | 未維修 | 鋼筋除鏽及混凝土修復(<=0.4*0.4*0.05m) | 3 | 處 | G6右側隔樑底部 |  | 橫隔梁
[12 empty] | 14 | 2020-06-10 | 定期檢測 | 鹿島工程 | 2 | 2 | 2 | 2 | 混凝土剝落、破碎、鋼筋外露、銹蝕 | 未維修 | 鋼筋除鏽及混凝土修復(<=0.4*0.4*0.05m) | 6 | 處 | A2 |  | 橫隔梁
[12 empty] | 15 | 2020-06-10 | 定期檢測 | 鹿島工程 | 2 | 1 | 1 | 1 | 排水設施損傷 | 未維修 | 修復受損的排水管 | 1 | 公尺 |  |  | 橋梁排水設施
[12 empty] | 16 | 2020-06-10 | 定期檢測 | 鹿島工程 | 2 | 1 | 2 | 2 | 混凝土剝落、破碎、鋼筋外露、銹蝕 | 未維修 | 鋼筋除鏽及混凝土修復(<=0.4*0.4*0.05m) | 4 | 處 | G6右側隔樑 |  | 橫隔梁
[12 empty] | 17 | 2020-06-10 | 定期檢測 | 鹿島工程 | 2 | 2 | 2 | 2 | 混凝土結構裂縫 | 未維修 | 修補寬度大於0.3mm的裂縫 | 1 | 公尺 | 左側 |  | 橋台
[12 empty] | 18 | 2020-06-10 | 定期檢測 | 鹿島工程 | 2 | 1 | 2 | 2 | 混凝土剝落、破碎、鋼筋外露、銹蝕 | 未維修 | 鋼筋除鏽及混凝土修復(<=0.4*0.4*0.05m) | 1 | 處 | G8右側 |  | 橫隔梁
[12 empty] | 19 | 2020-06-10 | 定期檢測 | 鹿島工程 | 2 | 1 | 1 | 1 | 塵土、雜物、植生堆積 | 已維修 | 垃圾或土砂清理 | 1 | 式 |  | 44568 | 支承／支承墊／阻尼裝置 | 積土或雜物清理 | 6000 | 2022-10-27 | 2022-10-27 | 2022-12-27 14:41 | 李銘軒 | 2022-12-27 14:48 | 李銘軒
[12 empty] | 20 | 2020-06-10 | 定期檢測 | 鹿島工程 | 2 | 1 | 2 | 2 | 其他損傷 | 已維修 | 護欄填縫劑更新 | 1 | 處 | 右側護欄 | 50944 | 橋護欄 | 填縫劑更新 | 1200 |  | 2023-09-11 | 2023-10-26 14:50 | 李銘軒 | 2023-10-26 14:50 | 李銘軒
[12 empty] | 21 | 2020-06-10 | 定期檢測 | 鹿島工程 | 2 | 1 | 1 | 1 | 其他損傷 | 已維修 | 清除植生或雜物 | 1 | 平方公尺 |  | 49627 | 引道路堤保護措施 | 清除植生 | 600 |  | 2023-07-13 | 2023-07-24 09:53 | 李銘軒 | 2023-07-24 09:53 | 李銘軒
[12 empty] | 22 | 2020-06-10 | 定期檢測 | 鹿島工程 | 2 | 1 | 1 | 1 | 其他損傷 | 已維修 | 清除植生或雜物 | 1 | 平方公尺 |  | 49628 | 引道路堤保護措施 | 清除植生 | 600 |  | 2023-07-13 | 2023-07-24 09:53 | 李銘軒 | 2023-07-24 09:53 | 李銘軒
[12 empty] | 23 | 2020-06-10 | 定期檢測 | 鹿島工程 | 2 | 1 | 1 | 1 | 其他損傷 | 已維修 | 護欄填縫劑更新 | 1 | 處 | 左側橋護欄 | 50943 | 橋護欄 | 填縫劑更新 | 1200 |  | 2023-09-11 | 2023-10-26 14:50 | 李銘軒 | 2023-10-26 14:50 | 李銘軒
[12 empty] | 24 | 2020-06-10 | 定期檢測 | 鹿島工程 | 2 | 1 | 1 | 1 | 其他損傷 | 已維修 | 護欄填縫劑更新 | 1 | 處 | 右側橋護欄 | 50942 | 橋護欄 | 填縫劑更新 | 1200 |  | 2023-09-11 | 2023-10-26 14:50 | 李銘軒 | 2023-10-26 14:50 | 李銘軒
297 | 35665 | 46-頭城交流道匝道4橋 | 國道5號 | 國道 | 4K+689.5M ~4K~814.5M | 高公局北區養護工程分局 | 頭城工務段 | 箱型梁 | 預力混凝土 | 95 | 已維修：0 | NO | 檢測日期 | 檢測類別 | 檢測單位 | D | E | R | U | 劣化類型 | 狀態 | 建議維修工法 | 數量 | 單位 | 損壞位置 | 維修紀錄ID | 維修構件 | 維修工法 | 金額 | 開工日期 | 完成日期 | 維修原始紀錄日期 | 維修原始紀錄者 | 維修最後修改日期 | 維修最後修改者
[11 empty] | 未維修：44 | 1 | 2020-05-27 | 定期檢測 | 鹿島工程 | 2 | 1 | 1 | 1 | 滲水、白華 | 未維修 | 白華處理(處) | 2 | 處 | 大梁右側 |  | 主梁
[11 empty] | 全部：44 | 2 | 2020-05-27 | 定期檢測 | 鹿島工程 | 2 | 1 | 1 | 1 | 伸縮縫間雜物堆積 | 未維修 | 伸縮縫清理 | 1 | 公尺 | 伸縮縫 |  | 伸縮縫
[12 empty] | 3 | 2020-05-27 | 定期檢測 | 鹿島工程 | 2 | 1 | 1 | 1 | 坑洞 | 未維修 | 路面修補 | 1 | 平方公尺 | 鋪面 |  | 鋪面
[12 empty] | 4 | 2020-05-27 | 定期檢測 | 鹿島工程 | 2 | 2 | 2 | 2 | 混凝土裂縫 | 未維修 | 修補寬度大於0.3mm的裂縫 | 1 | 公尺 | 左側翼牆 |  | 翼牆／擋土牆
[12 empty] | 5 | 2020-05-27 | 定期檢測 | 鹿島工程 | 2 | 1 | 1 | 1 | 其他損傷 | 未維修 | 清除植生或雜物 | 1 | 處 | 左側翼牆 |  | 翼牆／擋土牆
[12 empty] | 6 | 2020-05-27 | 定期檢測 | 鹿島工程 | 2 | 1 | 2 | 2 | 鋼筋、鋼腱或錨碇部位外露、銹蝕 | 未維修 | 鋼筋除鏽及混凝土修復(<=0.4*0.4*0.05m) | 2 | 處 | 右側橋面板 |  | 橋面板
[12 empty] | 7 | 2020-05-27 | 定期檢測 | 鹿島工程 | 2 | 2 | 2 | 2 | 混凝土裂縫 | 未維修 | 修補寬度大於0.3mm的裂縫 | 1 | 公尺 | 橋台正面 |  | 橋台
[12 empty] | 8 | 2020-05-27 | 定期檢測 | 鹿島工程 | 2 | 2 | 2 | 2 | 混凝土裂縫 | 未維修 | 修補寬度大於0.3mm的裂縫 | 1 | 公尺 | 橋台正面 |  | 橋台
[12 empty] | 9 | 2020-05-27 | 定期檢測 | 鹿島工程 | 2 | 2 | 1 | 1 | 滲水、白華 | 未維修 | 滲水處理 | 1 | 處 | 橋台正面 |  | 橋台
[12 empty] | 10 | 2020-05-27 | 定期檢測 | 鹿島工程 | 2 | 1 | 1 | 1 | 混凝土剝落 | 未維修 | 混凝土修復(<=0.4*0.4*0.05m) | 1 | 處 | 右側橋面板 |  | 橋面板
[12 empty] | 11 | 2020-05-27 | 定期檢測 | 鹿島工程 | 2 | 1 | 1 | 1 | 混凝土剝落 | 未維修 | 混凝土修復(<=0.4*0.4*0.05m) | 1 | 處 | 右側橋面板 |  | 橋面板
[12 empty] | 12 | 2020-05-27 | 定期檢測 | 鹿島工程 | 2 | 1 | 1 | 1 | 鋼筋、鋼腱或錨碇部位外露、銹蝕 | 未維修 | 鋼筋除鏽及混凝土修復(<=0.4*0.4*0.05m) | 3 | 處 | 左側橋面板 |  | 橋面板
[12 empty] | 13 | 2020-05-27 | 定期檢測 | 鹿島工程 | 2 | 2 | 2 | 2 | 混凝土裂縫 | 未維修 | 修補寬度大於0.3mm的裂縫 | 1 | 公尺 | 右側翼牆 |  | 翼牆／擋土牆
[12 empty] | 14 | 2020-05-27 | 定期檢測 | 鹿島工程 | 2 | 1 | 1 | 1 | 其他損傷 | 未維修 | 清除植生或雜物 | 1 | 處 | 右側翼牆 |  | 翼牆／擋土牆
[12 empty] | 15 | 2020-05-27 | 定期檢測 | 鹿島工程 | 2 | 1 | 1 | 1 | 混凝土剝落 | 未維修 | 修補混凝土 | 1 | 平方公尺 | 橋台正面 |  | 橋台
[12 empty] | 16 | 2020-05-27 | 定期檢測 | 鹿島工程 | 2 | 1 | 2 | 2 | 鋼筋、鋼腱或錨碇部位外露、銹蝕 | 未維修 | 鋼筋除鏽及混凝土修復(<=0.4*0.4*0.05m) | 1 | 處 | 橋墩右側 |  | 橋墩／帽梁
[12 empty] | 17 | 2020-05-27 | 定期檢測 | 鹿島工程 | 2 | 1 | 1 | 1 | 鋼筋、鋼腱或錨碇部位外露、銹蝕 | 未維修 | 鋼筋除鏽及混凝土修復(<=0.4*0.4*0.05m) | 1 | 處 | 橋墩右側 |  | 橋墩／帽梁
[12 empty] | 18 | 2020-05-27 | 定期檢測 | 鹿島工程 | 2 | 1 | 1 | 1 | 坑洞 | 未維修 | 路面修補 | 1 | 平方公尺 | 鋪面 |  | 鋪面
[12 empty] | 19 | 2020-05-27 | 定期檢測 | 鹿島工程 | 2 | 1 | 1 | 1 | 伸縮縫間雜物堆積 | 未維修 | 伸縮縫清理 | 1 | 公尺 | 伸縮縫 |  | 伸縮縫
[12 empty] | 20 | 2020-05-27 | 定期檢測 | 鹿島工程 | 2 | 2 | 2 | 2 | 混凝土裂縫 | 未維修 | 修補寬度大於0.3mm的裂縫 | 1 | 公尺 | 橋台正面 |  | 橋台
[12 empty] | 21 | 2020-10-30 | 定期檢測 | 北分局頭城工務段 | 2 | 2 | 2 | 2 | 混凝土結構裂縫 | 未維修 | 修補寬度大於0.3mm的裂縫 | 1 | 公尺 | 右下方 |  | 橋台
[12 empty] | 22 | 2020-10-30 | 定期檢測 | 北分局頭城工務段 | 2 | 2 | 2 | 2 | 混凝土結構裂縫 | 未維修 | 修補寬度大於0.3mm的裂縫 | 1 | 公尺 | 左側 |  | 橋台
[12 empty] | 23 | 2020-10-30 | 定期檢測 | 北分局頭城工務段 | 2 | 1 | 1 | 1 | 混凝土剝落、破碎、鋼筋外露、銹蝕 | 未維修 | 鋼筋除鏽及混凝土修復(<=0.4*0.4*0.05m) | 1 | 處 | 左側 |  | 橋台
[12 empty] | 24 | 2020-10-30 | 定期檢測 | 北分局頭城工務段 | 2 | 2 | 2 | 2 | 混凝土剝落、破碎、鋼筋外露、銹蝕 | 未維修 | 修補寬度大於0.3mm的裂縫 | 1.5 | 公尺 | 左側 |  | 翼牆／擋土牆
[12 empty] | 25 | 2020-10-30 | 定期檢測 | 北分局頭城工務段 | 2 | 2 | 2 | 2 | 混凝土結構裂縫 | 未維修 | 修補寬度大於0.3mm的裂縫 | 1 | 公尺 | 橋台正面左上 |  | 橋台
[12 empty] | 26 | 2020-10-30 | 定期檢測 | 北分局頭城工務段 | 2 | 1 | 1 | 1 | 混凝土剝落、破碎、鋼筋外露、銹蝕 | 未維修 | 修補混凝土 | 0.7 | 平方公尺 | 橋台正面左上 |  | 橋台
[12 empty] | 27 | 2020-10-30 | 定期檢測 | 北分局頭城工務段 | 2 | 1 | 1 | 1 | 混凝土剝落、破碎、鋼筋、鋼腱或錨碇外露、銹蝕 | 未維修 | 鋼筋除鏽及混凝土修復(>0.4*0.4*0.05m) | 7 | 平方公尺 | 左側下方 |  | 主梁
[12 empty] | 28 | 2020-10-30 | 定期檢測 | 北分局頭城工務段 | 2 | 1 | 1 | 1 | 排水設施阻塞或功能性降低 | 未維修 | 清理淤塞的排水孔 | 1 | 個 | 左側O-08 |  | 橋梁排水設施
[12 empty] | 29 | 2020-10-30 | 定期檢測 | 北分局頭城工務段 | 2 | 1 | 1 | 1 | 混凝土剝落、破碎、鋼筋外露、銹蝕 | 未維修 | 混凝土剝落鋼筋鏽蝕修復 | 1 | 處 | 左側護欄 |  | 橋護欄
[12 empty] | 30 | 2020-10-30 | 定期檢測 | 北分局頭城工務段 | 2 | 1 | 1 | 1 | 滲水、白華 | 未維修 | 白華處理(處) | 1 | 處 | 主梁右側上方 |  | 主梁
[12 empty] | 31 | 2020-10-30 | 定期檢測 | 北分局頭城工務段 | 2 | 2 | 2 | 2 | 混凝土結構裂縫 | 未維修 | 修補寬度大於0.3mm的裂縫 | 2 | 公尺 | 橋台左側 |  | 橋台
[12 empty] | 32 | 2020-10-30 | 定期檢測 | 北分局頭城工務段 | 2 | 2 | 2 | 2 | 混凝土結構裂縫 | 未維修 | 修補寬度大於0.3mm的裂縫 | 1.2 | 公尺 | 左側 |  | 翼牆／擋土牆
[12 empty] | 33 | 2020-10-30 | 定期檢測 | 北分局頭城工務段 | 2 | 1 | 1 | 1 | 其他損傷 | 未維修 | 清理植生 |  |  | A2橋檢梯 |  | 其他
[12 empty] | 34 | 2020-10-30 | 定期檢測 | 北分局頭城工務段 | 2 | 1 | 1 | 1 | 混凝土剝落、破碎、鋼筋外露、銹蝕 | 未維修 | 鋼筋除鏽及混凝土修復(<=0.4*0.4*0.05m) | 1 | 處 | 左側 |  | 橋面板
[12 empty] | 35 | 2020-10-30 | 定期檢測 | 北分局頭城工務段 | 2 | 1 | 1 | 1 | 混凝土結構裂縫 | 未維修 | 鋼筋除鏽及混凝土修復(<=0.4*0.4*0.05m) | 1 | 處 | 左側 |  | 橋台
[12 empty] | 36 | 2020-10-30 | 定期檢測 | 北分局頭城工務段 | 2 | 1 | 1 | 1 | 混凝土結構裂縫 | 未維修 | 伸縮縫清理 | 4 | 公尺 | A1伸縮縫 |  | 伸縮縫
[12 empty] | 37 | 2020-10-30 | 定期檢測 | 北分局頭城工務段 | 2 | 1 | 1 | 1 | 伸縮縫間雜物堆積 | 未維修 | 伸縮縫清理 | 4 | 公尺 | A2伸縮縫 |  | 伸縮縫
[12 empty] | 38 | 2020-10-30 | 定期檢測 | 北分局頭城工務段 | 2 | 1 | 1 | 1 | 滲水、白華 | 未維修 | 橋台內部導水槽施作 |  |  | 橋台正面 |  | 橋台
[12 empty] | 39 | 2020-10-30 | 定期檢測 | 北分局頭城工務段 | 2 | 1 | 1 | 1 | 混凝土剝落、破碎、鋼筋外露、銹蝕 | 未維修 | 鋼筋除鏽及混凝土修復(<=0.4*0.4*0.05m) | 1 | 處 | 正面中間 |  | 橋墩／帽梁
[12 empty] | 40 | 2020-10-30 | 定期檢測 | 北分局頭城工務段 | 2 | 1 | 1 | 1 | 混凝土剝落、破碎、鋼筋外露、銹蝕 | 未維修 | 鋼筋除鏽及混凝土修復(<=0.4*0.4*0.05m) | 1 | 處 | 下方 |  | 橋面板
[12 empty] | 41 | 2020-10-30 | 定期檢測 | 北分局頭城工務段 | 2 | 1 | 1 | 1 | 混凝土剝落、破碎、鋼筋、鋼腱或錨碇外露、銹蝕 | 未維修 | 混凝土修復(>0.4*0.4*0.05m) | 2.4 | 平方公尺 | 左側下方 |  | 主梁
[12 empty] | 42 | 2020-05-27 | 定期檢測 | 鹿島工程 | 2 | 1 | 2 | 2 | 鋼筋、鋼腱或錨碇部位外露、銹蝕 | 未維修 | 鋼筋除鏽及混凝土修復(<=0.4x0.4x0.05m) | 1 | 處 | 底部 |  | 主梁
[12 empty] | 43 | 2020-10-30 | 定期檢測 | 北分局頭城工務段 | 2 | 1 | 1 | 1 | 混凝土剝落、破碎、鋼筋外露、銹蝕 | 未維修 | 鋼筋除鏽及混凝土修復(<=0.4*0.4*0.05m) | 1 | 處 | 左側 |  | 橋面板
[12 empty] | 44 | 2020-10-30 | 定期檢測 | 北分局頭城工務段 | 2 | 1 | 1 | 1 | 混凝土剝落、破碎、鋼筋外露、銹蝕 | 未維修 | 鋼筋除鏽及混凝土修復(<=0.4*0.4*0.05m) | 1 | 處 | 左側 |  | 橋面板
298 | 35666 | 48-第C510標礁溪四城段橋梁工程 | 國道5號 | 國道 | 31K+253M ~35K~993M | 高公局北區養護工程分局 | 頭城工務段 | 箱型梁 | 預力混凝土 | 95 | 已維修：24 | NO | 檢測日期 | 檢測類別 | 檢測單位 | D | E | R | U | 劣化類型 | 狀態 | 建議維修工法 | 數量 | 單位 | 損壞位置 | 維修紀錄ID | 維修構件 | 維修工法 | 金額 | 開工日期 | 完成日期 | 維修原始紀錄日期 | 維修原始紀錄者 | 維修最後修改日期 | 維修最後修改者
[11 empty] | 未維修：193 | 1 | 2020-04-16 | 定期檢測 | 鹿島工程 | 2 | 1 | 1 | 1 | 伸縮縫間雜物堆積 | 未維修 | 伸縮縫清理 | 1 | 公尺 | 伸縮縫 |  | 伸縮縫
[11 empty] | 全部：217 | 2 | 2020-04-16 | 定期檢測 | 鹿島工程 | 2 | 1 | 1 | 1 | 鋼筋外露、銹蝕 | 未維修 | 鋼筋除鏽及混凝土修復(>0.4*0.4*0.05m) | 1 | 平方公尺 | 右側橋護欄 |  | 橋護欄
[12 empty] | 3 | 2020-04-16 | 定期檢測 | 鹿島工程 | 2 | 1 | 1 | 1 | 混凝土裂縫 | 未維修 | 修補寬度大於0.3mm的裂縫 | 1 | 公尺 | 右側橋護欄 |  | 橋護欄
[12 empty] | 4 | 2020-04-16 | 定期檢測 | 鹿島工程 | 2 | 1 | 1 | 1 | 混凝土裂縫 | 未維修 | >0.3mm混凝土裂縫修補 | 1 | 公尺 | 大梁底部 |  | 主梁
[12 empty] | 5 | 2020-04-16 | 定期檢測 | 鹿島工程 | 2 | 1 | 1 | 1 | 滲水、白華 | 未維修 | 滲水處理 | 1 | 處 | 橋墩正面 |  | 橋墩／帽梁
[12 empty] | 6 | 2020-04-16 | 定期檢測 | 鹿島工程 | 2 | 1 | 1 | 1 | 混凝土裂縫 | 未維修 | >0.3mm混凝土裂縫修補 | 1 | 公尺 | 右側橋面板 |  | 橋面板
[12 empty] | 7 | 2020-04-16 | 定期檢測 | 鹿島工程 | 2 | 1 | 1 | 1 | 伸縮縫間雜物堆積 | 未維修 | 伸縮縫清理 | 1 | 公尺 | 伸縮縫 |  | 伸縮縫
[12 empty] | 8 | 2020-04-16 | 定期檢測 | 鹿島工程 | 2 | 1 | 1 | 1 | 伸縮縫間雜物堆積 | 未維修 | 伸縮縫清理 | 1 | 公尺 | 伸縮縫 |  | 伸縮縫
[12 empty] | 9 | 2020-04-16 | 定期檢測 | 鹿島工程 | 2 | 1 | 1 | 1 | 滲水、白華 | 未維修 | 滲水處理 | 1 | 處 | 橋墩正面 |  | 橋墩／帽梁
[12 empty] | 10 | 2020-04-16 | 定期檢測 | 鹿島工程 | 2 | 1 | 1 | 1 | 混凝土裂縫 | 未維修 | >0.3mm混凝土裂縫修補 | 1 | 公尺 | 右側橋面板 |  | 橋面板
[12 empty] | 11 | 2020-04-16 | 定期檢測 | 鹿島工程 | 2 | 1 | 1 | 1 | 滲水、白華 | 未維修 | 橋面版滲水處理 | 3 | 處 | 右側橋面板 |  | 橋面板
[12 empty] | 12 | 2020-04-16 | 定期檢測 | 鹿島工程 | 2 | 1 | 1 | 1 | 滲水、白華 | 未維修 | 橋面版滲水處理 | 6 | 處 | 右側橋面板 |  | 橋面板
[12 empty] | 13 | 2020-04-16 | 定期檢測 | 鹿島工程 | 2 | 1 | 1 | 1 | 滲水、白華 | 未維修 | 白華處理(處) | 1 | 處 | 右側橋面板 |  | 橋面板
[12 empty] | 14 | 2020-04-16 | 定期檢測 | 鹿島工程 | 3 | 2 | 2 | 2 | 混凝土裂縫 | 未維修 | 修補寬度大於0.3mm的裂縫 | 5 | 公尺 | 橋墩背面 |  | 橋墩／帽梁
[12 empty] | 15 | 2020-04-16 | 定期檢測 | 鹿島工程 | 2 | 1 | 1 | 1 | 滲水、白華 | 未維修 | 橋面版滲水處理 | 1 | 處 | 左側橋面板 |  | 橋面板
[12 empty] | 16 | 2020-04-16 | 定期檢測 | 鹿島工程 | 2 | 1 | 1 | 1 | 滲水、白華 | 未維修 | 滲水處理 | 1 | 處 | 橋墩背面 |  | 橋墩／帽梁
[12 empty] | 17 | 2020-04-16 | 定期檢測 | 鹿島工程 | 2 | 1 | 1 | 1 | 鋼筋、鋼腱或錨碇部位外露、銹蝕 | 未維修 | 鋼筋除鏽及混凝土修復(<=0.4*0.4*0.05m) | 1 | 處 | 大梁底部 |  | 主梁
[12 empty] | 18 | 2020-04-16 | 定期檢測 | 鹿島工程 | 2 | 1 | 1 | 1 | 混凝土空洞(或蜂窩) | 未維修 | 表面蜂窩修補 | 1 | 平方公尺 | 左側橋面板 |  | 橋面板
[12 empty] | 19 | 2020-04-16 | 定期檢測 | 鹿島工程 | 2 | 1 | 1 | 1 | 混凝土裂縫 | 未維修 | 修補寬度大於0.3mm的裂縫 | 3 | 公尺 | 橋墩正面 |  | 橋墩／帽梁
[12 empty] | 20 | 2020-04-16 | 定期檢測 | 鹿島工程 | 2 | 1 | 1 | 1 | 混凝土剝落 | 未維修 | 混凝土修復(>0.4*0.4*0.05m) | 1 | 平方公尺 | 右側橋面板 |  | 橋面板
[12 empty] | 21 | 2020-04-16 | 定期檢測 | 鹿島工程 | 2 | 1 | 1 | 1 | 鋼筋、鋼腱或錨碇部位外露、銹蝕 | 未維修 | 鋼筋除鏽及混凝土修復(<=0.4*0.4*0.05m) | 1 | 處 | 大梁底部 |  | 主梁
[12 empty] | 22 | 2020-04-16 | 定期檢測 | 鹿島工程 | 2 | 1 | 1 | 1 | 滲水、白華 | 未維修 | 白華處理(處) | 1 | 處 | 左側橋面板 |  | 橋面板
[12 empty] | 23 | 2020-04-16 | 定期檢測 | 鹿島工程 | 2 | 1 | 1 | 1 | 混凝土裂縫 | 未維修 | >0.3mm混凝土裂縫修補 | 1 | 公尺 | 左側橋面板 |  | 橋面板
[12 empty] | 24 | 2020-04-16 | 定期檢測 | 鹿島工程 | 2 | 1 | 1 | 1 | 其他損傷 | 未維修 | 盤式支承墊維護 | 2 | 個 | 左右支撐 |  | 支承／支承墊／阻尼裝置
[12 empty] | 25 | 2020-04-16 | 定期檢測 | 鹿島工程 | 2 | 1 | 1 | 1 | 滲水、白華 | 未維修 | 滲水處理 | 1 | 處 | 橋墩正面 |  | 橋墩／帽梁
[12 empty] | 26 | 2020-04-16 | 定期檢測 | 鹿島工程 | 2 | 1 | 1 | 1 | 伸縮縫間雜物堆積 | 未維修 | 伸縮縫清理 | 1 | 公尺 | 伸縮縫 |  | 伸縮縫
[12 empty] | 27 | 2020-04-16 | 定期檢測 | 鹿島工程 | 2 | 1 | 1 | 1 | 伸縮縫間雜物堆積 | 未維修 | 伸縮縫清理 | 1 | 公尺 | 伸縮縫 |  | 伸縮縫
[12 empty] | 28 | 2020-04-16 | 定期檢測 | 鹿島工程 | 2 | 1 | 1 | 1 | 伸縮縫間雜物堆積 | 未維修 | 伸縮縫清理 | 1 | 公尺 | 伸縮縫 |  | 伸縮縫
[12 empty] | 29 | 2020-04-16 | 定期檢測 | 鹿島工程 | 2 | 1 | 1 | 1 | 混凝土裂縫 | 未維修 | >0.3mm混凝土裂縫修補 | 1 | 公尺 | 左側橋面板 |  | 橋面板
[12 empty] | 30 | 2020-04-16 | 定期檢測 | 鹿島工程 | 2 | 1 | 1 | 1 | 植物生長 | 未維修 | 伸縮縫清理 | 1 | 公尺 | 伸縮縫 |  | 伸縮縫
[12 empty] | 31 | 2020-04-16 | 定期檢測 | 鹿島工程 | 2 | 1 | 1 | 1 | 伸縮縫間雜物堆積 | 未維修 | 伸縮縫清理 | 1 | 公尺 | 伸縮縫 |  | 伸縮縫
[12 empty] | 32 | 2020-04-16 | 定期檢測 | 鹿島工程 | 2 | 1 | 1 | 1 | 伸縮縫間雜物堆積 | 未維修 | 伸縮縫清理 | 1 | 公尺 | 伸縮縫 |  | 伸縮縫
[12 empty] | 33 | 2020-04-16 | 定期檢測 | 鹿島工程 | 2 | 1 | 1 | 1 | 高低差 | 未維修 | 豎齒型伸縮縫更換(伸縮量>16cm)(不含鋼材) | 2 | 公尺 | 伸縮縫 |  | 伸縮縫
[12 empty] | 34 | 2020-04-16 | 定期檢測 | 鹿島工程 | 2 | 1 | 1 | 1 | 其他損傷 | 未維修 | 護欄填縫劑更新 | 1 | 處 | 右側橋護欄 |  | 橋護欄
[12 empty] | 35 | 2020-04-16 | 定期檢測 | 鹿島工程 | 2 | 1 | 1 | 1 | 滲水、白華 | 未維修 | 橋面版滲水處理 | 5 | 處 | 右側橋面板 |  | 橋面板
[12 empty] | 36 | 2020-04-16 | 定期檢測 | 鹿島工程 | 2 | 1 | 1 | 1 | 鋼筋、鋼腱或錨碇部位外露、銹蝕 | 未維修 | 鋼筋除鏽及混凝土修復(<=0.4*0.4*0.05m) | 1 | 處 | 大梁底部 |  | 主梁
[12 empty] | 37 | 2020-04-16 | 定期檢測 | 鹿島工程 | 2 | 1 | 1 | 1 | 混凝土裂縫 | 未維修 | >0.3mm混凝土裂縫修補 | 1 | 公尺 | 大梁底部 |  | 主梁
[12 empty] | 38 | 2020-04-16 | 定期檢測 | 鹿島工程 | 2 | 1 | 1 | 1 | 滲水、白華 | 未維修 | 滲水處理 | 1 | 處 | 橋墩正面 |  | 橋墩／帽梁
[12 empty] | 39 | 2020-04-16 | 定期檢測 | 鹿島工程 | 2 | 1 | 1 | 1 | 滲水、白華 | 未維修 | 白華處理(處) | 1 | 處 | 大梁底部 |  | 主梁
[12 empty] | 40 | 2020-04-16 | 定期檢測 | 鹿島工程 | 2 | 1 | 1 | 1 | 混凝土空洞(或蜂窩) | 未維修 | 表面蜂窩修補 | 1 | 平方公尺 | 橋墩右側 |  | 橋墩／帽梁
[12 empty] | 41 | 2020-04-16 | 定期檢測 | 鹿島工程 | 2 | 1 | 1 | 1 | 混凝土裂縫 | 未維修 | 修補寬度大於0.3mm的裂縫 | 3 | 公尺 | 橋墩正面 |  | 橋墩／帽梁
[12 empty] | 42 | 2020-04-16 | 定期檢測 | 鹿島工程 | 2 | 1 | 1 | 1 | 混凝土裂縫 | 未維修 | 修補寬度大於0.3mm的裂縫 | 4 | 公尺 | 橋墩右側 |  | 橋墩／帽梁
[12 empty] | 43 | 2020-04-16 | 定期檢測 | 鹿島工程 | 2 | 1 | 1 | 1 | 滲水、白華 | 未維修 | 滲水處理 | 1 | 處 | 橋墩背面 |  | 橋墩／帽梁
[12 empty] | 44 | 2020-04-16 | 定期檢測 | 鹿島工程 | 2 | 1 | 1 | 1 | 鋼筋、鋼腱或錨碇部位外露、銹蝕 | 未維修 | 鋼筋除鏽及混凝土修復(<=0.4*0.4*0.05m) | 1 | 處 | 橋墩右側 |  | 橋墩／帽梁
[12 empty] | 45 | 2020-04-16 | 定期檢測 | 鹿島工程 | 2 | 1 | 1 | 1 | 混凝土裂縫 | 未維修 | 修補寬度大於0.3mm的裂縫 | 2 | 公尺 | 橋墩背面 |  | 橋墩／帽梁
[12 empty] | 46 | 2020-04-16 | 定期檢測 | 鹿島工程 | 2 | 1 | 1 | 1 | 混凝土剝落 | 未維修 | 混凝土修復(<=0.4*0.4*0.05m) | 1 | 處 | 右側橋面板 |  | 橋面板
[12 empty] | 47 | 2020-04-16 | 定期檢測 | 鹿島工程 | 2 | 1 | 1 | 1 | 滲水、白華 | 未維修 | 橋面版滲水處理 | 3 | 處 | 右側橋面板 |  | 橋面板
[12 empty] | 48 | 2020-04-16 | 定期檢測 | 鹿島工程 | 2 | 1 | 1 | 1 | 混凝土裂縫 | 未維修 | >0.3mm混凝土裂縫修補 | 1 | 公尺 | 右側橋面板 |  | 橋面板
[12 empty] | 49 | 2020-04-16 | 定期檢測 | 鹿島工程 | 2 | 1 | 1 | 1 | 混凝土裂縫 | 未維修 | >0.3mm混凝土裂縫修補 | 1 | 公尺 | 大梁底部 |  | 主梁
[12 empty] | 50 | 2020-04-16 | 定期檢測 | 鹿島工程 | 2 | 1 | 1 | 1 | 混凝土裂縫 | 未維修 | 修補寬度大於0.3mm的裂縫 | 1 | 公尺 | 橋墩右側 |  | 橋墩／帽梁
[12 empty] | 51 | 2020-04-16 | 定期檢測 | 鹿島工程 | 2 | 1 | 1 | 1 | 混凝土裂縫 | 未維修 | >0.3mm混凝土裂縫修補 | 1 | 公尺 | 大梁底部 |  | 主梁
[12 empty] | 52 | 2020-04-16 | 定期檢測 | 鹿島工程 | 2 | 1 | 1 | 1 | 滲水、白華 | 未維修 | 滲水處理 | 1 | 處 | 橋墩正面 |  | 橋墩／帽梁
[12 empty] | 53 | 2020-04-16 | 定期檢測 | 鹿島工程 | 2 | 1 | 1 | 1 | 混凝土裂縫 | 未維修 | >0.3mm混凝土裂縫修補 | 1 | 公尺 | 大梁底部 |  | 主梁
[12 empty] | 54 | 2020-04-16 | 定期檢測 | 鹿島工程 | 2 | 1 | 1 | 1 | 混凝土裂縫 | 未維修 | 修補寬度大於0.3mm的裂縫 | 4 | 公尺 | 橋墩右側 |  | 橋墩／帽梁
[12 empty] | 55 | 2020-04-16 | 定期檢測 | 鹿島工程 | 2 | 1 | 1 | 1 | 滲水、白華 | 未維修 | 橋面版滲水處理 | 3 | 處 | 右側橋面板 |  | 橋面板
[12 empty] | 56 | 2020-04-16 | 定期檢測 | 鹿島工程 | 2 | 1 | 1 | 1 | 混凝土裂縫 | 未維修 | 修補寬度大於0.3mm的裂縫 | 1 | 公尺 | 橋墩背面 |  | 橋墩／帽梁
[12 empty] | 57 | 2020-04-16 | 定期檢測 | 鹿島工程 | 2 | 1 | 1 | 1 | 混凝土裂縫 | 未維修 | 修補寬度大於0.3mm的裂縫 | 1 | 公尺 | 橋墩正面 |  | 橋墩／帽梁
[12 empty] | 58 | 2020-04-16 | 定期檢測 | 鹿島工程 | 2 | 1 | 1 | 1 | 滲水、白華 | 未維修 | 橋面版滲水處理 | 1 | 處 | 右側橋面板 |  | 橋面板
[12 empty] | 59 | 2020-04-16 | 定期檢測 | 鹿島工程 | 2 | 1 | 1 | 1 | 混凝土裂縫 | 未維修 | 修補寬度大於0.3mm的裂縫 | 1 | 公尺 | 橋墩正面 |  | 橋墩／帽梁
[12 empty] | 60 | 2020-04-16 | 定期檢測 | 鹿島工程 | 2 | 1 | 1 | 1 | 滲水、白華 | 未維修 | 橋面版滲水處理 | 1 | 處 | 右側橋面板 |  | 橋面板
[12 empty] | 61 | 2020-04-16 | 定期檢測 | 鹿島工程 | 2 | 1 | 1 | 1 | 其他損傷 | 未維修 | 橋墩爬藤修剪 | 1 | 處 | 橋墩背面 |  | 橋墩／帽梁
[12 empty] | 62 | 2020-04-16 | 定期檢測 | 鹿島工程 | 2 | 1 | 1 | 1 | 滲水、白華 | 未維修 | 橋面版滲水處理 | 1 | 處 | 右側橋面板 |  | 橋面板
[12 empty] | 63 | 2020-04-16 | 定期檢測 | 鹿島工程 | 2 | 1 | 1 | 1 | 混凝土剝落 | 未維修 | 混凝土修復(<=0.4*0.4*0.05m) | 1 | 處 | 左側橋面板 |  | 橋面板
[12 empty] | 64 | 2020-04-16 | 定期檢測 | 鹿島工程 | 2 | 1 | 1 | 1 | 混凝土裂縫 | 未維修 | 修補寬度大於0.3mm的裂縫 | 1 | 公尺 | 橋墩背面 |  | 橋墩／帽梁
[12 empty] | 65 | 2020-04-16 | 定期檢測 | 鹿島工程 | 2 | 1 | 1 | 1 | 混凝土裂縫 | 未維修 | >0.3mm混凝土裂縫修補 | 1 | 公尺 | 右側橋面板 |  | 橋面板
[12 empty] | 66 | 2020-04-16 | 定期檢測 | 鹿島工程 | 2 | 1 | 1 | 1 | 混凝土裂縫 | 未維修 | >0.3mm混凝土裂縫修補 | 1 | 公尺 | 大梁底部 |  | 主梁
[12 empty] | 67 | 2020-04-16 | 定期檢測 | 鹿島工程 | 2 | 1 | 1 | 1 | 支承座、支承端部損傷 | 未維修 | 混凝土支承墊破損修補 | 1 | 處 | 左側支撐 |  | 支承／支承墊／阻尼裝置
[12 empty] | 68 | 2020-04-16 | 定期檢測 | 鹿島工程 | 2 | 1 | 1 | 1 | 混凝土裂縫 | 未維修 | >0.3mm混凝土裂縫修補 | 1 | 公尺 | 大梁底部 |  | 主梁
[12 empty] | 69 | 2020-04-16 | 定期檢測 | 鹿島工程 | 2 | 1 | 1 | 1 | 混凝土剝落 | 未維修 | 鋼筋除鏽及混凝土修復(<=0.4*0.4*0.05m) | 1 | 處 | 大梁底部 |  | 主梁
[12 empty] | 70 | 2020-04-16 | 定期檢測 | 鹿島工程 | 2 | 1 | 1 | 1 | 滲水、白華 | 未維修 | 滲水處理 | 1 | 處 | 橋墩背面 |  | 橋墩／帽梁
[12 empty] | 71 | 2020-04-16 | 定期檢測 | 鹿島工程 | 2 | 1 | 1 | 1 | 鋼筋、鋼腱或錨碇部位外露、銹蝕 | 未維修 | 鋼筋除鏽及混凝土修復(<=0.4*0.4*0.05m) | 1 | 處 | 大梁底部 |  | 主梁
[12 empty] | 72 | 2020-04-16 | 定期檢測 | 鹿島工程 | 2 | 1 | 1 | 1 | 滲水、白華 | 未維修 | 白華處理(處) | 1 | 處 | 右側橋面板 |  | 橋面板
[12 empty] | 73 | 2020-04-16 | 定期檢測 | 鹿島工程 | 2 | 1 | 1 | 1 | 滲水、白華 | 未維修 | 滲水處理 | 1 | 處 | 橋墩正面 |  | 橋墩／帽梁
[12 empty] | 74 | 2020-04-16 | 定期檢測 | 鹿島工程 | 2 | 1 | 1 | 1 | 混凝土剝落 | 未維修 | 混凝土修復(<=0.4*0.4*0.05m) | 1 | 處 | 左側橋面板 |  | 橋面板
[12 empty] | 75 | 2020-04-16 | 定期檢測 | 鹿島工程 | 2 | 1 | 1 | 1 | 滲水、白華 | 未維修 | 滲水處理 | 1 | 處 | 橋墩正面 |  | 橋墩／帽梁
[12 empty] | 76 | 2020-04-16 | 定期檢測 | 鹿島工程 | 2 | 1 | 1 | 1 | 滲水、白華 | 未維修 | 滲水處理 | 1 | 處 | 橋墩正面 |  | 橋墩／帽梁
[12 empty] | 77 | 2020-04-16 | 定期檢測 | 鹿島工程 | 2 | 1 | 1 | 1 | 混凝土裂縫 | 未維修 | 修補寬度大於0.3mm的裂縫 | 1 | 公尺 | 橋墩右側 |  | 橋墩／帽梁
[12 empty] | 78 | 2020-04-16 | 定期檢測 | 鹿島工程 | 2 | 1 | 1 | 1 | 混凝土裂縫 | 未維修 | >0.3mm混凝土裂縫修補 | 1 | 公尺 | 大梁底部 |  | 主梁
[12 empty] | 79 | 2020-04-16 | 定期檢測 | 鹿島工程 | 2 | 1 | 1 | 1 | 滲水、白華 | 未維修 | 滲水處理 | 1 | 處 | 橋墩正面 |  | 橋墩／帽梁
[12 empty] | 80 | 2020-04-16 | 定期檢測 | 鹿島工程 | 2 | 1 | 1 | 1 | 混凝土裂縫 | 未維修 | 修補寬度大於0.3mm的裂縫 | 1 | 公尺 | 橋墩正面 |  | 橋墩／帽梁
[12 empty] | 81 | 2020-04-16 | 定期檢測 | 鹿島工程 | 2 | 1 | 1 | 1 | 混凝土裂縫 | 未維修 | 修補寬度大於0.3mm的裂縫 | 1 | 公尺 | 橋墩正面 |  | 橋墩／帽梁
[12 empty] | 82 | 2020-04-16 | 定期檢測 | 鹿島工程 | 2 | 1 | 1 | 1 | 滲水、白華 | 未維修 | 橋面版滲水處理 | 1 | 處 | 左側橋面板 |  | 橋面板
[12 empty] | 83 | 2020-04-16 | 定期檢測 | 鹿島工程 | 2 | 1 | 1 | 1 | 混凝土裂縫 | 未維修 | 修補寬度大於0.3mm的裂縫 | 1 | 公尺 | 橋墩右側 |  | 橋墩／帽梁
[12 empty] | 84 | 2020-04-16 | 定期檢測 | 鹿島工程 | 2 | 1 | 1 | 1 | 滲水、白華 | 未維修 | 白華處理(處) | 1 | 處 | 左側橋面板 |  | 橋面板
[12 empty] | 85 | 2020-04-16 | 定期檢測 | 鹿島工程 | 2 | 1 | 1 | 1 | 鋼筋、鋼腱或錨碇部位外露、銹蝕 | 未維修 | 鋼筋除鏽及混凝土修復(<=0.4*0.4*0.05m) | 2 | 處 | 大梁底部 |  | 主梁
[12 empty] | 86 | 2020-04-16 | 定期檢測 | 鹿島工程 | 2 | 1 | 1 | 1 | 混凝土裂縫 | 未維修 | >0.3mm混凝土裂縫修補 | 1 | 公尺 | 大梁底部 |  | 主梁
[12 empty] | 87 | 2020-04-16 | 定期檢測 | 鹿島工程 | 2 | 1 | 1 | 1 | 滲水、白華 | 未維修 | 橋面版滲水處理 | 3 | 處 | 右側橋面板 |  | 橋面板
[12 empty] | 88 | 2020-04-16 | 定期檢測 | 鹿島工程 | 2 | 1 | 1 | 1 | 滲水、白華 | 未維修 | 滲水處理 | 1 | 處 | 橋墩正面 |  | 橋墩／帽梁
[12 empty] | 89 | 2020-04-16 | 定期檢測 | 鹿島工程 | 2 | 1 | 1 | 1 | 支承裝置損傷 | 未維修 | 清理保養 | 1 | 組 | 支撐右側 |  | 支承／支承墊／阻尼裝置
[12 empty] | 90 | 2020-04-16 | 定期檢測 | 鹿島工程 | 2 | 1 | 1 | 1 | 混凝土裂縫 | 未維修 | 修補寬度大於0.3mm的裂縫 | 1 | 公尺 | 橋墩正面 |  | 橋墩／帽梁
[12 empty] | 91 | 2020-04-16 | 定期檢測 | 鹿島工程 | 2 | 1 | 1 | 1 | 滲水、白華 | 未維修 | 滲水處理 | 1 | 處 | 大梁左側 |  | 主梁
[12 empty] | 92 | 2020-04-16 | 定期檢測 | 鹿島工程 | 2 | 1 | 1 | 1 | 滲水、白華 | 未維修 | 白華處理(處) | 1 | 處 | 左側橋面板 |  | 橋面板
[12 empty] | 93 | 2020-04-16 | 定期檢測 | 鹿島工程 | 2 | 1 | 1 | 1 | 支承裝置損傷 | 未維修 | 清理保養 | 1 | 組 | 右側支撐 |  | 支承／支承墊／阻尼裝置
[12 empty] | 94 | 2020-04-16 | 定期檢測 | 鹿島工程 | 2 | 1 | 1 | 1 | 混凝土裂縫 | 未維修 | 修補寬度大於0.3mm的裂縫 | 1 | 公尺 | 橋墩正面 |  | 橋墩／帽梁
[12 empty] | 95 | 2020-04-16 | 定期檢測 | 鹿島工程 | 2 | 1 | 1 | 1 | 鋼筋、鋼腱或錨碇部位外露、銹蝕 | 未維修 | 鋼筋除鏽及混凝土修復(<=0.4*0.4*0.05m) | 1 | 處 | 大梁底部 |  | 主梁
[12 empty] | 96 | 2020-04-16 | 定期檢測 | 鹿島工程 | 2 | 1 | 1 | 1 | 滲水、白華 | 未維修 | 橋面版滲水處理 | 1 | 處 | 左側橋面板 |  | 橋面板
[12 empty] | 97 | 2020-04-16 | 定期檢測 | 鹿島工程 | 2 | 1 | 1 | 1 | 鋼筋、鋼腱或錨碇部位外露、銹蝕 | 未維修 | 鋼筋除鏽及混凝土修復(<=0.4*0.4*0.05m) | 1 | 處 | 大梁底部 |  | 主梁
[12 empty] | 98 | 2020-04-16 | 定期檢測 | 鹿島工程 | 2 | 1 | 1 | 1 | 混凝土裂縫 | 未維修 | >0.3mm混凝土裂縫修補 | 1 | 公尺 | 右側橋面板 |  | 橋面板
[12 empty] | 99 | 2020-04-16 | 定期檢測 | 鹿島工程 | 2 | 1 | 1 | 1 | 鋼筋、鋼腱或錨碇部位外露、銹蝕 | 未維修 | 鋼筋除鏽及混凝土修復(<=0.4*0.4*0.05m) | 1 | 處 | 右側橋面板 |  | 橋面板
[12 empty] | 100 | 2020-04-16 | 定期檢測 | 鹿島工程 | 2 | 1 | 1 | 1 | 鋼筋、鋼腱或錨碇部位外露、銹蝕 | 未維修 | 鋼筋除鏽及混凝土修復(<=0.4*0.4*0.05m) | 1 | 處 | 大梁底部 |  | 主梁
[12 empty] | 101 | 2020-04-16 | 定期檢測 | 鹿島工程 | 2 | 1 | 1 | 1 | 滲水、白華 | 未維修 | 白華處理(處) | 1 | 處 | 左側橋面板 |  | 橋面板
[12 empty] | 102 | 2020-04-16 | 定期檢測 | 鹿島工程 | 2 | 1 | 1 | 1 | 混凝土裂縫 | 未維修 | >0.3mm混凝土裂縫修補 | 1 | 公尺 | 左側橋面板 |  | 橋面板
[12 empty] | 103 | 2020-04-16 | 定期檢測 | 鹿島工程 | 2 | 1 | 1 | 1 | 滲水、白華 | 未維修 | 橋面版滲水處理 | 1 | 處 | 右側橋面板 |  | 橋面板
[12 empty] | 104 | 2020-04-16 | 定期檢測 | 鹿島工程 | 2 | 1 | 1 | 1 | 其他損傷 | 未維修 | 橋墩爬藤修剪 | 1 | 處 | 橋墩背面 |  | 橋墩／帽梁
[12 empty] | 105 | 2020-04-16 | 定期檢測 | 鹿島工程 | 2 | 1 | 1 | 1 | 滲水、白華 | 未維修 | 橋面版滲水處理 | 1 | 處 | 右側橋面板 |  | 橋面板
[12 empty] | 106 | 2020-04-16 | 定期檢測 | 鹿島工程 | 2 | 1 | 1 | 1 | 滲水、白華 | 未維修 | 白華處理(處) | 1 | 處 | 橋墩正面 |  | 橋墩／帽梁
[12 empty] | 107 | 2020-04-16 | 定期檢測 | 鹿島工程 | 2 | 1 | 1 | 1 | 鋼筋、鋼腱或錨碇部位外露、銹蝕 | 未維修 | 鋼筋除鏽及混凝土修復(<=0.4*0.4*0.05m) | 1 | 處 | 大梁底部 |  | 主梁
[12 empty] | 108 | 2020-04-16 | 定期檢測 | 鹿島工程 | 2 | 1 | 1 | 1 | 滲水、白華 | 未維修 | 白華處理(處) | 1 | 處 | 右側橋面板 |  | 橋面板
[12 empty] | 109 | 2020-04-16 | 定期檢測 | 鹿島工程 | 2 | 1 | 1 | 1 | 混凝土裂縫 | 未維修 | 修補寬度大於0.3mm的裂縫 | 1 | 公尺 | 橋墩左側 |  | 橋墩／帽梁
[12 empty] | 110 | 2020-04-16 | 定期檢測 | 鹿島工程 | 2 | 1 | 1 | 1 | 混凝土裂縫 | 未維修 | 修補寬度大於0.3mm的裂縫 | 1 | 公尺 | 橋墩正面 |  | 橋墩／帽梁
[12 empty] | 111 | 2020-04-16 | 定期檢測 | 鹿島工程 | 2 | 1 | 1 | 1 | 混凝土空洞(或蜂窩) | 未維修 | 表面蜂窩修補 | 1 | 平方公尺 | 橋墩左側 |  | 橋墩／帽梁
[12 empty] | 112 | 2020-04-16 | 定期檢測 | 鹿島工程 | 2 | 1 | 1 | 1 | 其他損傷 | 未維修 | 清理保養 | 1 | 組 | 右側支撐 |  | 支承／支承墊／阻尼裝置
[12 empty] | 113 | 2020-04-16 | 定期檢測 | 鹿島工程 | 2 | 1 | 1 | 1 | 其他損傷 | 未維修 | 拆除模板 | 1 | 處 | 大梁底部 |  | 主梁
[12 empty] | 114 | 2020-04-16 | 定期檢測 | 鹿島工程 | 2 | 1 | 1 | 1 | 混凝土裂縫 | 未維修 | 修補寬度大於0.3mm的裂縫 | 1 | 公尺 | 橋墩右側 |  | 橋墩／帽梁
[12 empty] | 115 | 2020-04-16 | 定期檢測 | 鹿島工程 | 2 | 1 | 1 | 1 | 混凝土裂縫 | 未維修 | >0.3mm混凝土裂縫修補 | 1 | 公尺 | 大梁左側 |  | 主梁
[12 empty] | 116 | 2020-04-16 | 定期檢測 | 鹿島工程 | 2 | 1 | 1 | 1 | 混凝土裂縫 | 未維修 | 修補寬度大於0.3mm的裂縫 | 1 | 公尺 | 橋墩左側 |  | 橋墩／帽梁
[12 empty] | 117 | 2020-04-16 | 定期檢測 | 鹿島工程 | 2 | 1 | 1 | 1 | 鋼筋、鋼腱或錨碇部位外露、銹蝕 | 未維修 | 鋼筋除鏽及混凝土修復(<=0.4*0.4*0.05m) | 1 | 處 | 大梁底部 |  | 主梁
[12 empty] | 118 | 2020-04-16 | 定期檢測 | 鹿島工程 | 2 | 1 | 1 | 1 | 滲水、白華 | 未維修 | 橋面版滲水處理 | 1 | 處 | 右側橋面板 |  | 橋面板
[12 empty] | 119 | 2020-04-16 | 定期檢測 | 鹿島工程 | 2 | 1 | 1 | 1 | 混凝土裂縫 | 未維修 | 修補寬度大於0.3mm的裂縫 | 1 | 公尺 | 橋墩右側 |  | 橋墩／帽梁
[12 empty] | 120 | 2020-04-16 | 定期檢測 | 鹿島工程 | 2 | 1 | 1 | 1 | 鋼筋、鋼腱或錨碇部位外露、銹蝕 | 未維修 | 鋼筋除鏽及混凝土修復(<=0.4*0.4*0.05m) | 1 | 處 | 大梁底部 |  | 主梁
[12 empty] | 121 | 2020-04-16 | 定期檢測 | 鹿島工程 | 2 | 1 | 1 | 1 | 鋼筋、鋼腱或錨碇部位外露、銹蝕 | 未維修 | 鋼筋除鏽及混凝土修復(<=0.4*0.4*0.05m) | 1 | 處 | 大梁底部 |  | 主梁
[12 empty] | 122 | 2020-04-16 | 定期檢測 | 鹿島工程 | 2 | 1 | 1 | 1 | 滲水、白華 | 未維修 | 白華處理(處) | 4 | 處 | 右側橋面板 |  | 橋面板
[12 empty] | 123 | 2020-04-16 | 定期檢測 | 鹿島工程 | 2 | 1 | 1 | 1 | 滲水、白華 | 未維修 | 白華處理(處) | 3 | 處 | 左側橋面板 |  | 橋面板
[12 empty] | 124 | 2020-04-16 | 定期檢測 | 鹿島工程 | 2 | 1 | 1 | 1 | 鋼筋、鋼腱或錨碇部位外露、銹蝕 | 未維修 | 鋼筋除鏽及混凝土修復(<=0.4*0.4*0.05m) | 1 | 處 | 大梁底部 |  | 主梁
[12 empty] | 125 | 2020-04-16 | 定期檢測 | 鹿島工程 | 2 | 1 | 1 | 1 | 混凝土裂縫 | 未維修 | 修補寬度大於0.3mm的裂縫 | 1 | 公尺 | 橋墩左側 |  | 橋墩／帽梁
[12 empty] | 126 | 2020-04-16 | 定期檢測 | 鹿島工程 | 2 | 1 | 1 | 1 | 滲水、白華 | 未維修 | 白華處理(處) | 1 | 處 | 左側橋面板 |  | 橋面板
[12 empty] | 127 | 2020-04-16 | 定期檢測 | 鹿島工程 | 2 | 1 | 1 | 1 | 滲水、白華 | 未維修 | 白華處理(處) | 1 | 處 | 右側橋面板 |  | 橋面板
[12 empty] | 128 | 2020-04-16 | 定期檢測 | 鹿島工程 | 2 | 1 | 1 | 1 | 滲水、白華 | 未維修 | 白華處理(處) | 1 | 處 | 橋墩背面 |  | 橋墩／帽梁
[12 empty] | 129 | 2020-04-16 | 定期檢測 | 鹿島工程 | 2 | 1 | 1 | 1 | 混凝土剝落 | 未維修 | 混凝土修復(<=0.4*0.4*0.05m) | 1 | 處 | 右側橋面板 |  | 橋面板
[12 empty] | 130 | 2020-04-16 | 定期檢測 | 鹿島工程 | 2 | 1 | 1 | 1 | 混凝土剝落 | 未維修 | 混凝土修復(<=0.4*0.4*0.05m) | 1 | 處 | 大梁底部 |  | 主梁
[12 empty] | 131 | 2020-04-16 | 定期檢測 | 鹿島工程 | 2 | 1 | 1 | 1 | 滲水、白華 | 未維修 | 橋面版滲水處理 | 1 | 處 | 右側橋面板 |  | 橋面板
[12 empty] | 132 | 2020-04-16 | 定期檢測 | 鹿島工程 | 2 | 1 | 1 | 1 | 混凝土裂縫 | 未維修 | >0.3mm混凝土裂縫修補 | 1 | 公尺 | 右側橋面板 |  | 橋面板
[12 empty] | 133 | 2020-04-16 | 定期檢測 | 鹿島工程 | 2 | 1 | 1 | 1 | 支承裝置損傷 | 未維修 | 清理保養 | 1 | 組 | 右側支撐 |  | 支承／支承墊／阻尼裝置
[12 empty] | 134 | 2020-04-16 | 定期檢測 | 鹿島工程 | 2 | 1 | 1 | 1 | 混凝土空洞(或蜂窩) | 未維修 | 表面蜂窩修補 | 1 | 平方公尺 | 橋墩正面 |  | 橋墩／帽梁
[12 empty] | 135 | 2020-04-16 | 定期檢測 | 鹿島工程 | 2 | 1 | 1 | 1 | 混凝土裂縫 | 未維修 | >0.3mm混凝土裂縫修補 | 1 | 公尺 | 右側橋面板 |  | 橋面板
[12 empty] | 136 | 2020-04-16 | 定期檢測 | 鹿島工程 | 2 | 1 | 1 | 1 | 滲水、白華 | 未維修 | 白華處理(處) | 3 | 處 | 右側橋面板 |  | 橋面板
[12 empty] | 137 | 2020-04-16 | 定期檢測 | 鹿島工程 | 2 | 1 | 1 | 1 | 滲水、白華 | 未維修 | 橋面版滲水處理 | 3 | 處 | 右側橋面板 |  | 橋面板
[12 empty] | 138 | 2020-04-16 | 定期檢測 | 鹿島工程 | 2 | 1 | 1 | 1 | 混凝土裂縫 | 未維修 | 修補寬度大於0.3mm的裂縫 | 1 | 公尺 | 橋墩正面 |  | 橋墩／帽梁
[12 empty] | 139 | 2020-04-16 | 定期檢測 | 鹿島工程 | 2 | 1 | 1 | 1 | 滲水、白華 | 未維修 | 橋面版滲水處理 | 2 | 處 | 右側橋面板 |  | 橋面板
[12 empty] | 140 | 2020-04-16 | 定期檢測 | 鹿島工程 | 2 | 1 | 1 | 1 | 鋼筋、鋼腱或錨碇部位外露、銹蝕 | 未維修 | 鋼筋除鏽及混凝土修復(<=0.4*0.4*0.05m) | 1 | 處 | 大梁底部 |  | 主梁
[12 empty] | 141 | 2020-04-16 | 定期檢測 | 鹿島工程 | 2 | 1 | 1 | 1 | 混凝土裂縫 | 未維修 | >0.3mm混凝土裂縫修補 | 1 | 公尺 | 大梁底部 |  | 主梁
[12 empty] | 142 | 2020-04-16 | 定期檢測 | 鹿島工程 | 2 | 1 | 1 | 1 | 滲水、白華 | 未維修 | 滲水處理 | 1 | 處 | 橋墩正面 |  | 橋墩／帽梁
[12 empty] | 143 | 2020-04-16 | 定期檢測 | 鹿島工程 | 3 | 2 | 2 | 2 | 混凝土剝落 | 未維修 | 混凝土修復(<=0.4*0.4*0.05m) | 1 | 處 | 橋台正面 |  | 橋台
[12 empty] | 144 | 2020-04-16 | 定期檢測 | 鹿島工程 | 2 | 1 | 1 | 1 | 滲水、白華 | 未維修 | 白華處理(處) | 1 | 處 | 橋台左側 |  | 橋台
[12 empty] | 145 | 2020-04-16 | 定期檢測 | 鹿島工程 | 2 | 1 | 1 | 1 | 混凝土裂縫 | 未維修 | 修補寬度大於0.3mm的裂縫 | 1 | 公尺 | 橋墩右側 |  | 橋墩／帽梁
[12 empty] | 146 | 2020-04-16 | 定期檢測 | 鹿島工程 | 2 | 1 | 1 | 1 | 滲水、白華 | 未維修 | 白華處理(處) | 1 | 處 | 左側橋面板 |  | 橋面板
[12 empty] | 147 | 2020-04-16 | 定期檢測 | 鹿島工程 | 2 | 1 | 1 | 1 | 混凝土裂縫 | 未維修 | >0.3mm混凝土裂縫修補 | 1 | 公尺 | 左側橋面板 |  | 橋面板
[12 empty] | 148 | 2020-04-16 | 定期檢測 | 鹿島工程 | 2 | 1 | 1 | 1 | 滲水、白華 | 未維修 | 白華處理(處) | 1 | 處 | 左側橋面板 |  | 橋面板
[12 empty] | 149 | 2020-04-16 | 定期檢測 | 鹿島工程 | 2 | 1 | 1 | 1 | 混凝土裂縫 | 未維修 | 修補寬度大於0.3mm的裂縫 | 1 | 公尺 | 橋墩右側 |  | 橋墩／帽梁
[12 empty] | 150 | 2020-04-16 | 定期檢測 | 鹿島工程 | 2 | 1 | 1 | 1 | 滲水、白華 | 未維修 | 橋面版滲水處理 | 1 | 處 | 右側橋面板 |  | 橋面板
[12 empty] | 151 | 2020-04-16 | 定期檢測 | 鹿島工程 | 2 | 1 | 1 | 1 | 滲水、白華 | 未維修 | 白華處理(處) | 1 | 處 | 大梁底部 |  | 主梁
[12 empty] | 152 | 2020-04-16 | 定期檢測 | 鹿島工程 | 2 | 1 | 1 | 1 | 滲水、白華 | 未維修 | 橋面版滲水處理 | 1 | 處 | 右側橋面板 |  | 橋面板
[12 empty] | 153 | 2020-04-16 | 定期檢測 | 鹿島工程 | 2 | 1 | 1 | 1 | 混凝土裂縫 | 未維修 | 修補寬度大於0.3mm的裂縫 | 1 | 公尺 | 橋墩正面 |  | 橋墩／帽梁
[12 empty] | 154 | 2020-04-16 | 定期檢測 | 鹿島工程 | 2 | 1 | 1 | 1 | 混凝土塊(片)狀剝離 | 未維修 | 修補混凝土 | 1 | 立方公尺 | 橋墩左側 |  | 橋墩／帽梁
[12 empty] | 155 | 2020-04-16 | 定期檢測 | 鹿島工程 | 2 | 1 | 1 | 1 | 混凝土剝落 | 未維修 | 鋼筋除鏽及混凝土修復(<=0.4*0.4*0.05m) | 1 | 處 | 大梁底部 |  | 主梁
[12 empty] | 156 | 2020-04-16 | 定期檢測 | 鹿島工程 | 2 | 1 | 1 | 1 | 混凝土裂縫 | 未維修 | 修補寬度大於0.3mm的裂縫 | 1 | 公尺 | 橋墩背面 |  | 橋墩／帽梁
[12 empty] | 157 | 2020-04-16 | 定期檢測 | 鹿島工程 | 2 | 1 | 1 | 1 | 滲水、白華 | 未維修 | 橋面版滲水處理 | 1 | 處 | 右側橋面板 |  | 橋面板
[12 empty] | 158 | 2020-04-16 | 定期檢測 | 鹿島工程 | 2 | 1 | 1 | 1 | 滲水、白華 | 未維修 | 滲水處理 | 1 | 處 | 大梁底部 |  | 主梁
[12 empty] | 159 | 2020-04-16 | 定期檢測 | 鹿島工程 | 2 | 1 | 1 | 1 | 鋼筋、鋼腱或錨碇部位外露、銹蝕 | 未維修 | 鋼筋除鏽及混凝土修復(<=0.4*0.4*0.05m) | 1 | 處 | 大梁底部 |  | 主梁
[12 empty] | 160 | 2020-04-16 | 定期檢測 | 鹿島工程 | 2 | 1 | 1 | 1 | 鋼筋、鋼腱或錨碇部位外露、銹蝕 | 未維修 | 鋼筋除鏽、環氧樹脂及無收縮砂將修補 | 1 | 立方公尺 | 橋墩右側 |  | 橋墩／帽梁
[12 empty] | 161 | 2020-04-16 | 定期檢測 | 鹿島工程 | 2 | 1 | 1 | 1 | 鋼筋、鋼腱或錨碇部位外露、銹蝕 | 未維修 | 鋼筋除鏽及混凝土修復(<=0.4*0.4*0.05m) | 1 | 處 | 橋墩正面 |  | 橋墩／帽梁
[12 empty] | 162 | 2020-04-16 | 定期檢測 | 鹿島工程 | 2 | 1 | 1 | 1 | 混凝土裂縫 | 未維修 | >0.3mm混凝土裂縫修補 | 1 | 公尺 | 大梁底部 |  | 主梁
[12 empty] | 163 | 2020-04-16 | 定期檢測 | 鹿島工程 | 2 | 1 | 1 | 1 | 滲水、白華 | 未維修 | 白華處理(處) | 1 | 處 | 大梁底部 |  | 主梁
[12 empty] | 164 | 2020-04-16 | 定期檢測 | 鹿島工程 | 2 | 1 | 1 | 1 | 混凝土裂縫 | 未維修 | 修補寬度大於0.3mm的裂縫 | 1 | 公尺 | 橋墩正面 |  | 橋墩／帽梁
[12 empty] | 165 | 2020-04-16 | 定期檢測 | 鹿島工程 | 2 | 1 | 1 | 1 | 支承裝置損傷 | 未維修 | 盤式支承墊維護 | 1 | 個 | 左側支撐 |  | 支承／支承墊／阻尼裝置
[12 empty] | 166 | 2020-04-16 | 定期檢測 | 鹿島工程 | 2 | 1 | 1 | 1 | 混凝土裂縫 | 未維修 | 修補寬度大於0.3mm的裂縫 | 1 | 公尺 | 橋墩左側 |  | 橋墩／帽梁
[12 empty] | 167 | 2020-04-16 | 定期檢測 | 鹿島工程 | 2 | 1 | 1 | 1 | 鋼筋、鋼腱或錨碇部位外露、銹蝕 | 未維修 | 鋼筋除鏽及混凝土修復(<=0.4*0.4*0.05m) | 1 | 處 | 大梁底部 |  | 主梁
[12 empty] | 168 | 2020-04-16 | 定期檢測 | 鹿島工程 | 2 | 1 | 1 | 1 | 滲水、白華 | 未維修 | 白華處理(處) | 1 | 處 | 左側橋面板 |  | 橋面板
[12 empty] | 169 | 2020-04-16 | 定期檢測 | 鹿島工程 | 2 | 1 | 1 | 1 | 混凝土裂縫 | 未維修 | 修補寬度大於0.3mm的裂縫 | 1 | 公尺 | 橋墩左側 |  | 橋墩／帽梁
[12 empty] | 170 | 2020-04-16 | 定期檢測 | 鹿島工程 | 2 | 1 | 1 | 1 | 混凝土裂縫 | 未維修 | >0.3mm混凝土裂縫修補 | 1 | 公尺 | 大梁底部 |  | 主梁
[12 empty] | 171 | 2020-04-16 | 定期檢測 | 鹿島工程 | 2 | 1 | 1 | 1 | 鋼筋、鋼腱或錨碇部位外露、銹蝕 | 未維修 | 鋼筋除鏽及混凝土修復(<=0.4*0.4*0.05m) | 5 | 處 | 橋墩左側 |  | 橋墩／帽梁
[12 empty] | 172 | 2020-04-16 | 定期檢測 | 鹿島工程 | 2 | 1 | 1 | 1 | 混凝土裂縫 | 未維修 | 修補寬度大於0.3mm的裂縫 | 1 | 公尺 | 橋台正面 |  | 橋台
[12 empty] | 173 | 2020-04-16 | 定期檢測 | 鹿島工程 | 2 | 1 | 1 | 1 | 混凝土裂縫 | 未維修 | 修補寬度大於0.3mm的裂縫 | 1 | 公尺 | 橋台正面 |  | 橋台
[12 empty] | 174 | 2020-04-16 | 定期檢測 | 鹿島工程 | 2 | 1 | 1 | 1 | 混凝土剝落 | 未維修 | 修補混凝土 | 1 | 平方公尺 | 橋台正面 |  | 橋台
[12 empty] | 175 | 2020-04-16 | 定期檢測 | 鹿島工程 | 2 | 1 | 1 | 1 | 混凝土裂縫 | 未維修 | 修補寬度大於0.3mm的裂縫 | 1 | 公尺 | 橋台正面 |  | 橋台
[12 empty] | 176 | 2020-04-16 | 定期檢測 | 鹿島工程 | 2 | 1 | 1 | 1 | 其他損傷 | 未維修 | 護欄填縫劑更新 | 1 | 處 | A1橋台橋護欄左側 |  | 橋護欄
[12 empty] | 177 | 2020-04-16 | 定期檢測 | 鹿島工程 | 2 | 1 | 1 | 1 | 鋼筋、鋼腱或錨碇部位外露、銹蝕 | 未維修 | 鋼筋除鏽及混凝土修復(<=0.4*0.4*0.05m) | 1 | 處 | 橋墩背面 |  | 橋墩／帽梁
[12 empty] | 178 | 2020-04-16 | 定期檢測 | 鹿島工程 | 2 | 1 | 1 | 1 | 混凝土裂縫 | 未維修 | 修補寬度大於0.3mm的裂縫 | 1 | 公尺 | 橋墩正面 |  | 橋墩／帽梁
[12 empty] | 179 | 2020-04-16 | 定期檢測 | 鹿島工程 | 2 | 1 | 1 | 1 | 混凝土裂縫 | 未維修 | 修補寬度大於0.3mm的裂縫 | 1 | 公尺 | 橋墩背面 |  | 橋墩／帽梁
[12 empty] | 180 | 2020-04-16 | 定期檢測 | 鹿島工程 | 2 | 1 | 1 | 1 | 混凝土裂縫 | 未維修 | 修補寬度大於0.3mm的裂縫 | 1 | 公尺 | 橋墩左側 |  | 橋墩／帽梁
[12 empty] | 181 | 2020-04-16 | 定期檢測 | 鹿島工程 | 3 | 2 | 2 | 2 | 混凝土裂縫 | 未維修 | 修補寬度大於0.3mm的裂縫 | 1 | 公尺 | 橋台右側 |  | 橋台
[12 empty] | 182 | 2020-04-16 | 定期檢測 | 鹿島工程 | 2 | 2 | 2 | 2 | 高低差 | 未維修 | 模組型伸縮縫零組件更換 | 3 | 公尺 |  |  | 伸縮縫
[12 empty] | 183 | 2020-04-16 | 定期檢測 | 鹿島工程 | 2 | 1 | 1 | 1 | 其他損傷 | 未維修 | 修補混凝土 | 1 | 平方公尺 | 橋台前方走道 |  | 橋台
[12 empty] | 184 | 2020-04-16 | 定期檢測 | 鹿島工程 | 2 | 1 | 1 | 1 | 鋼筋、鋼腱或錨碇部位外露、銹蝕 | 未維修 | 鋼筋除鏽及混凝土修復(<=0.4*0.4*0.05m) | 1 | 處 | 大梁底部 |  | 主梁
[12 empty] | 185 | 2020-04-16 | 定期檢測 | 鹿島工程 | 2 | 2 | 2 | 2 | 間距異常 | 未維修 | 模組型伸縮縫零組件更換 | 3 | 公尺 |  |  | 伸縮縫
[12 empty] | 186 | 2020-04-16 | 定期檢測 | 鹿島工程 | 2 | 1 | 1 | 1 | 植物生長 | 未維修 | 伸縮縫清理 | 1 | 公尺 | 內側車道 |  | 伸縮縫
[12 empty] | 187 | 2020-04-16 | 定期檢測 | 鹿島工程 | 2 | 1 | 1 | 1 | 混凝土裂縫 | 未維修 | >0.3mm混凝土裂縫修補 | 1 | 公尺 | 大梁底部 |  | 主梁
[12 empty] | 188 | 2020-04-16 | 定期檢測 | 鹿島工程 | 2 | 1 | 1 | 1 | 滲水、白華 | 未維修 | 白華處理(處) | 1 | 處 | 大梁底部 |  | 主梁
[12 empty] | 189 | 2020-04-16 | 定期檢測 | 鹿島工程 | 2 | 1 | 1 | 1 | 混凝土塊(片)狀剝離 | 未維修 | 混凝土修復(<=0.4*0.4*0.05m) | 1 | 處 | 橋墩正面 |  | 橋墩／帽梁
[12 empty] | 190 | 2020-04-16 | 定期檢測 | 鹿島工程 | 2 | 1 | 1 | 1 | 混凝土空洞(或蜂窩) | 未維修 | 表面蜂窩修補 | 1 | 平方公尺 | 橋墩背面 |  | 橋墩／帽梁
[12 empty] | 191 | 2020-04-16 | 定期檢測 | 鹿島工程 | 2 | 1 | 1 | 1 | 滲水、白華 | 未維修 | 白華處理(處) | 1 | 處 | 大梁底部 |  | 主梁
[12 empty] | 192 | 2020-04-16 | 定期檢測 | 鹿島工程 | 2 | 1 | 1 | 1 | 混凝土裂縫 | 未維修 | 修補寬度大於0.3mm的裂縫 | 1 | 公尺 | 橋墩左側 |  | 橋墩／帽梁
[12 empty] | 193 | 2020-04-16 | 定期檢測 | 鹿島工程 | 2 | 1 | 1 | 1 | 滲水、白華 | 未維修 | 白華處理(處) | 1 | 處 | 大梁底部 |  | 主梁
[12 empty] | 194 | 2020-04-16 | 定期檢測 | 鹿島工程 | 2 | 1 | 1 | 1 | 混凝土裂縫 | 已維修 | >0.3mm混凝土裂縫修補 | 1 | 公尺 | 橋墩左側 | 48910 | 橋墩／帽梁 | 環氧樹脂及無收縮砂漿修補 | 3100 |  | 2023-03-20 | 2023-06-27 16:06 | 李銘軒 | 2023-06-27 16:06 | 李銘軒
[12 empty] | 195 | 2020-04-16 | 定期檢測 | 鹿島工程 | 2 | 1 | 1 | 1 | 滲水、白華 | 已維修 | 白華處理(處) | 1 | 處 | 左側橋面板 | 48771 | 橋面板 | 滲水白華處理 | 1800 |  | 2023-03-13 | 2023-06-21 16:31 | 李銘軒 | 2023-06-21 16:31 | 李銘軒
[12 empty] | 196 | 2020-04-16 | 定期檢測 | 鹿島工程 | 2 | 1 | 1 | 1 | 滲水、白華 | 已維修 | 白華處理(處) | 1 | 處 | 左側橋面板 | 48773 | 橋面板 | 滲水白華處理 | 1800 |  | 2023-03-13 | 2023-06-21 16:31 | 李銘軒 | 2023-06-21 16:31 | 李銘軒
[12 empty] | 197 | 2020-04-16 | 定期檢測 | 鹿島工程 | 2 | 1 | 1 | 1 | 混凝土裂縫 | 已維修 | 修補寬度大於0.3mm的裂縫 | 1 | 公尺 | 橋墩正面 | 48926 | 橋墩／帽梁 | 環氧樹脂及無收縮砂漿修補 | 3100 |  | 2023-03-27 | 2023-06-29 14:28 | 李銘軒 | 2023-06-29 14:28 | 李銘軒
[12 empty] | 198 | 2020-04-16 | 定期檢測 | 鹿島工程 | 2 | 1 | 1 | 1 | 裂縫 | 已維修 | 清除植生或雜物 | 1 | 平方公尺 | 引道路提保護設施 | 49640 | 引道路堤保護措施 | 清除植生 | 600 |  | 2023-07-14 | 2023-07-24 17:06 | 李銘軒 | 2023-07-24 17:06 | 李銘軒
[12 empty] | 199 | 2020-04-16 | 定期檢測 | 鹿島工程 | 2 | 1 | 1 | 1 | 混凝土裂縫 | 已維修 | 修補寬度大於0.3mm的裂縫 | 1 | 公尺 | 橋墩正面 | 44624 | 橋墩／帽梁 | 修補裂縫 | 1200 | 2022-07-26 | 2022-07-26 | 2023-01-05 14:47 | 李銘軒 | 2023-01-05 14:47 | 李銘軒
[12 empty] | 200 | 2020-04-16 | 定期檢測 | 鹿島工程 | 2 | 1 | 1 | 1 | 混凝土裂縫 | 已維修 | 修補寬度大於0.3mm的裂縫 | 1 | 公尺 | 橋左側 | 48929 | 橋墩／帽梁 | 環氧樹脂及無收縮砂漿修補 | 3100 |  | 2023-03-27 | 2023-06-29 14:46 | 李銘軒 | 2023-06-29 14:46 | 李銘軒
[12 empty] | 201 | 2020-04-16 | 定期檢測 | 鹿島工程 | 2 | 1 | 1 | 1 | 滲水、白華 | 已維修 | 白華處理(處) | 1 | 處 | 左側橋面板 | 48772 | 橋面板 | 滲水白華處理 | 1800 |  | 2023-03-13 | 2023-06-21 16:31 | 李銘軒 | 2023-06-21 16:31 | 李銘軒
[12 empty] | 202 | 2020-04-16 | 定期檢測 | 鹿島工程 | 2 | 1 | 1 | 1 | 混凝土裂縫 | 已維修 | 修補寬度大於0.3mm的裂縫 | 1 | 公尺 | 橋墩正面 | 48909 | 橋墩／帽梁 | 環氧樹脂及無收縮砂漿修補 | 3100 |  | 2023-03-20 | 2023-06-27 16:06 | 李銘軒 | 2023-06-27 16:06 | 李銘軒
[12 empty] | 203 | 2020-04-16 | 定期檢測 | 鹿島工程 | 2 | 1 | 1 | 1 | 混凝土裂縫 | 已維修 | 修補寬度大於0.3mm的裂縫 | 1 | 公尺 | 橋墩右側 | 42305 | 橋墩／帽梁 | 修補混凝土 | 1900 | 2022-07-21 | 2022-07-21 | 2022-10-25 14:07 | 李銘軒 | 2022-10-25 14:07 | 李銘軒
[12 empty] | 204 | 2020-04-16 | 定期檢測 | 鹿島工程 | 2 | 1 | 1 | 1 | 滲水、白華 | 已維修 | 白華處理(平方公尺) | 1 | 平方公尺 | 橋墩正面 | 42306 | 橋墩／帽梁 | 修補混凝土 | 1900 | 2022-07-21 | 2022-07-21 | 2022-10-25 14:07 | 李銘軒 | 2022-10-25 14:07 | 李銘軒
[12 empty] | 205 | 2020-04-16 | 定期檢測 | 鹿島工程 | 2 | 1 | 1 | 1 | 鋼筋、鋼腱或錨碇部位外露、銹蝕 | 已維修 | 鋼筋除鏽及混凝土修復(<=0.4*0.4*0.05m) | 1 | 處 | 橋墩右側 | 50950 | 橋墩／帽梁 | 修補混凝土 | 1900 |  | 2023-10-06 | 2023-10-26 16:15 | 李銘軒 | 2023-10-26 16:18 | 李銘軒
[12 empty] | 206 | 2020-04-16 | 定期檢測 | 鹿島工程 | 2 | 1 | 1 | 1 | 滲水、白華 | 已維修 | 滲水處理 | 1 | 處 | 橋墩正面 | 42260 | 橋墩／帽梁 | 滲水白華處理 | 1800 | 2022-07-20 | 2022-07-20 | 2022-10-25 11:27 | 李銘軒 | 2022-10-25 13:11 | 李銘軒
[12 empty] | 207 | 2020-04-16 | 定期檢測 | 鹿島工程 | 2 | 1 | 1 | 1 | 滲水、白華 | 已維修 | 白華處理(處) | 1 | 處 | 橋墩正面 | 42610 | 橋墩／帽梁 | 滲水白華處理 | 1800 | 2022-07-22 | 2022-07-22 | 2022-10-26 15:40 | 李銘軒 | 2022-10-26 15:51 | 李銘軒
[12 empty] | 208 | 2020-04-16 | 定期檢測 | 鹿島工程 | 2 | 1 | 1 | 1 | 滲水、白華 | 已維修 | 白華處理(處) | 1 | 處 | 橋墩右側 | 42335 | 橋墩／帽梁 | 滲水白華處理 | 1800 | 2022-07-21 | 2022-07-21 | 2022-10-25 15:43 | 李銘軒 | 2022-10-25 15:43 | 李銘軒
[12 empty] | 209 | 2020-04-16 | 定期檢測 | 鹿島工程 | 2 | 1 | 1 | 1 | 混凝土裂縫 | 已維修 | 修補寬度大於0.3mm的裂縫 | 2 | 公尺 | 橋墩右側 | 42336 | 橋墩／帽梁 | 修補裂縫 | 1200 | 2022-07-21 | 2022-07-21 | 2022-10-25 15:43 | 李銘軒 | 2022-10-25 15:50 | 李銘軒
[12 empty] | 210 | 2020-04-16 | 定期檢測 | 鹿島工程 | 2 | 1 | 1 | 1 | 滲水、白華 | 已維修 | 白華處理(處) | 1 | 處 | 橋墩左側 | 42341 | 橋墩／帽梁 | 滲水白華處理 | 1800 | 2022-07-21 | 2022-07-21 | 2022-10-25 15:55 | 李銘軒 | 2022-10-25 15:55 | 李銘軒
[12 empty] | 211 | 2020-04-16 | 定期檢測 | 鹿島工程 | 2 | 1 | 1 | 1 | 滲水、白華 | 已維修 | 滲水處理 | 1 | 處 | 橋墩正面 | 42611 | 橋墩／帽梁 | 滲水白華處理 | 1800 | 2022-07-22 | 2022-07-22 | 2022-10-26 15:40 | 李銘軒 | 2022-10-26 15:51 | 李銘軒
[12 empty] | 212 | 2020-04-16 | 定期檢測 | 鹿島工程 | 2 | 1 | 1 | 1 | 滲水、白華 | 已維修 | 白華處理(平方公尺) | 1 | 平方公尺 | 橋墩背面 | 42612 | 橋墩／帽梁 | 滲水白華處理 | 1800 | 2022-07-22 | 2022-07-22 | 2022-10-26 15:40 | 李銘軒 | 2022-10-26 15:40 | 李銘軒
[12 empty] | 213 | 2020-04-16 | 定期檢測 | 鹿島工程 | 2 | 1 | 1 | 1 | 鋼筋、鋼腱或錨碇部位外露、銹蝕 | 已維修 | 鋼筋除鏽、環氧樹脂及無收縮砂將修補 | 1 | 立方公尺 | 橋墩右側 | 42862 | 橋墩／帽梁 | 鋼筋除鏽及混凝土修復 | 1900 | 2022-06-17 | 2022-06-17 | 2022-10-27 13:54 | 李銘軒 | 2022-10-27 13:54 | 李銘軒
[12 empty] | 214 | 2020-04-16 | 定期檢測 | 鹿島工程 | 2 | 1 | 1 | 1 | 混凝土裂縫 | 已維修 | 修補寬度大於0.3mm的裂縫 | 2 | 公尺 | 橋墩背面 | 42088 | 橋墩／帽梁 | 滲水白華處理 | 1800 | 2022-07-20 | 2022-07-20 | 2022-10-24 16:11 | 李銘軒 | 2022-10-24 16:17 | 李銘軒
[12 empty] | 215 | 2020-04-16 | 定期檢測 | 鹿島工程 | 2 | 1 | 1 | 1 | 伸縮縫間雜物堆積 | 已維修 | 伸縮縫清理 | 1 | 公尺 | 伸縮縫 | 49343 | 伸縮縫 | 伸縮縫清理 | 500 |  | 2023-05-17 | 2023-07-11 10:34 | 李銘軒 | 2023-07-11 10:34 | 李銘軒
[12 empty] | 216 | 2020-04-16 | 定期檢測 | 鹿島工程 | 2 | 1 | 1 | 1 | 伸縮縫間雜物堆積 | 已維修 | 伸縮縫清理 | 1 | 公尺 | 伸縮縫 | 41658 | 伸縮縫 | 伸縮縫更換 | 150000 | 2022-06-17 | 2022-07-05 | 2022-10-19 13:51 | 李銘軒 | 2022-10-19 13:51 | 李銘軒
[12 empty] | 217 | 2020-04-16 | 定期檢測 | 鹿島工程 | 2 | 1 | 1 | 1 | 伸縮縫間雜物堆積 | 已維修 | 伸縮縫清理 | 1 | 公尺 | 伸縮縫 | 49345 | 伸縮縫 | 伸縮縫清理 | 500 |  | 2023-05-17 | 2023-07-11 10:43 | 李銘軒 | 2023-07-11 10:43 | 李銘軒
299 | 35673 | 59-第C514A標羅東交流道(南側)匝道2高架橋 | 國道5號 | 國道 | 0K+653M ~0K~878M | 高公局北區養護工程分局 | 頭城工務段 | 箱型梁 | 預力混凝土 | 95 | 已維修：2 | NO | 檢測日期 | 檢測類別 | 檢測單位 | D | E | R | U | 劣化類型 | 狀態 | 建議維修工法 | 數量 | 單位 | 損壞位置 | 維修紀錄ID | 維修構件 | 維修工法 | 金額 | 開工日期 | 完成日期 | 維修原始紀錄日期 | 維修原始紀錄者 | 維修最後修改日期 | 維修最後修改者
[11 empty] | 未維修：16 | 1 | 2020-07-22 | 定期檢測 | 鹿島工程 | 2 | 1 | 2 | 2 | 伸縮縫裝置損傷(變形、生銹、腐蝕) | 未維修 | 模組型伸縮縫零組件更換 | 2 | 公尺 |  |  | 伸縮縫
[11 empty] | 全部：18 | 2 | 2020-07-22 | 定期檢測 | 鹿島工程 | 2 | 1 | 2 | 2 | 混凝土剝落、破碎、鋼筋外露、銹蝕 | 未維修 | 混凝土剝落鋼筋鏽蝕修復 | 5 | 處 | S3右側護欄 |  | 橋護欄
[12 empty] | 3 | 2020-07-22 | 定期檢測 | 鹿島工程 | 2 | 2 | 2 | 2 | 混凝土剝落、破碎、鋼筋外露、銹蝕 | 未維修 | 混凝土剝落鋼筋鏽蝕修復 | 2 | 處 | S4左側 |  | 橋護欄
[12 empty] | 4 | 2020-07-22 | 定期檢測 | 鹿島工程 | 2 | 2 | 2 | 2 | 其他損傷 | 未維修 | 橋墩爬藤修剪 | 1 | 處 | 橋墩背面 |  | 橋墩／帽梁
[12 empty] | 5 | 2020-07-22 | 定期檢測 | 鹿島工程 | 2 | 1 | 1 | 1 | 生銹及腐蝕 | 未維修 | 清理保養 | 1 | 組 | 支撐 |  | 支承／支承墊／阻尼裝置
[12 empty] | 6 | 2020-07-22 | 定期檢測 | 鹿島工程 | 2 | 1 | 1 | 1 | 混凝土剝落 | 未維修 | 修補混凝土 | 1 | 平方公尺 | 橋台正面 |  | 橋台
[12 empty] | 7 | 2020-07-22 | 定期檢測 | 鹿島工程 | 2 | 2 | 2 | 2 | 混凝土裂縫 | 未維修 | 修補寬度大於0.3mm的裂縫 | 1 | 公尺 | 右側翼牆 |  | 翼牆／擋土牆
[12 empty] | 8 | 2020-07-22 | 定期檢測 | 鹿島工程 | 2 | 1 | 1 | 1 | 鋼筋外露、銹蝕 | 未維修 | 鋼筋除鏽及修補混凝土 | 1 | 立方公尺 | 左側橋護欄 |  | 橋護欄
[12 empty] | 9 | 2020-07-22 | 定期檢測 | 鹿島工程 | 2 | 1 | 1 | 1 | 鋼筋外露、銹蝕 | 未維修 | 鋼筋除鏽及修補混凝土 | 1 | 立方公尺 | 右側橋護欄 |  | 橋護欄
[12 empty] | 10 | 2020-07-22 | 定期檢測 | 鹿島工程 | 2 | 1 | 1 | 1 | 滲水、白華 | 未維修 | 白華處理 | 1 | 處 | 右側翼牆 |  | 翼牆／擋土牆
[12 empty] | 11 | 2020-07-22 | 定期檢測 | 鹿島工程 | 2 | 1 | 1 | 1 | 生銹及腐蝕 | 未維修 | 清理保養 | 1 | 組 | 支撐 |  | 支承／支承墊／阻尼裝置
[12 empty] | 12 | 2020-07-22 | 定期檢測 | 鹿島工程 | 2 | 1 | 2 | 2 | 混凝土裂縫 | 未維修 | 修補寬度大於0.3mm的裂縫 | 2 | 公尺 | 橋墩背面 |  | 橋墩／帽梁
[12 empty] | 13 | 2020-07-22 | 定期檢測 | 鹿島工程 | 2 | 1 | 1 | 1 | 鋼筋、鋼腱或錨碇部位外露、銹蝕 | 未維修 | 鋼筋除鏽及混凝土修復(<=0.4*0.4*0.05m) | 1 | 處 | 大梁底部 |  | 主梁
[12 empty] | 14 | 2020-07-22 | 定期檢測 | 鹿島工程 | 2 | 1 | 2 | 2 | 混凝土裂縫 | 未維修 | 修補寬度大於0.3mm的裂縫 | 1 | 公尺 | 橋墩背面 |  | 橋墩／帽梁
[12 empty] | 15 | 2020-07-22 | 定期檢測 | 鹿島工程 | 2 | 1 | 1 | 1 | 其他損傷 | 未維修 | 模組型伸縮縫零組件更換 | 1 | 公尺 | 伸縮縫 |  | 伸縮縫
[12 empty] | 16 | 2020-07-22 | 定期檢測 | 鹿島工程 | 2 | 1 | 2 | 2 | 混凝土裂縫 | 未維修 | 修補寬度大於0.3mm的裂縫 | 3 | 公尺 | 橋墩正面 |  | 橋墩／帽梁
[12 empty] | 17 | 2020-07-22 | 定期檢測 | 鹿島工程 | 2 | 1 | 1 | 1 | 其他損傷 | 已維修 | 橋墩爬藤修剪 | 1 | 處 | 橋墩右側 | 49916 | 橋墩／帽梁 | 清除植生 | 600 |  | 2023-02-24 | 2023-08-16 14:45 | 李銘軒 | 2023-08-16 15:26 | 李銘軒
[12 empty] | 18 | 2020-07-22 | 定期檢測 | 鹿島工程 | 2 | 1 | 1 | 1 | 伸縮縫間雜物堆積 | 已維修 | 伸縮縫清理 | 2 | 公尺 | 伸縮縫 | 50374 | 伸縮縫 | 伸縮縫清理 | 500 |  | 2023-08-02 | 2023-09-26 10:26 | 張菁瑩 | 2023-10-26 14:25 | 李銘軒
300 | 35674 | 60-第C514A標羅東交流道(南側)匝道3高架橋 | 國道5號 | 國道 | 0K+0M ~0K~225M | 高公局北區養護工程分局 | 頭城工務段 | 箱型梁 | 預力混凝土 | 95 | 已維修：0 | NO | 檢測日期 | 檢測類別 | 檢測單位 | D | E | R | U | 劣化類型 | 狀態 | 建議維修工法 | 數量 | 單位 | 損壞位置 | 維修紀錄ID | 維修構件 | 維修工法 | 金額 | 開工日期 | 完成日期 | 維修原始紀錄日期 | 維修原始紀錄者 | 維修最後修改日期 | 維修最後修改者
[11 empty] | 未維修：18 | 1 | 2020-07-22 | 定期檢測 | 鹿島工程 | 2 | 1 | 1 | 1 | 鋼筋外露、銹蝕 | 未維修 | 鋼筋除鏽及修補混凝土 | 1 | 立方公尺 | 左側橋護欄 |  | 橋護欄
[11 empty] | 全部：18 | 2 | 2020-07-22 | 定期檢測 | 鹿島工程 | 2 | 2 | 2 | 2 | 混凝土裂縫 | 未維修 | 修補寬度大於0.3mm的裂縫 | 1 | 公尺 | 橋台正面 |  | 橋台
[12 empty] | 3 | 2020-07-22 | 定期檢測 | 鹿島工程 | 2 | 1 | 2 | 2 | 混凝土裂縫 | 未維修 | 修補寬度大於0.3mm的裂縫 | 2 | 公尺 | 橋墩右側 |  | 橋墩／帽梁
[12 empty] | 4 | 2020-07-22 | 定期檢測 | 鹿島工程 | 2 | 1 | 2 | 2 | 混凝土裂縫 | 未維修 | 修補寬度大於0.3mm的裂縫 | 3 | 公尺 | 橋墩正面 |  | 橋墩／帽梁
[12 empty] | 5 | 2020-07-22 | 定期檢測 | 鹿島工程 | 2 | 1 | 2 | 2 | 混凝土裂縫 | 未維修 | 修補寬度大於0.3mm的裂縫 | 1 | 公尺 | 橋墩背面 |  | 橋墩／帽梁
[12 empty] | 6 | 2020-07-22 | 定期檢測 | 鹿島工程 | 2 | 1 | 1 | 1 | 滲水、白華 | 未維修 | 白華處理(處) | 1 | 處 | 大梁左側 |  | 主梁
[12 empty] | 7 | 2020-07-22 | 定期檢測 | 鹿島工程 | 2 | 1 | 1 | 1 | 其他損傷 | 未維修 | 橋墩爬藤修剪 | 1 | 處 | 橋墩右側 |  | 橋墩／帽梁
[12 empty] | 8 | 2020-07-22 | 定期檢測 | 鹿島工程 | 2 | 1 | 1 | 1 | 生銹及腐蝕 | 未維修 | 清理保養 | 1 | 組 | 支撐 |  | 支承／支承墊／阻尼裝置
[12 empty] | 9 | 2020-07-22 | 定期檢測 | 鹿島工程 | 2 | 2 | 2 | 2 | 其他損傷 | 未維修 | 模組型伸縮縫零組件更換 | 1 | 公尺 | 伸縮縫 |  | 伸縮縫
[12 empty] | 10 | 2020-07-22 | 定期檢測 | 鹿島工程 | 2 | 1 | 2 | 2 | 混凝土裂縫 | 未維修 | 修補寬度大於0.3mm的裂縫 | 1 | 公尺 | 右側翼牆 |  | 翼牆／擋土牆
[12 empty] | 11 | 2020-07-22 | 定期檢測 | 鹿島工程 | 2 | 1 | 1 | 1 | 生銹及腐蝕 | 未維修 | 清理保養 | 1 | 組 | 支撐 |  | 支承／支承墊／阻尼裝置
[12 empty] | 12 | 2020-07-22 | 定期檢測 | 鹿島工程 | 2 | 2 | 1 | 2 | 伸縮縫間雜物堆積 | 未維修 | 伸縮縫清理 | 4 | 公尺 | 伸縮縫 |  | 伸縮縫
[12 empty] | 13 | 2020-07-22 | 定期檢測 | 鹿島工程 | 2 | 1 | 1 | 1 | 混凝土剝落 | 未維修 | 修補混凝土 | 1 | 立方公尺 | 左側橋護欄 |  | 橋護欄
[12 empty] | 14 | 2020-07-22 | 定期檢測 | 鹿島工程 | 2 | 1 | 1 | 1 | 鋼筋、鋼腱或錨碇部位外露、銹蝕 | 未維修 | 混凝土修復(<=0.4*0.4*0.05m) | 1 | 處 | 大梁左側 |  | 主梁
[12 empty] | 15 | 2020-07-22 | 定期檢測 | 鹿島工程 | 2 | 1 | 1 | 1 | 其他損傷 | 未維修 | 橋墩爬藤修剪 | 1 | 處 | 橋墩背面 |  | 橋墩／帽梁
[12 empty] | 16 | 2020-07-22 | 定期檢測 | 鹿島工程 | 2 | 2 | 2 | 2 | 混凝土剝落、破碎、鋼筋外露、銹蝕 | 未維修 | 混凝土剝落鋼筋鏽蝕修復 | 15 | 處 | S5左側護欄 |  | 橋護欄
[12 empty] | 17 | 2020-07-22 | 定期檢測 | 鹿島工程 | 2 | 2 | 2 | 2 | 伸縮縫裝置損傷(變形、生銹、腐蝕) | 未維修 | 模組型伸縮縫零組件更換 | 1 | 公尺 |  |  | 伸縮縫
[12 empty] | 18 | 2020-07-22 | 定期檢測 | 鹿島工程 | 2 | 2 | 2 | 2 | 混凝土剝落、破碎、鋼筋外露、銹蝕 | 未維修 | 混凝土剝落鋼筋鏽蝕修復 | 10 | 處 | S3右側護欄 |  | 橋護欄
301 | 35675 | 61-第C515標冬山蘇澳段橋梁工程 | 國道5號 | 國道 | 49K+949M ~53K~661M | 高公局北區養護工程分局 | 頭城工務段 | 箱型梁 | 預力混凝土 | 95 | 已維修：2 | NO | 檢測日期 | 檢測類別 | 檢測單位 | D | E | R | U | 劣化類型 | 狀態 | 建議維修工法 | 數量 | 單位 | 損壞位置 | 維修紀錄ID | 維修構件 | 維修工法 | 金額 | 開工日期 | 完成日期 | 維修原始紀錄日期 | 維修原始紀錄者 | 維修最後修改日期 | 維修最後修改者
[11 empty] | 未維修：289 | 1 | 2020-07-22 | 定期檢測 | 鹿島工程 | 2 | 2 | 2 | 2 | 伸縮縫間雜物堆積 | 未維修 | 伸縮縫清理 | 2 | 公尺 | 伸縮縫 |  | 伸縮縫
[11 empty] | 全部：291 | 2 | 2020-07-22 | 定期檢測 | 鹿島工程 | 2 | 2 | 2 | 2 | 伸縮縫間雜物堆積 | 未維修 | 伸縮縫清理 | 3 | 公尺 | 伸縮縫 |  | 伸縮縫
[12 empty] | 3 | 2020-07-22 | 定期檢測 | 鹿島工程 | 2 | 2 | 2 | 2 | 伸縮縫間雜物堆積 | 未維修 | 伸縮縫清理 | 2 | 公尺 | 伸縮縫 |  | 伸縮縫
[12 empty] | 4 | 2020-07-22 | 定期檢測 | 鹿島工程 | 2 | 2 | 2 | 2 | 伸縮縫間雜物堆積 | 未維修 | 伸縮縫清理 | 4 | 公尺 | 伸縮縫 |  | 伸縮縫
[12 empty] | 5 | 2020-07-22 | 定期檢測 | 鹿島工程 | 2 | 2 | 2 | 2 | 滲水、白華 | 未維修 | 滲水處理 | 1 | 處 | 橋墩正面 |  | 橋墩／帽梁
[12 empty] | 6 | 2020-07-22 | 定期檢測 | 鹿島工程 | 2 | 1 | 1 | 1 | 鋼筋、鋼腱或錨碇部位外露、銹蝕 | 未維修 | 鋼筋除鏽及混凝土修復(<=0.4*0.4*0.05m) | 1 | 處 | 左側橋面板 |  | 橋面板
[12 empty] | 7 | 2020-07-22 | 定期檢測 | 鹿島工程 | 2 | 2 | 2 | 2 | 混凝土裂縫 | 未維修 | 修補寬度大於0.3mm的裂縫 | 1 | 公尺 | 橋墩右側 |  | 橋墩／帽梁
[12 empty] | 8 | 2020-07-22 | 定期檢測 | 鹿島工程 | 2 | 2 | 2 | 2 | 混凝土裂縫 | 未維修 | 修補寬度大於0.3mm的裂縫 | 3 | 公尺 | 橋墩正面、左側、背面 |  | 橋墩／帽梁
[12 empty] | 9 | 2020-07-22 | 定期檢測 | 鹿島工程 | 2 | 1 | 2 | 2 | 鋼筋、鋼腱或錨碇部位外露、銹蝕 | 未維修 | 鋼筋除鏽及混凝土修復(<=0.4*0.4*0.05m) | 2 | 處 | 大梁底部 |  | 主梁
[12 empty] | 10 | 2020-07-22 | 定期檢測 | 鹿島工程 | 2 | 2 | 2 | 2 | 混凝土裂縫 | 未維修 | 修補寬度大於0.3mm的裂縫 | 1 | 公尺 | 橋墩右側 |  | 橋墩／帽梁
[12 empty] | 11 | 2020-07-22 | 定期檢測 | 鹿島工程 | 2 | 1 | 1 | 1 | 混凝土剝落 | 未維修 | 鋼筋除鏽及混凝土修復(<=0.4*0.4*0.05m) | 1 | 處 | 左側橋面板 |  | 橋面板
[12 empty] | 12 | 2020-07-22 | 定期檢測 | 鹿島工程 | 2 | 2 | 2 | 2 | 混凝土裂縫 | 未維修 | 修補寬度大於0.3mm的裂縫 | 3 | 公尺 | 橋墩正面 |  | 橋墩／帽梁
[12 empty] | 13 | 2020-07-22 | 定期檢測 | 鹿島工程 | 2 | 1 | 2 | 2 | 鋼筋、鋼腱或錨碇部位外露、銹蝕 | 未維修 | 鋼筋除鏽及混凝土修復(<=0.4*0.4*0.05m) | 2 | 處 | 大梁底部 |  | 主梁
[12 empty] | 14 | 2020-07-22 | 定期檢測 | 鹿島工程 | 2 | 1 | 1 | 1 | 混凝土裂縫 | 未維修 | 修補寬度大於0.3mm的裂縫 | 1 | 公尺 | 橋墩左側 |  | 橋墩／帽梁
[12 empty] | 15 | 2020-07-22 | 定期檢測 | 鹿島工程 | 2 | 1 | 2 | 2 | 鋼筋、鋼腱或錨碇部位外露、銹蝕 | 未維修 | 鋼筋除鏽及混凝土修復(<=0.4*0.4*0.05m) | 2 | 處 | 大梁底部 |  | 主梁
[12 empty] | 16 | 2020-07-22 | 定期檢測 | 鹿島工程 | 2 | 1 | 1 | 1 | 混凝土剝落、鋼筋外露、銹蝕 | 未維修 | 鋼筋除鏽及混凝土修復(<=0.4*0.4*0.05m) | 1 | 處 | 大梁底部 |  | 主梁
[12 empty] | 17 | 2020-07-22 | 定期檢測 | 鹿島工程 | 2 | 1 | 1 | 1 | 滲水、白華 | 未維修 | 白華處理(處) | 1 | 處 | 大梁底部 |  | 主梁
[12 empty] | 18 | 2020-07-22 | 定期檢測 | 鹿島工程 | 2 | 2 | 2 | 2 | 生銹及腐蝕 | 未維修 | 清理保養 | 1 |  | 防落設施 |  | 防落設施
[12 empty] | 19 | 2020-07-22 | 定期檢測 | 鹿島工程 | 2 | 2 | 2 | 2 | 伸縮縫間雜物堆積 | 未維修 | 伸縮縫清理 | 3 | 公尺 | 伸縮縫 |  | 伸縮縫
[12 empty] | 20 | 2020-07-22 | 定期檢測 | 鹿島工程 | 2 | 2 | 2 | 2 | 伸縮縫間雜物堆積 | 未維修 | 伸縮縫清理 | 4 | 公尺 | 伸縮縫 |  | 伸縮縫
[12 empty] | 21 | 2020-07-22 | 定期檢測 | 鹿島工程 | 2 | 2 | 2 | 2 | 混凝土裂縫 | 未維修 | 修補寬度大於0.3mm的裂縫 | 1 | 公尺 | 橋墩正面 |  | 橋墩／帽梁
[12 empty] | 22 | 2020-07-22 | 定期檢測 | 鹿島工程 | 2 | 2 | 2 | 2 | 鋼筋、鋼腱或錨碇部位外露、銹蝕 | 未維修 | 鋼筋除鏽及混凝土修復(<=0.4*0.4*0.05m) | 1 | 處 | 橋墩正面 |  | 橋墩／帽梁
[12 empty] | 23 | 2020-07-22 | 定期檢測 | 鹿島工程 | 2 | 2 | 2 | 2 | 混凝土裂縫 | 未維修 | 修補寬度大於0.3mm的裂縫 | 3 | 公尺 | 橋墩左側 |  | 橋墩／帽梁
[12 empty] | 24 | 2020-07-22 | 定期檢測 | 鹿島工程 | 2 | 2 | 2 | 2 | 其他損傷 | 未維修 | 清理保養 | 1 | 組 | 支撐 |  | 支承／支承墊／阻尼裝置
[12 empty] | 25 | 2020-07-22 | 定期檢測 | 鹿島工程 | 2 | 2 | 2 | 2 | 伸縮縫間雜物堆積 | 未維修 | 伸縮縫清理 | 2 | 公尺 | 伸縮縫 |  | 伸縮縫
[12 empty] | 26 | 2020-07-22 | 定期檢測 | 鹿島工程 | 2 | 2 | 2 | 2 | 伸縮縫間雜物堆積 | 未維修 | 伸縮縫清理 | 3 | 公尺 | 伸縮縫 |  | 伸縮縫
[12 empty] | 27 | 2020-07-22 | 定期檢測 | 鹿島工程 | 2 | 2 | 2 | 2 | 伸縮縫間雜物堆積 | 未維修 | 伸縮縫清理 | 1 | 公尺 | 伸縮縫 |  | 伸縮縫
[12 empty] | 28 | 2020-07-22 | 定期檢測 | 鹿島工程 | 2 | 2 | 2 | 2 | 伸縮縫間雜物堆積 | 未維修 | 伸縮縫清理 | 3 | 公尺 | 伸縮縫 |  | 伸縮縫
[12 empty] | 29 | 2020-07-22 | 定期檢測 | 鹿島工程 | 2 | 2 | 2 | 2 | 混凝土裂縫 | 未維修 | 修補寬度大於0.3mm的裂縫 | 3 | 公尺 | 橋墩左側 |  | 橋墩／帽梁
[12 empty] | 30 | 2020-07-22 | 定期檢測 | 鹿島工程 | 2 | 1 | 1 | 1 | 滲水、白華 | 未維修 | 橋面版滲水處理 | 1 | 處 | 右側橋面板 |  | 橋面板
[12 empty] | 31 | 2020-07-22 | 定期檢測 | 鹿島工程 | 2 | 2 | 2 | 2 | 生銹及腐蝕 | 未維修 | 清理保養 | 1 |  | 防落設施 |  | 防落設施
[12 empty] | 32 | 2020-07-22 | 定期檢測 | 鹿島工程 | 2 | 1 | 1 | 1 | 滲水、白華 | 未維修 | 白華處理(處) | 1 | 處 | 橋墩正面 |  | 橋墩／帽梁
[12 empty] | 33 | 2020-07-22 | 定期檢測 | 鹿島工程 | 2 | 1 | 1 | 1 | 混凝土塊(片)狀剝離 | 未維修 | 混凝土修復(<=0.4*0.4*0.05m) | 1 | 處 | 橋墩背面 |  | 橋墩／帽梁
[12 empty] | 34 | 2020-07-22 | 定期檢測 | 鹿島工程 | 2 | 2 | 2 | 2 | 滲水、白華 | 未維修 | 白華處理(平方公尺) | 1 | 平方公尺 | 橋墩右側 |  | 橋墩／帽梁
[12 empty] | 35 | 2020-07-22 | 定期檢測 | 鹿島工程 | 2 | 1 | 1 | 1 | 混凝土裂縫 | 未維修 | 修補寬度大於0.3mm的裂縫 | 3 | 公尺 | 橋墩右側 |  | 橋墩／帽梁
[12 empty] | 36 | 2020-07-22 | 定期檢測 | 鹿島工程 | 2 | 2 | 2 | 2 | 混凝土空洞(或蜂窩) | 未維修 | 表面蜂窩修補 | 1 | 平方公尺 | 橋墩背面 |  | 橋墩／帽梁
[12 empty] | 37 | 2020-07-22 | 定期檢測 | 鹿島工程 | 2 | 2 | 2 | 2 | 滲水、白華 | 未維修 | 白華處理(平方公尺) | 1 | 平方公尺 | 橋墩背面 |  | 橋墩／帽梁
[12 empty] | 38 | 2020-07-22 | 定期檢測 | 鹿島工程 | 2 | 2 | 2 | 2 | 鋼筋、鋼腱或錨碇部位外露、銹蝕 | 未維修 | 鋼筋除鏽及混凝土修復(>0.4*0.4*0.05m) | 1 | 平方公尺 | 大梁底部 |  | 主梁
[12 empty] | 39 | 2020-07-22 | 定期檢測 | 鹿島工程 | 2 | 2 | 2 | 2 | 生銹及腐蝕 | 未維修 | 清理保養 | 1 | 組 | 支撐 |  | 支承／支承墊／阻尼裝置
[12 empty] | 40 | 2020-07-22 | 定期檢測 | 鹿島工程 | 2 | 2 | 2 | 2 | 混凝土裂縫 | 未維修 | 修補寬度大於0.3mm的裂縫 | 1 | 公尺 | 橋墩左側 |  | 橋墩／帽梁
[12 empty] | 41 | 2020-07-22 | 定期檢測 | 鹿島工程 | 2 | 2 | 2 | 2 | 其他損傷 | 未維修 | 修復水管 | 1 | 處 | 橋墩背面 |  | 橋墩／帽梁
[12 empty] | 42 | 2020-07-22 | 定期檢測 | 鹿島工程 | 2 | 2 | 2 | 2 | 混凝土裂縫 | 未維修 | 修補寬度大於0.3mm的裂縫 | 3 | 公尺 | 橋墩右側 |  | 橋墩／帽梁
[12 empty] | 43 | 2020-07-22 | 定期檢測 | 鹿島工程 | 2 | 2 | 2 | 2 | 混凝土裂縫 | 未維修 | 修補寬度大於0.3mm的裂縫 | 1 | 公尺 | 橋墩左側 |  | 橋墩／帽梁
[12 empty] | 44 | 2020-07-22 | 定期檢測 | 鹿島工程 | 2 | 2 | 2 | 2 | 滲水、白華 | 未維修 | 白華處理(處) | 1 | 處 | 橋墩左側 |  | 橋墩／帽梁
[12 empty] | 45 | 2020-07-22 | 定期檢測 | 鹿島工程 | 2 | 2 | 2 | 2 | 其他損傷 | 未維修 | 清理保養 | 1 |  | 防落設施 |  | 防落設施
[12 empty] | 46 | 2020-07-22 | 定期檢測 | 鹿島工程 | 2 | 2 | 2 | 2 | 混凝土裂縫 | 未維修 | 修補寬度大於0.3mm的裂縫 | 3 | 公尺 | 橋墩背面 |  | 橋墩／帽梁
[12 empty] | 47 | 2020-07-22 | 定期檢測 | 鹿島工程 | 2 | 2 | 2 | 2 | 鋼筋、鋼腱或錨碇部位外露、銹蝕 | 未維修 | 鋼筋除鏽及混凝土修復(<=0.4*0.4*0.05m) | 1 | 處 | 橋墩背面 |  | 橋墩／帽梁
[12 empty] | 48 | 2020-07-22 | 定期檢測 | 鹿島工程 | 2 | 2 | 2 | 2 | 滲水、白華 | 未維修 | 混凝土修復(<=0.4*0.4*0.05m) | 1 | 處 | 橋墩背面 |  | 橋墩／帽梁
[12 empty] | 49 | 2020-07-22 | 定期檢測 | 鹿島工程 | 2 | 2 | 2 | 2 | 鋼筋、鋼腱或錨碇部位外露、銹蝕 | 未維修 | 鋼筋除鏽及混凝土修復(>0.4*0.4*0.05m) | 1 | 平方公尺 | 大梁底部 |  | 主梁
[12 empty] | 50 | 2020-07-22 | 定期檢測 | 鹿島工程 | 2 | 2 | 2 | 2 | 混凝土裂縫 | 未維修 | 修補寬度大於0.3mm的裂縫 | 3 | 公尺 | 橋墩正面 |  | 橋墩／帽梁
[12 empty] | 51 | 2020-07-22 | 定期檢測 | 鹿島工程 | 2 | 2 | 2 | 2 | 混凝土裂縫 | 未維修 | 修補寬度大於0.3mm的裂縫 | 3 | 公尺 | 橋墩右側 |  | 橋墩／帽梁
[12 empty] | 52 | 2020-07-22 | 定期檢測 | 鹿島工程 | 2 | 2 | 2 | 2 | 混凝土裂縫 | 未維修 | 修補寬度大於0.3mm的裂縫 | 3 | 公尺 | 橋墩正面 |  | 橋墩／帽梁
[12 empty] | 53 | 2020-07-22 | 定期檢測 | 鹿島工程 | 2 | 2 | 2 | 2 | 混凝土裂縫 | 未維修 | 修補寬度大於0.3mm的裂縫 | 3 | 公尺 | 橋墩右側 |  | 橋墩／帽梁
[12 empty] | 54 | 2020-07-22 | 定期檢測 | 鹿島工程 | 2 | 2 | 2 | 2 | 混凝土裂縫 | 未維修 | 修補寬度大於0.3mm的裂縫 | 3 | 公尺 | 橋墩左側 |  | 橋墩／帽梁
[12 empty] | 55 | 2020-07-22 | 定期檢測 | 鹿島工程 | 2 | 2 | 2 | 2 | 鋼筋、鋼腱或錨碇部位外露、銹蝕 | 未維修 | 鋼筋除鏽及混凝土修復(<=0.4*0.4*0.05m) | 1 | 處 | 橋墩背面 |  | 橋墩／帽梁
[12 empty] | 56 | 2020-07-22 | 定期檢測 | 鹿島工程 | 2 | 2 | 2 | 2 | 混凝土裂縫 | 未維修 | 修補寬度大於0.3mm的裂縫 | 3 | 公尺 | 橋墩左側 |  | 橋墩／帽梁
[12 empty] | 57 | 2020-07-22 | 定期檢測 | 鹿島工程 | 2 | 2 | 2 | 2 | 生銹及腐蝕 | 未維修 | 清理保養 | 1 |  | 防落設施 |  | 防落設施
[12 empty] | 58 | 2020-07-22 | 定期檢測 | 鹿島工程 | 2 | 2 | 2 | 2 | 鋼筋、鋼腱或錨碇部位外露、銹蝕 | 未維修 | 鋼筋除鏽及混凝土修復(<=0.4*0.4*0.05m) | 1 | 處 | 橋墩正面 |  | 橋墩／帽梁
[12 empty] | 59 | 2020-07-22 | 定期檢測 | 鹿島工程 | 2 | 2 | 2 | 2 | 鋼筋、鋼腱或錨碇部位外露、銹蝕 | 未維修 | 鋼筋除鏽及混凝土修復(<=0.4*0.4*0.05m) | 1 | 處 | 橋墩正面 |  | 橋墩／帽梁
[12 empty] | 60 | 2020-07-22 | 定期檢測 | 鹿島工程 | 2 | 2 | 2 | 2 | 滲水、白華 | 未維修 | 滲水處理 | 1 | 處 | 橋墩背面 |  | 橋墩／帽梁
[12 empty] | 61 | 2020-07-22 | 定期檢測 | 鹿島工程 | 2 | 2 | 2 | 2 | 滲水、白華 | 未維修 | 白華處理(處) | 1 | 處 | 橋墩背面 |  | 橋墩／帽梁
[12 empty] | 62 | 2020-07-22 | 定期檢測 | 鹿島工程 | 2 | 1 | 2 | 2 | 滲水、白華 | 未維修 | 白華處理(處) | 1 | 處 | 橋墩背面 |  | 橋墩／帽梁
[12 empty] | 63 | 2020-07-22 | 定期檢測 | 鹿島工程 | 2 | 1 | 1 | 1 | 混凝土塊(片)狀剝離 | 未維修 | 混凝土修復(<=0.4*0.4*0.05m) | 1 | 處 | 大梁底部 |  | 主梁
[12 empty] | 64 | 2020-07-22 | 定期檢測 | 鹿島工程 | 2 | 1 | 1 | 1 | 混凝土塊(片)狀剝離 | 未維修 | 混凝土修復(<=0.4*0.4*0.05m) | 1 | 處 | 大梁底部 |  | 主梁
[12 empty] | 65 | 2020-07-22 | 定期檢測 | 鹿島工程 | 2 | 1 | 1 | 1 | 混凝土裂縫 | 未維修 | >0.3mm混凝土裂縫修補 | 1 | 公尺 | 右側橋面板 |  | 橋面板
[12 empty] | 66 | 2020-07-22 | 定期檢測 | 鹿島工程 | 2 | 1 | 1 | 1 | 混凝土裂縫 | 未維修 | 修補寬度大於0.3mm的裂縫 | 3 | 公尺 | 橋墩正面 |  | 橋墩／帽梁
[12 empty] | 67 | 2020-07-22 | 定期檢測 | 鹿島工程 | 2 | 1 | 1 | 1 | 混凝土空洞(或蜂窩) | 未維修 | 表面蜂窩修補 | 1 | 平方公尺 | 橋墩左側 |  | 橋墩／帽梁
[12 empty] | 68 | 2020-07-22 | 定期檢測 | 鹿島工程 | 2 | 2 | 2 | 2 | 混凝土裂縫 | 未維修 | 修補寬度大於0.3mm的裂縫 | 3 | 公尺 | 橋墩右側 |  | 橋墩／帽梁
[12 empty] | 69 | 2020-07-22 | 定期檢測 | 鹿島工程 | 2 | 2 | 2 | 2 | 其他損傷 | 未維修 | 滲水處理 | 1 | 處 | 橋墩正面 |  | 橋墩／帽梁
[12 empty] | 70 | 2020-07-22 | 定期檢測 | 鹿島工程 | 2 | 2 | 2 | 2 | 混凝土裂縫 | 未維修 | 修補寬度大於0.3mm的裂縫 | 3 | 公尺 | 橋墩正面 |  | 橋墩／帽梁
[12 empty] | 71 | 2020-07-22 | 定期檢測 | 鹿島工程 | 2 | 2 | 2 | 2 | 其他損傷 | 未維修 | 滲水處理 | 1 | 處 | 橋墩背面 |  | 橋墩／帽梁
[12 empty] | 72 | 2020-07-22 | 定期檢測 | 鹿島工程 | 2 | 2 | 2 | 2 | 混凝土裂縫 | 未維修 | 修補寬度大於0.3mm的裂縫 | 3 | 公尺 | 橋墩右側 |  | 橋墩／帽梁
[12 empty] | 73 | 2020-07-22 | 定期檢測 | 鹿島工程 | 2 | 1 | 1 | 1 | 混凝土裂縫 | 未維修 | 修補寬度大於0.3mm的裂縫 | 3 | 公尺 | 橋墩正面 |  | 橋墩／帽梁
[12 empty] | 74 | 2020-07-22 | 定期檢測 | 鹿島工程 | 2 | 2 | 2 | 2 | 混凝土裂縫 | 未維修 | 修補寬度大於0.3mm的裂縫 | 3 | 公尺 | 橋墩右側 |  | 橋墩／帽梁
[12 empty] | 75 | 2020-07-22 | 定期檢測 | 鹿島工程 | 2 | 2 | 2 | 2 | 混凝土裂縫 | 未維修 | 修補寬度大於0.3mm的裂縫 | 3 | 公尺 | 橋墩正面 |  | 橋墩／帽梁
[12 empty] | 76 | 2020-07-22 | 定期檢測 | 鹿島工程 | 2 | 2 | 2 | 2 | 混凝土裂縫 | 未維修 | 修補寬度大於0.3mm的裂縫 | 1 | 公尺 | 橋墩背面 |  | 橋墩／帽梁
[12 empty] | 77 | 2020-07-22 | 定期檢測 | 鹿島工程 | 2 | 2 | 2 | 2 | 混凝土裂縫 | 未維修 | 修補寬度大於0.3mm的裂縫 | 2 | 公尺 | 橋墩右側 |  | 橋墩／帽梁
[12 empty] | 78 | 2020-07-22 | 定期檢測 | 鹿島工程 | 2 | 1 | 1 | 1 | 混凝土剝落 | 未維修 | 混凝土修復(<=0.4*0.4*0.05m) | 1 | 處 | 大梁底部 |  | 主梁
[12 empty] | 79 | 2020-07-22 | 定期檢測 | 鹿島工程 | 2 | 2 | 2 | 2 | 混凝土裂縫 | 未維修 | 修補寬度大於0.3mm的裂縫 | 1 | 公尺 | 橋墩左側 |  | 橋墩／帽梁
[12 empty] | 80 | 2020-07-22 | 定期檢測 | 鹿島工程 | 2 | 2 | 2 | 2 | 生銹及腐蝕 | 未維修 | 清理保養 | 1 | 組 | 支撐 |  | 支承／支承墊／阻尼裝置
[12 empty] | 81 | 2020-07-22 | 定期檢測 | 鹿島工程 | 2 | 1 | 1 | 1 | 鋼筋、鋼腱或錨碇部位外露、銹蝕 | 未維修 | 鋼筋除鏽及混凝土修復(>0.4*0.4*0.05m) | 1 | 平方公尺 | 大梁底部 |  | 主梁
[12 empty] | 82 | 2020-07-22 | 定期檢測 | 鹿島工程 | 2 | 1 | 1 | 1 | 鋼筋、鋼腱或錨碇部位外露、銹蝕 | 未維修 | 鋼筋除鏽及混凝土修復(<=0.4*0.4*0.05m) | 1 | 處 | 左側橋面板 |  | 橋面板
[12 empty] | 83 | 2020-07-22 | 定期檢測 | 鹿島工程 | 2 | 2 | 2 | 2 | 混凝土裂縫 | 未維修 | 修補寬度大於0.3mm的裂縫 | 3 | 公尺 | 橋墩右側、左側 |  | 橋墩／帽梁
[12 empty] | 84 | 2020-07-22 | 定期檢測 | 鹿島工程 | 2 | 2 | 2 | 2 | 滲水、白華 | 未維修 | 混凝土修復(<=0.4*0.4*0.05m) | 1 | 處 | 橋墩正面 |  | 橋墩／帽梁
[12 empty] | 85 | 2020-07-22 | 定期檢測 | 鹿島工程 | 2 | 2 | 2 | 2 | 鋼筋、鋼腱或錨碇部位外露、銹蝕 | 未維修 | 鋼筋除鏽及混凝土修復(<=0.4*0.4*0.05m) | 3 | 處 | 橋墩正面 |  | 橋墩／帽梁
[12 empty] | 86 | 2020-07-22 | 定期檢測 | 鹿島工程 | 2 | 2 | 2 | 2 | 混凝土裂縫 | 未維修 | 修補寬度大於0.3mm的裂縫 | 3 | 公尺 | 橋墩右側 |  | 橋墩／帽梁
[12 empty] | 87 | 2020-07-22 | 定期檢測 | 鹿島工程 | 3 | 2 | 2 | 2 | 滲水、白華 | 未維修 | 白華處理(平方公尺) | 1 | 平方公尺 | 大梁底部 |  | 主梁
[12 empty] | 88 | 2020-07-22 | 定期檢測 | 鹿島工程 | 2 | 1 | 1 | 1 | 混凝土剝落 | 未維修 | 混凝土修復(<=0.4*0.4*0.05m) | 1 | 處 | 右側橋面板 |  | 橋面板
[12 empty] | 89 | 2020-07-22 | 定期檢測 | 鹿島工程 | 2 | 1 | 1 | 1 | 混凝土剝落 | 未維修 | 混凝土修復(<=0.4*0.4*0.05m) | 1 | 處 | 左側橋面板 |  | 橋面板
[12 empty] | 90 | 2020-07-22 | 定期檢測 | 鹿島工程 | 2 | 2 | 2 | 2 | 混凝土裂縫 | 未維修 | 修補寬度大於0.3mm的裂縫 | 3 | 公尺 | 橋墩左側 |  | 橋墩／帽梁
[12 empty] | 91 | 2020-07-22 | 定期檢測 | 鹿島工程 | 3 | 1 | 2 | 2 | 滲水、白華 | 未維修 | 鋼筋除鏽及混凝土修復(<=0.4*0.4*0.05m) | 2 | 處 | 左側橋面板 |  | 橋面板
[12 empty] | 92 | 2020-07-22 | 定期檢測 | 鹿島工程 | 2 | 2 | 2 | 2 | 混凝土裂縫 | 未維修 | 修補寬度大於0.3mm的裂縫 | 3 | 公尺 | 橋墩右側 |  | 橋墩／帽梁
[12 empty] | 93 | 2020-07-22 | 定期檢測 | 鹿島工程 | 2 | 1 | 1 | 1 | 鋼筋、鋼腱或錨碇部位外露、銹蝕 | 未維修 | 鋼筋除鏽及混凝土修復(<=0.4*0.4*0.05m) | 1 | 處 | 大梁底部 |  | 主梁
[12 empty] | 94 | 2020-07-22 | 定期檢測 | 鹿島工程 | 2 | 2 | 2 | 2 | 混凝土裂縫 | 未維修 | 修補寬度大於0.3mm的裂縫 | 3 | 公尺 | 橋墩正面 |  | 橋墩／帽梁
[12 empty] | 95 | 2020-07-22 | 定期檢測 | 鹿島工程 | 2 | 1 | 1 | 1 | 鋼筋、鋼腱或錨碇部位外露、銹蝕 | 未維修 | 鋼筋除鏽及混凝土修復(<=0.4*0.4*0.05m) | 1 | 處 | 大梁底部 |  | 主梁
[12 empty] | 96 | 2020-07-22 | 定期檢測 | 鹿島工程 | 2 | 1 | 1 | 1 | 其他損傷 | 未維修 | 管線脫落 | 1 | 處 | 左側橋面板 |  | 橋面板
[12 empty] | 97 | 2020-07-22 | 定期檢測 | 鹿島工程 | 2 | 2 | 2 | 2 | 混凝土裂縫 | 未維修 | 修補寬度大於0.3mm的裂縫 | 3 | 公尺 | 橋墩左側 |  | 橋墩／帽梁
[12 empty] | 98 | 2020-07-22 | 定期檢測 | 鹿島工程 | 2 | 2 | 2 | 2 | 混凝土裂縫 | 未維修 | 修補寬度大於0.3mm的裂縫 | 2 | 公尺 | 橋墩背面 |  | 橋墩／帽梁
[12 empty] | 99 | 2020-07-22 | 定期檢測 | 鹿島工程 | 2 | 1 | 1 | 1 | 滲水、白華 | 未維修 | 白華處理(平方公尺) | 1 | 平方公尺 | 大梁底部 |  | 主梁
[12 empty] | 100 | 2020-07-22 | 定期檢測 | 鹿島工程 | 2 | 2 | 2 | 2 | 混凝土裂縫 | 未維修 | 修補寬度大於0.3mm的裂縫 | 3 | 公尺 | 橋墩左側 |  | 橋墩／帽梁
[12 empty] | 101 | 2020-07-22 | 定期檢測 | 鹿島工程 | 2 | 2 | 2 | 2 | 混凝土裂縫 | 未維修 | 修補寬度大於0.3mm的裂縫 | 3 | 公尺 | 橋墩正面 |  | 橋墩／帽梁
[12 empty] | 102 | 2020-07-22 | 定期檢測 | 鹿島工程 | 2 | 2 | 2 | 2 | 生銹及腐蝕 | 未維修 | 清理保養 | 1 | 組 | 支撐 |  | 支承／支承墊／阻尼裝置
[12 empty] | 103 | 2020-07-22 | 定期檢測 | 鹿島工程 | 2 | 1 | 2 | 2 | 混凝土裂縫 | 未維修 | 修補寬度大於0.3mm的裂縫 | 2 | 公尺 | 橋墩右側、背面 |  | 橋墩／帽梁
[12 empty] | 104 | 2020-07-22 | 定期檢測 | 鹿島工程 | 2 | 2 | 2 | 2 | 混凝土裂縫 | 未維修 | 修補寬度大於0.3mm的裂縫 | 3 | 公尺 | 橋墩左側 |  | 橋墩／帽梁
[12 empty] | 105 | 2020-07-22 | 定期檢測 | 鹿島工程 | 2 | 1 | 1 | 1 | 鋼筋、鋼腱或錨碇部位外露、銹蝕 | 未維修 | 鋼筋除鏽及混凝土修復(<=0.4*0.4*0.05m) | 1 | 處 | 大梁底部 |  | 主梁
[12 empty] | 106 | 2020-07-22 | 定期檢測 | 鹿島工程 | 2 | 1 | 1 | 1 | 鋼筋、鋼腱或錨碇部位外露、銹蝕 | 未維修 | 鋼筋除鏽及混凝土修復(<=0.4*0.4*0.05m) | 1 | 處 | 大梁底部 |  | 主梁
[12 empty] | 107 | 2020-07-22 | 定期檢測 | 鹿島工程 | 3 | 2 | 2 | 2 | 混凝土裂縫 | 未維修 | 修補寬度大於0.3mm的裂縫 | 3 | 公尺 | 橋墩背面、正面、左側 |  | 橋墩／帽梁
[12 empty] | 108 | 2020-07-22 | 定期檢測 | 鹿島工程 | 2 | 2 | 2 | 2 | 混凝土裂縫 | 未維修 | 修補寬度大於0.3mm的裂縫 | 1 | 公尺 | 橋墩正面、左側 |  | 橋墩／帽梁
[12 empty] | 109 | 2020-07-22 | 定期檢測 | 鹿島工程 | 2 | 2 | 2 | 2 | 混凝土裂縫 | 未維修 | 修補寬度大於0.3mm的裂縫 | 3 | 公尺 | 橋墩正面、左側 |  | 橋墩／帽梁
[12 empty] | 110 | 2020-07-22 | 定期檢測 | 鹿島工程 | 2 | 2 | 2 | 2 | 混凝土裂縫 | 未維修 | 修補寬度大於0.3mm的裂縫 | 3 | 公尺 | 橋墩右側、左側 |  | 橋墩／帽梁
[12 empty] | 111 | 2020-07-22 | 定期檢測 | 鹿島工程 | 2 | 2 | 2 | 2 | 滲水、白華 | 未維修 | 滲水處理 | 1 | 處 | 橋墩背面 |  | 橋墩／帽梁
[12 empty] | 112 | 2020-07-22 | 定期檢測 | 鹿島工程 | 2 | 2 | 2 | 2 | 混凝土空洞(或蜂窩) | 未維修 | 表面蜂窩修補 | 1 | 平方公尺 | 橋墩正面 |  | 橋墩／帽梁
[12 empty] | 113 | 2020-07-22 | 定期檢測 | 鹿島工程 | 2 | 1 | 1 | 1 | 混凝土空洞(或蜂窩) | 未維修 | 表面蜂窩修補 | 1 | 平方公尺 | 右側橋面板 |  | 橋面板
[12 empty] | 114 | 2020-07-22 | 定期檢測 | 鹿島工程 | 2 | 2 | 2 | 2 | 混凝土裂縫 | 未維修 | 修補寬度大於0.3mm的裂縫 | 1 | 公尺 | 橋墩背面 |  | 橋墩／帽梁
[12 empty] | 115 | 2020-07-22 | 定期檢測 | 鹿島工程 | 2 | 1 | 1 | 1 | 混凝土剝落 | 未維修 | 混凝土修復(<=0.4*0.4*0.05m) | 1 | 處 | 右側橋面板 |  | 橋面板
[12 empty] | 116 | 2020-07-22 | 定期檢測 | 鹿島工程 | 2 | 2 | 2 | 2 | 混凝土裂縫 | 未維修 | >0.3mm混凝土裂縫修補 | 2 | 公尺 | 大梁底部 |  | 主梁
[12 empty] | 117 | 2020-07-22 | 定期檢測 | 鹿島工程 | 2 | 2 | 2 | 2 | 混凝土裂縫 | 未維修 | 修補寬度大於0.3mm的裂縫 | 3 | 公尺 | 橋墩右側 |  | 橋墩／帽梁
[12 empty] | 118 | 2020-07-22 | 定期檢測 | 鹿島工程 | 2 | 2 | 2 | 2 | 混凝土裂縫 | 未維修 | 修補寬度大於0.3mm的裂縫 | 2 | 公尺 | 橋墩右側 |  | 橋墩／帽梁
[12 empty] | 119 | 2020-07-22 | 定期檢測 | 鹿島工程 | 2 | 2 | 2 | 2 | 混凝土裂縫 | 未維修 | 修補寬度大於0.3mm的裂縫 | 2 | 公尺 | 橋墩正面 |  | 橋墩／帽梁
[12 empty] | 120 | 2020-07-22 | 定期檢測 | 鹿島工程 | 2 | 1 | 1 | 1 | 生銹及腐蝕 | 未維修 | 清理保養 | 1 | 組 | 支撐 |  | 支承／支承墊／阻尼裝置
[12 empty] | 121 | 2020-07-22 | 定期檢測 | 鹿島工程 | 3 | 1 | 1 | 1 | 混凝土剝落 | 未維修 | 混凝土修復(<=0.4*0.4*0.05m) | 1 | 處 | 右側橋面板 |  | 橋面板
[12 empty] | 122 | 2020-07-22 | 定期檢測 | 鹿島工程 | 2 | 1 | 1 | 1 | 滲水、白華 | 未維修 | 白華處理(處) | 1 | 處 | 橋墩正面 |  | 橋墩／帽梁
[12 empty] | 123 | 2020-07-22 | 定期檢測 | 鹿島工程 | 2 | 2 | 2 | 2 | 伸縮縫間雜物堆積 | 未維修 | 伸縮縫清理 | 3 | 公尺 | 伸縮縫 |  | 伸縮縫
[12 empty] | 124 | 2020-07-22 | 定期檢測 | 鹿島工程 | 2 | 2 | 2 | 2 | 伸縮縫間雜物堆積 | 未維修 | 伸縮縫清理 | 1 | 公尺 | 伸縮縫 |  | 伸縮縫
[12 empty] | 125 | 2020-07-22 | 定期檢測 | 鹿島工程 | 2 | 1 | 2 | 2 | 鋼筋、鋼腱或錨碇部位外露、銹蝕 | 未維修 | 鋼筋除鏽及混凝土修復(<=0.4*0.4*0.05m) | 1 | 處 | 大梁底部 |  | 主梁
[12 empty] | 126 | 2020-07-22 | 定期檢測 | 鹿島工程 | 2 | 2 | 2 | 2 | 混凝土裂縫 | 未維修 | 修補寬度大於0.3mm的裂縫 | 1 | 公尺 | 橋墩右側、左側、正面、背面 |  | 橋墩／帽梁
[12 empty] | 127 | 2020-07-22 | 定期檢測 | 鹿島工程 | 2 | 1 | 1 | 1 | 混凝土空洞(或蜂窩) | 未維修 | 混凝土修復(>0.4*0.4*0.05m) | 1 | 平方公尺 | 大梁底部 |  | 主梁
[12 empty] | 128 | 2020-07-22 | 定期檢測 | 鹿島工程 | 2 | 1 | 1 | 1 | 鋼筋、鋼腱或錨碇部位外露、銹蝕 | 未維修 | 鋼筋除鏽及混凝土修復(<=0.4*0.4*0.05m) | 1 | 處 | 左側橋面板 |  | 橋面板
[12 empty] | 129 | 2020-07-22 | 定期檢測 | 鹿島工程 | 2 | 2 | 2 | 2 | 混凝土裂縫 | 未維修 | 修補寬度大於0.3mm的裂縫 | 1 | 公尺 | 橋墩左側 |  | 橋墩／帽梁
[12 empty] | 130 | 2020-07-22 | 定期檢測 | 鹿島工程 | 2 | 1 | 1 | 1 | 鋼筋、鋼腱或錨碇部位外露、銹蝕 | 未維修 | 鋼筋除鏽及混凝土修復(<=0.4*0.4*0.05m) | 1 | 處 | 大梁底部 |  | 主梁
[12 empty] | 131 | 2020-07-22 | 定期檢測 | 鹿島工程 | 2 | 2 | 2 | 2 | 混凝土裂縫 | 未維修 | 修補寬度大於0.3mm的裂縫 | 3 | 公尺 | 橋墩左側 |  | 橋墩／帽梁
[12 empty] | 132 | 2020-07-22 | 定期檢測 | 鹿島工程 | 2 | 2 | 2 | 2 | 混凝土裂縫 | 未維修 | 修補寬度大於0.3mm的裂縫 | 3 | 公尺 | 橋墩正面、左側、右側 |  | 橋墩／帽梁
[12 empty] | 133 | 2020-07-22 | 定期檢測 | 鹿島工程 | 2 | 2 | 2 | 2 | 生銹及腐蝕 | 未維修 | 清理保養 | 1 | 組 | 支撐 |  | 支承／支承墊／阻尼裝置
[12 empty] | 134 | 2020-07-22 | 定期檢測 | 鹿島工程 | 2 | 1 | 1 | 1 | 混凝土裂縫 | 未維修 | 修補寬度大於0.3mm的裂縫 | 1 | 公尺 | 橋墩背面 |  | 橋墩／帽梁
[12 empty] | 135 | 2020-07-22 | 定期檢測 | 鹿島工程 | 2 | 2 | 2 | 2 | 混凝土裂縫 | 未維修 | 修補寬度大於0.3mm的裂縫 | 1 | 公尺 | 橋墩背面 |  | 橋墩／帽梁
[12 empty] | 136 | 2020-07-22 | 定期檢測 | 鹿島工程 | 2 | 1 | 2 | 2 | 鋼筋、鋼腱或錨碇部位外露、銹蝕 | 未維修 | 鋼筋除鏽及混凝土修復(<=0.4*0.4*0.05m) | 1 | 處 | 大梁底部 |  | 主梁
[12 empty] | 137 | 2020-07-22 | 定期檢測 | 鹿島工程 | 2 | 2 | 2 | 2 | 伸縮縫間雜物堆積 | 未維修 | 伸縮縫清理 | 4 | 公尺 | 伸縮縫 |  | 伸縮縫
[12 empty] | 138 | 2020-07-22 | 定期檢測 | 鹿島工程 | 2 | 2 | 2 | 2 | 伸縮縫間雜物堆積 | 未維修 | 伸縮縫清理 | 4 | 公尺 | 伸縮縫 |  | 伸縮縫
[12 empty] | 139 | 2020-07-22 | 定期檢測 | 鹿島工程 | 2 | 2 | 2 | 2 | 混凝土裂縫 | 未維修 | 修補寬度大於0.3mm的裂縫 | 1 | 公尺 | 橋墩正面 |  | 橋墩／帽梁
[12 empty] | 140 | 2020-07-22 | 定期檢測 | 鹿島工程 | 2 | 1 | 1 | 1 | 鋼筋、鋼腱或錨碇部位外露、銹蝕 | 未維修 | 鋼筋除鏽及混凝土修復(<=0.4*0.4*0.05m) | 1 | 處 | 右側橋面板 |  | 橋面板
[12 empty] | 141 | 2020-07-22 | 定期檢測 | 鹿島工程 | 2 | 2 | 2 | 2 | 鋼筋、鋼腱或錨碇部位外露、銹蝕 | 未維修 | 鋼筋除鏽及混凝土修復(<=0.4*0.4*0.05m) | 3 | 處 | 橋墩左側 |  | 橋墩／帽梁
[12 empty] | 142 | 2020-07-22 | 定期檢測 | 鹿島工程 | 2 | 2 | 2 | 2 | 橡膠老化 | 未維修 | 清理保養 | 1 | 組 | 支撐 |  | 支承／支承墊／阻尼裝置
[12 empty] | 143 | 2020-07-22 | 定期檢測 | 鹿島工程 | 2 | 1 | 1 | 1 | 混凝土剝落 | 未維修 | 混凝土修復(<=0.4*0.4*0.05m) | 1 | 處 | 左側橋面板 |  | 橋面板
[12 empty] | 144 | 2020-07-22 | 定期檢測 | 鹿島工程 | 2 | 1 | 1 | 1 | 鋼筋、鋼腱或錨碇部位外露、銹蝕 | 未維修 | 鋼筋除鏽及混凝土修復(<=0.4*0.4*0.05m) | 1 | 處 | 大梁底部 |  | 主梁
[12 empty] | 145 | 2020-07-22 | 定期檢測 | 鹿島工程 | 2 | 2 | 2 | 2 | 滲水、白華 | 未維修 | 白華處理(平方公尺) | 1 | 平方公尺 | 橋墩正面 |  | 橋墩／帽梁
[12 empty] | 146 | 2020-07-22 | 定期檢測 | 鹿島工程 | 2 | 2 | 2 | 2 | 混凝土裂縫 | 未維修 | 修補寬度大於0.3mm的裂縫 | 1 | 公尺 | 橋墩背面 |  | 橋墩／帽梁
[12 empty] | 147 | 2020-07-22 | 定期檢測 | 鹿島工程 | 2 | 2 | 2 | 2 | 混凝土裂縫 | 未維修 | 修補寬度大於0.3mm的裂縫 | 3 | 公尺 | 橋墩右側 |  | 橋墩／帽梁
[12 empty] | 148 | 2020-07-22 | 定期檢測 | 鹿島工程 | 2 | 2 | 2 | 2 | 滲水、白華 | 未維修 | 白華處理(處) | 1 | 處 | 橋墩正面 |  | 橋墩／帽梁
[12 empty] | 149 | 2020-07-22 | 定期檢測 | 鹿島工程 | 2 | 1 | 1 | 1 | 混凝土剝落 | 未維修 | 混凝土修復(<=0.4*0.4*0.05m) | 2 | 處 | 右側橋面板 |  | 橋面板
[12 empty] | 150 | 2020-07-22 | 定期檢測 | 鹿島工程 | 2 | 2 | 2 | 2 | 混凝土裂縫 | 未維修 | 修補寬度大於0.3mm的裂縫 | 3 | 公尺 | 橋墩右側 |  | 橋墩／帽梁
[12 empty] | 151 | 2020-07-22 | 定期檢測 | 鹿島工程 | 2 | 2 | 2 | 2 | 混凝土裂縫 | 未維修 | 修補寬度大於0.3mm的裂縫 | 1 | 公尺 | 橋墩背面 |  | 橋墩／帽梁
[12 empty] | 152 | 2020-07-22 | 定期檢測 | 鹿島工程 | 2 | 1 | 1 | 1 | 鋼筋、鋼腱或錨碇部位外露、銹蝕 | 未維修 | 混凝土修復(<=0.4*0.4*0.05m) | 1 | 處 | 大梁底部 |  | 主梁
[12 empty] | 153 | 2020-07-22 | 定期檢測 | 鹿島工程 | 2 | 2 | 2 | 2 | 生銹及腐蝕 | 未維修 | 清理保養 | 1 |  | 防落設施 |  | 防落設施
[12 empty] | 154 | 2020-07-22 | 定期檢測 | 鹿島工程 | 2 | 2 | 2 | 2 | 混凝土裂縫 | 未維修 | 修補寬度大於0.3mm的裂縫 | 3 | 公尺 | 橋墩背面 |  | 橋墩／帽梁
[12 empty] | 155 | 2020-07-22 | 定期檢測 | 鹿島工程 | 2 | 2 | 2 | 2 | 混凝土裂縫 | 未維修 | 修補寬度大於0.3mm的裂縫 | 3 | 公尺 | 橋墩右側 |  | 橋墩／帽梁
[12 empty] | 156 | 2020-07-22 | 定期檢測 | 鹿島工程 | 2 | 1 | 1 | 1 | 積水或漏水 | 未維修 | 滲水處理 | 1 | 處 | 橋墩正面 |  | 橋墩／帽梁
[12 empty] | 157 | 2020-07-22 | 定期檢測 | 鹿島工程 | 2 | 2 | 2 | 2 | 混凝土空洞(或蜂窩) | 未維修 | 表面蜂窩修補 | 1 | 平方公尺 | 橋墩右側 |  | 橋墩／帽梁
[12 empty] | 158 | 2020-07-22 | 定期檢測 | 鹿島工程 | 2 | 2 | 2 | 2 | 混凝土裂縫 | 未維修 | 修補寬度大於0.3mm的裂縫 | 1 | 公尺 | 橋墩左側 |  | 橋墩／帽梁
[12 empty] | 159 | 2020-07-22 | 定期檢測 | 鹿島工程 | 2 | 1 | 1 | 1 | 鋼筋、鋼腱或錨碇部位外露、銹蝕 | 未維修 | 鋼筋除鏽及混凝土修復(<=0.4*0.4*0.05m) | 1 | 處 | 大梁底部 |  | 主梁
[12 empty] | 160 | 2020-07-22 | 定期檢測 | 鹿島工程 | 2 | 2 | 2 | 2 | 生銹及腐蝕 | 未維修 | 清理保養 | 1 |  | 防落設施 |  | 防落設施
[12 empty] | 161 | 2020-07-22 | 定期檢測 | 鹿島工程 | 2 | 2 | 2 | 2 | 混凝土裂縫 | 未維修 | 修補寬度大於0.3mm的裂縫 | 1 | 公尺 | 橋墩正面 |  | 橋墩／帽梁
[12 empty] | 162 | 2020-07-22 | 定期檢測 | 鹿島工程 | 2 | 1 | 1 | 1 | 其他損傷 | 未維修 | 植生清除 | 1 | 處 | 右側橋護欄 |  | 橋護欄
[12 empty] | 163 | 2020-07-22 | 定期檢測 | 鹿島工程 | 2 | 1 | 2 | 2 | 鋼筋、鋼腱或錨碇部位外露、銹蝕 | 未維修 | 鋼筋除鏽及混凝土修復(<=0.4*0.4*0.05m) | 1 | 處 | 橋墩正面 |  | 橋墩／帽梁
[12 empty] | 164 | 2020-07-22 | 定期檢測 | 鹿島工程 | 2 | 1 | 1 | 1 | 滲水、白華 | 未維修 | 白華處理(處) | 1 | 處 | 橋墩左側 |  | 橋墩／帽梁
[12 empty] | 165 | 2020-07-22 | 定期檢測 | 鹿島工程 | 2 | 1 | 2 | 2 | 滲水、白華 | 未維修 | 白華處理(平方公尺) | 1 | 平方公尺 | 橋墩正面 |  | 橋墩／帽梁
[12 empty] | 166 | 2020-07-22 | 定期檢測 | 鹿島工程 | 2 | 2 | 2 | 2 | 混凝土裂縫 | 未維修 | 修補寬度大於0.3mm的裂縫 | 3 | 公尺 | 橋墩背面 |  | 橋墩／帽梁
[12 empty] | 167 | 2020-07-22 | 定期檢測 | 鹿島工程 | 2 | 1 | 2 | 2 | 鋼筋、鋼腱或錨碇部位外露、銹蝕 | 未維修 | 鋼筋除鏽及混凝土修復(<=0.4*0.4*0.05m) | 1 | 處 | 橋墩右側 |  | 橋墩／帽梁
[12 empty] | 168 | 2020-07-22 | 定期檢測 | 鹿島工程 | 2 | 1 | 2 | 2 | 鋼筋、鋼腱或錨碇部位外露、銹蝕 | 未維修 | 鋼筋除鏽及混凝土修復(<=0.4*0.4*0.05m) | 1 | 處 | 大梁底部 |  | 主梁
[12 empty] | 169 | 2020-07-22 | 定期檢測 | 鹿島工程 | 2 | 2 | 2 | 2 | 滲水、白華 | 未維修 | 橋面版滲水處理 | 1 | 處 | 左側橋面板 |  | 橋面板
[12 empty] | 170 | 2020-07-22 | 定期檢測 | 鹿島工程 | 2 | 1 | 1 | 1 | 混凝土裂縫 | 未維修 | 修補寬度大於0.3mm的裂縫 | 3 | 公尺 | 橋墩背面 |  | 橋墩／帽梁
[12 empty] | 171 | 2020-07-22 | 定期檢測 | 鹿島工程 | 2 | 1 | 2 | 2 | 鋼筋、鋼腱或錨碇部位外露、銹蝕 | 未維修 | 鋼筋除鏽及混凝土修復(<=0.4*0.4*0.05m) | 2 | 處 | 大梁底部 |  | 主梁
[12 empty] | 172 | 2020-07-22 | 定期檢測 | 鹿島工程 | 2 | 1 | 1 | 1 | 滲水、白華 | 未維修 | 白華處理(平方公尺) | 1 | 平方公尺 | 橋墩正面 |  | 橋墩／帽梁
[12 empty] | 173 | 2020-07-22 | 定期檢測 | 鹿島工程 | 2 | 2 | 2 | 2 | 生銹及腐蝕 | 未維修 | 清理保養 | 1 | 組 | 支撐 |  | 支承／支承墊／阻尼裝置
[12 empty] | 174 | 2020-07-22 | 定期檢測 | 鹿島工程 | 2 | 1 | 1 | 1 | 混凝土裂縫 | 未維修 | 修補寬度大於0.3mm的裂縫 | 3 | 公尺 | 橋墩左側 |  | 橋墩／帽梁
[12 empty] | 175 | 2020-07-22 | 定期檢測 | 鹿島工程 | 2 | 1 | 1 | 1 | 混凝土裂縫 | 未維修 | 修補寬度大於0.3mm的裂縫 | 1 | 公尺 | 橋墩正面 |  | 橋墩／帽梁
[12 empty] | 176 | 2020-07-22 | 定期檢測 | 鹿島工程 | 2 | 1 | 1 | 1 | 混凝土裂縫 | 未維修 | 修補寬度大於0.3mm的裂縫 | 1 | 公尺 | 橋墩左側 |  | 橋墩／帽梁
[12 empty] | 177 | 2020-07-22 | 定期檢測 | 鹿島工程 | 2 | 2 | 2 | 2 | 墊片損壞 | 未維修 | 清理保養 | 1 |  | 防落設施 |  | 防落設施
[12 empty] | 178 | 2020-07-22 | 定期檢測 | 鹿島工程 | 2 | 1 | 1 | 1 | 混凝土裂縫 | 未維修 | 修補寬度大於0.3mm的裂縫 | 3 | 公尺 | 橋墩左側 |  | 橋墩／帽梁
[12 empty] | 179 | 2020-07-22 | 定期檢測 | 鹿島工程 | 2 | 1 | 1 | 1 | 滲水、白華 | 未維修 | 滲水處理 | 1 | 處 | 橋墩正面 |  | 橋墩／帽梁
[12 empty] | 180 | 2020-07-22 | 定期檢測 | 鹿島工程 | 2 | 1 | 1 | 1 | 鋼筋、鋼腱或錨碇部位外露、銹蝕 | 未維修 | 鋼筋除鏽及混凝土修復(>0.4*0.4*0.05m) | 1 | 平方公尺 | 橋墩正面 |  | 橋墩／帽梁
[12 empty] | 181 | 2020-07-22 | 定期檢測 | 鹿島工程 | 2 | 2 | 2 | 2 | 混凝土裂縫 | 未維修 | 修補寬度大於0.3mm的裂縫 | 2 | 公尺 | 橋墩正面、背面 |  | 橋墩／帽梁
[12 empty] | 182 | 2020-07-22 | 定期檢測 | 鹿島工程 | 2 | 2 | 2 | 2 | 混凝土裂縫 | 未維修 | 修補寬度大於0.3mm的裂縫 | 3 | 公尺 | 橋墩右側 |  | 橋墩／帽梁
[12 empty] | 183 | 2020-07-22 | 定期檢測 | 鹿島工程 | 2 | 1 | 1 | 1 | 鋼筋、鋼腱或錨碇部位外露、銹蝕 | 未維修 | 鋼筋除鏽及混凝土修復(<=0.4*0.4*0.05m) | 1 | 處 | 大梁底部 |  | 主梁
[12 empty] | 184 | 2020-07-22 | 定期檢測 | 鹿島工程 | 3 | 2 | 2 | 2 | 滲水、白華 | 未維修 | 滲水處理 | 3 | 處 | 橋墩正面、左側、背面 |  | 橋墩／帽梁
[12 empty] | 185 | 2020-07-22 | 定期檢測 | 鹿島工程 | 2 | 1 | 1 | 1 | 鋼筋、鋼腱或錨碇部位外露、銹蝕 | 未維修 | 鋼筋除鏽及混凝土修復(<=0.4*0.4*0.05m) | 2 | 處 | 橋墩正面 |  | 橋墩／帽梁
[12 empty] | 186 | 2020-07-22 | 定期檢測 | 鹿島工程 | 2 | 1 | 1 | 1 | 混凝土裂縫 | 未維修 | 修補寬度大於0.3mm的裂縫 | 3 | 公尺 | 橋墩背面 |  | 橋墩／帽梁
[12 empty] | 187 | 2020-07-22 | 定期檢測 | 鹿島工程 | 2 | 2 | 2 | 2 | 混凝土裂縫 | 未維修 | 修補寬度大於0.3mm的裂縫 | 1 | 公尺 | 橋墩正面 |  | 橋墩／帽梁
[12 empty] | 188 | 2020-07-22 | 定期檢測 | 鹿島工程 | 2 | 2 | 2 | 2 | 混凝土裂縫 | 未維修 | 修補寬度大於0.3mm的裂縫 | 1 | 公尺 | 橋墩左側 |  | 橋墩／帽梁
[12 empty] | 189 | 2020-07-22 | 定期檢測 | 鹿島工程 | 2 | 2 | 2 | 2 | 混凝土裂縫 | 未維修 | 修補寬度大於0.3mm的裂縫 | 1 | 公尺 | 橋墩左側 |  | 橋墩／帽梁
[12 empty] | 190 | 2020-07-22 | 定期檢測 | 鹿島工程 | 2 | 1 | 1 | 1 | 混凝土空洞(或蜂窩) | 未維修 | 表面蜂窩修補 | 1 | 平方公尺 | 大梁底部 |  | 主梁
[12 empty] | 191 | 2020-07-22 | 定期檢測 | 鹿島工程 | 2 | 1 | 1 | 1 | 鋼筋、鋼腱或錨碇部位外露、銹蝕 | 未維修 | 鋼筋除鏽及混凝土修復(<=0.4*0.4*0.05m) | 1 | 處 | 左側橋面板 |  | 橋面板
[12 empty] | 192 | 2020-07-22 | 定期檢測 | 鹿島工程 | 2 | 1 | 1 | 1 | 鋼筋外露、銹蝕 | 未維修 | 鋼筋除鏽及修補混凝土 | 1 | 立方公尺 | 右側橋護欄底部 |  | 橋護欄
[12 empty] | 193 | 2020-07-22 | 定期檢測 | 鹿島工程 | 2 | 2 | 2 | 2 | 混凝土裂縫 | 未維修 | 修補寬度大於0.3mm的裂縫 | 1 | 公尺 | 橋墩背面 |  | 橋墩／帽梁
[12 empty] | 194 | 2020-07-22 | 定期檢測 | 鹿島工程 | 2 | 2 | 2 | 2 | 混凝土裂縫 | 未維修 | 修補寬度大於0.3mm的裂縫 | 2 | 公尺 | 橋墩背面 |  | 橋墩／帽梁
[12 empty] | 195 | 2020-07-22 | 定期檢測 | 鹿島工程 | 2 | 1 | 2 | 2 | 鋼筋、鋼腱或錨碇部位外露、銹蝕 | 未維修 | 鋼筋除鏽及混凝土修復(>0.4*0.4*0.05m) | 2 | 平方公尺 | 大梁底部 |  | 主梁
[12 empty] | 196 | 2020-07-22 | 定期檢測 | 鹿島工程 | 2 | 2 | 2 | 2 | 混凝土裂縫 | 未維修 | 修補寬度大於0.3mm的裂縫 | 3 | 公尺 | 橋墩右側 |  | 橋墩／帽梁
[12 empty] | 197 | 2020-07-22 | 定期檢測 | 鹿島工程 | 2 | 1 | 1 | 1 | 混凝土裂縫 | 未維修 | 修補寬度大於0.3mm的裂縫 | 1 | 公尺 | 橋墩左側 |  | 橋墩／帽梁
[12 empty] | 198 | 2020-07-22 | 定期檢測 | 鹿島工程 | 3 | 1 | 2 | 2 | 滲水、白華 | 未維修 | 白華處理(處) | 2 | 處 | 橋墩正面、左側 |  | 橋墩／帽梁
[12 empty] | 199 | 2020-07-22 | 定期檢測 | 鹿島工程 | 2 | 1 | 1 | 1 | 混凝土裂縫 | 未維修 | 修補寬度大於0.3mm的裂縫 | 2 | 公尺 | 橋墩背面 |  | 橋墩／帽梁
[12 empty] | 200 | 2020-07-22 | 定期檢測 | 鹿島工程 | 2 | 2 | 2 | 2 | 生銹及腐蝕 | 未維修 | 清理保養 | 1 | 組 | 支撐 |  | 支承／支承墊／阻尼裝置
[12 empty] | 201 | 2020-07-22 | 定期檢測 | 鹿島工程 | 2 | 2 | 2 | 2 | 生銹及腐蝕 | 未維修 | 清理保養 | 1 | 組 | 支撐 |  | 支承／支承墊／阻尼裝置
[12 empty] | 202 | 2020-07-22 | 定期檢測 | 鹿島工程 | 2 | 1 | 2 | 2 | 混凝土裂縫 | 未維修 | >0.3mm混凝土裂縫修補 | 3 | 公尺 | 大梁底部 |  | 主梁
[12 empty] | 203 | 2020-07-22 | 定期檢測 | 鹿島工程 | 2 | 2 | 2 | 2 | 混凝土裂縫 | 未維修 | 修補寬度大於0.3mm的裂縫 | 4 | 公尺 | 橋墩背面、右側 |  | 橋墩／帽梁
[12 empty] | 204 | 2020-07-22 | 定期檢測 | 鹿島工程 | 2 | 1 | 1 | 1 | 混凝土剝落 | 未維修 | 混凝土修復(<=0.4*0.4*0.05m) | 1 | 處 | 左側橋面板 |  | 橋面板
[12 empty] | 205 | 2020-07-22 | 定期檢測 | 鹿島工程 | 2 | 1 | 1 | 1 | 鋼筋、鋼腱或錨碇部位外露、銹蝕 | 未維修 | 鋼筋除鏽及混凝土修復(<=0.4*0.4*0.05m) | 3 | 處 | 橋墩正面 |  | 橋墩／帽梁
[12 empty] | 206 | 2020-07-22 | 定期檢測 | 鹿島工程 | 2 | 1 | 1 | 1 | 混凝土剝落 | 未維修 | 混凝土修復(<=0.4*0.4*0.05m) | 1 | 處 | 左側橋面板 |  | 橋面板
[12 empty] | 207 | 2020-07-22 | 定期檢測 | 鹿島工程 | 2 | 1 | 1 | 1 | 混凝土裂縫 | 未維修 | 修補寬度大於0.3mm的裂縫 | 1 | 公尺 | 橋墩左側 |  | 橋墩／帽梁
[12 empty] | 208 | 2020-07-22 | 定期檢測 | 鹿島工程 | 2 | 2 | 2 | 2 | 生銹及腐蝕 | 未維修 | 清理保養 | 1 | 組 | 支撐 |  | 支承／支承墊／阻尼裝置
[12 empty] | 209 | 2020-07-22 | 定期檢測 | 鹿島工程 | 3 | 2 | 2 | 2 | 混凝土裂縫 | 未維修 | 修補寬度大於0.3mm的裂縫 | 1 | 公尺 | 橋墩正面 |  | 橋墩／帽梁
[12 empty] | 210 | 2020-07-22 | 定期檢測 | 鹿島工程 | 2 | 2 | 2 | 2 | 滲水、白華 | 未維修 | 滲水處理 | 1 | 處 | 橋墩左側 |  | 橋墩／帽梁
[12 empty] | 211 | 2020-07-22 | 定期檢測 | 鹿島工程 | 2 | 1 | 1 | 1 | 混凝土裂縫 | 未維修 | 修補寬度大於0.3mm的裂縫 | 3 | 公尺 | 橋墩左側 |  | 橋墩／帽梁
[12 empty] | 212 | 2020-07-22 | 定期檢測 | 鹿島工程 | 2 | 1 | 1 | 1 | 鋼筋、鋼腱或錨碇部位外露、銹蝕 | 未維修 | 鋼筋除鏽及混凝土修復(<=0.4*0.4*0.05m) | 3 | 處 | 左側橋面板 |  | 橋面板
[12 empty] | 213 | 2020-07-22 | 定期檢測 | 鹿島工程 | 2 | 1 | 1 | 1 | 混凝土裂縫 | 未維修 | 修補寬度大於0.3mm的裂縫 | 3 | 公尺 | 橋墩正面 |  | 橋墩／帽梁
[12 empty] | 214 | 2020-07-22 | 定期檢測 | 鹿島工程 | 2 | 1 | 1 | 1 | 混凝土裂縫 | 未維修 | 修補寬度大於0.3mm的裂縫 | 1 | 公尺 | 橋墩背面 |  | 橋墩／帽梁
[12 empty] | 215 | 2020-07-22 | 定期檢測 | 鹿島工程 | 2 | 1 | 1 | 1 | 鋼筋、鋼腱或錨碇部位外露、銹蝕 | 未維修 | 鋼筋除鏽及混凝土修復(<=0.4*0.4*0.05m) | 1 | 處 | 大梁底部 |  | 主梁
[12 empty] | 216 | 2020-07-22 | 定期檢測 | 鹿島工程 | 2 | 1 | 1 | 1 | 混凝土裂縫 | 未維修 | 修補寬度大於0.3mm的裂縫 | 3 | 公尺 | 橋墩正面 |  | 橋墩／帽梁
[12 empty] | 217 | 2020-07-22 | 定期檢測 | 鹿島工程 | 2 | 1 | 1 | 1 | 混凝土裂縫 | 未維修 | 修補寬度大於0.3mm的裂縫 | 3 | 公尺 | 橋墩右側 |  | 橋墩／帽梁
[12 empty] | 218 | 2020-07-22 | 定期檢測 | 鹿島工程 | 2 | 1 | 1 | 1 | 混凝土裂縫 | 未維修 | 修補寬度大於0.3mm的裂縫 | 3 | 公尺 | 橋墩背面 |  | 橋墩／帽梁
[12 empty] | 219 | 2020-07-22 | 定期檢測 | 鹿島工程 | 2 | 1 | 1 | 1 | 混凝土裂縫 | 未維修 | 修補寬度大於0.3mm的裂縫 | 3 | 公尺 | 橋墩背面 |  | 橋墩／帽梁
[12 empty] | 220 | 2020-07-22 | 定期檢測 | 鹿島工程 | 2 | 1 | 1 | 1 | 混凝土裂縫 | 未維修 | >0.3mm混凝土裂縫修補 | 1 | 公尺 | 大梁底部 |  | 主梁
[12 empty] | 221 | 2020-07-22 | 定期檢測 | 鹿島工程 | 2 | 2 | 2 | 2 | 其他損傷 | 未維修 | 鋼筋除鏽及混凝土修復(<=0.4x0.4x0.05m) | 2 | 處 | 調坡塊 |  | 防落設施
[12 empty] | 222 | 2020-07-22 | 定期檢測 | 鹿島工程 | 2 | 1 | 1 | 1 | 混凝土碎裂 | 未維修 | 混凝土修復(<=0.4*0.4*0.05m) | 1 | 處 | 橋墩左側 |  | 橋墩／帽梁
[12 empty] | 223 | 2020-07-22 | 定期檢測 | 鹿島工程 | 2 | 1 | 2 | 2 | 鋼筋、鋼腱或錨碇部位外露、銹蝕 | 未維修 | 鋼筋除鏽及混凝土修復(<=0.4*0.4*0.05m) | 2 | 處 | 大梁底部 |  | 主梁
[12 empty] | 224 | 2020-07-22 | 定期檢測 | 鹿島工程 | 2 | 1 | 1 | 1 | 鋼筋、鋼腱或錨碇部位外露、銹蝕 | 未維修 | 混凝土修復 | 1 | 處 | 大梁底部 |  | 主梁
[12 empty] | 225 | 2020-07-22 | 定期檢測 | 鹿島工程 | 2 | 1 | 1 | 1 | 滲水、白華 | 未維修 | 滲水處理 | 1 | 處 | 橋墩正面 |  | 橋墩／帽梁
[12 empty] | 226 | 2020-07-22 | 定期檢測 | 鹿島工程 | 2 | 1 | 1 | 1 | 混凝土裂縫 | 未維修 | 修補寬度大於0.3mm的裂縫 | 2 | 公尺 | 橋墩正面 |  | 橋墩／帽梁
[12 empty] | 227 | 2020-07-22 | 定期檢測 | 鹿島工程 | 2 | 1 | 2 | 2 | 滲水、白華 | 未維修 | 滲水處理 | 2 | 處 | 大梁底部 |  | 主梁
[12 empty] | 228 | 2020-07-22 | 定期檢測 | 鹿島工程 | 2 | 1 | 1 | 1 | 混凝土裂縫 | 未維修 | 修補寬度大於0.3mm的裂縫 | 3 | 公尺 | 橋墩左側 |  | 橋墩／帽梁
[12 empty] | 229 | 2020-07-22 | 定期檢測 | 鹿島工程 | 2 | 1 | 2 | 2 | 鋼筋、鋼腱或錨碇部位外露、銹蝕 | 未維修 | 鋼筋除鏽及混凝土修復(<=0.4*0.4*0.05m) | 2 | 處 | 大梁底部 |  | 主梁
[12 empty] | 230 | 2020-07-22 | 定期檢測 | 鹿島工程 | 2 | 1 | 1 | 1 | 其他損傷 | 未維修 | 混凝土修補 | 3 | 公尺 | 橋墩右側 |  | 橋墩／帽梁
[12 empty] | 231 | 2020-07-22 | 定期檢測 | 鹿島工程 | 2 | 1 | 1 | 1 | 混凝土裂縫 | 未維修 | 修補寬度大於0.3mm的裂縫 | 3 | 公尺 | 橋墩左側 |  | 橋墩／帽梁
[12 empty] | 232 | 2020-07-22 | 定期檢測 | 鹿島工程 | 2 | 1 | 2 | 2 | 鋼筋、鋼腱或錨碇部位外露、銹蝕 | 未維修 | 鋼筋除鏽及混凝土修復(<=0.4*0.4*0.05m) | 2 | 處 | 大梁底部 |  | 主梁
[12 empty] | 233 | 2020-07-22 | 定期檢測 | 鹿島工程 | 2 | 2 | 2 | 2 | 混凝土裂縫 | 未維修 | 修補寬度大於0.3mm的裂縫 | 3 | 公尺 | 橋墩背面 |  | 橋墩／帽梁
[12 empty] | 234 | 2020-07-22 | 定期檢測 | 鹿島工程 | 2 | 1 | 1 | 1 | 混凝土裂縫 | 未維修 | 修補寬度大於0.3mm的裂縫 | 1 | 公尺 | 橋墩正面 |  | 橋墩／帽梁
[12 empty] | 235 | 2020-07-22 | 定期檢測 | 鹿島工程 | 2 | 2 | 2 | 2 | 混凝土裂縫 | 未維修 | 修補寬度大於0.3mm的裂縫 | 4 | 公尺 | 橋墩正面 |  | 橋墩／帽梁
[12 empty] | 236 | 2020-07-22 | 定期檢測 | 鹿島工程 | 2 | 1 | 1 | 1 | 混凝土裂縫 | 未維修 | 修補寬度大於0.3mm的裂縫 | 3 | 公尺 | 橋墩左側 |  | 橋墩／帽梁
[12 empty] | 237 | 2020-07-22 | 定期檢測 | 鹿島工程 | 2 | 1 | 2 | 2 | 鋼筋、鋼腱或錨碇部位外露、銹蝕 | 未維修 | 鋼筋除鏽及混凝土修復(<=0.4*0.4*0.05m) | 1 | 處 | 大梁底部 |  | 主梁
[12 empty] | 238 | 2020-07-22 | 定期檢測 | 鹿島工程 | 2 | 1 | 1 | 1 | 混凝土空洞(或蜂窩) | 未維修 | 表面蜂窩修補 | 1 | 平方公尺 | 橋墩正面 |  | 橋墩／帽梁
[12 empty] | 239 | 2020-07-22 | 定期檢測 | 鹿島工程 | 2 | 1 | 1 | 1 | 鋼筋、鋼腱或錨碇部位外露、銹蝕 | 未維修 | 鋼筋除鏽及混凝土修復(<=0.4*0.4*0.05m) | 1 | 處 | 橋墩背面 |  | 橋墩／帽梁
[12 empty] | 240 | 2020-07-22 | 定期檢測 | 鹿島工程 | 2 | 1 | 1 | 1 | 鋼筋、鋼腱或錨碇部位外露、銹蝕 | 未維修 | 鋼筋除鏽及混凝土修復(<=0.4*0.4*0.05m) | 1 | 處 | 橋墩正面 |  | 橋墩／帽梁
[12 empty] | 241 | 2020-07-22 | 定期檢測 | 鹿島工程 | 2 | 1 | 1 | 1 | 混凝土裂縫 | 未維修 | 修補寬度大於0.3mm的裂縫 | 3 | 公尺 | 橋墩左側 |  | 橋墩／帽梁
[12 empty] | 242 | 2020-07-22 | 定期檢測 | 鹿島工程 | 3 | 1 | 2 | 2 | 滲水、白華 | 未維修 | 白華處理(處) | 1 | 處 | 左側 |  | 橋墩／帽梁
[12 empty] | 243 | 2020-07-22 | 定期檢測 | 鹿島工程 | 2 | 1 | 2 | 2 | 其他損傷 | 未維修 | 鋼筋除鏽及混凝土修復(<=0.4x0.4x0.05m) | 1 | 處 | 調坡塊 |  | 支承／支承墊／阻尼裝置
[12 empty] | 244 | 2020-07-22 | 定期檢測 | 鹿島工程 | 2 | 1 | 2 | 2 | 混凝土剝落、鋼筋外露、銹蝕 | 未維修 | 鋼筋除鏽及混凝土修復(<=0.4x0.4x0.05m) | 1 | 處 | 底部 |  | 主梁
[12 empty] | 245 | 2020-07-22 | 定期檢測 | 鹿島工程 | 2 | 1 | 2 | 2 | 其他損傷 | 未維修 | 鋼筋除鏽及混凝土修復(<=0.4x0.4x0.05m) | 1 | 處 | 調坡塊 |  | 支承／支承墊／阻尼裝置
[12 empty] | 246 | 2020-07-22 | 定期檢測 | 鹿島工程 | 3 | 1 | 2 | 2 | 滲水、白華 | 未維修 | 白華處理(處) | 2 | 處 | 底部 |  | 橋面板
[12 empty] | 247 | 2020-07-22 | 定期檢測 | 鹿島工程 | 2 | 1 | 2 | 2 | 其他損傷 | 未維修 | 鋼筋除鏽及混凝土修復(<=0.4x0.4x0.05m) | 1 | 處 | 調坡塊 |  | 防落設施
[12 empty] | 248 | 2020-07-22 | 定期檢測 | 鹿島工程 | 2 | 1 | 2 | 2 | 混凝土剝落、鋼筋外露、銹蝕 | 未維修 | 鋼筋除鏽及混凝土修復(<=0.4x0.4x0.05m) | 1 | 處 | 底部 |  | 主梁
[12 empty] | 249 | 2020-07-22 | 定期檢測 | 鹿島工程 | 2 | 1 | 2 | 2 | 混凝土剝落、鋼筋外露、銹蝕 | 未維修 | 鋼筋除鏽及混凝土修復(<=0.4x0.4x0.05m) | 1 | 處 | 底部 |  | 主梁
[12 empty] | 250 | 2020-07-22 | 定期檢測 | 鹿島工程 | 2 | 1 | 2 | 2 | 混凝土剝落、鋼筋外露、銹蝕 | 未維修 | 鋼筋除鏽及混凝土修復(<=0.4x0.4x0.05m) | 1 | 處 | 底部 |  | 主梁
[12 empty] | 251 | 2020-07-22 | 定期檢測 | 鹿島工程 | 2 | 1 | 1 | 1 | 其他損傷 | 未維修 | 鐵片清除 | 1 | 處 | 底部 |  | 主梁
[12 empty] | 252 | 2020-07-22 | 定期檢測 | 鹿島工程 | 2 | 1 | 2 | 2 | 其他損傷 | 未維修 | 混凝土修復 | 1 | 處 |  |  | 橋墩／帽梁
[12 empty] | 253 | 2020-07-22 | 定期檢測 | 鹿島工程 | 3 | 1 | 2 | 2 | 滲水、白華 | 未維修 | 白華處理(處) | 1 | 處 | 底部 |  | 主梁
[12 empty] | 254 | 2020-07-22 | 定期檢測 | 鹿島工程 | 2 | 1 | 1 | 1 | 混凝土剝落、破碎、鋼筋、鋼腱或錨碇外露、銹蝕 | 未維修 | 混凝土修復(>0.4x0.4x0.05m) | 1 | 平方公尺 | 底部 |  | 主梁
[12 empty] | 255 | 2020-07-22 | 定期檢測 | 鹿島工程 | 2 | 1 | 1 | 1 | 混凝土剝落、鋼筋外露、銹蝕 | 未維修 | 混凝土修復 | 2 | 處 | 底部 |  | 主梁
[12 empty] | 256 | 2020-07-22 | 定期檢測 | 鹿島工程 | 3 | 1 | 2 | 2 | 滲水、白華 | 未維修 | 白華處理(處) | 1 | 處 | 底部 |  | 主梁
[12 empty] | 257 | 2020-07-22 | 定期檢測 | 鹿島工程 | 2 | 1 | 1 | 1 | 混凝土剝落、鋼筋外露、銹蝕 | 未維修 | 混凝土修補 | 1 | 處 | 底部 |  | 主梁
[12 empty] | 258 | 2020-07-22 | 定期檢測 | 鹿島工程 | 2 | 1 | 2 | 2 | 混凝土剝落、鋼筋外露、銹蝕 | 未維修 | 鋼筋除鏽及混凝土修復(<=0.4x0.4x0.05m) | 1 | 處 | 底部 |  | 主梁
[12 empty] | 259 | 2020-07-22 | 定期檢測 | 鹿島工程 | 2 | 1 | 2 | 2 | 混凝土剝落、鋼筋外露、銹蝕 | 未維修 | 鋼筋除鏽及混凝土修復(<=0.4x0.4x0.05m) | 1 | 處 | 底部 |  | 主梁
[12 empty] | 260 | 2020-07-22 | 定期檢測 | 鹿島工程 | 2 | 2 | 2 | 2 | 其他損傷 | 未維修 | 鋼筋除鏽及混凝土修復(<=0.4x0.4x0.05m) | 1 | 處 | 調坡塊 |  | 防落設施
[12 empty] | 261 | 2020-07-22 | 定期檢測 | 鹿島工程 | 2 | 1 | 2 | 2 | 其他損傷 | 未維修 | 鋼筋除鏽及混凝土修復(<=0.4x0.4x0.05m) | 1 | 處 | 調坡塊 |  | 支承／支承墊／阻尼裝置
[12 empty] | 262 | 2020-07-22 | 定期檢測 | 鹿島工程 | 2 | 1 | 1 | 1 | 其他損傷 | 未維修 | 模板清除 | 1 | 處 | 底部 |  | 主梁
[12 empty] | 263 | 2020-07-22 | 定期檢測 | 鹿島工程 | 2 | 1 | 2 | 2 | 混凝土剝落、鋼筋外露、銹蝕 | 未維修 | 鋼筋除鏽及混凝土修復(<=0.4x0.4x0.05m) | 2 | 處 | 左側、底部 |  | 主梁
[12 empty] | 264 | 2020-07-22 | 定期檢測 | 鹿島工程 | 2 | 1 | 1 | 1 | 其他損傷 | 未維修 | 植生清除 | 1 | 處 | 底部 |  | 主梁
[12 empty] | 265 | 2020-07-22 | 定期檢測 | 鹿島工程 | 2 | 1 | 1 | 1 | 混凝土剝落、破碎、鋼筋、鋼腱或錨碇外露、銹蝕 | 未維修 | 混凝土修復 | 1 | 處 | 底部 |  | 主梁
[12 empty] | 266 | 2020-07-22 | 定期檢測 | 鹿島工程 | 2 | 1 | 2 | 2 | 混凝土剝落、鋼筋外露、銹蝕 | 未維修 | 鋼筋除鏽及混凝土修復(<=0.4x0.4x0.05m) | 2 | 處 | 底部 |  | 主梁
[12 empty] | 267 | 2020-07-22 | 定期檢測 | 鹿島工程 | 2 | 1 | 1 | 1 | 混凝土剝落、破碎、鋼筋、鋼腱或錨碇外露、銹蝕 | 未維修 | 混凝土修復 | 1 | 處 | 底部 |  | 主梁
[12 empty] | 268 | 2020-07-22 | 定期檢測 | 鹿島工程 | 3 | 1 | 2 | 2 | 滲水、白華 | 未維修 | 白華處理(處) | 1 | 處 | 底部 |  | 主梁
[12 empty] | 269 | 2020-07-22 | 定期檢測 | 鹿島工程 | 2 | 2 | 2 | 2 | 滲水、白華 | 未維修 | 白華處理(平方公尺) | 2 | 平方公尺 | 底部 |  | 主梁
[12 empty] | 270 | 2020-07-22 | 定期檢測 | 鹿島工程 | 2 | 1 | 2 | 2 | 其他損傷 | 未維修 | 鋼筋除鏽及混凝土修復(<=0.4x0.4x0.05m) | 1 | 處 | 調坡塊 |  | 防落設施
[12 empty] | 271 | 2020-07-22 | 定期檢測 | 鹿島工程 | 2 | 1 | 2 | 2 | 混凝土剝落、破碎、鋼筋外露、銹蝕 | 未維修 | 鋼筋除鏽及混凝土修復(<=0.4x0.4x0.05m) | 1 | 處 | 正面 |  | 橋墩／帽梁
[12 empty] | 272 | 2020-07-22 | 定期檢測 | 鹿島工程 | 2 | 1 | 2 | 2 | 漏水 | 未維修 | 漏水處理 | 1 | 處 | 底部 |  | 伸縮縫
[12 empty] | 273 | 2020-07-22 | 定期檢測 | 鹿島工程 | 2 | 1 | 2 | 2 | 其他損傷 | 未維修 | 鋼筋除鏽及混凝土修復 | 2 | 處 | 剪力鋼箱調坡塊正面 |  | 防落設施
[12 empty] | 274 | 2020-07-22 | 定期檢測 | 鹿島工程 | 2 | 1 | 2 | 2 | 混凝土剝落、鋼筋外露、銹蝕 | 未維修 | 鋼筋除鏽及混凝土修復(<=0.4x0.4x0.05m) | 1 | 處 | 底部 |  | 主梁
[12 empty] | 275 | 2020-07-22 | 定期檢測 | 鹿島工程 | 2 | 1 | 2 | 2 | 其他損傷 | 未維修 | 鋼筋除鏽及混凝土修復(<=0.4x0.4x0.05m) | 1 | 處 | 調坡塊 |  | 支承／支承墊／阻尼裝置
[12 empty] | 276 | 2020-07-22 | 定期檢測 | 鹿島工程 | 3 | 1 | 2 | 2 | 滲水、白華 | 未維修 | 白華處理(處) | 1 | 處 | 底部 |  | 主梁
[12 empty] | 277 | 2020-07-22 | 定期檢測 | 鹿島工程 | 2 | 1 | 2 | 2 | 混凝土剝落、鋼筋外露、銹蝕 | 未維修 | 混凝土修復 | 1 | 處 | 底部 |  | 主梁
[12 empty] | 278 | 2020-07-22 | 定期檢測 | 鹿島工程 | 3 | 1 | 2 | 2 | 滲水、白華 | 未維修 | 白華處理(處) | 1 | 處 | 底部 |  | 主梁
[12 empty] | 279 | 2020-07-22 | 定期檢測 | 鹿島工程 | 3 | 1 | 2 | 2 | 滲水、白華 | 未維修 | 白華處理(處) | 1 | 處 | 底部 |  | 主梁
[12 empty] | 280 | 2020-07-22 | 定期檢測 | 鹿島工程 | 2 | 1 | 2 | 2 | 其他損傷 | 未維修 | 鋼筋除鏽及混凝土修復(<=0.4x0.4x0.05m) | 1 | 處 | 調坡塊 |  | 支承／支承墊／阻尼裝置
[12 empty] | 281 | 2020-07-22 | 定期檢測 | 鹿島工程 | 2 | 1 | 2 | 2 | 混凝土剝落、鋼筋外露、銹蝕 | 未維修 | 鋼筋除鏽及混凝土修復(<=0.4x0.4x0.05m) | 2 | 處 | 底部 |  | 主梁
[12 empty] | 282 | 2020-07-22 | 定期檢測 | 鹿島工程 | 2 | 1 | 2 | 2 | 混凝土剝落、鋼筋外露、銹蝕 | 未維修 | 鋼筋除鏽及混凝土修復(<=0.4x0.4x0.05m) | 1 | 處 | 底部 |  | 主梁
[12 empty] | 283 | 2020-07-22 | 定期檢測 | 鹿島工程 | 2 | 1 | 2 | 2 | 滲水、白華 | 未維修 | 滲水處理 | 1 | 處 | 底部 |  | 主梁
[12 empty] | 284 | 2020-07-22 | 定期檢測 | 鹿島工程 | 2 | 1 | 2 | 2 | 其他損傷 | 未維修 | 鋼筋除鏽及混凝土修復(<=0.4x0.4x0.05m) | 2 | 處 | 調坡塊 |  | 防落設施
[12 empty] | 285 | 2020-07-22 | 定期檢測 | 鹿島工程 | 3 | 1 | 2 | 2 | 滲水、白華 | 未維修 | 白華處理(處) | 1 | 處 | 底部 |  | 主梁
[12 empty] | 286 | 2020-07-22 | 定期檢測 | 鹿島工程 | 3 | 1 | 2 | 2 | 滲水、白華 | 未維修 | 白華處理(處) | 1 | 處 | 底部 |  | 主梁
[12 empty] | 287 | 2020-07-22 | 定期檢測 | 鹿島工程 | 2 | 1 | 1 | 1 | 其他損傷 | 未維修 | 混凝土修補 | 1 | 處 | 底部 |  | 主梁
[12 empty] | 288 | 2020-07-22 | 定期檢測 | 鹿島工程 | 2 | 1 | 1 | 1 | 混凝土剝落、鋼筋外露、銹蝕 | 未維修 | 混凝土修復 | 1 | 處 | 底部 |  | 主梁
[12 empty] | 289 | 2020-07-22 | 定期檢測 | 鹿島工程 | 2 | 1 | 1 | 1 | 其他損傷 | 未維修 | 防塵套修復 | 1 | 處 |  |  | 支承／支承墊／阻尼裝置
[12 empty] | 290 | 2020-07-22 | 定期檢測 | 鹿島工程 | 3 | 3 | 3 | 3 | 混凝土剝落 | 已維修 | 修補混凝土 | 1 | 立方公尺 | 右側橋護欄底部 | 30867 | 橋護欄 | 混凝土剝落鋼筋鏽蝕修復 | 500 | 2021-05-07 | 2021-05-07 | 2021-06-03 11:21 | 李銘軒
[12 empty] | 291 | 2020-07-22 | 定期檢測 | 鹿島工程 | 2 | 1 | 1 | 1 | 鋼筋外露、銹蝕 | 已維修 | 鋼筋除鏽及修補混凝土 | 1 | 立方公尺 | 右側橋護欄 | 48687 | 橋護欄 | 鋼筋除銹、混凝土修補 | 5400 |  | 2023-03-01 | 2023-06-17 17:10 | 李銘軒 | 2023-06-17 17:10 | 李銘軒
302 | 35685 | 49-第C510標宜蘭交流道(北側)匝道1高架橋 | 國道5號 | 國道 | 0K+0M ~0K~210M | 高公局北區養護工程分局 | 頭城工務段 | 箱型梁 | 預力混凝土 | 95 | 已維修：0 | NO | 檢測日期 | 檢測類別 | 檢測單位 | D | E | R | U | 劣化類型 | 狀態 | 建議維修工法 | 數量 | 單位 | 損壞位置 | 維修紀錄ID | 維修構件 | 維修工法 | 金額 | 開工日期 | 完成日期 | 維修原始紀錄日期 | 維修原始紀錄者 | 維修最後修改日期 | 維修最後修改者
[11 empty] | 未維修：13 | 1 | 2020-05-18 | 定期檢測 | 鹿島工程 | 2 | 1 | 2 | 2 | 混凝土剝落、破碎、鋼筋外露、銹蝕 | 未維修 | 混凝土剝落鋼筋鏽蝕修復 | 10 | 處 | S3右側護欄 |  | 橋護欄
[11 empty] | 全部：13 | 2 | 2020-05-18 | 定期檢測 | 鹿島工程 | 2 | 2 | 2 | 2 | 混凝土剝落、破碎、鋼筋外露、銹蝕 | 未維修 | 混凝土剝落鋼筋鏽蝕修復 | 20 | 處 | S4左側護欄 |  | 橋護欄
[12 empty] | 3 | 2020-05-18 | 定期檢測 | 鹿島工程 | 2 | 2 | 2 | 2 | 其他損傷 | 未維修 | 護欄填縫劑更新 | 3 | 處 | S1左側護欄 |  | 橋護欄
[12 empty] | 4 | 2020-05-18 | 定期檢測 | 鹿島工程 | 2 | 2 | 1 | 2 | 其他損傷 | 未維修 | 伸縮縫清理 |  | 公尺 |  |  | 伸縮縫
[12 empty] | 5 | 2020-05-18 | 定期檢測 | 鹿島工程 | 2 | 1 | 2 | 2 | 混凝土裂縫 | 未維修 | 修補寬度大於0.3mm的裂縫 | 1 | 公尺 | 橋墩左側 |  | 橋墩／帽梁
[12 empty] | 6 | 2020-05-18 | 定期檢測 | 鹿島工程 | 2 | 1 | 1 | 1 | 鋼筋、鋼腱或錨碇部位外露、銹蝕 | 未維修 | 鋼筋除鏽及混凝土修復(<=0.4*0.4*0.05m) | 1 | 處 | 大梁底部 |  | 主梁
[12 empty] | 7 | 2020-05-18 | 定期檢測 | 鹿島工程 | 2 | 1 | 1 | 1 | 其他損傷 | 未維修 | 植生清除 | 1 | 處 | 左側橋護欄 |  | 橋護欄
[12 empty] | 8 | 2020-05-18 | 定期檢測 | 鹿島工程 | 2 | 1 | 1 | 1 | 混凝土剝落 | 未維修 | 鋼筋除鏽及混凝土修復(<=0.4*0.4*0.05m) | 1 | 處 | 橋台正面 |  | 橋台
[12 empty] | 9 | 2020-05-18 | 定期檢測 | 鹿島工程 | 2 | 1 | 1 | 1 | 鋼筋、鋼腱或錨碇部位外露、銹蝕 | 未維修 | 鋼筋除鏽及混凝土修復(<=0.4*0.4*0.05m) | 1 | 處 | 大梁底部 |  | 主梁
[12 empty] | 10 | 2020-05-18 | 定期檢測 | 鹿島工程 | 2 | 1 | 1 | 1 | 鋼筋外露、銹蝕 | 未維修 | 鋼筋除鏽及修補混凝土 | 1 | 立方公尺 | 左側橋護欄 |  | 橋護欄
[12 empty] | 11 | 2020-05-18 | 定期檢測 | 鹿島工程 | 2 | 1 | 1 | 1 | 伸縮縫間雜物堆積 | 未維修 | 伸縮縫清理 | 1 | 公尺 | 伸縮縫 |  | 伸縮縫
[12 empty] | 12 | 2020-05-18 | 定期檢測 | 鹿島工程 | 2 | 1 | 1 | 1 | 欄杆位移 | 未維修 | 橋欄杆修復 | 1 | 公尺 | 右側橋護欄 |  | 橋護欄
[12 empty] | 13 | 2020-05-18 | 定期檢測 | 鹿島工程 | 2 | 1 | 1 | 1 | 其他損傷 | 未維修 | 護欄填縫劑更新 | 1 | 處 | 左側橋護欄 |  | 橋護欄
303 | 35687 | 38-頭城高架橋 (S) | 國道5號 | 國道 | 28K+751M ~29K~472M | 高公局北區養護工程分局 | 頭城工務段 | 箱型梁 | 預力混凝土 | 95 | 已維修：4 | NO | 檢測日期 | 檢測類別 | 檢測單位 | D | E | R | U | 劣化類型 | 狀態 | 建議維修工法 | 數量 | 單位 | 損壞位置 | 維修紀錄ID | 維修構件 | 維修工法 | 金額 | 開工日期 | 完成日期 | 維修原始紀錄日期 | 維修原始紀錄者 | 維修最後修改日期 | 維修最後修改者
[11 empty] | 未維修：41 | 1 | 2020-05-22 | 定期檢測 | 鹿島工程 | 2 | 2 | 2 | 2 | 生銹或腐蝕 | 未維修 | 支承墊除鏽及油漆塗裝 | 2 | 處 | 左右側支承 |  | 支承／支承墊／阻尼裝置
[11 empty] | 全部：45 | 2 | 2020-05-22 | 定期檢測 | 鹿島工程 | 2 | 2 | 1 | 1 | 其他損傷 | 未維修 | 清除植生或雜物 | 5 | 平方公尺 |  |  | 引道路堤保護措施
[12 empty] | 3 | 2020-05-22 | 定期檢測 | 鹿島工程 | 2 | 2 | 1 | 2 | 伸縮縫間雜物堆積 | 未維修 | 伸縮縫清理 | 1 | 公尺 | 伸縮縫 |  | 伸縮縫
[12 empty] | 4 | 2020-05-22 | 定期檢測 | 鹿島工程 | 2 | 2 | 1 | 1 | 伸縮縫間雜物堆積 | 未維修 | 伸縮縫清理 | 3 | 公尺 |  |  | 伸縮縫
[12 empty] | 5 | 2020-05-22 | 定期檢測 | 鹿島工程 | 2 | 2 | 2 | 2 | 其他損傷 | 未維修 | 支承防塵套增設與修復 | 2 | 處 | 左右側支承 |  | 支承／支承墊／阻尼裝置
[12 empty] | 6 | 2020-05-22 | 定期檢測 | 鹿島工程 | 2 | 1 | 1 | 1 | 其他損傷 | 未維修 | 護欄填縫劑更新 | 1 | 處 | S1左側護欄底部 |  | 橋護欄
[12 empty] | 7 | 2020-05-22 | 定期檢測 | 鹿島工程 | 2 | 2 | 2 | 2 | 混凝土結構裂縫 | 未維修 | >0.3mm混凝土裂縫修補 | 2 | 公尺 | 大樑底部 |  | 主梁
[12 empty] | 8 | 2020-05-22 | 定期檢測 | 鹿島工程 | 2 | 2 | 2 | 2 | 混凝土結構裂縫 | 未維修 | 修補寬度大於0.3mm的裂縫 | 2 | 公尺 | 橋台正面 |  | 橋台
[12 empty] | 9 | 2020-05-22 | 定期檢測 | 鹿島工程 | 2 | 1 | 1 | 1 | 其他損傷 | 未維修 | 植生清除 | 1 | 處 | 右側橋護欄 |  | 橋護欄
[12 empty] | 10 | 2020-05-22 | 定期檢測 | 鹿島工程 | 2 | 1 | 1 | 1 | 生銹及腐蝕 | 未維修 | 清理保養 | 1 | 組 | 支撐 |  | 支承／支承墊／阻尼裝置
[12 empty] | 11 | 2020-05-22 | 定期檢測 | 鹿島工程 | 2 | 1 | 1 | 1 | 生銹及腐蝕 | 未維修 | 清理保養 | 1 | 組 | 支撐 |  | 支承／支承墊／阻尼裝置
[12 empty] | 12 | 2020-05-22 | 定期檢測 | 鹿島工程 | 2 | 1 | 1 | 1 | 鋼筋、鋼腱或錨碇部位外露、銹蝕 | 未維修 | 鋼筋除鏽及混凝土修復(<=0.4*0.4*0.05m) | 1 | 處 | 橋墩左側 |  | 橋墩／帽梁
[12 empty] | 13 | 2020-05-22 | 定期檢測 | 鹿島工程 | 2 | 1 | 1 | 1 | 生銹及腐蝕 | 未維修 | 清理保養 | 1 | 組 | 支撐 |  | 支承／支承墊／阻尼裝置
[12 empty] | 14 | 2020-05-22 | 定期檢測 | 鹿島工程 | 2 | 1 | 1 | 1 | 滲水、白華 | 未維修 | 滲水處理 | 1 | 處 | 橋墩正面 |  | 橋墩／帽梁
[12 empty] | 15 | 2020-05-22 | 定期檢測 | 鹿島工程 | 2 | 1 | 1 | 1 | 其他損傷 | 未維修 | 伸縮縫清理 | 1 | 公尺 | 伸縮縫 |  | 伸縮縫
[12 empty] | 16 | 2020-05-22 | 定期檢測 | 鹿島工程 | 2 | 1 | 1 | 1 | 其他損傷 | 未維修 | 植生清除 | 2 | 處 | 右側橋護欄 |  | 橋護欄
[12 empty] | 17 | 2020-05-22 | 定期檢測 | 鹿島工程 | 2 | 1 | 2 | 2 | 混凝土裂縫 | 未維修 | 修補寬度大於0.3mm的裂縫 | 1 | 公尺 | 橋墩正面 |  | 橋墩／帽梁
[12 empty] | 18 | 2020-05-22 | 定期檢測 | 鹿島工程 | 2 | 1 | 2 | 2 | 混凝土裂縫 | 未維修 | >0.3mm混凝土裂縫修補 | 1 | 公尺 | 大梁底部 |  | 主梁
[12 empty] | 19 | 2020-05-22 | 定期檢測 | 鹿島工程 | 2 | 1 | 1 | 1 | 排水設施阻塞 | 未維修 | 清理淤塞的排水孔 | 1 | 個 | 右側排水孔 |  | 橋梁排水設施
[12 empty] | 20 | 2020-05-22 | 定期檢測 | 鹿島工程 | 2 | 1 | 1 | 1 | 其他損傷 | 未維修 | 伸縮縫清理 | 1 | 公尺 | 伸縮縫 |  | 伸縮縫
[12 empty] | 21 | 2020-05-22 | 定期檢測 | 鹿島工程 | 2 | 1 | 1 | 1 | 生銹及腐蝕 | 未維修 | 清理保養 | 1 | 組 | 支撐 |  | 支承／支承墊／阻尼裝置
[12 empty] | 22 | 2020-05-22 | 定期檢測 | 鹿島工程 | 2 | 1 | 2 | 2 | 混凝土裂縫 | 未維修 | >0.3mm混凝土裂縫修補 | 1 | 公尺 | 左側橋面板 |  | 橋面板
[12 empty] | 23 | 2020-05-22 | 定期檢測 | 鹿島工程 | 2 | 1 | 1 | 1 | 其他損傷 | 未維修 | 橋台清理 | 1 | 個 | 橋台右側 |  | 橋台
[12 empty] | 24 | 2020-05-22 | 定期檢測 | 鹿島工程 | 2 | 1 | 1 | 1 | 其他損傷 | 未維修 | 植生清除 | 2 | 處 | 右側橋護欄 |  | 橋護欄
[12 empty] | 25 | 2020-05-22 | 定期檢測 | 鹿島工程 | 2 | 1 | 1 | 1 | 其他損傷 | 未維修 | 清除植生或雜物 | 1 | 平方公尺 | S19、S17、S16右側護欄底部 |  | 橋護欄
[12 empty] | 26 | 2020-05-22 | 定期檢測 | 鹿島工程 | 2 | 1 | 2 | 2 | 混凝土裂縫 | 未維修 | >0.3mm混凝土裂縫修補 | 4 | 公尺 | 背面 |  | 橋墩／帽梁
[12 empty] | 27 | 2020-05-22 | 定期檢測 | 鹿島工程 | 2 | 1 | 2 | 2 | 混凝土剝落 | 未維修 | 混凝土修復(<=0.4x0.4x0.05m) | 3 | 處 | 正面 |  | 橋墩／帽梁
[12 empty] | 28 | 2020-05-22 | 定期檢測 | 鹿島工程 | 2 | 1 | 1 | 2 | 滲水、白華 | 未維修 | 橋面版滲水處理 | 1 | 處 | 底部 |  | 橋面板
[12 empty] | 29 | 2020-05-22 | 定期檢測 | 鹿島工程 | 2 | 1 | 2 | 2 | 混凝土裂縫 | 未維修 | >0.3mm混凝土裂縫修補 | 5 | 公尺 | 橋墩背面、右側 |  | 橋墩／帽梁
[12 empty] | 30 | 2020-05-22 | 定期檢測 | 鹿島工程 | 2 | 1 | 2 | 2 | 鋼筋、鋼腱或錨碇部位外露、銹蝕 | 未維修 | 鋼筋除鏽及混凝土修復(<=0.4x0.4x0.05m) | 1 | 處 | 橋墩背面 |  | 橋墩／帽梁
[12 empty] | 31 | 2020-05-22 | 定期檢測 | 鹿島工程 | 2 | 1 | 2 | 2 | 鋼筋、鋼腱或錨碇部位外露、銹蝕 | 未維修 | 鋼筋除鏽及混凝土修復(<=0.4x0.4x0.05m) | 1 | 處 | 大樑底部 |  | 主梁
[12 empty] | 32 | 2020-05-22 | 定期檢測 | 鹿島工程 | 2 | 1 | 1 | 1 | 滲水、白華 | 未維修 | 白華處理(處) | 1 | 處 | 底部 |  | 主梁
[12 empty] | 33 | 2020-05-22 | 定期檢測 | 鹿島工程 | 2 | 1 | 1 | 2 | 排水設施損傷 | 未維修 | 修復受損的排水管 | 3 | 公尺 | S18右側排水管 |  | 橋梁排水設施
[12 empty] | 34 | 2020-05-22 | 定期檢測 | 鹿島工程 | 2 | 1 | 1 | 2 | 滲水、白華 | 未維修 | 橋面版滲水處理 | 1 | 處 | 底部 |  | 橋面板
[12 empty] | 35 | 2020-05-22 | 定期檢測 | 鹿島工程 | 2 | 1 | 2 | 2 | 鋼筋外露、銹蝕 | 未維修 | 混凝土剝落鋼筋鏽蝕修復 | 1 | 處 | S15右側護欄底部 |  | 橋護欄
[12 empty] | 36 | 2020-05-22 | 定期檢測 | 鹿島工程 | 2 | 1 | 2 | 2 | 鋼筋、鋼腱或錨碇部位外露、銹蝕 | 未維修 | 鋼筋除鏽及混凝土修復(<=0.4x0.4x0.05m) | 1 | 處 | 橋墩左側 |  | 橋墩／帽梁
[12 empty] | 37 | 2020-05-22 | 定期檢測 | 鹿島工程 | 2 | 1 | 2 | 2 | 鋼筋、鋼腱或錨碇部位外露、銹蝕 | 未維修 | 鋼筋除鏽及混凝土修復(<=0.4x0.4x0.05m) | 1 | 處 | 左側面 |  | 橋墩／帽梁
[12 empty] | 38 | 2020-05-22 | 定期檢測 | 鹿島工程 | 2 | 1 | 2 | 2 | 生銹及腐蝕 | 未維修 | 支承墊除鏽及油漆塗裝 | 2 | 處 | 支承 |  | 支承／支承墊／阻尼裝置
[12 empty] | 39 | 2020-05-22 | 定期檢測 | 鹿島工程 | 2 | 1 | 2 | 2 | 生銹及腐蝕 | 未維修 | 支承墊除鏽及油漆塗裝 | 2 | 處 | 支承 |  | 支承／支承墊／阻尼裝置
[12 empty] | 40 | 2020-05-22 | 定期檢測 | 鹿島工程 | 2 | 1 | 2 | 2 | 生銹及腐蝕 | 未維修 | 支承墊除鏽及油漆塗裝 | 2 | 處 | 支承 |  | 支承／支承墊／阻尼裝置
[12 empty] | 41 | 2020-05-22 | 定期檢測 | 鹿島工程 | 2 | 1 | 2 | 2 | 混凝土塊(片)狀剝離 | 未維修 | 混凝土修復(<=0.4x0.4x0.05m) | 1 | 處 | 右側面 |  | 橋墩／帽梁
[12 empty] | 42 | 2020-05-22 | 定期檢測 | 鹿島工程 | 2 | 1 | 1 | 1 | 其他損傷 | 已維修 | 植生清除 | 1 | 處 | 右側橋面板 | 20525 | 橋面板 | 橋面版修復 |  | 2020-09-14 | 2020-09-14 | 2020-10-29 16:06 | 李銘軒
[12 empty] | 43 | 2020-05-22 | 定期檢測 | 鹿島工程 | 2 | 1 | 1 | 1 | 滲水、白華 | 已維修 | 橋面版滲水處理 | 1 | 處 | 左側橋面板 | 20524 | 橋面板 | 橋面版滲水處理 |  | 2020-08-25 | 2020-08-25 | 2020-10-29 16:03 | 李銘軒
[12 empty] | 44 | 2020-05-22 | 定期檢測 | 鹿島工程 | 2 | 1 | 1 | 1 | 鋼筋、鋼腱或錨碇部位外露、銹蝕 | 已維修 | 鋼筋除鏽及混凝土修復(<=0.4*0.4*0.05m) | 1 | 處 | 橋墩左側 | 19755 | 橋墩／帽梁 | 0.4x0.4x0.05m) |  | 2020-09-14 | 2020-09-14 | 2020-10-21 16:47 | 李銘軒
[12 empty] | 45 | 2020-05-22 | 定期檢測 | 鹿島工程 | 2 | 1 | 1 | 1 | 滲水、白華 | 已維修 | 橋面版滲水處理 | 1 | 處 | 左側橋面板 | 20526 | 橋面板 | 橋面版滲水處理 |  | 2020-08-21 | 2020-08-21 | 2020-10-29 16:12 | 李銘軒
304 | 35688 | 39-頭城高架橋 (N) | 國道5號 | 國道 | 28K+785M ~29K~501M | 高公局北區養護工程分局 | 頭城工務段 | 箱型梁 | 預力混凝土，鋼構造 | 95 | 已維修：6 | NO | 檢測日期 | 檢測類別 | 檢測單位 | D | E | R | U | 劣化類型 | 狀態 | 建議維修工法 | 數量 | 單位 | 損壞位置 | 維修紀錄ID | 維修構件 | 維修工法 | 金額 | 開工日期 | 完成日期 | 維修原始紀錄日期 | 維修原始紀錄者 | 維修最後修改日期 | 維修最後修改者
[11 empty] | 未維修：56 | 1 | 2020-05-22 | 定期檢測 | 鹿島工程 | 2 | 1 | 1 | 1 | 伸縮縫間雜物堆積 | 未維修 | 伸縮縫清理 | 1 | 公尺 | 伸縮縫 |  | 伸縮縫
[11 empty] | 全部：62 | 2 | 2020-05-22 | 定期檢測 | 鹿島工程 | 2 | 1 | 1 | 1 | 生銹及腐蝕 | 未維修 | 清理保養 | 1 | 組 | 支撐 |  | 支承／支承墊／阻尼裝置
[12 empty] | 3 | 2020-05-22 | 定期檢測 | 鹿島工程 | 2 | 1 | 1 | 1 | 混凝土塊(片)狀剝離 | 未維修 | 混凝土修復(<=0.4*0.4*0.05m) | 1 | 處 | 橋墩背面 |  | 橋墩／帽梁
[12 empty] | 4 | 2020-05-22 | 定期檢測 | 鹿島工程 | 2 | 1 | 1 | 1 | 其他損傷 | 未維修 | 護欄填縫劑更新 | 1 | 處 | 左側橋護欄 |  | 橋護欄
[12 empty] | 5 | 2020-05-22 | 定期檢測 | 鹿島工程 | 2 | 1 | 1 | 1 | 生銹及腐蝕 | 未維修 | 清理保養 | 1 | 組 | 支撐 |  | 支承／支承墊／阻尼裝置
[12 empty] | 6 | 2020-05-22 | 定期檢測 | 鹿島工程 | 2 | 1 | 1 | 1 | 滲水、白華 | 未維修 | 白華處理(處) | 3 | 處 | 橋台正面 |  | 橋台
[12 empty] | 7 | 2020-05-22 | 定期檢測 | 鹿島工程 | 2 | 1 | 1 | 1 | 間距異常 | 未維修 | 模組型伸縮縫零組件更換 | 1 | 公尺 | 伸縮縫 |  | 伸縮縫
[12 empty] | 8 | 2020-05-22 | 定期檢測 | 鹿島工程 | 2 | 1 | 1 | 1 | 其他損傷 | 未維修 | 護欄填縫劑更新 | 1 | 處 | 左側橋護欄 |  | 橋護欄
[12 empty] | 9 | 2020-05-22 | 定期檢測 | 鹿島工程 | 2 | 1 | 1 | 1 | 滲水、白華 | 未維修 | 白華處理(處) | 1 | 處 | 橋墩右側 |  | 橋墩／帽梁
[12 empty] | 10 | 2020-05-22 | 定期檢測 | 鹿島工程 | 2 | 1 | 2 | 2 | 混凝土裂縫 | 未維修 | 修補寬度大於0.3mm的裂縫 | 1 | 公尺 | 橋台正面 |  | 橋台
[12 empty] | 11 | 2020-05-22 | 定期檢測 | 鹿島工程 | 2 | 1 | 1 | 1 | 伸縮縫間雜物堆積 | 未維修 | 伸縮縫清理 | 1 | 公尺 | 伸縮縫 |  | 伸縮縫
[12 empty] | 12 | 2020-05-22 | 定期檢測 | 鹿島工程 | 2 | 1 | 1 | 1 | 伸縮縫間雜物堆積 | 未維修 | 伸縮縫清理 | 1 | 公尺 | 伸縮縫 |  | 伸縮縫
[12 empty] | 13 | 2020-05-22 | 定期檢測 | 鹿島工程 | 2 | 1 | 1 | 1 | 其他損傷 | 未維修 | 植生處理 | 1 | 處 | 右側橋護欄 |  | 橋護欄
[12 empty] | 14 | 2020-05-22 | 定期檢測 | 鹿島工程 | 2 | 1 | 1 | 1 | 其他損傷 | 未維修 | 植生處理 | 1 | 處 | 右側橋護欄 |  | 橋護欄
[12 empty] | 15 | 2020-05-22 | 定期檢測 | 鹿島工程 | 2 | 1 | 1 | 1 | 鋼筋、鋼腱或錨碇部位外露、銹蝕 | 未維修 | 鋼筋除鏽及混凝土修復(<=0.4*0.4*0.05m) | 1 | 處 | 大梁底部 |  | 主梁
[12 empty] | 16 | 2020-05-22 | 定期檢測 | 鹿島工程 | 2 | 1 | 1 | 1 | 生銹及腐蝕 | 未維修 | 盤式支承墊維護 | 2 | 個 | 支撐 |  | 支承／支承墊／阻尼裝置
[12 empty] | 17 | 2020-05-22 | 定期檢測 | 鹿島工程 | 2 | 1 | 1 | 1 | 滲水、白華 | 未維修 | 滲水處理 | 1 | 處 | 大梁底部 |  | 主梁
[12 empty] | 18 | 2020-05-22 | 定期檢測 | 鹿島工程 | 2 | 1 | 1 | 1 | 生銹及腐蝕 | 未維修 | 盤式支承墊維護 | 2 | 個 | 支撐 |  | 支承／支承墊／阻尼裝置
[12 empty] | 19 | 2020-05-22 | 定期檢測 | 鹿島工程 | 2 | 1 | 1 | 1 | 排水設施阻塞 | 未維修 | 清理淤塞的排水孔 | 1 | 個 | 左側排水管 |  | 橋梁排水設施
[12 empty] | 20 | 2020-05-22 | 定期檢測 | 鹿島工程 | 2 | 1 | 1 | 1 | 滲水、白華 | 未維修 | 滲水處理 | 1 | 處 | 橋墩正面 |  | 橋墩／帽梁
[12 empty] | 21 | 2020-05-22 | 定期檢測 | 鹿島工程 | 2 | 1 | 1 | 1 | 其他損傷 | 未維修 | 植生清除 | 2 | 處 | 護欄底部 |  | 橋護欄
[12 empty] | 22 | 2020-05-22 | 定期檢測 | 鹿島工程 | 2 | 1 | 2 | 2 | 混凝土裂縫 | 未維修 | 修補寬度大於0.3mm的裂縫 | 1 | 公尺 | 橋墩左側 |  | 橋墩／帽梁
[12 empty] | 23 | 2020-05-22 | 定期檢測 | 鹿島工程 | 2 | 1 | 1 | 1 | 其他損傷 | 未維修 | 設橋面落水管 | 1 | 公尺 | 橋樑接縫處 |  | 橋梁排水設施
[12 empty] | 24 | 2020-05-22 | 定期檢測 | 鹿島工程 | 2 | 2 | 1 | 1 | 其他損傷 | 未維修 | 清除植生或雜物 | 5 | 平方公尺 |  |  | 引道路堤保護措施
[12 empty] | 25 | 2020-05-22 | 定期檢測 | 鹿島工程 | 2 | 2 | 2 | 2 | 其他損傷 | 未維修 | 白華處理 | 1 | 處 | S1左側護欄底部 |  | 橋護欄
[12 empty] | 26 | 2020-05-22 | 定期檢測 | 鹿島工程 | 2 | 2 | 2 | 2 | 生銹或腐蝕 | 未維修 | 支承墊除鏽及油漆塗裝 | 2 | 處 | 左右側支承 |  | 支承／支承墊／阻尼裝置
[12 empty] | 27 | 2020-05-22 | 定期檢測 | 鹿島工程 | 2 | 2 | 2 | 2 | 混凝土結構裂縫 | 未維修 | 修補寬度大於0.3mm的裂縫 | 1 | 公尺 | A2上方左側護欄 |  | 橋護欄
[12 empty] | 28 | 2020-05-22 | 定期檢測 | 鹿島工程 | 2 | 1 | 2 | 2 | 混凝土結構裂縫 | 未維修 | 修補寬度大於0.3mm的裂縫 | 1 | 公尺 | S16左側護欄 |  | 橋護欄
[12 empty] | 29 | 2020-05-22 | 定期檢測 | 鹿島工程 | 2 | 2 | 2 | 2 | 混凝土結構裂縫 | 未維修 | 修補寬度大於0.3mm的裂縫 | 2 | 公尺 | 橋台正面 |  | 橋台
[12 empty] | 30 | 2020-05-22 | 定期檢測 | 鹿島工程 | 2 | 2 | 2 | 2 | 其他損傷 | 未維修 | 支承防塵套增設與修復 | 2 | 處 |  |  | 支承／支承墊／阻尼裝置
[12 empty] | 31 | 2020-05-22 | 定期檢測 | 鹿島工程 | 2 | 2 | 2 | 2 | 混凝土剝落、破碎、鋼筋外露、銹蝕 | 未維修 | 混凝土剝落鋼筋鏽蝕修復 | 16 | 處 | S1左側護欄底部 |  | 橋護欄
[12 empty] | 32 | 2020-05-22 | 定期檢測 | 鹿島工程 | 2 | 2 | 2 | 2 | 其他損傷 | 未維修 | 橋台清理 | 1 | 處 | 橋台右側 |  | 橋台
[12 empty] | 33 | 2020-05-22 | 定期檢測 | 鹿島工程 | 2 | 1 | 2 | 2 | 混凝土結構裂縫 | 未維修 | 混凝土修復(<=0.4*0.4*0.05m) | 1 | 處 | 大樑底部 |  | 主梁
[12 empty] | 34 | 2020-05-22 | 定期檢測 | 鹿島工程 | 2 | 2 | 2 | 2 | 滲水、白華 | 未維修 | 白華處理(處) | 4 | 處 | 橋台正面 |  | 橋台
[12 empty] | 35 | 2020-05-22 | 定期檢測 | 鹿島工程 | 2 | 2 | 2 | 2 | 伸縮縫間隙異常 | 未維修 | 模組型伸縮縫零組件更換 | 2 | 公尺 |  |  | 伸縮縫
[12 empty] | 36 | 2020-05-22 | 定期檢測 | 鹿島工程 | 2 | 2 | 2 | 2 | 伸縮縫間隙異常 | 未維修 | 模組型伸縮縫零組件更換 | 3 | 公尺 |  |  | 伸縮縫
[12 empty] | 37 | 2020-05-22 | 定期檢測 | 鹿島工程 | 2 | 1 | 2 | 2 | 其他損傷 | 未維修 | 設橋面落水管 | 2 | 公尺 | S1橋面板底部 |  | 橋梁排水設施
[12 empty] | 38 | 2020-05-22 | 定期檢測 | 鹿島工程 | 2 | 1 | 2 | 2 | 混凝土剝落、破碎、鋼筋外露、銹蝕 | 未維修 | 鋼筋除鏽及修補混凝土 | 1 | 立方公尺 | S1左側護欄底部 |  | 橋護欄
[12 empty] | 39 | 2020-05-22 | 定期檢測 | 鹿島工程 | 2 | 2 | 2 | 2 | 混凝土剝落、破碎、鋼筋外露、銹蝕 | 未維修 | 混凝土剝落鋼筋鏽蝕修復 | 16 | 處 | S18左側護欄 |  | 橋護欄
[12 empty] | 40 | 2020-05-22 | 定期檢測 | 鹿島工程 | 2 | 1 | 2 | 2 | 生銹及腐蝕 | 未維修 | 支承墊除鏽及油漆塗裝 | 2 | 處 | 支承 |  | 支承／支承墊／阻尼裝置
[12 empty] | 41 | 2020-05-22 | 定期檢測 | 鹿島工程 | 2 | 1 | 2 | 2 | 鋼筋、鋼腱或錨碇部位外露、銹蝕 | 未維修 | 鋼筋除鏽及混凝土修復(<=0.4x0.4x0.05m) | 1 | 處 | 帽樑底部 |  | 橋墩／帽梁
[12 empty] | 42 | 2020-05-22 | 定期檢測 | 鹿島工程 | 2 | 1 | 2 | 2 | 滲水、白華 | 未維修 | 橋面版滲水處理 | 1 | 處 | 底部 |  | 橋面板
[12 empty] | 43 | 2020-05-22 | 定期檢測 | 鹿島工程 | 2 | 1 | 2 | 2 | 混凝土剝落 | 未維修 | 混凝土修復(<=0.4x0.4x0.05m) | 1 | 處 | 右側面 |  | 主梁
[12 empty] | 44 | 2020-05-22 | 定期檢測 | 鹿島工程 | 2 | 1 | 1 | 2 | 排水設施損傷 | 未維修 | 落水管修復 | 1 | 公尺 | P14橋墩頂部排水管 |  | 橋梁排水設施
[12 empty] | 45 | 2020-05-22 | 定期檢測 | 鹿島工程 | 2 | 1 | 1 | 1 | 其他損傷 | 未維修 | 清除植生或雜物 | 1 | 平方公尺 | 左側底部 |  | 橋面板
[12 empty] | 46 | 2020-05-22 | 定期檢測 | 鹿島工程 | 2 | 1 | 1 | 2 | 滲水、白華 | 未維修 | 白華處理(平方公尺) | 1 | 平方公尺 | 底部 |  | 橋面板
[12 empty] | 47 | 2020-05-22 | 定期檢測 | 鹿島工程 | 2 | 1 | 1 | 2 | 排水設施損傷 | 未維修 | 修復受損的排水管 | 3 | 公尺 | S18左側排水管 |  | 橋梁排水設施
[12 empty] | 48 | 2020-05-22 | 定期檢測 | 鹿島工程 | 2 | 1 | 2 | 2 | 混凝土裂縫 | 未維修 | >0.3mm混凝土裂縫修補 | 4 | 公尺 | 右側面 |  | 橋墩／帽梁
[12 empty] | 49 | 2020-05-22 | 定期檢測 | 鹿島工程 | 2 | 1 | 2 | 2 | 混凝土裂縫 | 未維修 | >0.3mm混凝土裂縫修補 | 6 | 公尺 | 正面、右側、背面 |  | 橋墩／帽梁
[12 empty] | 50 | 2020-05-22 | 定期檢測 | 鹿島工程 | 2 | 1 | 2 | 2 | 排水設施損傷 | 未維修 | 修復受損的排水管 | 2 | 公尺 | S15左側排水管 |  | 橋梁排水設施
[12 empty] | 51 | 2020-05-22 | 定期檢測 | 鹿島工程 | 2 | 1 | 2 | 2 | 鋼筋、鋼腱或錨碇部位外露、銹蝕 | 未維修 | 鋼筋除鏽及混凝土修復(<=0.4x0.4x0.05m) | 1 | 處 | 左側 |  | 橋墩／帽梁
[12 empty] | 52 | 2020-05-22 | 定期檢測 | 鹿島工程 | 2 | 1 | 2 | 2 | 鋼筋、鋼腱或錨碇部位外露、銹蝕 | 未維修 | 鋼筋除鏽及混凝土修復(<=0.4x0.4x0.05m) | 1 | 處 | 橋墩右側 |  | 橋墩／帽梁
[12 empty] | 53 | 2020-05-22 | 定期檢測 | 鹿島工程 | 2 | 1 | 2 | 2 | 混凝土裂縫 | 未維修 | >0.3mm混凝土裂縫修補 | 4 | 公尺 | 背面、右側 |  | 橋墩／帽梁
[12 empty] | 54 | 2020-05-22 | 定期檢測 | 鹿島工程 | 2 | 1 | 2 | 2 | 混凝土裂縫 | 未維修 | >0.3mm混凝土裂縫修補 | 2 | 公尺 | 背面 |  | 橋墩／帽梁
[12 empty] | 55 | 2020-05-22 | 定期檢測 | 鹿島工程 | 2 | 1 | 2 | 2 | 混凝土裂縫 | 未維修 | >0.3mm混凝土裂縫修補 | 4 | 公尺 | 正面、背面、右側 |  | 橋墩／帽梁
[12 empty] | 56 | 2020-05-22 | 定期檢測 | 鹿島工程 | 2 | 1 | 1 | 2 | 漏水 | 未維修 | 漏水處理 | 1 | 處 | 底部 |  | 伸縮縫
[12 empty] | 57 | 2020-05-22 | 定期檢測 | 鹿島工程 | 2 | 2 | 2 | 2 | 生銹及腐蝕 | 已維修 | 鋼梁油漆塗裝 | 4 | 處 | 底部 | 33174 | 主梁 | 鋼梁油漆塗裝 | 500 | 2021-06-12 | 2021-06-16 | 2021-08-23 15:31 | 張菁瑩 | 2021-08-23 15:31 | 張菁瑩
[12 empty] | 58 | 2020-05-22 | 定期檢測 | 鹿島工程 | 2 | 2 | 2 | 2 | 生銹及腐蝕 | 已維修 | 鋼梁油漆塗裝 | 3 | 處 | 底部 | 33176 | 主梁 | 鋼梁油漆塗裝 | 500 | 2021-06-12 | 2021-06-16 | 2021-08-23 15:31 | 張菁瑩 | 2021-08-23 15:31 | 張菁瑩
[12 empty] | 59 | 2020-05-22 | 定期檢測 | 鹿島工程 | 2 | 2 | 2 | 2 | 生銹及腐蝕 | 已維修 | 鋼梁油漆塗裝 | 3 | 處 | 底部 | 33175 | 主梁 | 鋼梁油漆塗裝 | 500 | 2021-06-12 | 2021-06-16 | 2021-08-23 15:31 | 張菁瑩 | 2021-08-23 15:31 | 張菁瑩
[12 empty] | 60 | 2020-05-22 | 定期檢測 | 鹿島工程 | 2 | 2 | 2 | 2 | 生銹及腐蝕 | 已維修 | 鋼梁油漆塗裝 | 3 | 處 | 底部 | 33177 | 主梁 | 鋼梁油漆塗裝 | 500 | 2021-06-12 | 2021-06-16 | 2021-08-23 15:31 | 張菁瑩 | 2021-08-23 15:35 | 張菁瑩
[12 empty] | 61 | 2020-05-22 | 定期檢測 | 鹿島工程 | 2 | 2 | 2 | 2 | 生銹及腐蝕 | 已維修 | 鋼梁油漆塗裝 | 2 | 處 | 底部 | 33173 | 主梁 | 鋼梁油漆塗裝 | 500 | 2021-06-12 | 2021-06-16 | 2021-08-23 15:31 | 張菁瑩 | 2021-08-23 15:31 | 張菁瑩
[12 empty] | 62 | 2020-05-22 | 定期檢測 | 鹿島工程 | 2 | 1 | 1 | 1 | 積水或漏水 | 已維修 | 橋面版滲水處理 | 1 | 處 | 右側橋面板 | 20527 | 橋面板 | 橋面版滲水處理 |  | 2020-08-25 | 2020-08-25 | 2020-10-29 16:40 | 李銘軒
305 | 35689 | 43-頭城交流道匝道 1 橋 | 國道5號 | 國道 | 1K+200M ~1K~360M | 高公局北區養護工程分局 | 頭城工務段 | 箱型梁 | 預力混凝土 | 95 | 已維修：2 | NO | 檢測日期 | 檢測類別 | 檢測單位 | D | E | R | U | 劣化類型 | 狀態 | 建議維修工法 | 數量 | 單位 | 損壞位置 | 維修紀錄ID | 維修構件 | 維修工法 | 金額 | 開工日期 | 完成日期 | 維修原始紀錄日期 | 維修原始紀錄者 | 維修最後修改日期 | 維修最後修改者
[11 empty] | 未維修：31 | 1 | 2020-05-27 | 定期檢測 | 鹿島工程 | 2 | 1 | 2 | 2 | 混凝土裂縫 | 未維修 | >0.3mm混凝土裂縫修補 | 1 | 公尺 | 右側橋面板 |  | 橋面板
[11 empty] | 全部：33 | 2 | 2020-05-27 | 定期檢測 | 鹿島工程 | 2 | 1 | 1 | 1 | 其他損傷 | 未維修 | 清除植生或雜物 | 1 | 處 | 右側翼牆 |  | 翼牆／擋土牆
[12 empty] | 3 | 2020-05-27 | 定期檢測 | 鹿島工程 | 2 | 1 | 2 | 2 | 鋼筋、鋼腱或錨碇部位外露、銹蝕 | 未維修 | 鋼筋除鏽及混凝土修復(<=0.4*0.4*0.05m) | 1 | 處 | 大梁右側 |  | 主梁
[12 empty] | 4 | 2020-05-27 | 定期檢測 | 鹿島工程 | 2 | 2 | 1 | 2 | 其他損傷 | 未維修 | 伸縮縫清理 | 1 | 公尺 | 伸縮縫 |  | 伸縮縫
[12 empty] | 5 | 2020-05-27 | 定期檢測 | 鹿島工程 | 2 | 1 | 2 | 2 | 混凝土裂縫 | 未維修 | >0.3mm混凝土裂縫修補 | 1 | 公尺 | 右側橋面板 |  | 橋面板
[12 empty] | 6 | 2020-05-27 | 定期檢測 | 鹿島工程 | 2 | 2 | 1 | 2 | 其他損傷 | 未維修 | 伸縮縫清理 | 1 | 公尺 | 伸縮縫 |  | 伸縮縫
[12 empty] | 7 | 2020-05-27 | 定期檢測 | 鹿島工程 | 2 | 1 | 1 | 1 | 混凝土裂縫 | 未維修 | 修補寬度大於0.3mm的裂縫 | 1 | 公尺 | 右側橋護欄 |  | 橋護欄
[12 empty] | 8 | 2020-05-27 | 定期檢測 | 鹿島工程 | 2 | 2 | 2 | 2 | 裂縫 | 未維修 | 混凝土修復(>0.4x0.4x0.05m) | 1 | 平方公尺 | 檢測梯裂縫 |  | 其他
[12 empty] | 9 | 2020-05-27 | 定期檢測 | 鹿島工程 | 2 | 1 | 1 | 2 | 混凝土剝落、破碎、鋼筋外露、銹蝕 | 未維修 | 鋼筋除鏽及混凝土修復(<=0.4*0.4*0.05m) | 3 | 處 | 底部 |  | 橋面板
[12 empty] | 10 | 2020-05-27 | 定期檢測 | 鹿島工程 | 2 | 1 | 2 | 2 | 其他損傷 | 未維修 | 表面蜂窩修補 | 1 | 平方公尺 | 大樑底部 |  | 主梁
[12 empty] | 11 | 2020-05-27 | 定期檢測 | 鹿島工程 | 2 | 2 | 2 | 2 | 滲水、白華 | 未維修 | 鋼筋除鏽及混凝土修復(>0.4*0.4*0.05m) | 1 | 平方公尺 | 大樑底部 |  | 主梁
[12 empty] | 12 | 2020-05-27 | 定期檢測 | 鹿島工程 | 2 | 1 | 2 | 2 | 其他損傷 | 未維修 | 表面蜂窩修補 | 3 | 平方公尺 | 大樑底部 |  | 主梁
[12 empty] | 13 | 2020-05-27 | 定期檢測 | 鹿島工程 | 2 | 2 | 2 | 2 | 混凝土剝落、破碎、鋼筋外露、銹蝕 | 未維修 | 混凝土修復(<=0.4*0.4*0.05m) | 1 | 處 | 右側面 |  | 橋墩／帽梁
[12 empty] | 14 | 2020-05-27 | 定期檢測 | 鹿島工程 | 2 | 2 | 2 | 2 | 其他損傷 | 未維修 | 鋼筋除鏽及混凝土修復(>0.4*0.4*0.05m) | 1 | 平方公尺 | 大樑底部 |  | 主梁
[12 empty] | 15 | 2020-05-27 | 定期檢測 | 鹿島工程 | 2 | 2 | 2 | 2 | 混凝土剝落、破碎、鋼筋、鋼腱或錨碇外露、銹蝕 | 未維修 | 表面蜂窩修補 | 300 | 平方公尺 | 大樑底部 |  | 主梁
[12 empty] | 16 | 2020-05-27 | 定期檢測 | 鹿島工程 | 2 | 1 | 2 | 2 | 混凝土剝落、破碎、鋼筋外露、銹蝕 | 未維修 | 鋼筋除鏽及混凝土修復(<=0.4*0.4*0.05m) | 4 | 處 | 底部 |  | 橋面板
[12 empty] | 17 | 2020-05-27 | 定期檢測 | 鹿島工程 | 2 | 1 | 1 | 1 | 其他損傷 | 未維修 | 橋台雜物及破碎混凝土塊處理 | 1 | 處 | 右側 |  | 橋台
[12 empty] | 18 | 2020-05-27 | 定期檢測 | 鹿島工程 | 2 | 2 | 2 | 2 | 混凝土剝落、破碎、鋼筋、鋼腱或錨碇外露、銹蝕 | 未維修 | 鋼筋除鏽及混凝土修復(>0.4*0.4*0.05m) | 8 | 平方公尺 | 大樑底部 |  | 主梁
[12 empty] | 19 | 2020-05-27 | 定期檢測 | 鹿島工程 | 2 | 1 | 1 | 1 | 塵土、雜物、植生堆積 | 未維修 | 垃圾或土砂清理 | 2 | 式 |  |  | 支承／支承墊／阻尼裝置
[12 empty] | 20 | 2020-05-27 | 定期檢測 | 鹿島工程 | 2 | 2 | 2 | 2 | 混凝土結構裂縫 | 未維修 | 修補寬度大於0.3mm的裂縫 | 2 | 公尺 | 背面 |  | 橋墩／帽梁
[12 empty] | 21 | 2020-05-27 | 定期檢測 | 鹿島工程 | 2 | 1 | 2 | 2 | 滲水、白華 | 未維修 | 白華處理(處) | 2 | 處 | 橋台正面 |  | 橋台
[12 empty] | 22 | 2020-05-27 | 定期檢測 | 鹿島工程 | 2 | 2 | 2 | 2 | 高低差 | 未維修 | 模組型伸縮縫零組件更換 | 3 | 公尺 |  |  | 伸縮縫
[12 empty] | 23 | 2020-05-27 | 定期檢測 | 鹿島工程 | 2 | 2 | 2 | 2 | 混凝土剝落、破碎、鋼筋外露、銹蝕 | 未維修 | 混凝土修復(>0.4*0.4*0.05m) | 1 | 平方公尺 | 橋台正面 |  | 橋台
[12 empty] | 24 | 2020-05-27 | 定期檢測 | 鹿島工程 | 2 | 2 | 2 | 2 | 混凝土剝落、破碎、鋼筋外露、銹蝕 | 未維修 | 混凝土修復(>0.4*0.4*0.05m) | 1 | 平方公尺 | 橋台正面 |  | 橋台
[12 empty] | 25 | 2020-05-27 | 定期檢測 | 鹿島工程 | 2 | 2 | 2 | 2 | 其他損傷 | 未維修 | 表面蜂窩修補 | 1 | 平方公尺 | 橋台正面 |  | 橋台
[12 empty] | 26 | 2020-05-27 | 定期檢測 | 鹿島工程 | 2 | 1 | 2 | 2 | 混凝土剝落、破碎、鋼筋外露、銹蝕 | 未維修 | 混凝土剝落鋼筋鏽蝕修復 | 1 | 處 | S2右側護欄 |  | 橋護欄
[12 empty] | 27 | 2020-05-27 | 定期檢測 | 鹿島工程 | 2 | 2 | 1 | 1 | 其他損傷 | 未維修 | 清除植生或雜物 | 4 | 平方公尺 |  |  | 引道路堤保護措施
[12 empty] | 28 | 2020-05-27 | 定期檢測 | 鹿島工程 | 2 | 1 | 2 | 2 | 裂縫 | 未維修 | 清除植生或雜物 | 2 | 平方公尺 | 橋台護坡 |  | 引道路堤保護措施
[12 empty] | 29 | 2020-05-27 | 定期檢測 | 鹿島工程 | 2 | 1 | 2 | 2 | 鋼筋外露、銹蝕 | 未維修 | 混凝土剝落鋼筋鏽蝕修 | 3 | 處 | S1右側護欄 |  | 橋護欄
[12 empty] | 30 | 2020-05-27 | 定期檢測 | 鹿島工程 | 2 | 1 | 2 | 2 | 排水設施損傷 | 未維修 | 修復受損的排水管 | 1 | 公尺 | P1背面排水管 |  | 橋梁排水設施
[12 empty] | 31 | 2020-05-27 | 定期檢測 | 鹿島工程 | 2 | 1 | 2 | 2 | 混凝土結構裂縫 | 未維修 | >0.3mm混凝土裂縫修補 | 1 | 公尺 | 底部 |  | 橋面板
[12 empty] | 32 | 2020-05-27 | 定期檢測 | 鹿島工程 | 3 | 2 | 2 | 3 | 滲水、白華 | 已維修 | 混凝土修復(<=0.4*0.4*0.05m) | 1 | 處 | 大樑底部 | 30866 | 主梁 | 0.4x0.4x0.05m) |  | 2021-05-05 | 2021-05-05 | 2021-06-03 11:18 | 李銘軒
[12 empty] | 33 | 2020-05-27 | 定期檢測 | 鹿島工程 | 2 | 1 | 2 | 2 | 滲水、白華 | 已維修 | 白華處理(處) |  | 處 | 左側 | 49809 | 主梁 | 滲水白華處理 | 1800 |  | 2023-07-27 | 2023-08-07 09:23 | 李銘軒 | 2023-08-07 09:23 | 李銘軒
306 | 35690 | 44-頭城交流道匝道2 「1」號橋 | 國道5號 | 國道 | 0K+0M ~0K~43.22M | 高公局北區養護工程分局 | 頭城工務段 | I型梁 | 預力混凝土 | 95 | 已維修：0 | NO | 檢測日期 | 檢測類別 | 檢測單位 | D | E | R | U | 劣化類型 | 狀態 | 建議維修工法 | 數量 | 單位 | 損壞位置 | 維修紀錄ID | 維修構件 | 維修工法 | 金額 | 開工日期 | 完成日期 | 維修原始紀錄日期 | 維修原始紀錄者 | 維修最後修改日期 | 維修最後修改者
[11 empty] | 未維修：9 | 1 | 2020-05-27 | 定期檢測 | 鹿島工程 | 2 | 1 | 1 | 1 | 鋼筋外露、銹蝕 | 未維修 | 鋼筋除鏽及混凝土修復(<=0.4*0.4*0.05m) | 1 | 處 | 橋台正面 |  | 橋台
[11 empty] | 全部：9 | 2 | 2020-05-27 | 定期檢測 | 鹿島工程 | 2 | 1 | 1 | 1 | 其他損傷 | 未維修 | 橋台清理 | 1 | 個 | 橋台左側 |  | 橋台
[12 empty] | 3 | 2020-05-27 | 定期檢測 | 鹿島工程 | 2 | 1 | 1 | 1 | 植物生長 | 未維修 | 清理雜草 | 1 | 式 | 右側 |  | 引道路堤
[12 empty] | 4 | 2020-05-27 | 定期檢測 | 鹿島工程 | 2 | 1 | 1 | 1 | 混凝土剝落 | 未維修 | 混凝土修復(<=0.4*0.4*0.05m) | 1 | 處 | 左側橋面板底部 |  | 橋面板
[12 empty] | 5 | 2020-05-27 | 定期檢測 | 鹿島工程 | 2 | 1 | 1 | 1 | 混凝土剝落 | 未維修 | 剝落混凝土修補 | 1 | 平方公尺 | 左側橋護欄 |  | 橋護欄
[12 empty] | 6 | 2020-05-27 | 定期檢測 | 鹿島工程 | 2 | 2 | 2 | 2 | 滲水、白華 | 未維修 | 白華清除 | 1 | 處 | 右側 |  | 翼牆／擋土牆
[12 empty] | 7 | 2020-05-27 | 定期檢測 | 鹿島工程 | 2 | 2 | 2 | 2 | 生銹及腐蝕 | 未維修 | 混凝土剝落鋼筋鏽蝕修復 | 1 | 處 | 右側 |  | 橋護欄
[12 empty] | 8 | 2020-05-27 | 定期檢測 | 鹿島工程 | 2 | 2 | 2 | 2 | 其他損傷 | 未維修 | 更換填縫膠 | 1 | 公尺 | 右側 |  | 翼牆／擋土牆
[12 empty] | 9 | 2020-05-27 | 定期檢測 | 鹿島工程 | 2 | 2 | 2 | 2 | 鋼筋外露、銹蝕 | 未維修 | 鋼筋除鏽及混凝土修復(<=0.4x0.4x0.05m) | 1 | 處 | 正面 |  | 橋台
307 | 35691 | 45-頭城交流道匝道2「2」號橋 | 國道5號 | 國道 | 0K+0M ~0K~43.26M | 高公局北區養護工程分局 | 頭城工務段 | I型梁 | 預力混凝土 | 95 | 已維修：0 | NO | 檢測日期 | 檢測類別 | 檢測單位 | D | E | R | U | 劣化類型 | 狀態 | 建議維修工法 | 數量 | 單位 | 損壞位置 | 維修紀錄ID | 維修構件 | 維修工法 | 金額 | 開工日期 | 完成日期 | 維修原始紀錄日期 | 維修原始紀錄者 | 維修最後修改日期 | 維修最後修改者
[11 empty] | 未維修：28 | 1 | 2020-05-27 | 定期檢測 | 鹿島工程 | 2 | 1 | 1 | 1 | 其他損傷 | 未維修 | 橋台清理 | 1 | 個 | 橋台正面 |  | 橋台
[11 empty] | 全部：28 | 2 | 2020-05-27 | 定期檢測 | 鹿島工程 | 2 | 2 | 1 | 1 | 其他損傷 | 未維修 | 清除植生或雜物 | 1 | 處 | 左側翼牆 |  | 翼牆／擋土牆
[12 empty] | 3 | 2020-05-27 | 定期檢測 | 鹿島工程 | 2 | 1 | 1 | 1 | 其他損傷 | 未維修 | 清理排水孔 | 1 | 式 | 排水管 |  | 橋梁排水設施
[12 empty] | 4 | 2020-05-27 | 定期檢測 | 鹿島工程 | 2 | 1 | 1 | 1 | 鋼筋外露、銹蝕 | 未維修 | 鋼筋除鏽及混凝土修復(>0.4*0.4*0.05m) | 1 | 平方公尺 | 左側橋護欄 |  | 橋護欄
[12 empty] | 5 | 2020-05-27 | 定期檢測 | 鹿島工程 | 2 | 2 | 1 | 1 | 填縫膠損壞 | 未維修 | 填縫劑更新 | 1 | 公尺 | 伸縮縫 |  | 伸縮縫
[12 empty] | 6 | 2020-05-27 | 定期檢測 | 鹿島工程 | 2 | 1 | 1 | 1 | 其他損傷 | 未維修 | 護欄填縫劑更新 | 1 | 處 | 左側橋護欄 |  | 橋護欄
[12 empty] | 7 | 2020-05-27 | 定期檢測 | 鹿島工程 | 2 | 1 | 1 | 1 | 混凝土剝落 | 未維修 | 混凝土修復(<=0.4*0.4*0.05m) | 1 | 處 | 左側橋面板 |  | 橋面板
[12 empty] | 8 | 2020-05-27 | 定期檢測 | 鹿島工程 | 2 | 2 | 1 | 1 | 填縫膠損壞 | 未維修 | 填縫劑更新 | 5 | 公尺 | 伸縮縫 |  | 伸縮縫
[12 empty] | 9 | 2020-05-27 | 定期檢測 | 鹿島工程 | 2 | 1 | 1 | 1 | 其他損傷 | 未維修 | 橋台清理 | 1 | 個 | 橋台正面 |  | 橋台
[12 empty] | 10 | 2020-05-27 | 定期檢測 | 鹿島工程 | 2 | 1 | 1 | 1 | 其他損傷 | 未維修 | 清除植生或雜物 | 1 | 處 | 右側翼牆 |  | 翼牆／擋土牆
[12 empty] | 11 | 2020-05-27 | 定期檢測 | 鹿島工程 | 2 | 1 | 1 | 1 | 其他損傷 | 未維修 | 橋台清理 | 1 | 個 | 橋台正面 |  | 橋台
[12 empty] | 12 | 2020-05-27 | 定期檢測 | 鹿島工程 | 2 | 1 | 1 | 1 | 滲水、白華 | 未維修 | 橋台清理 | 1 | 個 | 橋台正面 |  | 橋台
[12 empty] | 13 | 2020-05-27 | 定期檢測 | 鹿島工程 | 2 | 1 | 1 | 1 | 其他損傷 | 未維修 | 植物清除 | 1 | 處 | 右側 |  | 橋台
[12 empty] | 14 | 2020-10-30 | 定期檢測 | 北分局頭城工務段 | 2 | 1 | 1 | 1 | 其他損傷 | 未維修 | 橋台清理 | 1 | 處 | 正面 |  | 橋台
[12 empty] | 15 | 2020-05-27 | 定期檢測 | 鹿島工程 | 2 | 1 | 1 | 1 | 其他損傷 | 未維修 | 橋台清理 | 1 | 處 | 正面 |  | 橋台
[12 empty] | 16 | 2020-10-30 | 定期檢測 | 北分局頭城工務段 | 2 | 1 | 1 | 1 | 護欄損傷 | 未維修 | 護欄填縫劑更新 | 1 | 處 | 左側護欄I-04 |  | 橋護欄
[12 empty] | 17 | 2020-10-30 | 定期檢測 | 北分局頭城工務段 | 2 | 1 | 1 | 1 | 滲水、白華 | 未維修 | 白華處理(平方公尺) | 0.8 | 平方公尺 | 橋台右側 |  | 橋台
[12 empty] | 18 | 2020-10-30 | 定期檢測 | 北分局頭城工務段 | 2 | 1 | 1 | 1 | 混凝土剝落、破碎、鋼筋、鋼腱或錨碇外露、銹蝕 | 未維修 | 混凝土修復(<=0.4*0.4*0.05m) | 1 | 處 | 下方 |  | 主梁
[12 empty] | 19 | 2020-10-30 | 定期檢測 | 北分局頭城工務段 | 2 | 1 | 1 | 1 | 排水設施損傷 | 未維修 | 修復受損的排水管 | 0.3 | 公尺 | 左側護欄下方排水管（近A2橋台） |  | 橋梁排水設施
[12 empty] | 20 | 2020-10-30 | 定期檢測 | 北分局頭城工務段 | 2 | 1 | 1 | 1 | 滲水、白華 | 未維修 | 植生物清理 |  |  | 左側 |  | 橋台
[12 empty] | 21 | 2020-10-30 | 定期檢測 | 北分局頭城工務段 | 2 | 1 | 1 | 1 | 其他損傷 | 未維修 | 清除植生或雜物 | 7 | 處 | 左側 |  | 翼牆／擋土牆
[12 empty] | 22 | 2020-10-30 | 定期檢測 | 北分局頭城工務段 | 2 | 1 | 1 | 1 | 其他損傷 | 未維修 | 植生物清理 |  |  | 橋台右側 |  | 橋台
[12 empty] | 23 | 2020-10-30 | 定期檢測 | 北分局頭城工務段 | 2 | 1 | 1 | 1 | 混凝土剝落、破碎、鋼筋外露、銹蝕 | 未維修 | 填縫劑更新 | 1 | 公尺 |  |  | 伸縮縫
[12 empty] | 24 | 2020-10-30 | 定期檢測 | 北分局頭城工務段 | 2 | 1 | 1 | 1 | 伸縮縫裝置損傷(變形、生銹、腐蝕) | 未維修 | 填縫劑更新 | 1 | 公尺 | 右側 |  | 伸縮縫
[12 empty] | 25 | 2020-10-30 | 定期檢測 | 北分局頭城工務段 | 2 | 1 | 1 | 1 | 護欄損傷 | 未維修 | 填縫劑更新 | 1 | 公尺 | A2 |  | 伸縮縫
[12 empty] | 26 | 2020-10-30 | 定期檢測 | 北分局頭城工務段 | 2 | 1 | 1 | 1 | 伸縮縫裝置損傷(變形、生銹、腐蝕) | 未維修 | 填縫劑更新 | 1 | 公尺 | A2右側 |  | 伸縮縫
[12 empty] | 27 | 2020-10-30 | 定期檢測 | 北分局頭城工務段 | 2 | 1 | 1 | 1 | 其他損傷 | 未維修 | 清除植生或雜物 | 3 | 處 | 橋台右側 |  | 翼牆／擋土牆
[12 empty] | 28 | 2020-10-30 | 定期檢測 | 北分局頭城工務段 | 2 | 1 | 1 | 1 | 其他損傷 | 未維修 | 混凝土修復(<=0.4*0.4*0.05m) | 2 | 處 | 橋台右下方 |  | 引道路堤保護措施
308 | 35692 | 47-頭城交流道連絡橋 | 國道5號 | 國道 | 0K+0M ~0K~38.23M | 高公局北區養護工程分局 | 頭城工務段 | I型梁 | 預力混凝土 | 95 | 已維修：2 | NO | 檢測日期 | 檢測類別 | 檢測單位 | D | E | R | U | 劣化類型 | 狀態 | 建議維修工法 | 數量 | 單位 | 損壞位置 | 維修紀錄ID | 維修構件 | 維修工法 | 金額 | 開工日期 | 完成日期 | 維修原始紀錄日期 | 維修原始紀錄者 | 維修最後修改日期 | 維修最後修改者
[11 empty] | 未維修：5 | 1 | 2020-05-29 | 定期檢測 | 鹿島工程 | 2 | 1 | 1 | 1 | 其他損傷 | 未維修 | 植生清除 | 1 | 處 | 左側橋護欄 |  | 橋護欄
[11 empty] | 全部：7 | 2 | 2020-05-29 | 定期檢測 | 鹿島工程 | 2 | 1 | 1 | 1 | 填縫膠損壞 | 未維修 | 填縫劑更新 | 5 | 公尺 | 伸縮縫 |  | 伸縮縫
[12 empty] | 3 | 2020-05-29 | 定期檢測 | 鹿島工程 | 2 | 1 | 1 | 1 | 填縫膠損壞 | 未維修 | 填縫劑更新 | 5 | 公尺 | 伸縮縫 |  | 伸縮縫
[12 empty] | 4 | 2020-05-29 | 定期檢測 | 鹿島工程 | 2 | 1 | 1 | 1 | 其他損傷 | 未維修 | 清除植生或雜物 | 1 | 處 | 左側翼牆 |  | 翼牆／擋土牆
[12 empty] | 5 | 2020-05-29 | 定期檢測 | 鹿島工程 | 2 | 1 | 1 | 1 | 其他損傷 | 未維修 | 橋台清理 | 1 | 個 | 橋台正面 |  | 橋台
[12 empty] | 6 | 2020-05-29 | 定期檢測 | 鹿島工程 | 2 | 1 | 1 | 1 | 其他損傷 | 已維修 | 清除植生或雜物 | 1 | 處 | 左側翼牆 | 49872 | 翼牆／擋土牆 | 清除植生 | 600 |  | 2023-07-31 | 2023-08-10 11:50 | 李銘軒 | 2023-08-10 11:50 | 李銘軒
[12 empty] | 7 | 2020-05-29 | 定期檢測 | 鹿島工程 | 2 | 1 | 1 | 1 | 其他損傷 | 已維修 | 橋台清理 | 1 | 個 | 橋台正面 | 49871 | 橋台 | 清除植生 | 600 |  | 2023-07-31 | 2023-08-10 11:50 | 李銘軒 | 2023-08-10 11:50 | 李銘軒
309 | 35693 | 40-頭城收費站連絡道排水橋 | 國道5號 | 國道 | 0K+0M ~0K~43.22M | 高公局北區養護工程分局 | 頭城工務段 | I型梁 | 預力混凝土 | 95 | 已維修：0 | NO | 檢測日期 | 檢測類別 | 檢測單位 | D | E | R | U | 劣化類型 | 狀態 | 建議維修工法 | 數量 | 單位 | 損壞位置 | 維修紀錄ID | 維修構件 | 維修工法 | 金額 | 開工日期 | 完成日期 | 維修原始紀錄日期 | 維修原始紀錄者 | 維修最後修改日期 | 維修最後修改者
[11 empty] | 未維修：16 | 1 | 2020-10-30 | 定期檢測 | 北分局頭城工務段 | 2 | 1 | 1 | 1 | 伸縮縫裝置損傷(變形、生銹、腐蝕) | 未維修 | 填縫劑更新 | 3 | 公尺 | A1 |  | 伸縮縫
[11 empty] | 全部：16 | 2 | 2020-05-27 | 定期檢測 | 鹿島工程 | 2 | 1 | 1 | 1 | 混凝土剝落 | 未維修 | 混凝土修復(<=0.4*0.4*0.05m) | 1 | 處 | 橋台正面 |  | 橋台
[12 empty] | 3 | 2020-10-30 | 定期檢測 | 北分局頭城工務段 | 2 | 1 | 1 | 1 | 伸縮縫裝置損傷(變形、生銹、腐蝕) | 未維修 | 填縫劑更新 | 3 | 公尺 | A2 |  | 伸縮縫
[12 empty] | 4 | 2020-05-27 | 定期檢測 | 鹿島工程 | 2 | 1 | 2 | 2 | 鋼筋外露、銹蝕 | 未維修 | 鋼筋除鏽及混凝土修復(<=0.4*0.4*0.05m) | 1 | 處 | 橋台正面 |  | 橋台
[12 empty] | 5 | 2020-10-30 | 定期檢測 | 北分局頭城工務段 | 2 | 1 | 1 | 1 | 混凝土剝落、破碎、鋼筋、鋼腱或錨碇外露、銹蝕 | 未維修 | 鋼筋除鏽及混凝土修復(<=0.4*0.4*0.05m) | 2 | 處 | 左側近A1橋台 |  | 主梁
[12 empty] | 6 | 2020-05-27 | 定期檢測 | 鹿島工程 | 2 | 3 | 1 | 1 | 填縫膠損壞 | 未維修 | 填縫劑更新 | 3 | 公尺 | 伸縮縫 |  | 伸縮縫
[12 empty] | 7 | 2020-10-30 | 定期檢測 | 北分局頭城工務段 | 2 | 1 | 1 | 1 | 混凝土剝落、破碎、鋼筋外露、銹蝕 | 未維修 | 鋼筋除鏽及混凝土修復(>0.4*0.4*0.05m) | 1 | 平方公尺 | 正面左側 |  | 橋台
[12 empty] | 8 | 2020-05-27 | 定期檢測 | 鹿島工程 | 2 | 1 | 1 | 1 | 其他損傷 | 未維修 | 清除植生或雜物 | 1 | 處 | 左側翼牆 |  | 翼牆／擋土牆
[12 empty] | 9 | 2020-10-30 | 定期檢測 | 北分局頭城工務段 | 2 | 1 | 1 | 1 | 混凝土剝落、破碎、鋼筋、鋼腱或錨碇外露、銹蝕 | 未維修 | 混凝土修復(<=0.4*0.4*0.05m) | 2 | 處 | 右側 |  | 主梁
[12 empty] | 10 | 2020-05-27 | 定期檢測 | 鹿島工程 | 2 | 1 | 1 | 1 | 其他損傷 | 未維修 | 清除植生或雜物 | 1 | 處 | 右側翼牆 |  | 翼牆／擋土牆
[12 empty] | 11 | 2020-10-30 | 定期檢測 | 北分局頭城工務段 | 2 | 1 | 1 | 1 | 護欄損傷 | 未維修 | 修補混凝土 | 0.5 | 立方公尺 | 右側 |  | 橋護欄
[12 empty] | 12 | 2020-10-30 | 定期檢測 | 北分局頭城工務段 | 2 | 1 | 1 | 1 | 其他損傷 | 未維修 | 清除植生或雜物 | 4 | 處 | 左側 |  | 翼牆／擋土牆
[12 empty] | 13 | 2020-10-30 | 定期檢測 | 北分局頭城工務段 | 2 | 1 | 1 | 1 | 護欄損傷 | 未維修 | 護欄填縫劑更新 | 1 | 處 | 右側靠A2伸縮縫 |  | 橋護欄
[12 empty] | 14 | 2020-10-30 | 定期檢測 | 北分局頭城工務段 | 2 | 1 | 1 | 1 | 混凝土剝落、破碎、鋼筋外露、銹蝕 | 未維修 | 混凝土修復(<=0.4*0.4*0.05m) | 1 | 處 | 左側下方 |  | 橋台
[12 empty] | 15 | 2020-10-30 | 定期檢測 | 北分局頭城工務段 | 2 | 1 | 1 | 1 | 混凝土剝落、破碎、鋼筋外露、銹蝕 | 未維修 | 鋼筋除鏽及混凝土修復(<=0.4*0.4*0.05m) | 2 | 處 | 左側 |  | 橋台
[12 empty] | 16 | 2020-10-30 | 定期檢測 | 北分局頭城工務段 | 2 | 1 | 1 | 1 | 護欄損傷 | 未維修 | 清除植生或雜物 | 1 | 處 | 左側 |  | 翼牆／擋土牆
310 | 35694 | 07-景美溪橋(S) | 國道5號 | 國道 | 3K+509M ~3K~734M | 高公局北區養護工程分局 | 頭城工務段 | 箱型梁 | 預力混凝土 | 92 | 已維修：1 | NO | 檢測日期 | 檢測類別 | 檢測單位 | D | E | R | U | 劣化類型 | 狀態 | 建議維修工法 | 數量 | 單位 | 損壞位置 | 維修紀錄ID | 維修構件 | 維修工法 | 金額 | 開工日期 | 完成日期 | 維修原始紀錄日期 | 維修原始紀錄者 | 維修最後修改日期 | 維修最後修改者
[11 empty] | 未維修：25 | 1 | 2020-04-27 | 定期檢測 | 鹿島工程 | 2 | 1 | 1 | 1 | 排水設施阻塞 | 未維修 | 清理淤塞的排水孔 | 1 | 個 | 右側水管 |  | 橋梁排水設施
[11 empty] | 全部：26 | 2 | 2020-04-27 | 定期檢測 | 鹿島工程 | 2 | 1 | 2 | 2 | 鋼筋、鋼腱或錨碇部位外露、銹蝕 | 未維修 | 鋼筋除鏽及混凝土修復(<=0.4*0.4*0.05m) | 1 | 處 | 右側橋面板 |  | 橋面板
[12 empty] | 3 | 2020-04-27 | 定期檢測 | 鹿島工程 | 2 | 2 | 2 | 2 | 混凝土裂縫 | 未維修 | 修補寬度大於0.3mm的裂縫 | 1.2 | 公尺 | 右側面 |  | 橋台
[12 empty] | 4 | 2020-04-27 | 定期檢測 | 鹿島工程 | 2 | 1 | 2 | 2 | 其他損傷 | 未維修 | 鋼筋凸出切除 | 1 | 處 | 右側面 |  | 橋台
[12 empty] | 5 | 2020-04-27 | 定期檢測 | 鹿島工程 | 2 | 1 | 1 | 1 | 排水設施損傷 | 未維修 | 修復受損的排水管 | 1 | 公尺 | 左側 |  | 橋梁排水設施
[12 empty] | 6 | 2020-04-27 | 定期檢測 | 鹿島工程 | 2 | 2 | 2 | 2 | 混凝土剝落 | 未維修 | 混凝土修復(<=0.4*0.4*0.05m) | 4 | 處 | 橋面板底部 |  | 橋面板
[12 empty] | 7 | 2020-04-27 | 定期檢測 | 鹿島工程 | 2 | 2 | 2 | 2 | 滲水、白華 | 未維修 | 結構物伸縮縫填縫劑更新 | 1 | 公尺 | 橋台左側 |  | 橋台
[12 empty] | 8 | 2020-04-27 | 定期檢測 | 鹿島工程 | 2 | 2 | 2 | 2 | 鋼筋外露、銹蝕 | 未維修 | 混凝土剝落鋼筋鏽蝕修復 | 10 | 處 | S3右側護欄底部 |  | 橋護欄
[12 empty] | 9 | 2020-04-27 | 定期檢測 | 鹿島工程 | 2 | 1 | 2 | 2 | 排水設施損傷 | 未維修 | 修復受損的排水管 | 2 | 公尺 | S3右側排水管 |  | 橋梁排水設施
[12 empty] | 10 | 2020-04-27 | 定期檢測 | 鹿島工程 | 2 | 2 | 2 | 2 | 混凝土裂縫 | 未維修 | >0.3mm混凝土裂縫修補 | 2 | 公尺 | 大樑左側 |  | 主梁
[12 empty] | 11 | 2020-04-27 | 定期檢測 | 鹿島工程 | 2 | 2 | 2 | 2 | 混凝土裂縫 | 未維修 | 修補寬度大於0.3mm的裂縫 | 1 | 公尺 | 左側面 |  | 橋台
[12 empty] | 12 | 2020-04-27 | 定期檢測 | 鹿島工程 | 2 | 1 | 2 | 2 | 混凝土剝落 | 未維修 | 混凝土修復(<=0.4*0.4*0.05m) | 4 | 處 | 橋台右側 |  | 橋台
[12 empty] | 13 | 2020-04-27 | 定期檢測 | 鹿島工程 | 2 | 2 | 2 | 2 | 混凝土空洞(或蜂窩) | 未維修 | 混凝土修復(<=0.4*0.4*0.05m) | 2 | 處 | 大樑底部 |  | 主梁
[12 empty] | 14 | 2020-04-27 | 定期檢測 | 鹿島工程 | 2 | 2 | 2 | 2 | 混凝土裂縫 | 未維修 | 修補寬度大於0.3mm的裂縫 | 1 | 公尺 | 右側翼牆 |  | 翼牆／擋土牆
[12 empty] | 15 | 2020-04-27 | 定期檢測 | 鹿島工程 | 2 | 1 | 2 | 2 | 鋼筋、鋼腱或錨碇部位外露、銹蝕 | 未維修 | 鋼筋除鏽及混凝土修復(<=0.4*0.4*0.05m) | 1 | 處 | 橋面板底部 |  | 橋面板
[12 empty] | 16 | 2020-04-27 | 定期檢測 | 鹿島工程 | 2 | 1 | 2 | 2 | 排水設施損傷 | 未維修 | 修復受損的排水管 | 1 | 公尺 | S1左側排水管 |  | 橋梁排水設施
[12 empty] | 17 | 2020-04-27 | 定期檢測 | 鹿島工程 | 2 | 2 | 2 | 2 | 混凝土空洞(或蜂窩) | 未維修 | 表面蜂窩修補 | 1 | 平方公尺 | 大樑底部 |  | 主梁
[12 empty] | 18 | 2020-04-27 | 定期檢測 | 鹿島工程 | 2 | 2 | 2 | 2 | 裂縫 | 未維修 | 清除植生或雜物 | 2 | 平方公尺 | 橋台前方串方塊護坡 |  | 引道路堤保護措施
[12 empty] | 19 | 2020-04-27 | 定期檢測 | 鹿島工程 | 2 | 1 | 2 | 2 | 混凝土裂縫 | 未維修 | >0.3mm混凝土裂縫修補 | 1 | 公尺 | 橋面板底部 |  | 橋面板
[12 empty] | 20 | 2020-04-27 | 定期檢測 | 鹿島工程 | 2 | 1 | 2 | 2 | 鋼筋外露、銹蝕 | 未維修 | 混凝土剝落鋼筋鏽蝕修復 | 1 | 處 | S3右側護欄頂部 |  | 橋護欄
[12 empty] | 21 | 2020-04-27 | 定期檢測 | 鹿島工程 | 2 | 2 | 2 | 2 | 其他損傷 | 未維修 | 混凝土修復(>0.4*0.4*0.05m) | 1 | 平方公尺 |  |  | 橋台
[12 empty] | 22 | 2020-04-27 | 定期檢測 | 鹿島工程 | 2 | 1 | 2 | 2 | 排水設施阻塞 | 未維修 | 清理淤塞的排水孔 | 1 | 個 | S3橋面排水孔 |  | 橋梁排水設施
[12 empty] | 23 | 2020-04-27 | 定期檢測 | 鹿島工程 | 2 | 1 | 2 | 2 | 鋼筋、鋼腱或錨碇部位外露、銹蝕 | 未維修 | 鋼筋除鏽及混凝土修復(<=0.4*0.4*0.05m) | 3 | 處 | 大樑底部 |  | 主梁
[12 empty] | 24 | 2020-04-27 | 定期檢測 | 鹿島工程 | 2 | 2 | 2 | 2 | 其他損傷 | 未維修 | 更換填縫膠 | 3 | 公尺 | 左側翼牆 |  | 翼牆／擋土牆
[12 empty] | 25 | 2020-04-27 | 定期檢測 | 鹿島工程 | 2 | 2 | 2 | 2 | 鋼筋外露、銹蝕 | 未維修 | 混凝土剝落鋼筋鏽蝕修復 | 6 | 處 | S3右側護欄底部 |  | 橋護欄
[12 empty] | 26 | 2020-04-27 | 定期檢測 | 鹿島工程 | 2 | 1 | 1 | 1 | 其他損傷 | 已維修 | 清除植生或雜物 | 1 | 處 | 右側翼牆 | 49497 | 翼牆／擋土牆 | 清除植生 | 600 |  | 2023-06-28 | 2023-07-18 09:31 | 李銘軒 | 2023-07-18 09:31 | 李銘軒
311 | 35805 | 50-第C510標宜蘭交流道(北側)匝道4高架橋 | 國道5號 | 國道 | 0K+425M ~0K~635M | 高公局北區養護工程分局 | 頭城工務段 | 箱型梁 | 預力混凝土 | 95 | 已維修：0 | NO | 檢測日期 | 檢測類別 | 檢測單位 | D | E | R | U | 劣化類型 | 狀態 | 建議維修工法 | 數量 | 單位 | 損壞位置 | 維修紀錄ID | 維修構件 | 維修工法 | 金額 | 開工日期 | 完成日期 | 維修原始紀錄日期 | 維修原始紀錄者 | 維修最後修改日期 | 維修最後修改者
[11 empty] | 未維修：15 | 1 | 2020-05-18 | 定期檢測 | 鹿島工程 | 2 | 1 | 2 | 2 | 混凝土裂縫 | 未維修 | 修補寬度大於0.3mm的裂縫 | 1 | 公尺 | 橋墩右側 |  | 橋墩／帽梁
[11 empty] | 全部：15 | 2 | 2020-05-18 | 定期檢測 | 鹿島工程 | 2 | 1 | 1 | 1 | 滲水、白華 | 未維修 | 滲水處理 | 1 | 處 | 橋墩正面 |  | 橋墩／帽梁
[12 empty] | 3 | 2020-05-18 | 定期檢測 | 鹿島工程 | 2 | 1 | 1 | 1 | 鋼筋、鋼腱或錨碇部位外露、銹蝕 | 未維修 | 鋼筋除鏽及混凝土修復(<=0.4*0.4*0.05m) | 1 | 處 | 大梁右側 |  | 主梁
[12 empty] | 4 | 2020-05-18 | 定期檢測 | 鹿島工程 | 2 | 1 | 1 | 1 | 混凝土剝落 | 未維修 | 混凝土修復(<=0.4*0.4*0.05m) | 1 | 處 | 大梁左側 |  | 主梁
[12 empty] | 5 | 2020-05-18 | 定期檢測 | 鹿島工程 | 2 | 1 | 1 | 1 | 混凝土裂縫 | 未維修 | 修補寬度大於0.3mm的裂縫 | 1 | 公尺 | 右側橋護欄 |  | 橋護欄
[12 empty] | 6 | 2020-05-18 | 定期檢測 | 鹿島工程 | 2 | 1 | 1 | 1 | 鋼筋外露、銹蝕 | 未維修 | 混凝土剝落鋼筋鏽蝕修復 | 1 | 處 | 右側橋護欄 |  | 橋護欄
[12 empty] | 7 | 2020-05-18 | 定期檢測 | 鹿島工程 | 2 | 1 | 1 | 1 | 伸縮縫間雜物堆積 | 未維修 | 伸縮縫清理 | 1 | 公尺 | 伸縮縫 |  | 伸縮縫
[12 empty] | 8 | 2020-05-18 | 定期檢測 | 鹿島工程 | 2 | 1 | 1 | 1 | 其他損傷 | 未維修 | 植生清除 | 1 | 處 | 右側橋護欄 |  | 橋護欄
[12 empty] | 9 | 2020-05-18 | 定期檢測 | 鹿島工程 | 2 | 1 | 1 | 1 | 鋼筋外露、銹蝕 | 未維修 | 金屬欄杆的防蝕保護 | 1 | 公尺 | 右側橋護欄 |  | 橋護欄
[12 empty] | 10 | 2020-05-18 | 定期檢測 | 鹿島工程 | 2 | 1 | 1 | 1 | 伸縮縫間雜物堆積 | 未維修 | 伸縮縫清理 | 1 | 公尺 | 伸縮縫 |  | 伸縮縫
[12 empty] | 11 | 2020-05-18 | 定期檢測 | 鹿島工程 | 2 | 1 | 1 | 1 | 混凝土裂縫 | 未維修 | 修補寬度大於0.3mm的裂縫 | 1 | 公尺 | 左側橋護欄 |  | 橋護欄
[12 empty] | 12 | 2020-05-18 | 定期檢測 | 鹿島工程 | 2 | 2 | 2 | 2 | 混凝土結構裂縫 | 未維修 | 修補寬度大於0.3mm的裂縫 | 1 | 公尺 | S1右側護欄 |  | 橋護欄
[12 empty] | 13 | 2020-05-18 | 定期檢測 | 鹿島工程 | 2 | 1 | 1 | 1 | 排水設施阻塞或功能性降低 | 未維修 | 清理淤塞的排水孔 | 3 | 個 | S1右側排水孔 |  | 橋梁排水設施
[12 empty] | 14 | 2020-05-18 | 定期檢測 | 鹿島工程 | 2 | 1 | 2 | 2 | 鋼筋、鋼腱或錨碇部位外露、銹蝕 | 未維修 | 鋼筋除鏽及混凝土修復(<=0.4x0.4x0.05m) | 3 | 處 | 橋墩左右側 |  | 橋墩／帽梁
[12 empty] | 15 | 2020-05-18 | 定期檢測 | 鹿島工程 | 2 | 1 | 2 | 2 | 混凝土裂縫 | 未維修 | >0.3mm混凝土裂縫修補 | 2 | 公尺 | 橋墩背面、右側 |  | 橋墩／帽梁
312 | 35809 | 62-第C516標蘇澳交流道及蘇澳連絡道工程(N) | 國道5號 | 國道 | 53K+715M ~54K~409M | 高公局北區養護工程分局 | 頭城工務段 | 箱型梁 | 預力混凝土 | 95 | 已維修：3 | NO | 檢測日期 | 檢測類別 | 檢測單位 | D | E | R | U | 劣化類型 | 狀態 | 建議維修工法 | 數量 | 單位 | 損壞位置 | 維修紀錄ID | 維修構件 | 維修工法 | 金額 | 開工日期 | 完成日期 | 維修原始紀錄日期 | 維修原始紀錄者 | 維修最後修改日期 | 維修最後修改者
[11 empty] | 未維修：59 | 1 | 2020-07-22 | 定期檢測 | 鹿島工程 | 2 | 2 | 2 | 2 | 混凝土剝落 | 未維修 | 混凝土修復(<=0.4*0.4*0.05m) | 1 | 處 | 大梁底部 |  | 主梁
[11 empty] | 全部：62 | 2 | 2020-07-22 | 定期檢測 | 鹿島工程 | 2 | 2 | 2 | 2 | 混凝土塊(片)狀剝離 | 未維修 | 混凝土修復(<=0.4*0.4*0.05m) | 1 | 處 | 大梁底部 |  | 主梁
[12 empty] | 3 | 2020-07-22 | 定期檢測 | 鹿島工程 | 2 | 2 | 2 | 2 | 滲水、白華 | 未維修 | 橋面版滲水處理 | 1 | 處 | 右側橋面板 |  | 橋面板
[12 empty] | 4 | 2020-07-22 | 定期檢測 | 鹿島工程 | 2 | 1 | 2 | 2 | 混凝土裂縫 | 未維修 | 修補寬度大於0.3mm的裂縫 | 3 | 公尺 | 橋墩左側 |  | 橋墩／帽梁
[12 empty] | 5 | 2020-07-22 | 定期檢測 | 鹿島工程 | 2 | 1 | 2 | 2 | 混凝土裂縫 | 未維修 | 修補寬度大於0.3mm的裂縫 | 3 | 公尺 | 橋墩背面 |  | 橋墩／帽梁
[12 empty] | 6 | 2020-07-22 | 定期檢測 | 鹿島工程 | 2 | 1 | 2 | 2 | 混凝土裂縫 | 未維修 | 修補寬度大於0.3mm的裂縫 | 1 | 公尺 | 橋墩右側 |  | 橋墩／帽梁
[12 empty] | 7 | 2020-07-22 | 定期檢測 | 鹿島工程 | 2 | 1 | 1 | 1 | 其他損傷 | 未維修 | 橋墩爬藤修剪 | 1 | 處 | 橋墩右側 |  | 橋墩／帽梁
[12 empty] | 8 | 2020-07-22 | 定期檢測 | 鹿島工程 | 2 | 1 | 2 | 2 | 混凝土裂縫 | 未維修 | 修補寬度大於0.3mm的裂縫 | 1 | 公尺 | 橋墩右側 |  | 橋墩／帽梁
[12 empty] | 9 | 2020-07-22 | 定期檢測 | 鹿島工程 | 2 | 2 | 2 | 2 | 滲水、白華 | 未維修 | 白華處理(處) | 1 | 處 | 橋墩正面 |  | 橋墩／帽梁
[12 empty] | 10 | 2020-07-22 | 定期檢測 | 鹿島工程 | 2 | 2 | 2 | 2 | 鋼筋、鋼腱或錨碇部位外露、銹蝕 | 未維修 | 鋼筋除鏽及混凝土修復(>0.4*0.4*0.05m) | 1 | 平方公尺 | 大梁底部 |  | 主梁
[12 empty] | 11 | 2020-07-22 | 定期檢測 | 鹿島工程 | 2 | 1 | 2 | 2 | 混凝土裂縫 | 未維修 | 修補寬度大於0.3mm的裂縫 | 3 | 公尺 | 橋墩背面 |  | 橋墩／帽梁
[12 empty] | 12 | 2020-07-22 | 定期檢測 | 鹿島工程 | 2 | 1 | 2 | 2 | 混凝土裂縫 | 未維修 | 修補寬度大於0.3mm的裂縫 | 3 | 公尺 | 橋墩正面 |  | 橋墩／帽梁
[12 empty] | 13 | 2020-07-22 | 定期檢測 | 鹿島工程 | 2 | 1 | 2 | 2 | 混凝土裂縫 | 未維修 | 修補寬度大於0.3mm的裂縫 | 3 | 公尺 | 橋墩背面 |  | 橋墩／帽梁
[12 empty] | 14 | 2020-07-22 | 定期檢測 | 鹿島工程 | 2 | 1 | 2 | 2 | 鋼筋、鋼腱或錨碇部位外露、銹蝕 | 未維修 | 鋼筋除鏽及混凝土修復(<=0.4*0.4*0.05m) | 1 | 處 | 大梁左側 |  | 主梁
[12 empty] | 15 | 2020-07-22 | 定期檢測 | 鹿島工程 | 2 | 2 | 2 | 2 | 混凝土裂縫 | 未維修 | 修補寬度大於0.3mm的裂縫 | 4 | 公尺 | 橋墩正面 |  | 橋墩／帽梁
[12 empty] | 16 | 2020-07-22 | 定期檢測 | 鹿島工程 | 2 | 1 | 2 | 2 | 混凝土裂縫 | 未維修 | 修補寬度大於0.3mm的裂縫 | 2 | 公尺 | 橋墩左側 |  | 橋墩／帽梁
[12 empty] | 17 | 2020-07-22 | 定期檢測 | 鹿島工程 | 2 | 1 | 2 | 2 | 混凝土裂縫 | 未維修 | 修補寬度大於0.3mm的裂縫 | 1 | 公尺 | 橋墩右側 |  | 橋墩／帽梁
[12 empty] | 18 | 2020-07-22 | 定期檢測 | 鹿島工程 | 2 | 1 | 2 | 2 | 混凝土裂縫 | 未維修 | 修補寬度大於0.3mm的裂縫 | 3 | 公尺 | 橋墩左側 |  | 橋墩／帽梁
[12 empty] | 19 | 2020-07-22 | 定期檢測 | 鹿島工程 | 2 | 1 | 2 | 2 | 混凝土裂縫 | 未維修 | >0.3mm混凝土裂縫修補 | 1 | 公尺 | 大梁底部 |  | 主梁
[12 empty] | 20 | 2020-07-22 | 定期檢測 | 鹿島工程 | 2 | 2 | 2 | 2 | 滲水、白華 | 未維修 | 橋面版滲水處理 | 1 | 處 | 右側橋面板 |  | 橋面板
[12 empty] | 21 | 2020-07-22 | 定期檢測 | 鹿島工程 | 2 | 2 | 2 | 2 | 混凝土空洞(或蜂窩) | 未維修 | 表面蜂窩修補 | 1 | 平方公尺 | 橋墩背面 |  | 橋墩／帽梁
[12 empty] | 22 | 2020-07-22 | 定期檢測 | 鹿島工程 | 2 | 1 | 2 | 2 | 混凝土裂縫 | 未維修 | 修補寬度大於0.3mm的裂縫 | 1 | 公尺 | 橋墩正面 |  | 橋墩／帽梁
[12 empty] | 23 | 2020-07-22 | 定期檢測 | 鹿島工程 | 2 | 2 | 2 | 2 | 混凝土剝落 | 未維修 | 鋼筋除鏽及混凝土修復(<=0.4*0.4*0.05m) | 2 | 處 | 大梁底部 |  | 主梁
[12 empty] | 24 | 2020-07-22 | 定期檢測 | 鹿島工程 | 2 | 2 | 2 | 2 | 生銹及腐蝕 | 未維修 | 清理保養 | 1 |  | 防落設施 |  | 防落設施
[12 empty] | 25 | 2020-07-22 | 定期檢測 | 鹿島工程 | 2 | 1 | 2 | 2 | 混凝土裂縫 | 未維修 | 修補寬度大於0.3mm的裂縫 | 3 | 公尺 | 橋墩正面 |  | 橋墩／帽梁
[12 empty] | 26 | 2020-07-22 | 定期檢測 | 鹿島工程 | 2 | 1 | 2 | 2 | 混凝土裂縫 | 未維修 | 修補寬度大於0.3mm的裂縫 | 3 | 公尺 | 橋墩右側 |  | 橋墩／帽梁
[12 empty] | 27 | 2020-07-22 | 定期檢測 | 鹿島工程 | 2 | 1 | 2 | 2 | 混凝土裂縫 | 未維修 | 修補寬度大於0.3mm的裂縫 | 3 | 公尺 | 橋墩右側、左側 |  | 橋墩／帽梁
[12 empty] | 28 | 2020-07-22 | 定期檢測 | 鹿島工程 | 2 | 1 | 2 | 2 | 混凝土裂縫 | 未維修 | 修補寬度大於0.3mm的裂縫 | 3 | 公尺 | 橋墩正面 |  | 橋墩／帽梁
[12 empty] | 29 | 2020-07-22 | 定期檢測 | 鹿島工程 | 2 | 1 | 2 | 2 | 混凝土裂縫 | 未維修 | 修補寬度大於0.3mm的裂縫 | 3 | 公尺 | 橋墩右側 |  | 橋墩／帽梁
[12 empty] | 30 | 2020-07-22 | 定期檢測 | 鹿島工程 | 2 | 2 | 2 | 2 | 積水或漏水 | 未維修 | 橋面版滲水處理 | 1 | 處 | 右側橋面板 |  | 橋面板
[12 empty] | 31 | 2020-07-22 | 定期檢測 | 鹿島工程 | 2 | 1 | 2 | 2 | 混凝土裂縫 | 未維修 | 修補寬度大於0.3mm的裂縫 | 3 | 公尺 | 橋墩正面 |  | 橋墩／帽梁
[12 empty] | 32 | 2020-07-22 | 定期檢測 | 鹿島工程 | 2 | 1 | 2 | 2 | 混凝土裂縫 | 未維修 | 修補寬度大於0.3mm的裂縫 | 1 | 公尺 | 橋墩正面 |  | 橋墩／帽梁
[12 empty] | 33 | 2020-07-22 | 定期檢測 | 鹿島工程 | 2 | 1 | 2 | 2 | 混凝土裂縫 | 未維修 | 修補寬度大於0.3mm的裂縫 | 3 | 公尺 | 橋墩右側 |  | 橋墩／帽梁
[12 empty] | 34 | 2020-07-22 | 定期檢測 | 鹿島工程 | 2 | 2 | 2 | 2 | 鋼筋、鋼腱或錨碇部位外露、銹蝕 | 未維修 | 鋼筋除鏽及混凝土修復(<=0.4*0.4*0.05m) | 1 | 處 | 大梁底部 |  | 主梁
[12 empty] | 35 | 2020-07-22 | 定期檢測 | 鹿島工程 | 2 | 2 | 2 | 2 | 鋼筋、鋼腱或錨碇部位外露、銹蝕 | 未維修 | 鋼筋除鏽及混凝土修復(<=0.4*0.4*0.05m) | 1 | 處 | 大梁底部 |  | 主梁
[12 empty] | 36 | 2020-07-22 | 定期檢測 | 鹿島工程 | 2 | 1 | 1 | 1 | 伸縮縫間雜物堆積 | 未維修 | 伸縮縫清理 | 1 | 公尺 | 伸縮縫 |  | 伸縮縫
[12 empty] | 37 | 2020-07-22 | 定期檢測 | 鹿島工程 | 2 | 1 | 1 | 1 | 伸縮縫間雜物堆積 | 未維修 | 伸縮縫清理 | 2 | 公尺 | 伸縮縫 |  | 伸縮縫
[12 empty] | 38 | 2020-07-22 | 定期檢測 | 鹿島工程 | 2 | 2 | 2 | 2 | 墊片損壞 | 未維修 | 清理保養 | 1 |  | 防落設施 |  | 防落設施
[12 empty] | 39 | 2020-07-22 | 定期檢測 | 鹿島工程 | 2 | 2 | 2 | 2 | 生銹及腐蝕 | 未維修 | 清理保養 | 1 | 組 | 支撐 |  | 支承／支承墊／阻尼裝置
[12 empty] | 40 | 2020-07-22 | 定期檢測 | 鹿島工程 | 2 | 2 | 2 | 2 | 鋼筋、鋼腱或錨碇部位外露、銹蝕 | 未維修 | 鋼筋除鏽及混凝土修復(>0.4*0.4*0.05m) | 1 | 平方公尺 | 大梁右側 |  | 主梁
[12 empty] | 41 | 2020-07-22 | 定期檢測 | 鹿島工程 | 2 | 2 | 2 | 2 | 滲水、白華 | 未維修 | 橋面版滲水處理 | 1 | 處 | 右側橋面板 |  | 橋面板
[12 empty] | 42 | 2020-07-22 | 定期檢測 | 鹿島工程 | 2 | 1 | 2 | 2 | 混凝土裂縫 | 未維修 | 修補寬度大於0.3mm的裂縫 | 1 | 公尺 | 橋墩右側 |  | 橋墩／帽梁
[12 empty] | 43 | 2020-07-22 | 定期檢測 | 鹿島工程 | 2 | 1 | 2 | 2 | 混凝土裂縫 | 未維修 | 修補寬度大於0.3mm的裂縫 | 1 | 公尺 | 橋墩右側 |  | 橋墩／帽梁
[12 empty] | 44 | 2020-07-22 | 定期檢測 | 鹿島工程 | 2 | 2 | 2 | 2 | 鋼筋、鋼腱或錨碇部位外露、銹蝕 | 未維修 | 鋼筋除鏽及混凝土修復(<=0.4*0.4*0.05m) | 1 | 處 | 大梁底部 |  | 主梁
[12 empty] | 45 | 2020-07-22 | 定期檢測 | 鹿島工程 | 2 | 2 | 2 | 2 | 鋼筋、鋼腱或錨碇部位外露、銹蝕 | 未維修 | 鋼筋除鏽及混凝土修復(<=0.4*0.4*0.05m) | 1 | 處 | 大梁右側 |  | 主梁
[12 empty] | 46 | 2020-07-22 | 定期檢測 | 鹿島工程 | 2 | 2 | 2 | 2 | 鋼筋、鋼腱或錨碇部位外露、銹蝕 | 未維修 | 鋼筋除鏽及混凝土修復(<=0.4*0.4*0.05m) | 2 | 處 | 左側橋面板 |  | 橋面板
[12 empty] | 47 | 2020-07-22 | 定期檢測 | 鹿島工程 | 2 | 2 | 2 | 2 | 鋼筋、鋼腱或錨碇部位外露、銹蝕 | 未維修 | 鋼筋除鏽及混凝土修復(<=0.4*0.4*0.05m) | 1 | 處 | 大梁底部 |  | 主梁
[12 empty] | 48 | 2020-07-22 | 定期檢測 | 鹿島工程 | 2 | 2 | 2 | 2 | 混凝土剝落 | 未維修 | 混凝土修復(<=0.4*0.4*0.05m) | 1 | 處 | 左側橋面板 |  | 橋面板
[12 empty] | 49 | 2020-07-22 | 定期檢測 | 鹿島工程 | 2 | 1 | 1 | 1 | 混凝土空洞(或蜂窩) | 未維修 | 表面蜂窩修補 | 1 | 平方公尺 | 橋墩正面 |  | 橋墩／帽梁
[12 empty] | 50 | 2020-07-22 | 定期檢測 | 鹿島工程 | 3 | 2 | 2 | 2 | 混凝土裂縫 | 未維修 | 鋼筋除鏽及混凝土修復(>0.4*0.4*0.05m) | 1 | 平方公尺 | 大梁底部 |  | 主梁
[12 empty] | 51 | 2020-07-22 | 定期檢測 | 鹿島工程 | 2 | 2 | 2 | 2 | 滲水、白華 | 未維修 | 橋面版滲水處理 | 1 | 處 | 右側橋面板 |  | 橋面板
[12 empty] | 52 | 2020-07-22 | 定期檢測 | 鹿島工程 | 2 | 1 | 2 | 2 | 混凝土裂縫 | 未維修 | 修補寬度大於0.3mm的裂縫 | 3 | 公尺 | 橋墩正面 |  | 橋墩／帽梁
[12 empty] | 53 | 2020-07-22 | 定期檢測 | 鹿島工程 | 2 | 1 | 1 | 1 | 混凝土塊(片)狀剝離 | 未維修 | 混凝土修復(<=0.4*0.4*0.05m) | 1 | 處 | 大梁底部 |  | 主梁
[12 empty] | 54 | 2020-07-22 | 定期檢測 | 鹿島工程 | 2 | 1 | 2 | 2 | 混凝土裂縫 | 未維修 | 修補寬度大於0.3mm的裂縫 | 3 | 公尺 | 橋墩正面 |  | 橋墩／帽梁
[12 empty] | 55 | 2020-07-22 | 定期檢測 | 鹿島工程 | 2 | 2 | 2 | 2 | 其他損傷 | 未維修 | 混凝土修復(<=0.4*0.4*0.05m) | 2 | 處 | 大梁底部 |  | 主梁
[12 empty] | 56 | 2020-07-22 | 定期檢測 | 鹿島工程 | 2 | 1 | 2 | 2 | 混凝土剝落、鋼筋外露、銹蝕 | 未維修 | 鋼筋除鏽及混凝土修復(<=0.4x0.4x0.05m) | 1 | 處 | 底部 |  | 主梁
[12 empty] | 57 | 2020-07-22 | 定期檢測 | 鹿島工程 | 2 | 1 | 2 | 2 | 混凝土剝落、鋼筋外露、銹蝕 | 未維修 | 鋼筋除鏽及混凝土修復(<=0.4x0.4x0.05m) | 1 | 處 | 底部 |  | 主梁
[12 empty] | 58 | 2020-07-22 | 定期檢測 | 鹿島工程 | 2 | 1 | 2 | 2 | 混凝土剝落、鋼筋外露、銹蝕 | 未維修 | 鋼筋除鏽及混凝土修復(<=0.4x0.4x0.05m) | 1 | 處 | 底部 |  | 主梁
[12 empty] | 59 | 2020-07-22 | 定期檢測 | 鹿島工程 | 2 | 1 | 2 | 2 | 其他損傷 | 未維修 | >0.3mm混凝土裂縫修補 | 1 | 公尺 |  |  | 橋墩／帽梁
[12 empty] | 60 | 2020-07-22 | 定期檢測 | 鹿島工程 | 2 | 2 | 2 | 2 | 混凝土裂縫 | 已維修 | 修補寬度大於0.3mm的裂縫 | 1 | 公尺 | 橋墩正面 | 42581 | 橋墩／帽梁 | 修補混凝土 | 1900 | 2022-09-23 | 2022-09-23 | 2022-10-26 14:30 | 李銘軒 | 2022-10-26 15:12 | 李銘軒
[12 empty] | 61 | 2020-07-22 | 定期檢測 | 鹿島工程 | 2 | 1 | 1 | 1 | 滲水、白華 | 已維修 | 白華處理(處) | 1 | 處 | 橋墩正面 | 42582 | 橋墩／帽梁 | 滲水白華處理 | 1800 | 2022-09-23 | 2022-09-23 | 2022-10-26 14:30 | 李銘軒 | 2022-10-26 14:30 | 李銘軒
[12 empty] | 62 | 2020-07-22 | 定期檢測 | 鹿島工程 | 2 | 1 | 2 | 2 | 混凝土裂縫 | 已維修 | 修補寬度大於0.3mm的裂縫 | 1 | 公尺 | 橋墩右側 | 42583 | 橋墩／帽梁 | 修補混凝土 | 1900 | 2022-09-23 | 2022-09-23 | 2022-10-26 14:30 | 李銘軒 | 2022-10-26 15:10 | 李銘軒
313 | 35810 | 63-第C516標蘇澳交流道及蘇澳連絡道工程(S) | 國道5號 | 國道 | 53K+715M ~54K~409M | 高公局北區養護工程分局 | 頭城工務段 | 箱型梁 | 預力混凝土 | 95 | 已維修：0 | NO | 檢測日期 | 檢測類別 | 檢測單位 | D | E | R | U | 劣化類型 | 狀態 | 建議維修工法 | 數量 | 單位 | 損壞位置 | 維修紀錄ID | 維修構件 | 維修工法 | 金額 | 開工日期 | 完成日期 | 維修原始紀錄日期 | 維修原始紀錄者 | 維修最後修改日期 | 維修最後修改者
[11 empty] | 未維修：47 | 1 | 2020-07-22 | 定期檢測 | 鹿島工程 | 2 | 2 | 2 | 2 | 鋼筋、鋼腱或錨碇部位外露、銹蝕 | 未維修 | 鋼筋除鏽及混凝土修復(<=0.4*0.4*0.05m) | 1 | 處 | 大梁底部 |  | 主梁
[11 empty] | 全部：47 | 2 | 2020-07-22 | 定期檢測 | 鹿島工程 | 2 | 2 | 2 | 2 | 滲水、白華 | 未維修 | 橋面版滲水處理 | 1 | 處 | 左側橋面板 |  | 橋面板
[12 empty] | 3 | 2020-07-22 | 定期檢測 | 鹿島工程 | 2 | 2 | 2 | 2 | 滲水、白華 | 未維修 | 白華處理(處) | 1 | 處 | 橋墩左側 |  | 橋墩／帽梁
[12 empty] | 4 | 2020-07-22 | 定期檢測 | 鹿島工程 | 2 | 2 | 2 | 2 | 鋼筋、鋼腱或錨碇部位外露、銹蝕 | 未維修 | 鋼筋除鏽及混凝土修復(<=0.4*0.4*0.05m) | 1 | 處 | 大梁底部 |  | 主梁
[12 empty] | 5 | 2020-07-22 | 定期檢測 | 鹿島工程 | 2 | 2 | 2 | 2 | 鋼筋、鋼腱或錨碇部位外露、銹蝕 | 未維修 | 鋼筋除鏽及混凝土修復(<=0.4*0.4*0.05m) | 1 | 處 | 大梁底部 |  | 主梁
[12 empty] | 6 | 2020-07-22 | 定期檢測 | 鹿島工程 | 2 | 2 | 2 | 2 | 混凝土裂縫 | 未維修 | 修補寬度大於0.3mm的裂縫 | 3 | 公尺 | 橋墩左側 |  | 橋墩／帽梁
[12 empty] | 7 | 2020-07-22 | 定期檢測 | 鹿島工程 | 2 | 2 | 2 | 2 | 滲水、白華 | 未維修 | 橋面版滲水處理 | 1 | 處 | 左側橋面板 |  | 橋面板
[12 empty] | 8 | 2020-07-22 | 定期檢測 | 鹿島工程 | 2 | 2 | 2 | 2 | 混凝土裂縫 | 未維修 | 修補寬度大於0.3mm的裂縫 | 1 | 公尺 | 橋墩正面 |  | 橋墩／帽梁
[12 empty] | 9 | 2020-07-22 | 定期檢測 | 鹿島工程 | 2 | 2 | 2 | 2 | 混凝土裂縫 | 未維修 | 修補寬度大於0.3mm的裂縫 | 1 | 公尺 | 橋墩背面 |  | 橋墩／帽梁
[12 empty] | 10 | 2020-07-22 | 定期檢測 | 鹿島工程 | 2 | 2 | 2 | 2 | 混凝土裂縫 | 未維修 | 修補寬度大於0.3mm的裂縫 | 3 | 公尺 | 橋墩左側 |  | 橋墩／帽梁
[12 empty] | 11 | 2020-07-22 | 定期檢測 | 鹿島工程 | 2 | 2 | 2 | 2 | 混凝土裂縫 | 未維修 | >0.3mm混凝土裂縫修補 | 1 | 公尺 | 左側橋面板 |  | 橋面板
[12 empty] | 12 | 2020-07-22 | 定期檢測 | 鹿島工程 | 2 | 2 | 2 | 2 | 混凝土裂縫 | 未維修 | 修補寬度大於0.3mm的裂縫 | 1 | 公尺 | 橋墩正面 |  | 橋墩／帽梁
[12 empty] | 13 | 2020-07-22 | 定期檢測 | 鹿島工程 | 3 | 3 | 2 | 2 | 混凝土裂縫 | 未維修 | 修補寬度大於0.3mm的裂縫 | 5 | 公尺 | 橋墩正面、左側 |  | 橋墩／帽梁
[12 empty] | 14 | 2020-07-22 | 定期檢測 | 鹿島工程 | 2 | 2 | 2 | 2 | 混凝土裂縫 | 未維修 | 修補寬度大於0.3mm的裂縫 | 3 | 公尺 | 橋墩右側 |  | 橋墩／帽梁
[12 empty] | 15 | 2020-07-22 | 定期檢測 | 鹿島工程 | 2 | 2 | 2 | 2 | 混凝土裂縫 | 未維修 | 修補寬度大於0.3mm的裂縫 | 3 | 公尺 | 橋墩正面 |  | 橋墩／帽梁
[12 empty] | 16 | 2020-07-22 | 定期檢測 | 鹿島工程 | 2 | 2 | 2 | 2 | 混凝土裂縫 | 未維修 | 修補寬度大於0.3mm的裂縫 | 3 | 公尺 | 橋墩左側 |  | 橋墩／帽梁
[12 empty] | 17 | 2020-07-22 | 定期檢測 | 鹿島工程 | 2 | 2 | 2 | 2 | 混凝土裂縫 | 未維修 | 修補寬度大於0.3mm的裂縫 | 1 | 公尺 | 橋墩背面 |  | 橋墩／帽梁
[12 empty] | 18 | 2020-07-22 | 定期檢測 | 鹿島工程 | 2 | 2 | 2 | 2 | 混凝土裂縫 | 未維修 | 修補寬度大於0.3mm的裂縫 | 3 | 公尺 | 橋墩正面 |  | 橋墩／帽梁
[12 empty] | 19 | 2020-07-22 | 定期檢測 | 鹿島工程 | 2 | 2 | 2 | 2 | 滲水、白華 | 未維修 | 滲水處理 | 1 | 處 | 橋墩背面 |  | 橋墩／帽梁
[12 empty] | 20 | 2020-07-22 | 定期檢測 | 鹿島工程 | 2 | 2 | 2 | 2 | 混凝土裂縫 | 未維修 | 修補寬度大於0.3mm的裂縫 | 3 | 公尺 | 橋墩背面 |  | 橋墩／帽梁
[12 empty] | 21 | 2020-07-22 | 定期檢測 | 鹿島工程 | 2 | 2 | 2 | 2 | 鋼筋、鋼腱或錨碇部位外露、銹蝕 | 未維修 | 鋼筋除鏽及混凝土修復(<=0.4*0.4*0.05m) | 1 | 處 | 橋墩背面 |  | 橋墩／帽梁
[12 empty] | 22 | 2020-07-22 | 定期檢測 | 鹿島工程 | 2 | 2 | 2 | 2 | 混凝土裂縫 | 未維修 | 修補寬度大於0.3mm的裂縫 | 3 | 公尺 | 橋墩背面 |  | 橋墩／帽梁
[12 empty] | 23 | 2020-07-22 | 定期檢測 | 鹿島工程 | 2 | 2 | 2 | 2 | 混凝土裂縫 | 未維修 | 修補寬度大於0.3mm的裂縫 | 3 | 公尺 | 橋墩正面 |  | 橋墩／帽梁
[12 empty] | 24 | 2020-07-22 | 定期檢測 | 鹿島工程 | 2 | 2 | 2 | 2 | 滲水、白華 | 未維修 | 橋面版滲水處理 | 1 | 處 | 左側橋面板 |  | 橋面板
[12 empty] | 25 | 2020-07-22 | 定期檢測 | 鹿島工程 | 2 | 2 | 2 | 2 | 鋼筋、鋼腱或錨碇部位外露、銹蝕 | 未維修 | 鋼筋除鏽及混凝土修復(<=0.4*0.4*0.05m) | 1 | 處 | 大梁底部 |  | 主梁
[12 empty] | 26 | 2020-07-22 | 定期檢測 | 鹿島工程 | 2 | 2 | 2 | 2 | 混凝土裂縫 | 未維修 | 修補寬度大於0.3mm的裂縫 | 1 | 公尺 | 橋墩背面 |  | 橋墩／帽梁
[12 empty] | 27 | 2020-07-22 | 定期檢測 | 鹿島工程 | 2 | 2 | 2 | 2 | 鋼筋、鋼腱或錨碇部位外露、銹蝕 | 未維修 | 鋼筋除鏽及混凝土修復(<=0.4*0.4*0.05m) | 1 | 處 | 橋墩右側 |  | 橋墩／帽梁
[12 empty] | 28 | 2020-07-22 | 定期檢測 | 鹿島工程 | 2 | 2 | 2 | 2 | 鋼筋、鋼腱或錨碇部位外露、銹蝕 | 未維修 | 鋼筋除鏽及混凝土修復(<=0.4*0.4*0.05m) | 1 | 處 | 大梁底部 |  | 主梁
[12 empty] | 29 | 2020-07-22 | 定期檢測 | 鹿島工程 | 2 | 2 | 2 | 2 | 鋼筋、鋼腱或錨碇部位外露、銹蝕 | 未維修 | 鋼筋除鏽及混凝土修復(>0.4*0.4*0.05m) | 1 | 平方公尺 | 大梁左側 |  | 主梁
[12 empty] | 30 | 2020-07-22 | 定期檢測 | 鹿島工程 | 2 | 2 | 2 | 2 | 混凝土裂縫 | 未維修 | 修補寬度大於0.3mm的裂縫 | 3 | 公尺 | 橋墩正面 |  | 橋墩／帽梁
[12 empty] | 31 | 2020-07-22 | 定期檢測 | 鹿島工程 | 2 | 2 | 2 | 2 | 混凝土裂縫 | 未維修 | 修補寬度大於0.3mm的裂縫 | 3 | 公尺 | 橋墩背面 |  | 橋墩／帽梁
[12 empty] | 32 | 2020-07-22 | 定期檢測 | 鹿島工程 | 2 | 2 | 2 | 2 | 混凝土空洞(或蜂窩) | 未維修 | 混凝土修復(<=0.4*0.4*0.05m) | 1 | 處 | 大梁底部 |  | 主梁
[12 empty] | 33 | 2020-07-22 | 定期檢測 | 鹿島工程 | 2 | 2 | 2 | 2 | 混凝土裂縫 | 未維修 | 修補寬度大於0.3mm的裂縫 | 3 | 公尺 | 橋墩背面 |  | 橋墩／帽梁
[12 empty] | 34 | 2020-07-22 | 定期檢測 | 鹿島工程 | 2 | 2 | 2 | 2 | 混凝土裂縫 | 未維修 | 修補寬度大於0.3mm的裂縫 | 1 | 公尺 | 橋墩左側 |  | 橋墩／帽梁
[12 empty] | 35 | 2020-07-22 | 定期檢測 | 鹿島工程 | 2 | 2 | 2 | 2 | 混凝土裂縫 | 未維修 | 修補寬度大於0.3mm的裂縫 | 3 | 公尺 | 橋墩左側 |  | 橋墩／帽梁
[12 empty] | 36 | 2020-07-22 | 定期檢測 | 鹿島工程 | 2 | 2 | 2 | 2 | 鋼筋、鋼腱或錨碇部位外露、銹蝕 | 未維修 | 鋼筋除鏽及混凝土修復(<=0.4*0.4*0.05m) | 1 | 處 | 橋墩左側 |  | 橋墩／帽梁
[12 empty] | 37 | 2020-07-22 | 定期檢測 | 鹿島工程 | 2 | 2 | 2 | 2 | 混凝土裂縫 | 未維修 | 修補寬度大於0.3mm的裂縫 | 1 | 公尺 | 橋墩背面 |  | 橋墩／帽梁
[12 empty] | 38 | 2020-07-22 | 定期檢測 | 鹿島工程 | 2 | 2 | 2 | 2 | 鋼筋、鋼腱或錨碇部位外露、銹蝕 | 未維修 | 鋼筋除鏽及混凝土修復(<=0.4*0.4*0.05m) | 1 | 處 | 橋墩右側 |  | 橋墩／帽梁
[12 empty] | 39 | 2020-07-22 | 定期檢測 | 鹿島工程 | 2 | 2 | 2 | 2 | 鋼筋、鋼腱或錨碇部位外露、銹蝕 | 未維修 | 鋼筋除鏽及混凝土修復(<=0.4*0.4*0.05m) | 1 | 處 | 大梁底部 |  | 主梁
[12 empty] | 40 | 2020-07-22 | 定期檢測 | 鹿島工程 | 2 | 2 | 2 | 2 | 滲水、白華 | 未維修 | 橋面版滲水處理 | 1 | 處 | 左側橋面板 |  | 橋面板
[12 empty] | 41 | 2020-07-22 | 定期檢測 | 鹿島工程 | 2 | 2 | 2 | 2 | 生銹及腐蝕 | 未維修 | 清理保養 | 1 | 組 | 支撐 |  | 支承／支承墊／阻尼裝置
[12 empty] | 42 | 2020-07-22 | 定期檢測 | 鹿島工程 | 2 | 2 | 2 | 2 | 鋼筋、鋼腱或錨碇部位外露、銹蝕 | 未維修 | 鋼筋除鏽及混凝土修復(<=0.4*0.4*0.05m) | 1 | 處 | 大梁底部 |  | 主梁
[12 empty] | 43 | 2020-07-22 | 定期檢測 | 鹿島工程 | 2 | 2 | 2 | 2 | 混凝土裂縫 | 未維修 | 修補寬度大於0.3mm的裂縫 | 1 | 公尺 | 橋墩正面 |  | 橋墩／帽梁
[12 empty] | 44 | 2020-07-22 | 定期檢測 | 鹿島工程 | 2 | 2 | 2 | 2 | 混凝土剝落 | 未維修 | 混凝土修復(<=0.4*0.4*0.05m) | 1 | 處 | 右側橋面板 |  | 橋面板
[12 empty] | 45 | 2020-07-22 | 定期檢測 | 鹿島工程 | 2 | 2 | 2 | 2 | 混凝土裂縫 | 未維修 | 修補寬度大於0.3mm的裂縫 | 1 | 公尺 | 橋墩右側 |  | 橋墩／帽梁
[12 empty] | 46 | 2020-07-22 | 定期檢測 | 鹿島工程 | 2 | 2 | 2 | 2 | 混凝土空洞(或蜂窩) | 未維修 | 表面蜂窩修補 | 1 | 平方公尺 | 橋墩背面 |  | 橋墩／帽梁
[12 empty] | 47 | 2020-07-22 | 定期檢測 | 鹿島工程 | 2 | 2 | 2 | 2 | 混凝土裂縫 | 未維修 | 修補寬度大於0.3mm的裂縫 | 3 | 公尺 | 橋墩背面 |  | 橋墩／帽梁
314 | 35850 | 08-景美溪橋(N) | 國道5號 | 國道 | 3K+517M ~3K~782M | 高公局北區養護工程分局 | 頭城工務段 | 箱型梁 | 預力混凝土 | 92 | 已維修：1 | NO | 檢測日期 | 檢測類別 | 檢測單位 | D | E | R | U | 劣化類型 | 狀態 | 建議維修工法 | 數量 | 單位 | 損壞位置 | 維修紀錄ID | 維修構件 | 維修工法 | 金額 | 開工日期 | 完成日期 | 維修原始紀錄日期 | 維修原始紀錄者 | 維修最後修改日期 | 維修最後修改者
[11 empty] | 未維修：31 | 1 | 2020-04-27 | 定期檢測 | 鹿島工程 | 2 | 1 | 2 | 2 | 混凝土空洞(或蜂窩) | 未維修 | 表面蜂窩修補 | 1 | 平方公尺 | 大樑底部 |  | 主梁
[11 empty] | 全部：32 | 2 | 2020-04-27 | 定期檢測 | 鹿島工程 | 2 | 2 | 2 | 2 | 混凝土裂縫 | 未維修 | >0.3mm混凝土裂縫修補 | 1 | 公尺 | 左側面 |  | 主梁
[12 empty] | 3 | 2020-04-27 | 定期檢測 | 鹿島工程 | 2 | 2 | 2 | 2 | 混凝土裂縫 | 未維修 | >0.3mm混凝土裂縫修補 | 2 | 公尺 | 橋面板底部 |  | 橋面板
[12 empty] | 4 | 2020-04-27 | 定期檢測 | 鹿島工程 | 2 | 2 | 2 | 2 | 混凝土裂縫 | 未維修 | 修補寬度大於0.3mm的裂縫 | 2 | 公尺 | 右側面 |  | 橋台
[12 empty] | 5 | 2020-04-27 | 定期檢測 | 鹿島工程 | 2 | 1 | 1 | 1 | 其他損傷 | 未維修 | 排水管清理 | 2 | 公尺 | S3左側洩水孔 |  | 橋梁排水設施
[12 empty] | 6 | 2020-04-27 | 定期檢測 | 鹿島工程 | 2 | 2 | 2 | 2 | 混凝土空洞(或蜂窩) | 未維修 | 表面蜂窩修補 | 2 | 平方公尺 | 大樑底部 |  | 主梁
[12 empty] | 7 | 2020-04-27 | 定期檢測 | 鹿島工程 | 2 | 2 | 2 | 2 | 其他損傷 | 未維修 | 清除植生或雜物 | 1 | 處 | 右側翼牆 |  | 翼牆／擋土牆
[12 empty] | 8 | 2020-04-27 | 定期檢測 | 鹿島工程 | 2 | 1 | 1 | 2 | 排水孔阻塞 | 未維修 | 清理排水孔 | 2 | 式 | 橋台正面 |  | 橋台
[12 empty] | 9 | 2020-04-27 | 定期檢測 | 鹿島工程 | 2 | 2 | 2 | 2 | 排水設施損傷 | 未維修 | 修復受損的排水管 | 1 | 公尺 | A1橋台前方洩水管 |  | 橋梁排水設施
[12 empty] | 10 | 2020-04-27 | 定期檢測 | 鹿島工程 | 2 | 1 | 2 | 2 | 混凝土剝落 | 未維修 | 鋼筋除鏽及混凝土修復(<=0.4*0.4*0.05m) | 7 | 處 | 大樑底部 |  | 主梁
[12 empty] | 11 | 2020-04-27 | 定期檢測 | 鹿島工程 | 2 | 1 | 1 | 2 | 混凝土剝落 | 未維修 | 鋼筋除鏽及混凝土修復(<=0.4*0.4*0.05m) | 1 | 處 | 橋面板底部 |  | 橋面板
[12 empty] | 12 | 2020-04-27 | 定期檢測 | 鹿島工程 | 2 | 2 | 2 | 2 | 滲水、白華 | 未維修 | 白華處理(平方公尺) | 2 | 平方公尺 | 大樑底部 |  | 主梁
[12 empty] | 13 | 2020-04-27 | 定期檢測 | 鹿島工程 | 2 | 1 | 2 | 2 | 滲水、白華 | 未維修 | 白華處理(處) | 2 | 處 | 左側 |  | 主梁
[12 empty] | 14 | 2020-04-27 | 定期檢測 | 鹿島工程 | 2 | 2 | 2 | 2 | 鋼筋、鋼腱或錨碇部位外露、銹蝕 | 未維修 | 鋼筋除鏽及混凝土修復(<=0.4*0.4*0.05m) | 1 | 處 | 左側面 |  | 主梁
[12 empty] | 15 | 2020-04-27 | 定期檢測 | 鹿島工程 | 2 | 1 | 2 | 2 | 鋼筋外露、銹蝕 | 未維修 | 混凝土剝落鋼筋鏽蝕修復 | 5 | 處 | S4左側護欄 |  | 橋護欄
[12 empty] | 16 | 2020-04-27 | 定期檢測 | 鹿島工程 | 2 | 1 | 2 | 2 | 混凝土剝落 | 未維修 | 剝落混凝土修補 | 1 | 平方公尺 | S2左側護欄右側面 |  | 橋護欄
[12 empty] | 17 | 2020-04-27 | 定期檢測 | 鹿島工程 | 2 | 1 | 2 | 2 | 鋼筋外露、銹蝕 | 未維修 | 混凝土剝落鋼筋鏽蝕修復 | 1 | 處 | S1右側護欄底部 |  | 橋護欄
[12 empty] | 18 | 2020-04-27 | 定期檢測 | 鹿島工程 | 2 | 1 | 2 | 2 | 其他損傷 | 未維修 | 白華處理 | 1 | 處 | S1右側護欄底部 |  | 橋護欄
[12 empty] | 19 | 2020-04-27 | 定期檢測 | 鹿島工程 | 2 | 1 | 1 | 1 | 其他損傷 | 未維修 | 植生清除 | 1 | 處 |  |  | 橋護欄
[12 empty] | 20 | 2020-04-27 | 定期檢測 | 鹿島工程 | 2 | 1 | 1 | 1 | 裂縫 | 未維修 | 清除植生或雜物 | 1 | 平方公尺 | 橋台前方串方塊護坡 |  | 引道路堤保護措施
[12 empty] | 21 | 2020-04-27 | 定期檢測 | 鹿島工程 | 2 | 1 | 2 | 2 | 其他損傷 | 未維修 | 設橋面落水管 | 3 | 公尺 | A1橋台上方大樑排水孔 |  | 橋梁排水設施
[12 empty] | 22 | 2020-04-27 | 定期檢測 | 鹿島工程 | 2 | 1 | 2 | 2 | 其他損傷 | 未維修 | 設橋面落水管 | 3 | 公尺 | S1大樑排水孔 |  | 橋梁排水設施
[12 empty] | 23 | 2020-04-27 | 定期檢測 | 鹿島工程 | 2 | 1 | 2 | 2 | 混凝土剝落 | 未維修 | 混凝土修復(<=0.4*0.4*0.05m) | 3 | 處 | 橋面板底部 |  | 橋面板
[12 empty] | 24 | 2020-04-27 | 定期檢測 | 鹿島工程 | 2 | 1 | 1 | 1 | 其他損傷 | 未維修 | 護欄填縫劑更新 | 1 | 處 | S2右側護欄 |  | 橋護欄
[12 empty] | 25 | 2020-04-27 | 定期檢測 | 鹿島工程 | 2 | 1 | 1 | 1 | 植物生長 | 未維修 | 清除植生 | 1 | 平方公尺 | 伸縮縫 |  | 伸縮縫
[12 empty] | 26 | 2020-04-27 | 定期檢測 | 鹿島工程 | 2 | 1 | 2 | 2 | 構件損傷 | 未維修 | 橋欄杆修復 | 1 | 公尺 | 右側橋護欄 |  | 引道路堤護欄
[12 empty] | 27 | 2020-04-27 | 定期檢測 | 鹿島工程 | 2 | 1 | 2 | 2 | 鋼筋、鋼腱或錨碇部位外露、銹蝕 | 未維修 | 鋼筋除鏽及混凝土修復(<=0.4*0.4*0.05m) | 1 | 處 | 大梁底部 |  | 主梁
[12 empty] | 28 | 2020-04-27 | 定期檢測 | 鹿島工程 | 2 | 1 | 1 | 1 | 混凝土剝落 | 未維修 | 混凝土修復(<=0.4*0.4*0.05m) | 1 | 處 | 左側橋面板 |  | 橋面板
[12 empty] | 29 | 2020-04-27 | 定期檢測 | 鹿島工程 | 2 | 1 | 1 | 1 | 植物生長 | 未維修 | 清除植生 | 1 | 平方公尺 | 伸縮縫 |  | 伸縮縫
[12 empty] | 30 | 2020-04-27 | 定期檢測 | 鹿島工程 | 2 | 2 | 2 | 2 | 支承座、支承端部損傷 | 未維修 | 混凝土支承墊破損修補 | 4 | 處 | 混凝土支承座 |  | 支承／支承墊／阻尼裝置
[12 empty] | 31 | 2020-04-27 | 定期檢測 | 鹿島工程 | 2 | 2 | 2 | 2 | 支承座、支承端部損傷 | 未維修 | 混凝土支承墊破損修補 | 1 | 處 | 支承座 |  | 支承／支承墊／阻尼裝置
[12 empty] | 32 | 2020-04-27 | 定期檢測 | 鹿島工程 | 2 | 1 | 1 | 1 | 其他損傷 | 已維修 | 植生清除 | 2 | 處 | S2左側護欄 | 49417 | 橋護欄 | 清除植生 | 600 |  | 2023-06-06 | 2023-07-13 14:07 | 李銘軒 | 2023-07-13 14:07 | 李銘軒
315 | 39845 | 58-2-第C514A標冬山河橋（S） | 國道5號 | 國道 | 49K+650M ~50K~25M | 高公局北區養護工程分局 | 頭城工務段 | 箱型梁 | 預力混凝土 | 95 | 已維修：0 | NO | 檢測日期 | 檢測類別 | 檢測單位 | D | E | R | U | 劣化類型 | 狀態 | 建議維修工法 | 數量 | 單位 | 損壞位置 | 維修紀錄ID | 維修構件 | 維修工法 | 金額 | 開工日期 | 完成日期 | 維修原始紀錄日期 | 維修原始紀錄者 | 維修最後修改日期 | 維修最後修改者
[11 empty] | 未維修：30 | 1 | 2020-05-20 | 定期檢測 | 鹿島工程 | 2 | 1 | 1 | 1 | 伸縮縫間雜物堆積 | 未維修 | 伸縮縫清理 | 1 | 公尺 | 伸縮縫 |  | 伸縮縫
[11 empty] | 全部：30 | 2 | 2020-05-20 | 定期檢測 | 鹿島工程 | 2 | 1 | 1 | 1 | 伸縮縫間雜物堆積 | 未維修 | 伸縮縫清理 | 1 | 公尺 | 伸縮縫 |  | 伸縮縫
[12 empty] | 3 | 2020-05-20 | 定期檢測 | 鹿島工程 | 3 | 1 | 2 | 2 | 滲水、白華 | 未維修 | 滲水處理 | 1 | 公尺 | 底部 |  | 拱肋(拱圈)
[12 empty] | 4 | 2020-05-20 | 定期檢測 | 鹿島工程 | 2 | 1 | 1 | 1 | 滲水、白華 | 未維修 | 白華處理(處) | 1 | 處 | 正面、背面 |  | 橋墩／帽梁
[12 empty] | 5 | 2020-05-20 | 定期檢測 | 鹿島工程 | 2 | 1 | 2 | 2 | 滲水、白華 | 未維修 | 滲水處理 | 2 | 處 | 底部 |  | 拱肋(拱圈)
[12 empty] | 6 | 2020-05-20 | 定期檢測 | 鹿島工程 | 2 | 1 | 1 | 1 | 滲水、白華 | 未維修 | 滲水處理 | 1 | 處 | 正面 |  | 橋墩／帽梁
[12 empty] | 7 | 2020-05-20 | 定期檢測 | 鹿島工程 | 2 | 1 | 1 | 1 | 其他損傷 | 未維修 | 鋼筋凸出切除 | 2 | 處 | 左側 |  | 拱肋(拱圈)
[12 empty] | 8 | 2020-05-20 | 定期檢測 | 鹿島工程 | 2 | 1 | 1 | 1 | 滲水、白華 | 未維修 | 白華處理(處) | 1 | 處 | 背面 |  | 橋墩／帽梁
[12 empty] | 9 | 2020-05-20 | 定期檢測 | 鹿島工程 | 2 | 1 | 1 | 1 | 其他損傷 | 未維修 | 清除植生或雜物 | 1 | 處 | 外側 |  | 橋護欄
[12 empty] | 10 | 2020-05-20 | 定期檢測 | 鹿島工程 | 2 | 1 | 2 | 2 | 混凝土裂縫 | 未維修 | >0.3mm混凝土裂縫修補 | 2 | 公尺 | 底部 |  | 拱肋(拱圈)
[12 empty] | 11 | 2020-05-20 | 定期檢測 | 鹿島工程 | 2 | 1 | 1 | 1 | 混凝土裂縫 | 未維修 | >0.3mm混凝土裂縫修補 | 0.5 | 公尺 | 底部 |  | 橋面板
[12 empty] | 12 | 2020-05-20 | 定期檢測 | 鹿島工程 | 2 | 1 | 1 | 1 | 混凝土剝落 | 未維修 | 混凝土修復(<=0.4x0.4x0.05m) | 1 | 處 | 底部 |  | 橋面板
[12 empty] | 13 | 2020-05-20 | 定期檢測 | 鹿島工程 | 2 | 1 | 2 | 2 | 混凝土空洞(或蜂窩) | 未維修 | 混凝土修復(<=0.4x0.4x0.05m) | 1 | 處 | 左側 |  | 拱肋(拱圈)
[12 empty] | 14 | 2020-05-20 | 定期檢測 | 鹿島工程 | 2 | 1 | 2 | 2 | 鋼筋、鋼腱或錨碇部位外露、銹蝕 | 未維修 | 鋼筋除鏽及混凝土修復(<=0.4x0.4x0.05m) | 1 | 處 | 底部 |  | 拱肋(拱圈)
[12 empty] | 15 | 2020-05-20 | 定期檢測 | 鹿島工程 | 2 | 1 | 1 | 2 | 滲水、白華 | 未維修 | 白華處理(處) | 2 | 處 | 底部 |  | 主梁
[12 empty] | 16 | 2020-05-20 | 定期檢測 | 鹿島工程 | 2 | 1 | 1 | 1 | 滲水、白華 | 未維修 | 白華處理(處) | 1 | 處 | 左側 |  | 拱肋(拱圈)
[12 empty] | 17 | 2020-05-20 | 定期檢測 | 鹿島工程 | 2 | 1 | 1 | 1 | 滲水、白華 | 未維修 | 白華處理(處) | 1 | 處 | 背面、左側 |  | 橋墩／帽梁
[12 empty] | 18 | 2020-05-20 | 定期檢測 | 鹿島工程 | 2 | 1 | 2 | 2 | 鋼筋、鋼腱或錨碇部位外露、銹蝕 | 未維修 | 鋼筋除鏽及混凝土修復(<=0.4x0.4x0.05m) | 1 | 處 | 左側 |  | 立柱
[12 empty] | 19 | 2020-05-20 | 定期檢測 | 鹿島工程 | 2 | 1 | 1 | 1 | 滲水、白華 | 未維修 | 白華處理(處) | 1 | 處 | 底部 |  | 主梁
[12 empty] | 20 | 2020-05-20 | 定期檢測 | 鹿島工程 | 2 | 1 | 1 | 1 | 滲水、白華 | 未維修 | 白華處理(處) | 1 | 處 | 正面 |  | 橋墩／帽梁
[12 empty] | 21 | 2020-05-20 | 定期檢測 | 鹿島工程 | 2 | 1 | 2 | 2 | 混凝土空洞(或蜂窩) | 未維修 | 混凝土修復(<=0.4x0.4x0.05m) | 1 | 處 | 左側 |  | 拱肋(拱圈)
[12 empty] | 22 | 2020-05-20 | 定期檢測 | 鹿島工程 | 2 | 1 | 1 | 1 | 混凝土裂縫 | 未維修 | >0.3mm混凝土裂縫修補 | 0.3 | 公尺 | 右側 |  | 橋墩／帽梁
[12 empty] | 23 | 2020-05-20 | 定期檢測 | 鹿島工程 | 2 | 2 | 2 | 2 | 漏水 | 未維修 | 漏水處理 | 1 | 處 | 底部 |  | 伸縮縫
[12 empty] | 24 | 2020-05-20 | 定期檢測 | 鹿島工程 | 2 | 2 | 2 | 2 | 漏水 | 未維修 | 伸縮縫排水設施修復 | 1 | 處 | 底部 |  | 伸縮縫
[12 empty] | 25 | 2020-05-20 | 定期檢測 | 鹿島工程 | 2 | 1 | 1 | 1 | 滲水、白華 | 未維修 | 白華處理(處) | 2 | 處 | 左側、背面 |  | 橋墩／帽梁
[12 empty] | 26 | 2020-05-20 | 定期檢測 | 鹿島工程 | 2 | 1 | 1 | 1 | 滲水、白華 | 未維修 | 白華處理(處) | 2 | 處 | 底部 |  | 橋面板
[12 empty] | 27 | 2020-05-20 | 定期檢測 | 鹿島工程 | 2 | 1 | 2 | 2 | 鋼筋、鋼腱或錨碇部位外露、銹蝕 | 未維修 | 鋼筋除鏽及混凝土修復(<=0.4x0.4x0.05m) | 1 | 處 | 底部、左側 |  | 拱肋(拱圈)
[12 empty] | 28 | 2020-05-20 | 定期檢測 | 鹿島工程 | 2 | 1 | 1 | 1 | 滲水、白華 | 未維修 | 白華處理(處) | 1 | 處 | 底部 |  | 橋面板
[12 empty] | 29 | 2020-05-20 | 定期檢測 | 鹿島工程 | 2 | 1 | 2 | 2 | 滲水、白華 | 未維修 | 滲水處理 | 2 | 處 | 底部 |  | 拱肋(拱圈)
[12 empty] | 30 | 2020-05-20 | 定期檢測 | 鹿島工程 | 2 | 1 | 2 | 2 | 鋼筋、鋼腱或錨碇部位外露、銹蝕 | 未維修 | 鋼筋除鏽及混凝土修復(<=0.4x0.4x0.05m) | 1 | 處 | 側面 |  | 立柱
316 | 39846 | 58-第C514A標羅東冬山段高架橋 | 國道5號 | 國道 | 47K+950M ~49K~628M | 高公局北區養護工程分局 | 頭城工務段 | 箱型梁 | 預力混凝土 | 95 | 已維修：8 | NO | 檢測日期 | 檢測類別 | 檢測單位 | D | E | R | U | 劣化類型 | 狀態 | 建議維修工法 | 數量 | 單位 | 損壞位置 | 維修紀錄ID | 維修構件 | 維修工法 | 金額 | 開工日期 | 完成日期 | 維修原始紀錄日期 | 維修原始紀錄者 | 維修最後修改日期 | 維修最後修改者
[11 empty] | 未維修：119 | 1 | 2020-07-22 | 定期檢測 | 鹿島工程 | 2 | 2 | 2 | 2 | 混凝土裂縫 | 未維修 | >0.3mm混凝土裂縫修補 | 3 | 公尺 | 背面、右側 |  | 橋墩／帽梁
[11 empty] | 全部：127 | 2 | 2020-07-22 | 定期檢測 | 鹿島工程 | 2 | 1 | 1 | 1 | 滲水、白華 | 未維修 | 滲水處理 | 1 | 處 | 背面 |  | 橋墩／帽梁
[12 empty] | 3 | 2020-07-22 | 定期檢測 | 鹿島工程 | 2 | 2 | 2 | 2 | 混凝土裂縫 | 未維修 | >0.3mm混凝土裂縫修補 | 1 | 公尺 | 背面 |  | 橋墩／帽梁
[12 empty] | 4 | 2020-07-22 | 定期檢測 | 鹿島工程 | 2 | 2 | 2 | 2 | 滲水、白華 | 未維修 | 白華處理(平方公尺) | 50 | 平方公尺 | 背面 |  | 橋墩／帽梁
[12 empty] | 5 | 2020-07-22 | 定期檢測 | 鹿島工程 | 2 | 1 | 1 | 1 | 其他損傷 | 未維修 | 模組型伸縮縫零組件更換 | 1 | 公尺 | 伸縮縫 |  | 伸縮縫
[12 empty] | 6 | 2020-07-22 | 定期檢測 | 鹿島工程 | 2 | 1 | 1 | 1 | 其他損傷 | 未維修 | 防鏽劑塗刷 | 1 | 處 | 伸縮縫 |  | 伸縮縫
[12 empty] | 7 | 2020-07-22 | 定期檢測 | 鹿島工程 | 2 | 2 | 2 | 2 | 鋼筋、鋼腱或錨碇部位外露、銹蝕 | 未維修 | 鋼筋除鏽及混凝土修復(>0.4*0.4*0.05m) | 1 | 平方公尺 | 大梁底部 |  | 主梁
[12 empty] | 8 | 2020-07-22 | 定期檢測 | 鹿島工程 | 2 | 1 | 1 | 1 | 混凝土剝落 | 未維修 | 混凝土修復(<=0.4*0.4*0.05m) | 1 | 處 | 左側橋面板 |  | 橋面板
[12 empty] | 9 | 2020-07-22 | 定期檢測 | 鹿島工程 | 2 | 1 | 1 | 1 | 生銹及腐蝕 | 未維修 | 清理保養 | 1 | 組 | 支撐 |  | 支承／支承墊／阻尼裝置
[12 empty] | 10 | 2020-07-22 | 定期檢測 | 鹿島工程 | 2 | 2 | 2 | 2 | 混凝土裂縫 | 未維修 | 修補寬度大於0.3mm的裂縫 | 4 | 公尺 | 橋墩左側 |  | 橋墩／帽梁
[12 empty] | 11 | 2020-07-22 | 定期檢測 | 鹿島工程 | 2 | 2 | 1 | 2 | 其他損傷 | 未維修 | 防鏽劑塗刷 | 3 | 公尺 | 伸縮縫 |  | 伸縮縫
[12 empty] | 12 | 2020-07-22 | 定期檢測 | 鹿島工程 | 2 | 1 | 1 | 1 | 滲水、白華 | 未維修 | 白華處理(處) | 1 | 處 | 橋墩正面 |  | 橋墩／帽梁
[12 empty] | 13 | 2020-07-22 | 定期檢測 | 鹿島工程 | 2 | 2 | 2 | 2 | 混凝土裂縫 | 未維修 | 修補寬度大於0.3mm的裂縫 | 3 | 公尺 | 橋墩正面 |  | 橋墩／帽梁
[12 empty] | 14 | 2020-07-22 | 定期檢測 | 鹿島工程 | 2 | 2 | 2 | 2 | 混凝土裂縫 | 未維修 | 修補寬度大於0.3mm的裂縫 | 2 | 公尺 | 橋墩右側 |  | 橋墩／帽梁
[12 empty] | 15 | 2020-07-22 | 定期檢測 | 鹿島工程 | 2 | 2 | 2 | 2 | 混凝土裂縫 | 未維修 | 修補寬度大於0.3mm的裂縫 | 1 | 公尺 | 橋墩正面 |  | 橋墩／帽梁
[12 empty] | 16 | 2020-07-22 | 定期檢測 | 鹿島工程 | 2 | 1 | 2 | 2 | 混凝土裂縫 | 未維修 | 修補寬度大於0.3mm的裂縫 | 1 | 公尺 | 橋墩背面 |  | 橋墩／帽梁
[12 empty] | 17 | 2020-07-22 | 定期檢測 | 鹿島工程 | 2 | 1 | 1 | 1 | 鋼筋、鋼腱或錨碇部位外露、銹蝕 | 未維修 | 鋼筋除鏽及混凝土修復(<=0.4*0.4*0.05m) | 1 | 處 | 大梁底部 |  | 主梁
[12 empty] | 18 | 2020-07-22 | 定期檢測 | 鹿島工程 | 2 | 1 | 2 | 2 | 混凝土裂縫 | 未維修 | 修補寬度大於0.3mm的裂縫 | 1 | 公尺 | 橋墩正面 |  | 橋墩／帽梁
[12 empty] | 19 | 2020-07-22 | 定期檢測 | 鹿島工程 | 2 | 1 | 2 | 2 | 混凝土裂縫 | 未維修 | 修補寬度大於0.3mm的裂縫 | 1 | 公尺 | 橋墩右側 |  | 橋墩／帽梁
[12 empty] | 20 | 2020-07-22 | 定期檢測 | 鹿島工程 | 2 | 1 | 2 | 2 | 混凝土裂縫 | 未維修 | 修補寬度大於0.3mm的裂縫 | 2 | 公尺 | 橋墩右側 |  | 橋墩／帽梁
[12 empty] | 21 | 2020-07-22 | 定期檢測 | 鹿島工程 | 2 | 2 | 2 | 2 | 混凝土裂縫 | 未維修 | 修補寬度大於0.3mm的裂縫 | 3 | 公尺 | 橋墩背面 |  | 橋墩／帽梁
[12 empty] | 22 | 2020-07-22 | 定期檢測 | 鹿島工程 | 2 | 1 | 1 | 1 | 鋼筋、鋼腱或錨碇部位外露、銹蝕 | 未維修 | 鋼筋除鏽及混凝土修復(<=0.4*0.4*0.05m) | 1 | 處 | 左側橋面板 |  | 橋面板
[12 empty] | 23 | 2020-07-22 | 定期檢測 | 鹿島工程 | 2 | 1 | 2 | 2 | 混凝土裂縫 | 未維修 | 修補寬度大於0.3mm的裂縫 | 2 | 公尺 | 橋墩左側 |  | 橋墩／帽梁
[12 empty] | 24 | 2020-07-22 | 定期檢測 | 鹿島工程 | 2 | 2 | 2 | 2 | 混凝土裂縫 | 未維修 | 修補寬度大於0.3mm的裂縫 | 3 | 公尺 | 橋墩正面 |  | 橋墩／帽梁
[12 empty] | 25 | 2020-07-22 | 定期檢測 | 鹿島工程 | 2 | 2 | 2 | 2 | 混凝土裂縫 | 未維修 | 修補寬度大於0.3mm的裂縫 | 3 | 公尺 | 橋墩左側 |  | 橋墩／帽梁
[12 empty] | 26 | 2020-07-22 | 定期檢測 | 鹿島工程 | 2 | 2 | 2 | 2 | 混凝土裂縫 | 未維修 | 修補寬度大於0.3mm的裂縫 | 2 | 公尺 | 橋墩背面 |  | 橋墩／帽梁
[12 empty] | 27 | 2020-07-22 | 定期檢測 | 鹿島工程 | 2 | 1 | 2 | 2 | 混凝土裂縫 | 未維修 | >0.3mm混凝土裂縫修補 | 1 | 公尺 | 大梁底部 |  | 主梁
[12 empty] | 28 | 2020-07-22 | 定期檢測 | 鹿島工程 | 2 | 2 | 2 | 2 | 滲水、白華 | 未維修 | 白華處理(平方公尺) | 1 | 平方公尺 | 橋墩背面 |  | 橋墩／帽梁
[12 empty] | 29 | 2020-07-22 | 定期檢測 | 鹿島工程 | 2 | 1 | 1 | 1 | 滲水、白華 | 未維修 | 滲水處理 | 1 | 處 | 橋墩正面 |  | 橋墩／帽梁
[12 empty] | 30 | 2020-07-22 | 定期檢測 | 鹿島工程 | 2 | 1 | 1 | 1 | 鋼筋、鋼腱或錨碇部位外露、銹蝕 | 未維修 | 鋼筋除鏽及混凝土修復(>0.4*0.4*0.05m) | 1 | 平方公尺 | 大梁底部 |  | 主梁
[12 empty] | 31 | 2020-07-22 | 定期檢測 | 鹿島工程 | 2 | 1 | 1 | 1 | 生銹及腐蝕 | 未維修 | 清理保養 | 1 | 組 | 支撐 |  | 支承／支承墊／阻尼裝置
[12 empty] | 32 | 2020-07-22 | 定期檢測 | 鹿島工程 | 2 | 1 | 1 | 1 | 生銹及腐蝕 | 未維修 | 清理保養 | 1 | 組 | 支撐 |  | 支承／支承墊／阻尼裝置
[12 empty] | 33 | 2020-07-22 | 定期檢測 | 鹿島工程 | 2 | 1 | 2 | 2 | 混凝土裂縫 | 未維修 | 修補寬度大於0.3mm的裂縫 | 2 | 公尺 | 橋墩正面 |  | 橋墩／帽梁
[12 empty] | 34 | 2020-07-22 | 定期檢測 | 鹿島工程 | 2 | 2 | 2 | 2 | 混凝土裂縫 | 未維修 | 修補寬度大於0.3mm的裂縫 | 3 | 公尺 | 橋墩正面 |  | 橋墩／帽梁
[12 empty] | 35 | 2020-07-22 | 定期檢測 | 鹿島工程 | 2 | 1 | 1 | 1 | 生銹及腐蝕 | 未維修 | 清理保養 | 1 | 組 | 支撐 |  | 支承／支承墊／阻尼裝置
[12 empty] | 36 | 2020-07-22 | 定期檢測 | 鹿島工程 | 2 | 1 | 2 | 2 | 混凝土裂縫 | 未維修 | 修補寬度大於0.3mm的裂縫 | 2 | 公尺 | 橋墩正面 |  | 橋墩／帽梁
[12 empty] | 37 | 2020-07-22 | 定期檢測 | 鹿島工程 | 2 | 1 | 1 | 1 | 混凝土裂縫 | 未維修 | 修補寬度大於0.3mm的裂縫 | 2 | 公尺 | 橋墩右側 |  | 橋墩／帽梁
[12 empty] | 38 | 2020-07-22 | 定期檢測 | 鹿島工程 | 2 | 1 | 1 | 1 | 生銹及腐蝕 | 未維修 | 清理保養 | 1 | 組 | 支撐 |  | 支承／支承墊／阻尼裝置
[12 empty] | 39 | 2020-07-22 | 定期檢測 | 鹿島工程 | 2 | 1 | 2 | 2 | 混凝土裂縫 | 未維修 | 修補寬度大於0.3mm的裂縫 | 3 | 公尺 | 橋墩右側 |  | 橋墩／帽梁
[12 empty] | 40 | 2020-07-22 | 定期檢測 | 鹿島工程 | 2 | 1 | 1 | 1 | 生銹及腐蝕 | 未維修 | 清理保養 | 1 | 組 | 支撐 |  | 支承／支承墊／阻尼裝置
[12 empty] | 41 | 2020-07-22 | 定期檢測 | 鹿島工程 | 2 | 1 | 1 | 1 | 混凝土剝落 | 未維修 | 混凝土修復(<=0.4*0.4*0.05m) | 1 | 處 | 左側橋面板 |  | 橋面板
[12 empty] | 42 | 2020-07-22 | 定期檢測 | 鹿島工程 | 2 | 1 | 1 | 1 | 鋼筋、鋼腱或錨碇部位外露、銹蝕 | 未維修 | 鋼筋除鏽及混凝土修復(<=0.4*0.4*0.05m) | 2 | 處 | 左側橋面板 |  | 橋面板
[12 empty] | 43 | 2020-07-22 | 定期檢測 | 鹿島工程 | 2 | 1 | 1 | 1 | 鋼筋、鋼腱或錨碇部位外露、銹蝕 | 未維修 | 鋼筋除鏽及混凝土修復(<=0.4*0.4*0.05m) | 1 | 處 | 橋墩左側 |  | 橋墩／帽梁
[12 empty] | 44 | 2020-07-22 | 定期檢測 | 鹿島工程 | 2 | 1 | 2 | 2 | 混凝土裂縫 | 未維修 | 修補寬度大於0.3mm的裂縫 | 2 | 公尺 | 橋墩正面 |  | 橋墩／帽梁
[12 empty] | 45 | 2020-07-22 | 定期檢測 | 鹿島工程 | 2 | 1 | 2 | 2 | 混凝土裂縫 | 未維修 | 修補寬度大於0.3mm的裂縫 | 2 | 公尺 | 橋墩正面 |  | 橋墩／帽梁
[12 empty] | 46 | 2020-07-22 | 定期檢測 | 鹿島工程 | 2 | 1 | 2 | 2 | 混凝土裂縫 | 未維修 | 修補寬度大於0.3mm的裂縫 | 2 | 公尺 | 橋墩背面 |  | 橋墩／帽梁
[12 empty] | 47 | 2020-07-22 | 定期檢測 | 鹿島工程 | 2 | 1 | 2 | 2 | 混凝土裂縫 | 未維修 | 修補寬度大於0.3mm的裂縫 | 1 | 公尺 | 橋墩左側 |  | 橋墩／帽梁
[12 empty] | 48 | 2020-07-22 | 定期檢測 | 鹿島工程 | 2 | 2 | 2 | 2 | 滲水、白華 | 未維修 | 滲水處理 | 1 | 處 | 橋墩正面 |  | 橋墩／帽梁
[12 empty] | 49 | 2020-07-22 | 定期檢測 | 鹿島工程 | 2 | 1 | 2 | 2 | 混凝土裂縫 | 未維修 | 修補寬度大於0.3mm的裂縫 | 5 | 公尺 | 橋墩左側 |  | 橋墩／帽梁
[12 empty] | 50 | 2020-07-22 | 定期檢測 | 鹿島工程 | 2 | 1 | 2 | 2 | 混凝土裂縫 | 未維修 | 修補寬度大於0.3mm的裂縫 | 2 | 公尺 | 橋墩背面 |  | 橋墩／帽梁
[12 empty] | 51 | 2020-07-22 | 定期檢測 | 鹿島工程 | 2 | 1 | 1 | 1 | 其他損傷 | 未維修 | 清理保養 | 1 | 組 | 支撐 |  | 支承／支承墊／阻尼裝置
[12 empty] | 52 | 2020-07-22 | 定期檢測 | 鹿島工程 | 2 | 1 | 1 | 1 | 生銹及腐蝕 | 未維修 | 清理保養 | 1 | 組 | 支撐 |  | 支承／支承墊／阻尼裝置
[12 empty] | 53 | 2020-07-22 | 定期檢測 | 鹿島工程 | 2 | 1 | 1 | 1 | 滲水、白華 | 未維修 | 白華處理(處) | 1 | 處 | 橋墩正面 |  | 橋墩／帽梁
[12 empty] | 54 | 2020-07-22 | 定期檢測 | 鹿島工程 | 2 | 1 | 2 | 2 | 混凝土裂縫 | 未維修 | 修補寬度大於0.3mm的裂縫 | 3 | 公尺 | 橋墩右側 |  | 橋墩／帽梁
[12 empty] | 55 | 2020-07-22 | 定期檢測 | 鹿島工程 | 2 | 1 | 2 | 2 | 混凝土裂縫 | 未維修 | 修補寬度大於0.3mm的裂縫 | 3 | 公尺 | 橋墩右側 |  | 橋墩／帽梁
[12 empty] | 56 | 2020-07-22 | 定期檢測 | 鹿島工程 | 2 | 1 | 2 | 2 | 混凝土裂縫 | 未維修 | 修補寬度大於0.3mm的裂縫 | 1 | 公尺 | 橋墩右側 |  | 橋墩／帽梁
[12 empty] | 57 | 2020-07-22 | 定期檢測 | 鹿島工程 | 2 | 1 | 1 | 1 | 生銹及腐蝕 | 未維修 | 清理保養 | 1 | 組 | 支撐 |  | 支承／支承墊／阻尼裝置
[12 empty] | 58 | 2020-07-22 | 定期檢測 | 鹿島工程 | 2 | 1 | 2 | 2 | 混凝土裂縫 | 未維修 | 修補寬度大於0.3mm的裂縫 | 1 | 公尺 | 橋墩正面 |  | 橋墩／帽梁
[12 empty] | 59 | 2020-07-22 | 定期檢測 | 鹿島工程 | 2 | 2 | 2 | 2 | 混凝土裂縫 | 未維修 | 修補寬度大於0.3mm的裂縫 | 3 | 公尺 | 橋墩右側 |  | 橋墩／帽梁
[12 empty] | 60 | 2020-07-22 | 定期檢測 | 鹿島工程 | 2 | 2 | 2 | 2 | 混凝土裂縫 | 未維修 | 修補寬度大於0.3mm的裂縫 | 1 | 公尺 | 橋墩正面 |  | 橋墩／帽梁
[12 empty] | 61 | 2020-07-22 | 定期檢測 | 鹿島工程 | 2 | 1 | 1 | 1 | 鋼筋、鋼腱或錨碇部位外露、銹蝕 | 未維修 | 鋼筋除鏽及混凝土修復(<=0.4*0.4*0.05m) | 1 | 處 | 大梁底部 |  | 主梁
[12 empty] | 62 | 2020-07-22 | 定期檢測 | 鹿島工程 | 2 | 1 | 2 | 2 | 混凝土裂縫 | 未維修 | 修補寬度大於0.3mm的裂縫 | 1 | 公尺 | 橋墩左側 |  | 橋墩／帽梁
[12 empty] | 63 | 2020-07-22 | 定期檢測 | 鹿島工程 | 2 | 1 | 1 | 1 | 生銹及腐蝕 | 未維修 | 清理保養 | 1 | 組 | 支撐 |  | 支承／支承墊／阻尼裝置
[12 empty] | 64 | 2020-07-22 | 定期檢測 | 鹿島工程 | 2 | 1 | 1 | 1 | 鋼筋、鋼腱或錨碇部位外露、銹蝕 | 未維修 | 鋼筋除鏽及混凝土修復(>0.4*0.4*0.05m) | 1 | 平方公尺 | 橋墩左側 |  | 橋墩／帽梁
[12 empty] | 65 | 2020-07-22 | 定期檢測 | 鹿島工程 | 2 | 2 | 2 | 2 | 混凝土裂縫 | 未維修 | 修補寬度大於0.3mm的裂縫 | 2 | 公尺 | 橋墩正面 |  | 橋墩／帽梁
[12 empty] | 66 | 2020-07-22 | 定期檢測 | 鹿島工程 | 2 | 1 | 2 | 2 | 鋼筋、鋼腱或錨碇部位外露、銹蝕 | 未維修 | 鋼筋除鏽及混凝土修復(<=0.4*0.4*0.05m) | 1 | 處 | 大梁底部 |  | 主梁
[12 empty] | 67 | 2020-07-22 | 定期檢測 | 鹿島工程 | 2 | 1 | 1 | 1 | 混凝土剝落 | 未維修 | 混凝土修復(>0.4*0.4*0.05m) | 1 | 平方公尺 | 左側橋面板 |  | 橋面板
[12 empty] | 68 | 2020-07-22 | 定期檢測 | 鹿島工程 | 2 | 1 | 2 | 2 | 混凝土裂縫 | 未維修 | 修補寬度大於0.3mm的裂縫 | 3 | 公尺 | 橋墩右側 |  | 橋墩／帽梁
[12 empty] | 69 | 2020-07-22 | 定期檢測 | 鹿島工程 | 2 | 2 | 2 | 2 | 混凝土裂縫 | 未維修 | 修補寬度大於0.3mm的裂縫 | 6 | 公尺 | 橋墩正面、左側 |  | 橋墩／帽梁
[12 empty] | 70 | 2020-07-22 | 定期檢測 | 鹿島工程 | 2 | 2 | 2 | 2 | 混凝土裂縫 | 未維修 | 修補寬度大於0.3mm的裂縫 | 3 | 公尺 | 橋墩正面 |  | 橋墩／帽梁
[12 empty] | 71 | 2020-07-22 | 定期檢測 | 鹿島工程 | 2 | 1 | 2 | 2 | 混凝土裂縫 | 未維修 | 修補寬度大於0.3mm的裂縫 | 2 | 公尺 | 橋墩背面 |  | 橋墩／帽梁
[12 empty] | 72 | 2020-07-22 | 定期檢測 | 鹿島工程 | 2 | 1 | 2 | 2 | 混凝土裂縫 | 未維修 | 修補寬度大於0.3mm的裂縫 | 1 | 公尺 | 橋墩左側 |  | 橋墩／帽梁
[12 empty] | 73 | 2020-07-22 | 定期檢測 | 鹿島工程 | 2 | 1 | 2 | 2 | 混凝土裂縫 | 未維修 | 修補寬度大於0.3mm的裂縫 | 2 | 公尺 | 橋墩正面 |  | 橋墩／帽梁
[12 empty] | 74 | 2020-07-22 | 定期檢測 | 鹿島工程 | 2 | 1 | 2 | 2 | 混凝土裂縫 | 未維修 | 修補寬度大於0.3mm的裂縫 | 2 | 公尺 | 橋墩正面 |  | 橋墩／帽梁
[12 empty] | 75 | 2020-07-22 | 定期檢測 | 鹿島工程 | 2 | 1 | 2 | 2 | 混凝土裂縫 | 未維修 | 修補寬度大於0.3mm的裂縫 | 2 | 公尺 | 橋墩正面 |  | 橋墩／帽梁
[12 empty] | 76 | 2020-07-22 | 定期檢測 | 鹿島工程 | 2 | 1 | 2 | 2 | 混凝土裂縫 | 未維修 | 修補寬度大於0.3mm的裂縫 | 2 | 公尺 | 橋墩右側 |  | 橋墩／帽梁
[12 empty] | 77 | 2020-07-22 | 定期檢測 | 鹿島工程 | 2 | 1 | 1 | 1 | 生銹及腐蝕 | 未維修 | 清理保養 | 1 | 組 | 支撐 |  | 支承／支承墊／阻尼裝置
[12 empty] | 78 | 2020-07-22 | 定期檢測 | 鹿島工程 | 2 | 1 | 2 | 2 | 混凝土裂縫 | 未維修 | 修補寬度大於0.3mm的裂縫 | 3 | 公尺 | 橋墩正面 |  | 橋墩／帽梁
[12 empty] | 79 | 2020-07-22 | 定期檢測 | 鹿島工程 | 2 | 1 | 2 | 2 | 混凝土裂縫 | 未維修 | 修補寬度大於0.3mm的裂縫 | 2 | 公尺 | 橋墩背面 |  | 橋墩／帽梁
[12 empty] | 80 | 2020-07-22 | 定期檢測 | 鹿島工程 | 2 | 1 | 1 | 1 | 生銹及腐蝕 | 未維修 | 清理保養 | 1 | 組/塊 | 防落設施 |  | 防落設施
[12 empty] | 81 | 2020-07-22 | 定期檢測 | 鹿島工程 | 2 | 1 | 2 | 2 | 混凝土裂縫 | 未維修 | 修補寬度大於0.3mm的裂縫 | 2 | 公尺 | 橋墩右側 |  | 橋墩／帽梁
[12 empty] | 82 | 2020-07-22 | 定期檢測 | 鹿島工程 | 2 | 1 | 2 | 2 | 混凝土裂縫 | 未維修 | 修補寬度大於0.3mm的裂縫 | 1 | 公尺 | 橋墩正面 |  | 橋墩／帽梁
[12 empty] | 83 | 2020-07-22 | 定期檢測 | 鹿島工程 | 2 | 1 | 1 | 1 | 鋼筋、鋼腱或錨碇部位外露、銹蝕 | 未維修 | 鋼筋除鏽及混凝土修復(<=0.4*0.4*0.05m) | 1 | 處 | 大梁底部 |  | 主梁
[12 empty] | 84 | 2020-07-22 | 定期檢測 | 鹿島工程 | 2 | 1 | 1 | 1 | 滲水、白華 | 未維修 | 白華處理(處) | 1 | 處 | 橋墩正面 |  | 橋墩／帽梁
[12 empty] | 85 | 2020-07-22 | 定期檢測 | 鹿島工程 | 2 | 2 | 2 | 2 | 混凝土裂縫 | 未維修 | 修補寬度大於0.3mm的裂縫 | 3 | 公尺 | 橋墩右側 |  | 橋墩／帽梁
[12 empty] | 86 | 2020-07-22 | 定期檢測 | 鹿島工程 | 2 | 1 | 2 | 2 | 混凝土裂縫 | 未維修 | 修補寬度大於0.3mm的裂縫 | 1 | 公尺 | 橋墩背面 |  | 橋墩／帽梁
[12 empty] | 87 | 2020-07-22 | 定期檢測 | 鹿島工程 | 2 | 1 | 1 | 1 | 鋼筋、鋼腱或錨碇部位外露、銹蝕 | 未維修 | 鋼筋除鏽及混凝土修復(<=0.4*0.4*0.05m) | 1 | 處 | 大梁底部 |  | 主梁
[12 empty] | 88 | 2020-07-22 | 定期檢測 | 鹿島工程 | 2 | 1 | 1 | 1 | 其他損傷 | 未維修 | 清理保養 | 1 | 組/塊 | 防落設施 |  | 防落設施
[12 empty] | 89 | 2020-07-22 | 定期檢測 | 鹿島工程 | 2 | 2 | 2 | 2 | 積水或漏水 | 未維修 | 滲水處理 | 1 | 處 | 橋墩背面 |  | 橋墩／帽梁
[12 empty] | 90 | 2020-07-22 | 定期檢測 | 鹿島工程 | 3 | 3 | 2 | 2 | 混凝土裂縫 | 未維修 | 修補寬度大於0.3mm的裂縫 | 4 | 公尺 | 橋墩背面 |  | 橋墩／帽梁
[12 empty] | 91 | 2020-07-22 | 定期檢測 | 鹿島工程 | 2 | 1 | 2 | 2 | 滲水、白華 | 未維修 | 滲水處理 | 1 | 處 | 橋墩背面 |  | 橋墩／帽梁
[12 empty] | 92 | 2020-07-22 | 定期檢測 | 鹿島工程 | 2 | 1 | 2 | 2 | 鋼筋、鋼腱或錨碇部位外露、銹蝕 | 未維修 | 鋼筋除鏽及混凝土修復(<=0.4*0.4*0.05m) | 1 | 處 | 橋墩左側 |  | 橋墩／帽梁
[12 empty] | 93 | 2020-07-22 | 定期檢測 | 鹿島工程 | 2 | 2 | 2 | 2 | 混凝土裂縫 | 未維修 | 修補寬度大於0.3mm的裂縫 | 3 | 公尺 | 橋墩背面 |  | 橋墩／帽梁
[12 empty] | 94 | 2020-07-22 | 定期檢測 | 鹿島工程 | 2 | 1 | 1 | 1 | 鋼筋、鋼腱或錨碇部位外露、銹蝕 | 未維修 | 鋼筋除鏽及混凝土修復(<=0.4*0.4*0.05m) | 1 | 處 | 左側橋面板 |  | 橋面板
[12 empty] | 95 | 2020-07-22 | 定期檢測 | 鹿島工程 | 2 | 2 | 1 | 2 | 其他損傷 | 未維修 | 防鏽劑塗刷 | 4 | 公尺 | 伸縮縫 |  | 伸縮縫
[12 empty] | 96 | 2020-07-22 | 定期檢測 | 鹿島工程 | 2 | 2 | 2 | 2 | 生銹及腐蝕 | 未維修 | 清理保養 | 1 | 組 | 支撐 |  | 支承／支承墊／阻尼裝置
[12 empty] | 97 | 2020-07-22 | 定期檢測 | 鹿島工程 | 2 | 2 | 2 | 2 | 混凝土裂縫 | 未維修 | 修補寬度大於0.3mm的裂縫 | 1 | 公尺 | 橋墩背面 |  | 橋墩／帽梁
[12 empty] | 98 | 2020-07-22 | 定期檢測 | 鹿島工程 | 2 | 2 | 2 | 2 | 混凝土裂縫 | 未維修 | 修補寬度大於0.3mm的裂縫 | 3 | 公尺 | 橋墩正面 |  | 橋墩／帽梁
[12 empty] | 99 | 2020-07-22 | 定期檢測 | 鹿島工程 | 2 | 2 | 2 | 2 | 混凝土裂縫 | 未維修 | 修補寬度大於0.3mm的裂縫 | 2 | 公尺 | 橋墩左側 |  | 橋墩／帽梁
[12 empty] | 100 | 2020-07-22 | 定期檢測 | 鹿島工程 | 2 | 1 | 2 | 2 | 混凝土裂縫 | 未維修 | 修補寬度大於0.3mm的裂縫 | 3 | 公尺 | 橋墩正面 |  | 橋墩／帽梁
[12 empty] | 101 | 2020-07-22 | 定期檢測 | 鹿島工程 | 2 | 1 | 2 | 2 | 鋼筋、鋼腱或錨碇部位外露、銹蝕 | 未維修 | 鋼筋除鏽及混凝土修復(<=0.4*0.4*0.05m) | 1 | 處 | 橋墩正面 |  | 橋墩／帽梁
[12 empty] | 102 | 2020-07-22 | 定期檢測 | 鹿島工程 | 2 | 1 | 2 | 2 | 混凝土裂縫 | 未維修 | 修補寬度大於0.3mm的裂縫 | 1 | 公尺 | 橋墩正面 |  | 橋墩／帽梁
[12 empty] | 103 | 2020-07-22 | 定期檢測 | 鹿島工程 | 2 | 1 | 1 | 1 | 鋼筋、鋼腱或錨碇部位外露、銹蝕 | 未維修 | 鋼筋除鏽及混凝土修復(<=0.4*0.4*0.05m) | 1 | 處 | 橋墩背面 |  | 橋墩／帽梁
[12 empty] | 104 | 2020-07-22 | 定期檢測 | 鹿島工程 | 2 | 1 | 2 | 2 | 混凝土裂縫 | 未維修 | 修補寬度大於0.3mm的裂縫 | 2 | 公尺 | 橋墩正面 |  | 橋墩／帽梁
[12 empty] | 105 | 2020-07-22 | 定期檢測 | 鹿島工程 | 2 | 1 | 2 | 2 | 混凝土裂縫 | 未維修 | 修補寬度大於0.3mm的裂縫 | 3 | 公尺 | 橋墩右側 |  | 橋墩／帽梁
[12 empty] | 106 | 2020-07-22 | 定期檢測 | 鹿島工程 | 2 | 1 | 2 | 2 | 混凝土裂縫 | 未維修 | 修補寬度大於0.3mm的裂縫 | 1 | 公尺 | 橋墩右側 |  | 橋墩／帽梁
[12 empty] | 107 | 2020-07-22 | 定期檢測 | 鹿島工程 | 2 | 1 | 2 | 2 | 混凝土裂縫 | 未維修 | 修補寬度大於0.3mm的裂縫 | 2 | 公尺 | 橋墩正面 |  | 橋墩／帽梁
[12 empty] | 108 | 2020-07-22 | 定期檢測 | 鹿島工程 | 2 | 1 | 2 | 2 | 混凝土裂縫 | 未維修 | 修補寬度大於0.3mm的裂縫 | 3 | 公尺 | 橋墩左側 |  | 橋墩／帽梁
[12 empty] | 109 | 2020-07-22 | 定期檢測 | 鹿島工程 | 2 | 1 | 1 | 1 | 混凝土剝落 | 未維修 | 混凝土修復(<=0.4*0.4*0.05m) | 1 | 處 | 大梁底部 |  | 主梁
[12 empty] | 110 | 2020-07-22 | 定期檢測 | 鹿島工程 | 2 | 1 | 2 | 2 | 混凝土裂縫 | 未維修 | 修補寬度大於0.3mm的裂縫 | 2 | 公尺 | 橋墩左側 |  | 橋墩／帽梁
[12 empty] | 111 | 2020-07-22 | 定期檢測 | 鹿島工程 | 2 | 2 | 2 | 2 | 滲水、白華 | 未維修 | 白華處理(平方公尺) | 1 | 平方公尺 | 橋墩背面 |  | 橋墩／帽梁
[12 empty] | 112 | 2020-07-22 | 定期檢測 | 鹿島工程 | 2 | 1 | 1 | 1 | 鋼筋、鋼腱或錨碇部位外露、銹蝕 | 未維修 | 鋼筋除鏽及混凝土修復(<=0.4*0.4*0.05m) | 1 | 處 | 右側橋面板 |  | 橋面板
[12 empty] | 113 | 2020-07-22 | 定期檢測 | 鹿島工程 | 2 | 2 | 2 | 2 | 混凝土裂縫 | 未維修 | 修補寬度大於0.3mm的裂縫 | 3 | 公尺 | 橋墩正面 |  | 橋墩／帽梁
[12 empty] | 114 | 2020-07-22 | 定期檢測 | 鹿島工程 | 2 | 2 | 2 | 2 | 混凝土裂縫 | 未維修 | 修補寬度大於0.3mm的裂縫 | 3 | 公尺 | 橋墩左側 |  | 橋墩／帽梁
[12 empty] | 115 | 2020-07-22 | 定期檢測 | 鹿島工程 | 2 | 1 | 2 | 2 | 混凝土裂縫 | 未維修 | 修補寬度大於0.3mm的裂縫 | 1 | 公尺 | 橋墩左側 |  | 橋墩／帽梁
[12 empty] | 116 | 2020-07-22 | 定期檢測 | 鹿島工程 | 2 | 1 | 2 | 2 | 混凝土裂縫 | 未維修 | 修補寬度大於0.3mm的裂縫 | 3 | 公尺 | 橋墩正面 |  | 橋墩／帽梁
[12 empty] | 117 | 2020-07-22 | 定期檢測 | 鹿島工程 | 2 | 1 | 2 | 2 | 混凝土裂縫 | 未維修 | 修補寬度大於0.3mm的裂縫 | 3 | 公尺 | 橋墩背面 |  | 橋墩／帽梁
[12 empty] | 118 | 2020-07-22 | 定期檢測 | 鹿島工程 | 2 | 1 | 2 | 2 | 混凝土裂縫 | 未維修 | 修補寬度大於0.3mm的裂縫 | 3 | 公尺 | 橋墩正面 |  | 橋墩／帽梁
[12 empty] | 119 | 2020-07-22 | 定期檢測 | 鹿島工程 | 2 | 2 | 2 | 2 | 混凝土裂縫 | 未維修 | 修補寬度大於0.3mm的裂縫 | 1 | 公尺 | 橋墩正面 |  | 橋墩／帽梁
[12 empty] | 120 | 2020-07-22 | 定期檢測 | 鹿島工程 | 2 | 1 | 1 | 1 | 鋼筋、鋼腱或錨碇部位外露、銹蝕 | 已維修 | 鋼筋除鏽及混凝土修復(<=0.4*0.4*0.05m) | 1 | 處 | 橋墩正面 | 50384 | 橋墩／帽梁 | 鋼筋除鏽及混凝土修復 | 1900 |  | 2023-09-06 | 2023-09-26 12:33 | 張菁瑩 | 2023-10-26 09:32 | 李銘軒
[12 empty] | 121 | 2020-07-22 | 定期檢測 | 鹿島工程 | 2 | 2 | 2 | 2 | 鋼筋、鋼腱或錨碇部位外露、銹蝕 | 已維修 | 鋼筋除鏽及混凝土修復(>0.4*0.4*0.05m) | 1 | 平方公尺 | 橋墩右側 | 50386 | 橋墩／帽梁 | 鋼筋除鏽及混凝土修復 | 1900 |  | 2023-09-06 | 2023-09-26 12:33 | 張菁瑩 | 2023-10-26 09:40 | 李銘軒
[12 empty] | 122 | 2020-07-22 | 定期檢測 | 鹿島工程 | 2 | 1 | 1 | 1 | 伸縮縫間雜物堆積 | 已維修 | 伸縮縫清理 | 2 | 公尺 | 伸縮縫 | 50344 | 伸縮縫 | 伸縮縫清理 | 500 |  | 2023-02-21 | 2023-09-20 10:51 | 張菁瑩 | 2023-09-20 10:51 | 張菁瑩
[12 empty] | 123 | 2020-07-22 | 定期檢測 | 鹿島工程 | 2 | 2 | 1 | 2 | 伸縮縫間雜物堆積 | 已維修 | 伸縮縫清理 | 4 | 公尺 | 伸縮縫 | 50351 | 伸縮縫 | 伸縮縫清理 | 500 |  | 2023-02-21 | 2023-09-20 11:02 | 張菁瑩 | 2023-09-20 11:02 | 張菁瑩
[12 empty] | 124 | 2020-07-22 | 定期檢測 | 鹿島工程 | 2 | 2 | 2 | 2 | 鋼筋、鋼腱或錨碇部位外露、銹蝕 | 已維修 | 鋼筋除鏽及混凝土修復(>0.4*0.4*0.05m) | 1 | 平方公尺 | 橋墩左側 | 50385 | 橋墩／帽梁 | 鋼筋除鏽及混凝土修復 | 1900 |  | 2023-09-06 | 2023-09-26 12:33 | 張菁瑩 | 2023-10-26 09:27 | 李銘軒
[12 empty] | 125 | 2020-07-22 | 定期檢測 | 鹿島工程 | 2 | 1 | 1 | 1 | 伸縮縫間雜物堆積 | 已維修 | 伸縮縫清理 | 3 | 公尺 | 伸縮縫 | 50354 | 伸縮縫 | 伸縮縫清理 | 500 |  | 2023-02-21 | 2023-09-20 11:05 | 張菁瑩 | 2023-09-20 11:05 | 張菁瑩
[12 empty] | 126 | 2020-07-22 | 定期檢測 | 鹿島工程 | 2 | 2 | 1 | 2 | 伸縮縫間雜物堆積 | 已維修 | 伸縮縫清理 | 3 | 公尺 | 伸縮縫 | 50347 | 伸縮縫 | 伸縮縫清理 | 500 |  | 2023-02-21 | 2023-09-20 10:56 | 張菁瑩 | 2023-09-20 10:56 | 張菁瑩
[12 empty] | 127 | 2020-07-22 | 定期檢測 | 鹿島工程 | 2 | 1 | 1 | 1 | 伸縮縫間雜物堆積 | 已維修 | 伸縮縫清理 | 1 | 公尺 | 伸縮縫 | 50356 | 伸縮縫 | 伸縮縫清理 | 500 |  | 2023-02-21 | 2023-09-20 11:09 | 張菁瑩 | 2023-09-20 11:09 | 張菁瑩
317 | 39847 | 58-1-第C514A標冬山河橋（N） | 國道5號 | 國道 | 49K+650M ~50K~25M | 高公局北區養護工程分局 | 頭城工務段 | 箱型梁 | 預力混凝土 | 95 | 已維修：0 | NO | 檢測日期 | 檢測類別 | 檢測單位 | D | E | R | U | 劣化類型 | 狀態 | 建議維修工法 | 數量 | 單位 | 損壞位置 | 維修紀錄ID | 維修構件 | 維修工法 | 金額 | 開工日期 | 完成日期 | 維修原始紀錄日期 | 維修原始紀錄者 | 維修最後修改日期 | 維修最後修改者
[11 empty] | 未維修：19 | 1 | 2020-05-20 | 定期檢測 | 鹿島工程 | 2 | 1 | 1 | 1 | 滲水、白華 | 未維修 | 滲水處理 | 1 | 處 | 橋墩背面 |  | 橋墩／帽梁
[11 empty] | 全部：19 | 2 | 2020-05-20 | 定期檢測 | 鹿島工程 | 2 | 2 | 2 | 2 | 混凝土裂縫 | 未維修 | 修補寬度大於0.3mm的裂縫 | 1 | 公尺 | 橋墩正面 |  | 橋墩／帽梁
[12 empty] | 3 | 2020-05-20 | 定期檢測 | 鹿島工程 | 2 | 2 | 2 | 2 | 混凝土裂縫 | 未維修 | 修補寬度大於0.3mm的裂縫 | 1 | 公尺 | 橋墩正面 |  | 橋墩／帽梁
[12 empty] | 4 | 2020-05-20 | 定期檢測 | 鹿島工程 | 2 | 2 | 2 | 2 | 混凝土裂縫 | 未維修 | 修補寬度大於0.3mm的裂縫 | 1.6 | 公尺 | 背面、右側 |  | 橋墩／帽梁
[12 empty] | 5 | 2020-05-20 | 定期檢測 | 鹿島工程 | 2 | 2 | 2 | 2 | 其他損傷 | 未維修 | 防鏽劑塗刷 | 3 | 公尺 | 伸縮縫 |  | 伸縮縫
[12 empty] | 6 | 2020-05-20 | 定期檢測 | 鹿島工程 | 2 | 2 | 2 | 2 | 混凝土裂縫 | 未維修 | 修補寬度大於0.3mm的裂縫 | 2 | 公尺 | 橋墩正面 |  | 橋墩／帽梁
[12 empty] | 7 | 2020-05-20 | 定期檢測 | 鹿島工程 | 2 | 1 | 1 | 1 | 伸縮縫間雜物堆積 | 未維修 | 伸縮縫清理 | 1 | 公尺 | 伸縮縫 |  | 伸縮縫
[12 empty] | 8 | 2020-05-20 | 定期檢測 | 鹿島工程 | 2 | 1 | 1 | 1 | 伸縮縫間雜物堆積 | 未維修 | 伸縮縫清理 | 1 | 公尺 | 伸縮縫 |  | 伸縮縫
[12 empty] | 9 | 2020-05-20 | 定期檢測 | 鹿島工程 | 2 | 1 | 2 | 2 | 滲水、白華 | 未維修 | 白華處理(處) | 3 | 處 | 左側 |  | 拱肋(拱圈)
[12 empty] | 10 | 2020-05-20 | 定期檢測 | 鹿島工程 | 2 | 1 | 2 | 2 | 鋼筋、鋼腱或錨碇部位外露、銹蝕 | 未維修 | 鋼筋除鏽及混凝土修復(<=0.4x0.4x0.05m) | 1 | 處 | 底部 |  | 拱肋(拱圈)
[12 empty] | 11 | 2020-05-20 | 定期檢測 | 鹿島工程 | 2 | 1 | 2 | 2 | 混凝土裂縫 | 未維修 | >0.3mm混凝土裂縫修補 | 1 | 公尺 | 底部 |  | 橋面板
[12 empty] | 12 | 2020-05-20 | 定期檢測 | 鹿島工程 | 2 | 2 | 2 | 2 | 鋼筋、鋼腱或錨碇部位外露、銹蝕 | 未維修 | 鋼筋除鏽及混凝土修復(<=0.4x0.4x0.05m) | 1 | 處 | 背面 |  | 橋墩／帽梁
[12 empty] | 13 | 2020-05-20 | 定期檢測 | 鹿島工程 | 2 | 2 | 2 | 2 | 混凝土裂縫 | 未維修 | >0.3mm混凝土裂縫修補 | 2 | 公尺 | 正面 |  | 橋墩／帽梁
[12 empty] | 14 | 2020-05-20 | 定期檢測 | 鹿島工程 | 2 | 2 | 2 | 2 | 滲水、白華 | 未維修 | 白華處理(處) | 2 | 處 | 左側 |  | 拱肋(拱圈)
[12 empty] | 15 | 2020-05-20 | 定期檢測 | 鹿島工程 | 2 | 2 | 2 | 2 | 混凝土裂縫 | 未維修 | >0.3mm混凝土裂縫修補 | 1.5 | 公尺 | 背面 |  | 橋墩／帽梁
[12 empty] | 16 | 2020-05-20 | 定期檢測 | 鹿島工程 | 2 | 2 | 2 | 2 | 其他損傷 | 未維修 | 修復受損的排水管 | 1 | 處 | 正面 |  | 橋墩／帽梁
[12 empty] | 17 | 2020-05-20 | 定期檢測 | 鹿島工程 | 2 | 2 | 2 | 2 | 鋼筋、鋼腱或錨碇部位外露、銹蝕 | 未維修 | 鋼筋除鏽及混凝土修復(<=0.4x0.4x0.05m) | 2 | 處 | 背面 |  | 橋墩／帽梁
[12 empty] | 18 | 2020-05-20 | 定期檢測 | 鹿島工程 | 2 | 1 | 1 | 1 | 滲水、白華 | 未維修 | 白華處理(處) | 1 | 處 |  |  | 主梁
[12 empty] | 19 | 2020-05-20 | 定期檢測 | 鹿島工程 | 2 | 1 | 1 | 1 | 其他損傷 | 未維修 | 油漆塗裝 | 1 | 處 | 正面 |  | 橋墩／帽梁
318 | 35014 | 鳳山溪河川橋(北向) | 國道3號 | 國道 | 81K+845M ~82K~484.14M | 高公局北區養護工程分局 | 關西工務段 | 箱型梁 | 預力混凝土 | 82 | 已維修：20 | NO | 檢測日期 | 檢測類別 | 檢測單位 | D | E | R | U | 劣化類型 | 狀態 | 建議維修工法 | 數量 | 單位 | 損壞位置 | 維修紀錄ID | 維修構件 | 維修工法 | 金額 | 開工日期 | 完成日期 | 維修原始紀錄日期 | 維修原始紀錄者 | 維修最後修改日期 | 維修最後修改者
[11 empty] | 未維修：66 | 1 | 2020-06-30 | 定期檢測 | 鹿島工程技術顧問股份有限公司 | 2 | 1 | 1 | 1 | 混凝土剝落、破碎、鋼筋外露、銹蝕 | 未維修 | 修補混凝土 | 0.09 | 平方公尺 | A1 |  | 橋台
[11 empty] | 全部：86 | 2 | 2020-06-30 | 定期檢測 | 鹿島工程技術顧問股份有限公司 | 2 | 1 | 2 | 2 | 滲水、白華 | 未維修 | 白華處理(平方公尺) | 0.9 | 平方公尺 | S14右側懸臂板 |  | 橋面板
[12 empty] | 3 | 2020-06-30 | 定期檢測 | 鹿島工程技術顧問股份有限公司 | 2 | 1 | 1 | 1 | 混凝土剝落、破碎、鋼筋外露、銹蝕 | 未維修 | 修補混凝土 | 0.1 | 立方公尺 | S9左側 |  | 橋護欄
[12 empty] | 4 | 2020-06-30 | 定期檢測 | 鹿島工程技術顧問股份有限公司 | 2 | 1 | 1 | 1 | 其他損傷 | 未維修 | 無收縮混凝土修復 | 0.12 | 立方公尺 | A2 |  | 伸縮縫
[12 empty] | 5 | 2020-06-30 | 定期檢測 | 鹿島工程技術顧問股份有限公司 | 2 | 1 | 2 | 2 | 混凝土剝落、破碎、鋼筋、鋼腱或錨碇外露、銹蝕 | 未維修 | 鋼筋除鏽及混凝土修復 | 3 | 平方公尺 | 14G1右側及底部 |  | 主梁
[12 empty] | 6 | 2020-06-30 | 定期檢測 | 鹿島工程技術顧問股份有限公司 | 2 | 2 | 2 | 2 | 混凝土結構裂縫 | 未維修 | 修補裂縫 | 40 | 公尺 | P9 |  | 橋墩／帽梁
[12 empty] | 7 | 2020-06-30 | 定期檢測 | 鹿島工程技術顧問股份有限公司 | 2 | 1 | 2 | 2 | 混凝土結構裂縫 | 未維修 | 裂縫修補 | 6 | 公尺 | P10帽梁背面 |  | 橋墩／帽梁
[12 empty] | 8 | 2020-06-30 | 定期檢測 | 鹿島工程技術顧問股份有限公司 | 2 | 1 | 2 | 2 | 滲水、白華 | 未維修 | 白華處理(平方公尺) | 0.75 | 平方公尺 | 14G1底部 |  | 主梁
[12 empty] | 9 | 2020-06-30 | 定期檢測 | 鹿島工程技術顧問股份有限公司 | 2 | 1 | 2 | 2 | 混凝土剝落、破碎、鋼筋外露、銹蝕 | 未維修 | 鋼筋除鏽及混凝土修復 | 0.03 | 平方公尺 | S2右側懸臂板 |  | 橋面板
[12 empty] | 10 | 2020-06-30 | 定期檢測 | 鹿島工程技術顧問股份有限公司 | 3 | 2 | 2 | 2 | 混凝土結構裂縫 | 未維修 | 混凝土裂縫修補 | 24 | 公尺 | 2G1兩側 |  | 主梁
[12 empty] | 11 | 2020-06-30 | 定期檢測 | 鹿島工程技術顧問股份有限公司 | 2 | 1 | 2 | 2 | 混凝土結構裂縫 | 未維修 | 混凝土裂縫修補 | 12 | 公尺 | 14G1左側 |  | 主梁
[12 empty] | 12 | 2020-06-30 | 定期檢測 | 鹿島工程技術顧問股份有限公司 | 2 | 1 | 2 | 2 | 混凝土結構裂縫 | 未維修 | 修補裂縫 | 2 | 公尺 | A2背牆 |  | 橋台
[12 empty] | 13 | 2020-06-30 | 定期檢測 | 鹿島工程技術顧問股份有限公司 | 2 | 1 | 1 | 1 | 其他損傷 | 未維修 | 其他 | 11 | 處 | P1~P5、P7~P11、P13 |  | 其他
[12 empty] | 14 | 2020-06-30 | 定期檢測 | 鹿島工程技術顧問股份有限公司 | 2 | 1 | 1 | 1 | 其他損傷 | 未維修 | 其他 | 1 | 處 | S14 |  | 橋護欄
[12 empty] | 15 | 2020-06-30 | 定期檢測 | 鹿島工程技術顧問股份有限公司 | 2 | 2 | 1 | 1 | 混凝土剝落、破碎、鋼筋外露、銹蝕 | 未維修 | 修補混凝土 | 16 | 立方公尺 | P2 |  | 橋墩／帽梁
[12 empty] | 16 | 2020-06-30 | 定期檢測 | 鹿島工程技術顧問股份有限公司 | 2 | 1 | 2 | 2 | 混凝土剝落、破碎、鋼筋、鋼腱或錨碇外露、銹蝕 | 未維修 | 鋼筋除鏽及混凝土修復 | 0.32 | 平方公尺 | 4G1底部 |  | 主梁
[12 empty] | 17 | 2020-06-30 | 定期檢測 | 鹿島工程技術顧問股份有限公司 | 3 | 1 | 2 | 2 | 滲水、白華 | 未維修 | 白華處理(平方公尺) | 0.1 | 平方公尺 | P4 |  | 橋墩／帽梁
[12 empty] | 18 | 2020-06-30 | 定期檢測 | 鹿島工程技術顧問股份有限公司 | 2 | 2 | 1 | 1 | 混凝土剝落、破碎、鋼筋外露、銹蝕 | 未維修 | 修補混凝土 | 16 | 立方公尺 | P5 |  | 橋墩／帽梁
[12 empty] | 19 | 2020-06-30 | 定期檢測 | 鹿島工程技術顧問股份有限公司 | 2 | 1 | 2 | 2 | 混凝土結構裂縫 | 未維修 | 修補裂縫 | 6 | 公尺 | P5 |  | 橋墩／帽梁
[12 empty] | 20 | 2020-06-30 | 定期檢測 | 鹿島工程技術顧問股份有限公司 | 2 | 1 | 2 | 2 | 混凝土結構裂縫 | 未維修 | 修補裂縫 | 3 | 公尺 | P7帽梁背面 |  | 橋墩／帽梁
[12 empty] | 21 | 2020-06-30 | 定期檢測 | 鹿島工程技術顧問股份有限公司 | 2 | 2 | 2 | 2 | 基礎沖刷、裸露、掏空 | 未維修 | 其他 | 0.2 | 公尺 | P8 |  | 橋墩基礎
[12 empty] | 22 | 2020-06-30 | 定期檢測 | 鹿島工程技術顧問股份有限公司 | 2 | 2 | 1 | 1 | 混凝土剝落、破碎、鋼筋外露、銹蝕 | 未維修 | 修補混凝土 | 16 | 立方公尺 | P11 |  | 橋墩／帽梁
[12 empty] | 23 | 2020-06-30 | 定期檢測 | 鹿島工程技術顧問股份有限公司 | 2 | 1 | 2 | 2 | 混凝土剝落、破碎、鋼筋外露、銹蝕 | 未維修 | 鋼筋除鏽及混凝土修復 | 0.1 | 平方公尺 | P11墩柱正面 |  | 橋墩／帽梁
[12 empty] | 24 | 2020-06-30 | 定期檢測 | 鹿島工程技術顧問股份有限公司 | 2 | 1 | 2 | 2 | 滲水、白華 | 未維修 | 白華處理(平方公尺) | 2.4 | 平方公尺 | S13兩側懸臂板 |  | 橋面板
[12 empty] | 25 | 2020-06-30 | 定期檢測 | 鹿島工程技術顧問股份有限公司 | 2 | 1 | 2 | 2 | 混凝土剝落、破碎、鋼筋、鋼腱或錨碇外露、銹蝕 | 未維修 | 鋼筋除鏽及混凝土修復 | 3 | 平方公尺 | 13G1底部 |  | 主梁
[12 empty] | 26 | 2020-06-30 | 定期檢測 | 鹿島工程技術顧問股份有限公司 | 3 | 2 | 2 | 2 | 混凝土結構裂縫 | 未維修 | 混凝土裂縫修補 | 30 | 公尺 | 1G1兩側 |  | 主梁
[12 empty] | 27 | 2020-06-30 | 定期檢測 | 鹿島工程技術顧問股份有限公司 | 2 | 2 | 1 | 1 | 滲水、白華 | 未維修 | 白華處理(平方公尺) | 4 | 平方公尺 | A1 |  | 橋台
[12 empty] | 28 | 2020-06-30 | 定期檢測 | 鹿島工程技術顧問股份有限公司 | 2 | 1 | 2 | 2 | 滲水、白華 | 未維修 | 白華處理(平方公尺) | 2 | 平方公尺 | S4左側懸臂板 |  | 橋面板
[12 empty] | 29 | 2020-06-30 | 定期檢測 | 鹿島工程技術顧問股份有限公司 | 2 | 1 | 2 | 2 | 基礎沖刷、裸露、掏空 | 未維修 | 其他 | 0.1 | 公尺 | P1 |  | 橋墩基礎
[12 empty] | 30 | 2020-06-30 | 定期檢測 | 鹿島工程技術顧問股份有限公司 | 2 | 2 | 2 | 2 | 混凝土結構裂縫 | 未維修 | 混凝土裂縫修補 | 8 | 公尺 | 8G1兩側 |  | 主梁
[12 empty] | 31 | 2020-06-30 | 定期檢測 | 鹿島工程技術顧問股份有限公司 | 2 | 2 | 2 | 2 | 混凝土結構裂縫 | 未維修 | 混凝土裂縫修補 | 8 | 公尺 | 9G1兩側 |  | 主梁
[12 empty] | 32 | 2020-06-30 | 定期檢測 | 鹿島工程技術顧問股份有限公司 | 2 | 2 | 2 | 2 | 河道沖淤或變遷 | 未維修 | 修復因沖刷引起的破壞 | 18 | 立方公尺 | S8～S9 |  | 河道
[12 empty] | 33 | 2020-06-30 | 定期檢測 | 鹿島工程技術顧問股份有限公司 | 2 | 1 | 1 | 1 | 防止落橋裝置損傷 | 未維修 | 混凝土修補 | 0.1 | 立方公尺 | P11背面 |  | 防落設施
[12 empty] | 34 | 2020-06-30 | 定期檢測 | 鹿島工程技術顧問股份有限公司 | 2 | 2 | 1 | 1 | 滲水、白華 | 未維修 | 白華處理(平方公尺) | 6 | 平方公尺 | P1 |  | 橋墩／帽梁
[12 empty] | 35 | 2020-06-30 | 定期檢測 | 鹿島工程技術顧問股份有限公司 | 2 | 3 | 2 | 2 | 生銹或腐蝕 | 未維修 | 支承墊除鏽及油漆塗裝 | 1 | 處 | P1 |  | 支承／支承墊／阻尼裝置
[12 empty] | 36 | 2020-06-30 | 定期檢測 | 鹿島工程技術顧問股份有限公司 | 2 | 1 | 1 | 1 | 混凝土剝落、破碎、鋼筋、鋼腱或錨碇外露、銹蝕 | 未維修 | 混凝土修補 | 0.09 | 立方公尺 | 1G1底部 |  | 主梁
[12 empty] | 37 | 2020-06-30 | 定期檢測 | 鹿島工程技術顧問股份有限公司 | 2 | 1 | 2 | 2 | 混凝土剝落、破碎、鋼筋外露、銹蝕 | 未維修 | 鋼筋除鏽及混凝土修復 | 0.02 | 平方公尺 | S1右側懸臂板 |  | 橋面板
[12 empty] | 38 | 2020-06-30 | 定期檢測 | 鹿島工程技術顧問股份有限公司 | 2 | 1 | 1 | 1 | 其他損傷 | 未維修 | 其他 | 1 | 平方公尺 | P3 |  | 橋墩／帽梁
[12 empty] | 39 | 2020-06-30 | 定期檢測 | 鹿島工程技術顧問股份有限公司 | 2 | 1 | 2 | 2 | 混凝土剝落、破碎、鋼筋外露、銹蝕 | 未維修 | 鋼筋除鏽及混凝土修復 | 4 | 處 | A1 |  | 橋台
[12 empty] | 40 | 2020-06-30 | 定期檢測 | 鹿島工程技術顧問股份有限公司 | 2 | 1 | 2 | 2 | 防止落橋裝置損傷 | 未維修 | 鋼筋除鏽及混凝土修復 | 1 | 處 | A1右側 |  | 防落設施
[12 empty] | 41 | 2020-06-30 | 定期檢測 | 鹿島工程技術顧問股份有限公司 | 2 | 2 | 2 | 2 | 混凝土結構裂縫 | 未維修 | 修補裂縫 | 4 | 公尺 | P1正面及背面 |  | 橋墩／帽梁
[12 empty] | 42 | 2020-06-30 | 定期檢測 | 鹿島工程技術顧問股份有限公司 | 2 | 1 | 2 | 2 | 滲水、白華 | 未維修 | 白華處理(平方公尺) | 4.5 | 平方公尺 | S2兩側懸壁板 |  | 橋面板
[12 empty] | 43 | 2020-06-30 | 定期檢測 | 鹿島工程技術顧問股份有限公司 | 2 | 2 | 2 | 2 | 混凝土結構裂縫 | 未維修 | 修補裂縫 | 8 | 公尺 | P2 |  | 橋墩／帽梁
[12 empty] | 44 | 2020-06-30 | 定期檢測 | 鹿島工程技術顧問股份有限公司 | 3 | 2 | 2 | 2 | 混凝土結構裂縫 | 未維修 | 混凝土裂縫修補 | 18 | 公尺 | 3G1兩側 |  | 主梁
[12 empty] | 45 | 2020-06-30 | 定期檢測 | 鹿島工程技術顧問股份有限公司 | 2 | 1 | 2 | 2 | 混凝土結構裂縫 | 未維修 | 混凝土裂縫修補 | 1 | 公尺 | 11G1左側 |  | 主梁
[12 empty] | 46 | 2020-06-30 | 定期檢測 | 鹿島工程技術顧問股份有限公司 | 2 | 1 | 2 | 2 | 生銹或腐蝕 | 未維修 | 油漆塗裝 | 0.4 | 平方公尺 | P4 |  | 防落設施
[12 empty] | 47 | 2020-06-30 | 定期檢測 | 鹿島工程技術顧問股份有限公司 | 2 | 1 | 2 | 2 | 混凝土剝落、破碎、鋼筋、鋼腱或錨碇外露、銹蝕 | 未維修 | 鋼筋除鏽及混凝土修復 | 0.09 | 平方公尺 | 6G1底部 |  | 主梁
[12 empty] | 48 | 2020-06-30 | 定期檢測 | 鹿島工程技術顧問股份有限公司 | 2 | 2 | 2 | 2 | 混凝土結構裂縫 | 未維修 | 混凝土裂縫修補 | 5 | 公尺 | 6G1兩側 |  | 主梁
[12 empty] | 49 | 2020-06-30 | 定期檢測 | 鹿島工程技術顧問股份有限公司 | 2 | 2 | 2 | 2 | 混凝土結構裂縫 | 未維修 | 修補裂縫 | 40 | 公尺 | P8 |  | 橋墩／帽梁
[12 empty] | 50 | 2020-06-30 | 定期檢測 | 鹿島工程技術顧問股份有限公司 | 2 | 1 | 1 | 1 | 滲水、白華 | 未維修 | 白華處理(平方公尺) | 0.3 | 平方公尺 | 8G1底部 |  | 主梁
[12 empty] | 51 | 2020-06-30 | 定期檢測 | 鹿島工程技術顧問股份有限公司 | 2 | 1 | 2 | 2 | 其他損傷 | 未維修 | 護坡修復 | 2 | 平方公尺 | A2橋檢梯 |  | 其他
[12 empty] | 52 | 2020-06-30 | 定期檢測 | 鹿島工程技術顧問股份有限公司 | 2 | 1 | 2 | 2 | 混凝土剝落、破碎、鋼筋外露、銹蝕 | 未維修 | 鋼筋除鏽及混凝土修復 | 5 | 處 | A2背牆 |  | 橋台
[12 empty] | 53 | 2020-06-30 | 定期檢測 | 鹿島工程技術顧問股份有限公司 | 2 | 2 | 2 | 2 | 生銹或腐蝕 | 未維修 | 油漆塗裝 | 0.1 | 平方公尺 | P12 |  | 防落設施
[12 empty] | 54 | 2020-06-30 | 定期檢測 | 鹿島工程技術顧問股份有限公司 | 2 | 1 | 2 | 2 | 混凝土結構裂縫 | 未維修 | 混凝土裂縫修補 | 2 | 公尺 | 13G1右側 |  | 主梁
[12 empty] | 55 | 2020-06-30 | 定期檢測 | 鹿島工程技術顧問股份有限公司 | 2 | 1 | 2 | 2 | 混凝土剝落、破碎、鋼筋外露、銹蝕 | 未維修 | 混凝土修補 | 0.2 | 立方公尺 | S14左側懸臂板 |  | 橋面板
[12 empty] | 56 | 2020-06-30 | 定期檢測 | 鹿島工程技術顧問股份有限公司 | 2 | 1 | 2 | 2 | 防止落橋裝置損傷 | 未維修 | 鋼筋除鏽及混凝土修復 | 0.1 | 平方公尺 | A2左側 |  | 防落設施
[12 empty] | 57 | 2020-06-30 | 定期檢測 | 鹿島工程技術顧問股份有限公司 | 2 | 2 | 1 | 1 | 滲水、白華 | 未維修 | 白華處理(平方公尺) | 9 | 平方公尺 | A2 |  | 橋台
[12 empty] | 58 | 2020-06-30 | 定期檢測 | 鹿島工程技術顧問股份有限公司 | 2 | 2 | 2 | 2 | 生銹及腐蝕 | 未維修 | 支承墊除鏽及油漆塗裝 | 2 | 處 | A2 |  | 支承／支承墊／阻尼裝置
[12 empty] | 59 | 2020-06-30 | 定期檢測 | 鹿島工程技術顧問股份有限公司 | 2 | 1 | 1 | 1 | 滲水、白華 | 未維修 | 白華處理(平方公尺) | 0.5 | 平方公尺 | S3左側懸壁板 |  | 橋面板
[12 empty] | 60 | 2020-06-30 | 定期檢測 | 鹿島工程技術顧問股份有限公司 | 2 | 1 | 1 | 1 | 其他損傷 | 未維修 | 其他 | 6 | 平方公尺 | P2 |  | 橋墩／帽梁
[12 empty] | 61 | 2020-06-30 | 定期檢測 | 鹿島工程技術顧問股份有限公司 | 2 | 2 | 2 | 2 | 混凝土結構裂縫 | 未維修 | 修補裂縫 | 8 | 公尺 | P4背面 |  | 橋墩／帽梁
[12 empty] | 62 | 2020-06-30 | 定期檢測 | 鹿島工程技術顧問股份有限公司 | 2 | 1 | 2 | 2 | 混凝土剝落、破碎、鋼筋、鋼腱或錨碇外露、銹蝕 | 未維修 | 鋼筋除鏽及混凝土修復 | 0.09 | 平方公尺 | 5G1底部 |  | 主梁
[12 empty] | 63 | 2020-06-30 | 定期檢測 | 鹿島工程技術顧問股份有限公司 | 2 | 1 | 2 | 2 | 滲水、白華 | 未維修 | 白華處理(平方公尺) | 3.6 | 平方公尺 | S5兩側旋臂板 |  | 橋面板
[12 empty] | 64 | 2020-06-30 | 定期檢測 | 鹿島工程技術顧問股份有限公司 | 3 | 1 | 2 | 2 | 混凝土結構裂縫 | 未維修 | 混凝土裂縫修補 | 6 | 公尺 | 3G1兩側 |  | 主梁
[12 empty] | 65 | 2020-06-30 | 定期檢測 | 鹿島工程技術顧問股份有限公司 | 2 | 2 | 2 | 2 | 滲水、白華 | 未維修 | 白華處理(平方公尺) | 2 | 平方公尺 | P8 |  | 橋墩／帽梁
[12 empty] | 66 | 2020-06-30 | 定期檢測 | 鹿島工程技術顧問股份有限公司 | 2 | 1 | 2 | 2 | 基礎沖刷、裸露、掏空 | 未維修 | 其他 | 0.2 | 公尺 | P9 |  | 橋墩基礎
[12 empty] | 67 | 2020-06-30 | 定期檢測 | 鹿島工程技術顧問股份有限公司 | 2 | 1 | 2 | 2 | 滲水、白華 | 已維修 | 白華處理(平方公尺) | 3 | 平方公尺 | P9 | 40023 | 橋墩／帽梁 | 白華處理(處) | 500 | 2022-03-24 | 2022-03-24 | 2022-07-13 22:34 | 張菁瑩 | 2022-07-13 22:34 | 張菁瑩
[12 empty] | 68 | 2020-06-30 | 定期檢測 | 鹿島工程技術顧問股份有限公司 | 2 | 2 | 2 | 2 | 混凝土結構裂縫 | 已維修 | 裂縫修補 | 18 | 公尺 | P11 | 40027 | 橋墩／帽梁 | 混凝土修復(<=0.4x0.4x0.05m) | 520 | 2022-03-23 | 2022-03-23 | 2022-07-13 23:21 | 張菁瑩 | 2022-07-13 23:21 | 張菁瑩
[12 empty] | 69 | 2020-06-30 | 定期檢測 | 鹿島工程技術顧問股份有限公司 | 2 | 1 | 2 | 2 | 滲水、白華 | 已維修 | 白華處理(平方公尺) | 0.25 | 平方公尺 | 13G1底部 | 40024 | 主梁 | 白華處理(處) | 500 | 2022-03-24 | 2022-03-24 | 2022-07-13 22:41 | 張菁瑩 | 2022-07-13 22:41 | 張菁瑩
[12 empty] | 70 | 2020-06-30 | 定期檢測 | 鹿島工程技術顧問股份有限公司 | 2 | 1 | 1 | 2 | 排水設施損傷 | 已維修 | 修復受損的排水管 | 2 | 公尺 | S4、S14左側 | 43049 | 橋梁排水設施 | 洩水管破損修復 | 2000 | 2022-05-03 | 2022-05-03 | 2022-10-27 21:40 | 張菁瑩 | 2022-10-27 21:40 | 張菁瑩
[12 empty] | 71 | 2020-06-30 | 定期檢測 | 鹿島工程技術顧問股份有限公司 | 2 | 1 | 2 | 2 | 混凝土結構裂縫 | 已維修 | 修補裂縫 | 6 | 公尺 | P3 | 40026 | 橋墩／帽梁 | 混凝土修復(<=0.4x0.4x0.05m) | 520 | 2022-03-21 | 2022-03-21 | 2022-07-13 22:54 | 張菁瑩 | 2022-07-13 22:54 | 張菁瑩
[12 empty] | 72 | 2020-06-30 | 定期檢測 | 鹿島工程技術顧問股份有限公司 | 2 | 2 | 1 | 1 | 混凝土剝落、破碎、鋼筋外露、銹蝕 | 已維修 | 修補混凝土 | 16 | 立方公尺 | P3 | 40044 | 橋墩／帽梁 | 混凝土修復(<=0.4x0.4x0.05m) | 520 | 2022-03-24 | 2022-03-24 | 2022-07-18 22:19 | 張菁瑩 | 2022-07-18 22:19 | 張菁瑩
[12 empty] | 73 | 2020-06-30 | 定期檢測 | 鹿島工程技術顧問股份有限公司 | 3 | 2 | 2 | 2 | 混凝土剝落、破碎、鋼筋外露、銹蝕 | 已維修 | 鋼筋除鏽及混凝土修復 | 4 | 處 | P3背面 | 40030 | 橋墩／帽梁 | 鋼筋除鏽及混凝土修復(<=0.4x0.4x0.05m) | 800 | 2022-03-21 | 2022-03-21 | 2022-07-13 23:27 | 張菁瑩 | 2022-07-13 23:27 | 張菁瑩
[12 empty] | 74 | 2020-06-30 | 定期檢測 | 鹿島工程技術顧問股份有限公司 | 2 | 1 | 2 | 2 | 混凝土結構裂縫 | 已維修 | 裂縫修補 | 5 | 公尺 | P12 | 40028 | 橋墩／帽梁 | 混凝土修復(<=0.4x0.4x0.05m) | 520 | 2022-03-23 | 2022-03-23 | 2022-07-13 23:21 | 張菁瑩 | 2022-07-13 23:21 | 張菁瑩
[12 empty] | 75 | 2020-06-30 | 定期檢測 | 鹿島工程技術顧問股份有限公司 | 2 | 2 | 1 | 1 | 其他損傷 | 已維修 | 清除植生或雜物 | 50 | 平方公尺 | A1 | 24861 | 引道路堤保護措施 | 橋台清理 | 5000 | 2020-12-04 | 2020-12-15 | 2021-03-11 21:56 | 張菁瑩
[12 empty] | 76 | 2020-06-30 | 定期檢測 | 鹿島工程技術顧問股份有限公司 | 2 | 2 | 1 | 1 | 其他損傷 | 已維修 | 清除植生或雜物 | 6 | 平方公尺 | A1橋檢梯 | 24863 | 其他 | 橋台清理 | 5000 | 2020-12-04 | 2020-12-15 | 2021-03-11 21:56 | 張菁瑩
[12 empty] | 77 | 2020-06-30 | 定期檢測 | 鹿島工程技術顧問股份有限公司 | 2 | 3 | 1 | 1 | 其他損傷 | 已維修 | 清除植生或雜物 | 15 | 平方公尺 | A2橋檢梯 | 24864 | 其他 | 橋台清理 | 5000 | 2020-12-04 | 2020-12-15 | 2021-03-11 21:56 | 張菁瑩
[12 empty] | 78 | 2020-06-30 | 定期檢測 | 鹿島工程技術顧問股份有限公司 | 2 | 1 | 2 | 2 | 混凝土剝落、破碎、鋼筋外露、銹蝕 | 已維修 | 鋼筋除鏽及混凝土修復 | 12 | 平方公尺 | P2左側帽梁底部 | 40042 | 橋墩／帽梁 | 鋼筋除鏽及混凝土修復(<=0.4x0.4x0.05m) | 800 | 2022-03-22 | 2022-03-22 | 2022-07-18 21:27 | 張菁瑩 | 2022-07-18 21:27 | 張菁瑩
[12 empty] | 79 | 2020-06-30 | 定期檢測 | 鹿島工程技術顧問股份有限公司 | 2 | 1 | 2 | 2 | 混凝土剝落、破碎、鋼筋外露、銹蝕 | 已維修 | 鋼筋除鏽及混凝土修復 | 1.2 | 平方公尺 | P13墩柱 | 40043 | 橋墩／帽梁 | 鋼筋除鏽及混凝土修復(<=0.4x0.4x0.05m) | 800 | 2022-03-23 | 2022-03-23 | 2022-07-18 22:09 | 張菁瑩 | 2022-07-18 22:09 | 張菁瑩
[12 empty] | 80 | 2020-06-30 | 定期檢測 | 鹿島工程技術顧問股份有限公司 | 2 | 2 | 2 | 2 | 混凝土結構裂縫 | 已維修 | 裂縫修補 | 24 | 公尺 | P13墩柱及帽梁背面混凝土裂縫 | 40029 | 橋墩／帽梁 | 混凝土修復(<=0.4x0.4x0.05m) | 520 | 2022-03-23 | 2022-03-23 | 2022-07-13 23:21 | 張菁瑩 | 2022-07-13 23:21 | 張菁瑩
[12 empty] | 81 | 2020-06-30 | 定期檢測 | 鹿島工程技術顧問股份有限公司 | 2 | 2 | 1 | 1 | 其他損傷 | 已維修 | 清除植生或雜物 | 50 | 平方公尺 | A2 | 24860 | 橋台 | 橋台清理 | 5000 | 2020-12-04 | 2020-12-15 | 2021-03-11 21:56 | 張菁瑩
[12 empty] | 82 | 2020-06-30 | 定期檢測 | 鹿島工程技術顧問股份有限公司 | 2 | 3 | 1 | 1 | 其他損傷 | 已維修 | 清除植生或雜物 | 8 | 平方公尺 | A2左側 | 24862 | 引道路堤保護措施 | 橋台清理 | 5000 | 2020-12-04 | 2020-12-15 | 2021-03-11 21:56 | 張菁瑩
[12 empty] | 83 | 2020-06-30 | 定期檢測 | 鹿島工程技術顧問股份有限公司 | 2 | 1 | 1 | 1 | 其他損傷 | 已維修 | 清除植生或雜物 | 2 | 處 | A1 | 31562 | 橋台 | 橋台清理 | 2000 | 2020-12-04 | 2020-12-04 | 2021-07-13 21:10 | 張菁瑩 | 2021-07-13 21:10 | 張菁瑩
[12 empty] | 84 | 2020-06-30 | 定期檢測 | 鹿島工程技術顧問股份有限公司 | 2 | 2 | 1 | 1 | 滲水、白華 | 已維修 | 白華處理(平方公尺) | 20 | 平方公尺 | P2正面及背面 | 40022 | 橋墩／帽梁 | 白華處理(處) | 500 | 2022-03-22 | 2022-03-22 | 2022-07-13 22:31 | 張菁瑩 | 2022-07-13 22:31 | 張菁瑩
[12 empty] | 85 | 2020-06-30 | 定期檢測 | 鹿島工程技術顧問股份有限公司 | 2 | 1 | 1 | 2 | 排水設施損傷 | 已維修 | 修復受損的排水管 | 2 | 公尺 | S2、S3左側 | 43048 | 橋梁排水設施 | 洩水管破損修復 | 2000 | 2022-05-03 | 2022-05-03 | 2022-10-27 21:40 | 張菁瑩 | 2022-10-27 21:40 | 張菁瑩
[12 empty] | 86 | 2020-06-30 | 定期檢測 | 鹿島工程技術顧問股份有限公司 | 2 | 1 | 1 | 1 | 其他損傷 | 已維修 | 清除植生或雜物 | 4 | 平方公尺 | A1 | 24859 | 橋台 | 橋台清理 | 5000 | 2020-12-04 | 2020-12-15 | 2021-03-11 21:56 | 張菁瑩
319 | 35020 | 120縣道文衡路穿越橋(南向) | 國道3號 | 國道 | 89K+697M ~89K~724.82M | 高公局北區養護工程分局 | 關西工務段 | I型梁 | 預力混凝土 | 82 | 已維修：7 | NO | 檢測日期 | 檢測類別 | 檢測單位 | D | E | R | U | 劣化類型 | 狀態 | 建議維修工法 | 數量 | 單位 | 損壞位置 | 維修紀錄ID | 維修構件 | 維修工法 | 金額 | 開工日期 | 完成日期 | 維修原始紀錄日期 | 維修原始紀錄者 | 維修最後修改日期 | 維修最後修改者
[11 empty] | 未維修：24 | 1 | 2020-06-16 | 定期檢測 | 鹿島工程技術顧問股份有限公司 | 2 | 1 | 1 | 1 | 螺栓損傷、欠缺或鬆動或護欄脫落 | 未維修 | 螺栓切除 | 1 | 處 | A2右側 |  | 引道路堤護欄
[11 empty] | 全部：31 | 2 | 2020-06-16 | 定期檢測 | 鹿島工程技術顧問股份有限公司 | 2 | 2 | 1 | 1 | 其他損傷 | 未維修 | 清除植生或雜物 | 2 | 處 | A2 |  | 橋台
[12 empty] | 3 | 2020-06-16 | 定期檢測 | 鹿島工程技術顧問股份有限公司 | 2 | 3 | 1 | 1 | 其他損傷 | 未維修 | 清除植生或雜物 | 1 | 處 | A1右側 |  | 翼牆／擋土牆
[12 empty] | 4 | 2020-06-16 | 定期檢測 | 鹿島工程技術顧問股份有限公司 | 2 | 1 | 1 | 1 | 排水設施損傷 | 未維修 | 修復受損的排水管 | 1 | 公尺 | S1左側 |  | 橋梁排水設施
[12 empty] | 5 | 2020-06-16 | 定期檢測 | 鹿島工程技術顧問股份有限公司 | 2 | 2 | 1 | 1 | 其他損傷 | 未維修 | 清除植生或雜物 | 3 | 處 | A1 |  | 橋台
[12 empty] | 6 | 2020-06-16 | 定期檢測 | 鹿島工程技術顧問股份有限公司 | 3 | 1 | 2 | 2 | 混凝土結構裂縫 | 未維修 | 修補裂縫 | 3 | 公尺 | A1 |  | 橋台
[12 empty] | 7 | 2020-06-16 | 定期檢測 | 鹿島工程技術顧問股份有限公司 | 2 | 1 | 2 | 2 | 混凝土剝落、破碎、鋼筋、鋼腱或錨碇外露、銹蝕 | 未維修 | 鋼筋除鏽及混凝土修復 | 0.06 | 平方公尺 | 1G1左側上翼板(近A2) |  | 主梁
[12 empty] | 8 | 2020-06-16 | 定期檢測 | 鹿島工程技術顧問股份有限公司 | 2 | 1 | 1 | 1 | 混凝土剝落、破碎、鋼筋、鋼腱或錨碇外露、銹蝕 | 未維修 | 混凝土修復 | 0.09 | 平方公尺 | 1G6右側上翼板(近A2) |  | 主梁
[12 empty] | 9 | 2020-06-16 | 定期檢測 | 鹿島工程技術顧問股份有限公司 | 2 | 1 | 2 | 2 | 混凝土剝落、破碎、鋼筋外露、銹蝕 | 未維修 | 鋼筋除鏽及混凝土修復 | 0.03 | 平方公尺 | 1D3-1 |  | 橫隔梁
[12 empty] | 10 | 2020-06-16 | 定期檢測 | 鹿島工程技術顧問股份有限公司 | 2 | 1 | 1 | 1 | 其他損傷 | 未維修 | 鋼筋凸出切除 | 4 | 處 | 1D1-2、2-3、4-2、4-3 |  | 橫隔梁
[12 empty] | 11 | 2020-06-16 | 定期檢測 | 鹿島工程技術顧問股份有限公司 | 2 | 1 | 1 | 1 | 其他損傷 | 未維修 | 修補混凝土 | 0.5 | 平方公尺 | A1 |  | 橋台
[12 empty] | 12 | 2020-06-16 | 定期檢測 | 鹿島工程技術顧問股份有限公司 | 2 | 3 | 1 | 1 | 其他損傷 | 未維修 | 清除植生或雜物 | 30 | 平方公尺 | A1右側 |  | 引道路堤保護措施
[12 empty] | 13 | 2020-06-16 | 定期檢測 | 鹿島工程技術顧問股份有限公司 | 2 | 3 | 1 | 1 | 其他損傷 | 未維修 | 白華處理(平方公尺) | 1 | 平方公尺 | S1右外側 |  | 橋護欄
[12 empty] | 14 | 2020-06-16 | 定期檢測 | 鹿島工程技術顧問股份有限公司 | 2 | 1 | 1 | 1 | 其他損傷 | 未維修 | 植生清除 | 1 | 處 | S1右外側 |  | 橋護欄
[12 empty] | 15 | 2020-06-16 | 定期檢測 | 鹿島工程技術顧問股份有限公司 | 2 | 1 | 2 | 2 | 滲水、白華 | 未維修 | 白華處理(平方公尺) | 2 | 平方公尺 | S1右側懸臂板 |  | 橋面板
[12 empty] | 16 | 2020-06-16 | 定期檢測 | 鹿島工程技術顧問股份有限公司 | 2 | 1 | 1 | 1 | 混凝土剝落、破碎、鋼筋外露、銹蝕 | 未維修 | 混凝土修補 | 0.09 | 立方公尺 | S1左側懸臂板(近A1) |  | 橋面板
[12 empty] | 17 | 2020-06-16 | 定期檢測 | 鹿島工程技術顧問股份有限公司 | 2 | 3 | 1 | 1 | 其他損傷 | 未維修 | 清除植生或雜物 | 30 | 平方公尺 | A2右側 |  | 引道路堤保護措施
[12 empty] | 18 | 2020-06-16 | 定期檢測 | 鹿島工程技術顧問股份有限公司 | 2 | 1 | 2 | 2 | 其他損傷 | 未維修 | 填縫劑更新 | 6 | 公尺 | A1右側 |  | 橋台
[12 empty] | 19 | 2020-06-16 | 定期檢測 | 鹿島工程技術顧問股份有限公司 | 2 | 1 | 2 | 2 | 混凝土剝落、破碎、鋼筋外露、銹蝕 | 未維修 | 鋼筋除鏽及混凝土修復 | 2 | 處 | A2 |  | 橋台
[12 empty] | 20 | 2020-06-16 | 定期檢測 | 鹿島工程技術顧問股份有限公司 | 3 | 1 | 2 | 2 | 混凝土結構裂縫 | 未維修 | 混凝土裂縫修補 | 0.7 | 公尺 | S1左側懸臂板 |  | 橋面板
[12 empty] | 21 | 2020-06-16 | 定期檢測 | 鹿島工程技術顧問股份有限公司 | 3 | 1 | 2 | 2 | 混凝土剝落、破碎、鋼筋外露、銹蝕 | 未維修 | 鋼筋除鏽及混凝土修復 | 3 | 平方公尺 | S1 |  | 橋面板
[12 empty] | 22 | 2020-06-16 | 定期檢測 | 鹿島工程技術顧問股份有限公司 | 2 | 1 | 2 | 2 | 混凝土剝落、破碎、鋼筋外露、銹蝕 | 未維修 | 鋼筋除鏽及混凝土修復 | 1 | 處 | A1左側背牆 |  | 橋台
[12 empty] | 23 | 2020-06-16 | 定期檢測 | 鹿島工程技術顧問股份有限公司 | 2 | 1 | 1 | 1 | 其他損傷 | 未維修 | 清除植生或雜物 | 1 | 處 | A2右側 |  | 橋台
[12 empty] | 24 | 2020-06-16 | 定期檢測 | 鹿島工程技術顧問股份有限公司 | 2 | 1 | 2 | 2 | 混凝土剝落、破碎、鋼筋外露、銹蝕 | 未維修 | 混凝土剝落鋼筋外露鏽蝕 | 6 | 處 | S1右外側 |  | 橋護欄
[12 empty] | 25 | 2020-06-16 | 定期檢測 | 鹿島工程技術顧問股份有限公司 | 2 | 1 | 1 | 1 | 伸縮縫間雜物堆積 | 已維修 | 伸縮縫清理 | 0.7 | 公尺 | A1 | 39739 | 伸縮縫 | 伸縮縫清理 | 300 | 2021-09-06 | 2021-10-05 | 2022-06-16 15:28 | 張菁瑩 | 2022-06-16 15:28 | 張菁瑩
[12 empty] | 26 | 2020-06-16 | 定期檢測 | 鹿島工程技術顧問股份有限公司 | 2 | 1 | 1 | 1 | 其他損傷 | 已維修 | 修補混凝土 | 2 | 平方公尺 | A2右側 | 48268 | 橋台 | 修補混凝土 | 1900 |  | 2021-07-28 | 2023-06-07 09:25 | 張菁瑩 | 2023-06-07 09:25 | 張菁瑩
[12 empty] | 27 | 2020-06-16 | 定期檢測 | 鹿島工程技術顧問股份有限公司 | 2 | 3 | 2 | 2 | 滲水、白華 | 已維修 | 白華處理(平方公尺) | 60 | 平方公尺 | A2 | 48267 | 橋台 | 滲水白華處理 | 1800 |  | 2021-07-25 | 2023-06-07 09:20 | 張菁瑩 | 2023-06-07 09:20 | 張菁瑩
[12 empty] | 28 | 2020-06-16 | 定期檢測 | 鹿島工程技術顧問股份有限公司 | 2 | 1 | 1 | 1 | 其他損傷 | 已維修 | 清除植生或雜物 | 1 | 處 | A1右側 | 48275 | 橋台 | 清除植生 | 600 |  | 2021-07-27 | 2023-06-07 10:01 | 張菁瑩 | 2023-06-07 10:01 | 張菁瑩
[12 empty] | 29 | 2020-06-16 | 定期檢測 | 鹿島工程技術顧問股份有限公司 | 2 | 1 | 1 | 1 | 伸縮縫間雜物堆積 | 已維修 | 伸縮縫清理 | 0.7 | 公尺 | A2 | 39740 | 伸縮縫 | 伸縮縫清理 | 300 | 2021-09-06 | 2021-10-05 | 2022-06-16 15:28 | 張菁瑩 | 2022-06-16 15:28 | 張菁瑩
[12 empty] | 30 | 2020-06-16 | 定期檢測 | 鹿島工程技術顧問股份有限公司 | 2 | 3 | 2 | 2 | 滲水、白華 | 已維修 | 白華處理(平方公尺) | 60 | 平方公尺 | A1 | 48266 | 橋台 | 滲水白華處理 | 1800 |  | 2021-07-25 | 2023-06-07 09:20 | 張菁瑩 | 2023-06-07 09:20 | 張菁瑩
[12 empty] | 31 | 2020-06-16 | 定期檢測 | 鹿島工程技術顧問股份有限公司 | 2 | 1 | 1 | 1 | 其他損傷 | 已維修 | 清除植生或雜物 | 1 | 處 | S1左側 | 33123 | 橋梁排水設施 | 清理淤塞的排水孔 | 500 | 2021-02-25 | 2021-02-25 | 2021-08-21 22:47 | 張菁瑩 | 2021-08-21 22:47 | 張菁瑩
320 | 35026 | 寶山IC雙溪排水橋(北向) | 國道3號 | 國道 | 98K+758M ~98K~908.32M | 高公局北區養護工程分局 | 關西工務段 | I型梁 | 預力混凝土 | 84 | 已維修：11 | NO | 檢測日期 | 檢測類別 | 檢測單位 | D | E | R | U | 劣化類型 | 狀態 | 建議維修工法 | 數量 | 單位 | 損壞位置 | 維修紀錄ID | 維修構件 | 維修工法 | 金額 | 開工日期 | 完成日期 | 維修原始紀錄日期 | 維修原始紀錄者 | 維修最後修改日期 | 維修最後修改者
[11 empty] | 未維修：50 | 1 | 2020-10-20 | 定期檢測 | 北分局關西工務段 | 2 | 2 | 1 | 1 | 其他損傷 | 未維修 |  |  |  | A1 |  | 引道路堤保護措施
[11 empty] | 全部：61 | 2 | 2020-06-10 | 定期檢測 | 鹿島工程技術顧問股份有限公司 | 2 | 1 | 2 | 2 | 防止落橋裝置損傷 | 未維修 | 鋼筋除鏽及混凝土修復 | 0.1 | 平方公尺 | A1-1 |  | 防落設施
[12 empty] | 3 | 2020-10-20 | 定期檢測 | 北分局關西工務段 | 2 | 1 | 1 | 1 | 混凝土剝落、破碎、鋼筋、鋼腱或錨碇外露、銹蝕 | 未維修 |  |  |  | 1G3左側近a1 |  | 主梁
[12 empty] | 4 | 2020-06-10 | 定期檢測 | 鹿島工程技術顧問股份有限公司 | 2 | 1 | 2 | 2 | 混凝土剝落、破碎、鋼筋、鋼腱或錨碇外露、銹蝕 | 未維修 | 鋼筋除鏽及混凝土修復 | 0.1 | 平方公尺 | 2G1左側上翼板 |  | 主梁
[12 empty] | 5 | 2020-10-20 | 定期檢測 | 北分局關西工務段 | 2 | 1 | 1 | 1 | 混凝土剝落、破碎、鋼筋、鋼腱或錨碇外露、銹蝕 | 未維修 |  |  |  | 1g6底部 |  | 主梁
[12 empty] | 6 | 2020-06-10 | 定期檢測 | 鹿島工程技術顧問股份有限公司 | 2 | 1 | 1 | 1 | 其他損傷 | 未維修 | 其他 | 1 | 處 | S4底部 |  | 橋面板
[12 empty] | 7 | 2020-10-20 | 定期檢測 | 北分局關西工務段 | 2 | 1 | 1 | 1 | 混凝土剝落、破碎、鋼筋外露、銹蝕 | 未維修 |  |  |  | 墩柱頂部 |  | 橋墩／帽梁
[12 empty] | 8 | 2020-06-10 | 定期檢測 | 鹿島工程技術顧問股份有限公司 | 2 | 1 | 1 | 1 | 混凝土剝落、破碎、鋼筋、鋼腱或錨碇外露、銹蝕 | 未維修 | 混凝土修補 | 0.1 | 立方公尺 | 1G3左側近A1端 |  | 主梁
[12 empty] | 9 | 2020-10-20 | 定期檢測 | 北分局關西工務段 | 2 | 3 | 2 | 2 | 其他損傷 | 未維修 |  |  |  | A2端 |  | 引道路堤保護措施
[12 empty] | 10 | 2020-06-10 | 定期檢測 | 鹿島工程技術顧問股份有限公司 | 2 | 1 | 1 | 1 | 滲水、白華 | 未維修 | 白華處理(平方公尺) | 1 | 平方公尺 | S2底部 |  | 橋面板
[12 empty] | 11 | 2020-10-20 | 定期檢測 | 北分局關西工務段 | 2 | 2 | 2 | 2 | 其他損傷 | 未維修 |  |  |  | A2左側 |  | 其他
[12 empty] | 12 | 2020-06-10 | 定期檢測 | 鹿島工程技術顧問股份有限公司 | 2 | 1 | 2 | 2 | 混凝土剝落、破碎、鋼筋外露、銹蝕 | 未維修 | 鋼筋除鏽及混凝土修復 | 0.18 | 平方公尺 | P2-2墩柱 |  | 橋墩／帽梁
[12 empty] | 13 | 2020-10-20 | 定期檢測 | 北分局關西工務段 | 2 | 1 | 1 | 1 | 混凝土破損 | 未維修 | 止震塊修復 | 1 | 個 | A2-2(g5-g6間） |  | 防落設施
[12 empty] | 14 | 2020-06-10 | 定期檢測 | 鹿島工程技術顧問股份有限公司 | 2 | 2 | 2 | 2 | 混凝土剝落、破碎、鋼筋外露、銹蝕 | 未維修 | 鋼筋除鏽及混凝土修復 | 1 | 平方公尺 | P2-1左側帽梁底部 |  | 橋墩／帽梁
[12 empty] | 15 | 2020-10-20 | 定期檢測 | 北分局關西工務段 | 2 | 1 | 2 | 2 | 混凝土剝落、破碎、鋼筋外露、銹蝕 | 未維修 |  |  |  | p2-2墩柱 |  | 橋墩／帽梁
[12 empty] | 16 | 2020-06-10 | 定期檢測 | 鹿島工程技術顧問股份有限公司 | 2 | 1 | 2 | 2 | 混凝土剝落、破碎、鋼筋外露、銹蝕 | 未維修 | 鋼筋除鏽及混凝土修復 | 0.5 | 平方公尺 | P2-2兩側帽梁底部 |  | 橋墩／帽梁
[12 empty] | 17 | 2020-10-20 | 定期檢測 | 北分局關西工務段 | 2 | 2 | 1 | 1 | 生銹或腐蝕 | 未維修 |  |  |  | a2右側 |  | 引道路堤護欄
[12 empty] | 18 | 2020-06-10 | 定期檢測 | 鹿島工程技術顧問股份有限公司 | 2 | 1 | 2 | 2 | 防止落橋裝置損傷 | 未維修 | 鋼筋除鏽及混凝土修復 | 0.1 | 平方公尺 | A2-2 |  | 防落設施
[12 empty] | 19 | 2020-10-20 | 定期檢測 | 北分局關西工務段 | 2 | 1 | 1 | 1 | 其他損傷 | 未維修 |  |  |  | 1g2右側 |  | 主梁
[12 empty] | 20 | 2020-06-10 | 定期檢測 | 鹿島工程技術顧問股份有限公司 | 2 | 2 | 1 | 1 | 滲水、白華 | 未維修 | 白華處理(平方公尺) | 0.18 | 平方公尺 | 3G6左側上翼板 |  | 主梁
[12 empty] | 21 | 2020-10-20 | 定期檢測 | 北分局關西工務段 | 2 | 1 | 2 | 2 | 滲水、白華 | 未維修 |  |  |  | s1 g2-g3間 |  | 橋面板
[12 empty] | 22 | 2020-06-10 | 定期檢測 | 鹿島工程技術顧問股份有限公司 | 2 | 1 | 1 | 1 | 滲水、白華 | 未維修 | 白華處理(平方公尺) | 0.1 | 平方公尺 | S4底部 |  | 橋面板
[12 empty] | 23 | 2020-10-20 | 定期檢測 | 北分局關西工務段 | 2 | 1 | 1 | 1 | 混凝土剝落、破碎、鋼筋外露、銹蝕 | 未維修 |  |  |  | 1d2-2 |  | 橫隔梁
[12 empty] | 24 | 2020-06-10 | 定期檢測 | 鹿島工程技術顧問股份有限公司 | 2 | 1 | 2 | 2 | 混凝土結構裂縫 | 未維修 | 混凝土裂縫修補 | 0.5 | 公尺 | S1 |  | 橫隔梁
[12 empty] | 25 | 2020-10-20 | 定期檢測 | 北分局關西工務段 | 2 | 1 | 1 | 1 | 滲水、白華 | 未維修 |  |  |  | S4(g3-g4間近a2) |  | 橋面板
[12 empty] | 26 | 2020-06-10 | 定期檢測 | 鹿島工程技術顧問股份有限公司 | 2 | 1 | 2 | 2 | 混凝土剝落、破碎、鋼筋、鋼腱或錨碇外露、銹蝕 | 未維修 | 鋼筋除鏽及混凝土修復 | 0.1 | 平方公尺 | 1G5底部 |  | 主梁
[12 empty] | 27 | 2020-10-20 | 定期檢測 | 北分局關西工務段 | 2 | 1 | 1 | 1 | 其他損傷 | 未維修 |  |  |  | s4(g5-g6間） |  | 橋面板
[12 empty] | 28 | 2020-06-10 | 定期檢測 | 鹿島工程技術顧問股份有限公司 | 2 | 1 | 1 | 1 | 混凝土剝落、破碎、鋼筋外露、銹蝕 | 未維修 | 混凝土修補 | 0.1 | 立方公尺 | 1D2-2 |  | 橫隔梁
[12 empty] | 29 | 2020-10-20 | 定期檢測 | 北分局關西工務段 | 2 | 2 | 1 | 1 | 滲水、白華 | 未維修 |  |  |  | 3g6左側上翼板 |  | 主梁
[12 empty] | 30 | 2020-06-10 | 定期檢測 | 鹿島工程技術顧問股份有限公司 | 2 | 1 | 2 | 2 | 滲水、白華 | 未維修 | 白華處理(平方公尺) | 1 | 平方公尺 | S1底部 |  | 橋面板
[12 empty] | 31 | 2020-10-20 | 定期檢測 | 北分局關西工務段 | 2 | 1 | 1 | 1 | 混凝土剝落、破碎、鋼筋外露、銹蝕 | 未維修 |  |  |  | s2d2-3 |  | 橫隔梁
[12 empty] | 32 | 2020-06-10 | 定期檢測 | 鹿島工程技術顧問股份有限公司 | 2 | 1 | 2 | 2 | 混凝土剝落、破碎、鋼筋外露、銹蝕 | 未維修 | 鋼筋除鏽及混凝土修復 | 1 | 平方公尺 | S4左側 |  | 橋護欄
[12 empty] | 33 | 2020-10-20 | 定期檢測 | 北分局關西工務段 | 2 | 1 | 1 | 1 | 其他損傷 | 未維修 |  |  |  | A1左側 |  | 引道路堤保護措施
[12 empty] | 34 | 2020-06-10 | 定期檢測 | 鹿島工程技術顧問股份有限公司 | 2 | 2 | 2 | 2 | 生銹或腐蝕 | 未維修 | 油漆塗裝 | 2 | 平方公尺 | A2 |  | 防落設施
[12 empty] | 35 | 2020-10-20 | 定期檢測 | 北分局關西工務段 | 2 | 1 | 1 | 1 | 其他損傷 | 未維修 |  |  |  | P1 |  | 支承／支承墊／阻尼裝置
[12 empty] | 36 | 2020-06-10 | 定期檢測 | 鹿島工程技術顧問股份有限公司 | 2 | 1 | 2 | 2 | 其他損傷 | 未維修 | 清除植生或雜物 |  | 平方公尺 |  |  | 引道路堤保護措施
[12 empty] | 37 | 2020-10-20 | 定期檢測 | 北分局關西工務段 | 2 | 1 | 1 | 1 | 其他損傷 | 未維修 |  |  |  | a1左側 |  | 主梁
[12 empty] | 38 | 2020-10-20 | 定期檢測 | 北分局關西工務段 | 2 | 2 | 1 | 1 | 混凝土結構裂縫 | 未維修 |  |  |  | 1g5 |  | 主梁
[12 empty] | 39 | 2020-10-20 | 定期檢測 | 北分局關西工務段 | 2 | 2 | 1 | 1 | 生銹或腐蝕 | 未維修 | 防落拉桿清理保養 | 2 | 組 | A1g1-g2間 |  | 防落設施
[12 empty] | 40 | 2020-10-20 | 定期檢測 | 北分局關西工務段 | 2 | 1 | 1 | 1 | 塵土、雜物、植生堆積 | 未維修 | 橋台清理 | 6 | 處 | A1端 |  | 支承／支承墊／阻尼裝置
[12 empty] | 41 | 2020-10-20 | 定期檢測 | 北分局關西工務段 | 2 | 1 | 1 | 2 | 混凝土結構裂縫 | 未維修 |  |  |  | s1 |  | 橫隔梁
[12 empty] | 42 | 2020-10-20 | 定期檢測 | 北分局關西工務段 | 2 | 1 | 1 | 1 | 混凝土剝落、破碎、鋼筋、鋼腱或錨碇外露、銹蝕 | 未維修 |  |  |  | 1g4底部 |  | 主梁
[12 empty] | 43 | 2020-10-20 | 定期檢測 | 北分局關西工務段 | 2 | 1 | 1 | 1 | 混凝土破損 | 未維修 | 止震塊修復 | 3 | 個 | p1 |  | 防落設施
[12 empty] | 44 | 2020-10-20 | 定期檢測 | 北分局關西工務段 | 2 | 1 | 2 | 2 | 混凝土破損 | 未維修 | 止震塊修復 | 1 | 個 | A1 g5-g6間 |  | 防落設施
[12 empty] | 45 | 2020-10-20 | 定期檢測 | 北分局關西工務段 | 2 | 1 | 2 | 2 | 混凝土剝落、破碎、鋼筋、鋼腱或錨碇外露、銹蝕 | 未維修 |  | 1 | 處 | 2g1左側上翼板 |  | 主梁
[12 empty] | 46 | 2020-10-20 | 定期檢測 | 北分局關西工務段 | 2 | 1 | 1 | 1 | 滲水、白華 | 未維修 |  |  |  | s2(g5-g6間） |  | 橋面板
[12 empty] | 47 | 2020-10-20 | 定期檢測 | 北分局關西工務段 | 2 | 2 | 2 | 2 | 混凝土剝落、破碎、鋼筋外露、銹蝕 | 未維修 |  |  |  | p2-1左側帽樑底 |  | 橋墩／帽梁
[12 empty] | 48 | 2020-10-20 | 定期檢測 | 北分局關西工務段 | 2 | 1 | 1 | 1 | 混凝土剝落、破碎、鋼筋外露、銹蝕 | 未維修 | [5 empty] | 橋護欄
[12 empty] | 49 | 2020-10-20 | 定期檢測 | 北分局關西工務段 | 2 | 2 | 1 | 1 | 生銹或腐蝕 | 未維修 | 清理保養 | 2 | 組／塊 | a2 |  | 防落設施
[12 empty] | 50 | 2020-10-20 | 定期檢測 | 北分局關西工務段 | 2 | 1 | 1 | 1 | 混凝土剝落、破碎、鋼筋外露、銹蝕 | 未維修 |  |  |  | p2-2兩側帽樑底 |  | 橋墩／帽梁
[12 empty] | 51 | 2020-06-10 | 定期檢測 | 鹿島工程技術顧問股份有限公司 | 2 | 1 | 2 | 2 | 滲水、白華 | 已維修 | 白華處理(平方公尺) | 3 | 平方公尺 | A2 | 44394 | 橋台 | 滲水白華處理 | 1800 | 2022-04-11 | 2022-04-11 | 2022-12-01 15:46 | 郭凱文 | 2022-12-01 15:46 | 郭凱文
[12 empty] | 52 | 2020-10-20 | 定期檢測 | 北分局關西工務段 | 2 | 1 | 1 | 1 | 混凝土剝落、破碎、鋼筋外露、銹蝕 | 已維修 |  |  |  | A1左側夾牆 | 44403 | 橋台 | 修補混凝土 | 1900 | 2022-04-11 | 2022-04-11 | 2022-12-05 10:39 | 郭凱文 | 2022-12-05 10:39 | 郭凱文
[12 empty] | 53 | 2020-06-10 | 定期檢測 | 鹿島工程技術顧問股份有限公司 | 2 | 1 | 2 | 2 | 混凝土剝落、破碎、鋼筋外露、銹蝕 | 已維修 | 鋼筋除鏽及混凝土修復 | 0.1 | 平方公尺 | A1左側夾牆 | 44407 | 橋台 | 修補混凝土 | 1900 | 2022-04-11 | 2022-04-11 | 2022-12-05 10:51 | 郭凱文 | 2022-12-05 10:51 | 郭凱文
[12 empty] | 54 | 2020-10-20 | 定期檢測 | 北分局關西工務段 | 2 | 1 | 1 | 1 | 其他損傷 | 已維修 |  |  |  | p1帽樑左側 | 44418 | 橋墩／帽梁 | 鋼筋除鏽及混凝土修復 | 1900 | 2022-04-19 | 2022-04-19 | 2022-12-07 15:08 | 郭凱文 | 2022-12-07 15:08 | 郭凱文
[12 empty] | 55 | 2020-06-10 | 定期檢測 | 鹿島工程技術顧問股份有限公司 | 2 | 2 | 2 | 2 | 其他損傷 | 已維修 | 清除植生或雜物 | 25 | 平方公尺 | A2橋檢梯 | 24381 | 其他 | 清除植生或雜物 |  | 2020-10-14 | 2020-10-31 | 2021-03-11 10:45 | 張菁瑩
[12 empty] | 56 | 2020-10-20 | 定期檢測 | 北分局關西工務段 | 2 | 1 | 1 | 1 | 其他損傷 | 已維修 |  |  |  | p1-2 | 44419 | 橋墩／帽梁 | 鋼筋除鏽及混凝土修復 | 1900 | 2022-04-19 | 2022-04-19 | 2022-12-07 15:08 | 郭凱文 | 2022-12-07 15:08 | 郭凱文
[12 empty] | 57 | 2020-06-10 | 定期檢測 | 鹿島工程技術顧問股份有限公司 | 2 | 1 | 2 | 2 | 混凝土剝落、破碎、鋼筋外露、銹蝕 | 已維修 | 鋼筋除鏽及混凝土修復 | 0.1 | 平方公尺 | P1-1墩柱右側 | 44412 | 橋墩／帽梁 | 修補混凝土 | 1900 | 2022-04-19 | 2022-04-19 | 2022-12-05 14:52 | 郭凱文 | 2022-12-05 14:52 | 郭凱文
[12 empty] | 58 | 2020-10-20 | 定期檢測 | 北分局關西工務段 | 2 | 1 | 1 | 1 | 混凝土剝落、破碎、鋼筋外露、銹蝕 | 已維修 |  |  |  | p1-2左側 | 44411 | 橋墩／帽梁 | 修補混凝土 | 1900 | 2022-04-19 | 2022-04-19 | 2022-12-05 14:52 | 郭凱文 | 2022-12-05 14:52 | 郭凱文
[12 empty] | 59 | 2020-06-10 | 定期檢測 | 鹿島工程技術顧問股份有限公司 | 2 | 2 | 1 | 1 | 其他損傷 | 已維修 | 清除植生或雜物 | 400 | 平方公尺 | A1 | 24380 | 引道路堤保護措施 | 清除植生或雜物 |  | 2020-10-14 | 2020-10-31 | 2021-03-11 10:45 | 張菁瑩
[12 empty] | 60 | 2020-10-20 | 定期檢測 | 北分局關西工務段 | 2 | 1 | 1 | 1 | 混凝土剝落、破碎、鋼筋外露、銹蝕 | 已維修 |  |  |  | p1-1墩柱右側 | 44410 | 橋墩／帽梁 | 修補混凝土 | 1900 | 2022-04-19 | 2022-04-19 | 2022-12-05 14:51 | 郭凱文 | 2022-12-05 14:51 | 郭凱文
[12 empty] | 61 | 2020-10-20 | 定期檢測 | 北分局關西工務段 | 2 | 1 | 1 | 2 | 滲水、白華 | 已維修 |  |  |  | A2 | 44393 | 橋台 | 滲水白華處理 | 1800 | 2022-04-11 | 2022-04-11 | 2022-12-01 15:46 | 郭凱文 | 2022-12-01 15:46 | 郭凱文
321 | 35027 | 新竹二號跨越橋(雙向) | 大湖路167巷 | 農路 | 無K+無M ~無K~無M | 高公局北區養護工程分局 | 關西工務段 | 箱型梁 | 預力混凝土 | 84 | 已維修：1 | NO | 檢測日期 | 檢測類別 | 檢測單位 | D | E | R | U | 劣化類型 | 狀態 | 建議維修工法 | 數量 | 單位 | 損壞位置 | 維修紀錄ID | 維修構件 | 維修工法 | 金額 | 開工日期 | 完成日期 | 維修原始紀錄日期 | 維修原始紀錄者 | 維修最後修改日期 | 維修最後修改者
[11 empty] | 未維修：9 | 1 | 2020-07-21 | 定期檢測 | 鹿島工程技術顧問股份有限公司 | 2 | 2 | 1 | 1 | 植物生長 | 未維修 | 清理雜草 | 1 | 式 | 兩側 |  | 引道路堤
[11 empty] | 全部：10 | 2 | 2020-07-21 | 定期檢測 | 鹿島工程技術顧問股份有限公司 | 2 | 1 | 1 | 1 | 混凝土剝落 | 未維修 | 混凝土修復(<=0.4*0.4*0.05m) | 1 | 處 | S1左側(近A1處) |  | 橋護欄
[12 empty] | 3 | 2020-07-21 | 定期檢測 | 鹿島工程技術顧問股份有限公司 | 2 | 2 | 1 | 1 | 植物生長 | 未維修 | 清理雜草 | 1 | 式 | 兩側 |  | 引道路堤
[12 empty] | 4 | 2020-07-21 | 定期檢測 | 鹿島工程技術顧問股份有限公司 | 2 | 3 | 2 | 2 | 保護設施遭破壞、移動或遺失 | 未維修 | 護坡修復 | 1 | 平方公尺 | A2 |  | 引道路堤保護措施
[12 empty] | 5 | 2020-07-21 | 定期檢測 | 鹿島工程技術顧問股份有限公司 | 2 | 1 | 1 | 1 | 其他損傷 | 未維修 | 人孔蓋更換 | 1 | 處 | 2G1 |  | 主梁
[12 empty] | 6 | 2020-07-21 | 定期檢測 | 鹿島工程技術顧問股份有限公司 | 2 | 1 | 1 | 1 | 鋼筋、鋼腱或錨碇部位外露、銹蝕 | 未維修 | 鋼筋除鏽及混凝土修復(<=0.4*0.4*0.05m) | 2 | 處 | 2G1 |  | 主梁
[12 empty] | 7 | 2020-07-21 | 定期檢測 | 鹿島工程技術顧問股份有限公司 | 2 | 1 | 1 | 1 | 橋名牌(柱)損壞 | 未維修 | 增設橋名牌 | 3 | 處 | A1~A2 |  | 其他
[12 empty] | 8 | 2020-07-21 | 定期檢測 | 鹿島工程技術顧問股份有限公司 | 2 | 1 | 1 | 1 | 滲水、白華 | 未維修 | 白華處理(平方公尺) | 2 | 平方公尺 | A1 |  | 橋台
[12 empty] | 9 | 2020-07-21 | 定期檢測 | 鹿島工程技術顧問股份有限公司 | 2 | 3 | 1 | 1 | 滲水、白華 | 未維修 | 白華處理(平方公尺) | 7 | 平方公尺 | A2 |  | 橋台
[12 empty] | 10 | 2020-07-21 | 定期檢測 | 鹿島工程技術顧問股份有限公司 | 2 | 4 | 2 | 2 | 排水設施阻塞 | 已維修 | 清理淤塞的排水孔 | 20 | 個 | S1~S2 | 31698 | 橋梁排水設施 | 清理淤塞的排水孔 | 500 | 2021-01-21 | 2021-01-21 | 2021-07-14 12:57 | 張菁瑩 | 2021-07-14 12:57 | 張菁瑩
322 | 35028 | 新竹三號跨越橋(雙向) | 中華路六段 | 村里道路 | 無K+無M ~無K~無M | 高公局北區養護工程分局 | 關西工務段 | 箱型梁 | 預力混凝土 | 84 | 已維修：1 | NO | 檢測日期 | 檢測類別 | 檢測單位 | D | E | R | U | 劣化類型 | 狀態 | 建議維修工法 | 數量 | 單位 | 損壞位置 | 維修紀錄ID | 維修構件 | 維修工法 | 金額 | 開工日期 | 完成日期 | 維修原始紀錄日期 | 維修原始紀錄者 | 維修最後修改日期 | 維修最後修改者
[11 empty] | 未維修：18 | 1 | 2020-07-21 | 定期檢測 | 鹿島工程技術顧問股份有限公司 | 2 | 2 | 2 | 2 | 其他損傷 | 未維修 | 白華處理 | 168 | 平方公尺 | S1～S3兩側 |  | 橋護欄
[11 empty] | 全部：19 | 2 | 2020-07-21 | 定期檢測 | 鹿島工程技術顧問股份有限公司 | 2 | 2 | 2 | 2 | 鋼筋、鋼腱或錨碇部位外露、銹蝕 | 未維修 | 鋼筋除鏽混凝土修復(>=0.4x0.4x0.05m) | 1.08 | 平方公尺 | S1箱梁底部(近A1端) |  | 主梁
[12 empty] | 3 | 2020-07-21 | 定期檢測 | 鹿島工程技術顧問股份有限公司 | 2 | 1 | 1 | 1 | 混凝土裂縫 | 未維修 | 修補寬度大於0.3mm的裂縫 | 0.3 | 公尺 | S3左側 |  | 橋護欄
[12 empty] | 4 | 2020-07-21 | 定期檢測 | 鹿島工程技術顧問股份有限公司 | 2 | 3 | 1 | 1 | 橋名牌(柱)損壞 | 未維修 | 增設橋名牌 | 4 | 處 | A1、A2橋台和P1、P2橋墩 |  | 其他
[12 empty] | 5 | 2020-07-21 | 定期檢測 | 鹿島工程技術顧問股份有限公司 | 2 | 2 | 1 | 1 | 裂縫 | 未維修 | 植生清除 | 1 | 式 | A1 |  | 引道路堤保護措施
[12 empty] | 6 | 2020-07-21 | 定期檢測 | 鹿島工程技術顧問股份有限公司 | 2 | 2 | 1 | 1 | 滲水、白華 | 未維修 | 白華處理 | 1 | 平方公尺 | S1箱梁底部 |  | 主梁
[12 empty] | 7 | 2020-07-21 | 定期檢測 | 鹿島工程技術顧問股份有限公司 | 2 | 1 | 1 | 1 | 其他損傷 | 未維修 | 植生清除 | 1 | 式 | A2 |  | 其他
[12 empty] | 8 | 2020-07-21 | 定期檢測 | 鹿島工程技術顧問股份有限公司 | 2 | 1 | 1 | 1 | 橋名牌(柱)損壞 | 未維修 | 橋名牌重貼 | 2 | 處 | 橋上A1和A2 |  | 其他
[12 empty] | 9 | 2020-07-21 | 定期檢測 | 鹿島工程技術顧問股份有限公司 | 2 | 3 | 2 | 2 | 保護設施遭破壞、移動或遺失 | 未維修 | 護坡修復 | 5 | 平方公尺 | A2左側 |  | 引道路堤保護措施
[12 empty] | 10 | 2020-07-21 | 定期檢測 | 鹿島工程技術顧問股份有限公司 | 2 | 2 | 1 | 1 | 裂縫 | 未維修 | 植生清除 | 1 | 式 | A2 |  | 引道路堤保護措施
[12 empty] | 11 | 2020-07-21 | 定期檢測 | 鹿島工程技術顧問股份有限公司 | 2 | 1 | 1 | 1 | 鋼筋、鋼腱或錨碇部位外露、銹蝕 | 未維修 | 鋼筋除鏽混凝土修復(>=0.4x0.4x0.05m) | 0.9 | 平方公尺 | P2右側 |  | 橋墩／帽梁
[12 empty] | 12 | 2020-07-21 | 定期檢測 | 鹿島工程技術顧問股份有限公司 | 2 | 2 | 1 | 1 | 滲水、白華 | 未維修 | 白華處理 | 0.5 | 平方公尺 | S2箱梁底部 |  | 主梁
[12 empty] | 13 | 2020-07-21 | 定期檢測 | 鹿島工程技術顧問股份有限公司 | 2 | 1 | 1 | 1 | 鋼筋、鋼腱或錨碇部位外露、銹蝕 | 未維修 | 鋼筋除鏽混凝土修復(<=0.4x0.4x0.05m) | 2 | 處 | S3箱梁底部 |  | 主梁
[12 empty] | 14 | 2020-07-21 | 定期檢測 | 鹿島工程技術顧問股份有限公司 | 2 | 2 | 1 | 1 | 滲水、白華 | 未維修 | 白華處理 | 0.5 | 平方公尺 | S3箱梁底部 |  | 主梁
[12 empty] | 15 | 2020-07-21 | 定期檢測 | 鹿島工程技術顧問股份有限公司 | 2 | 1 | 1 | 1 | 排水設施損傷 | 未維修 | 修復受損的水管 | 1 | 公尺 | S2左側(近P2) |  | 橋梁排水設施
[12 empty] | 16 | 2020-07-21 | 定期檢測 | 鹿島工程技術顧問股份有限公司 | 2 | 1 | 1 | 1 | 其他損傷 | 未維修 | 植生清除 | 1 | 處 | A2左側 |  | 翼牆／擋土牆
[12 empty] | 17 | 2020-07-21 | 定期檢測 | 鹿島工程技術顧問股份有限公司 | 2 | 2 | 1 | 1 | 路堤沉陷 | 未維修 | AC路面修復 | 7 | 平方公尺 | A2 |  | 引道路堤
[12 empty] | 18 | 2020-07-21 | 定期檢測 | 鹿島工程技術顧問股份有限公司 | 2 | 1 | 1 | 1 | 鋼筋外露、銹蝕 | 未維修 | 鋼筋除鏽混凝土修復(<=0.4x0.4x0.05m) | 1 | 處 | A2右側 |  | 翼牆／擋土牆
[12 empty] | 19 | 2020-07-21 | 定期檢測 | 鹿島工程技術顧問股份有限公司 | 2 | 1 | 1 | 1 | 排水設施阻塞 | 已維修 | 清理淤塞的排水孔 | 3 | 個 | S1~S3 | 20262 | 橋梁排水設施 | 清理淤塞的排水孔 | 500 | 2020-02-28 | 2020-03-15 | 2020-10-28 21:29 | 張菁瑩
323 | 35029 | 台一線穿越橋(北向) | 國道3號 | 國道 | 109K+110M ~109K~220M | 高公局北區養護工程分局 | 關西工務段 | 箱型梁 | 預力混凝土 | 84 | 已維修：2 | NO | 檢測日期 | 檢測類別 | 檢測單位 | D | E | R | U | 劣化類型 | 狀態 | 建議維修工法 | 數量 | 單位 | 損壞位置 | 維修紀錄ID | 維修構件 | 維修工法 | 金額 | 開工日期 | 完成日期 | 維修原始紀錄日期 | 維修原始紀錄者 | 維修最後修改日期 | 維修最後修改者
[11 empty] | 未維修：15 | 1 | 2020-07-14 | 定期檢測 | 鹿島工程技術顧問股份有限公司 | 2 | 1 | 1 | 1 | 鋼筋、鋼腱或錨碇部位外露、銹蝕 | 未維修 | 鋼筋除鏽及混凝土修復(<=0.4*0.4*0.05m) | 6 | 處 | S1箱梁底部 |  | 主梁
[11 empty] | 全部：17 | 2 | 2020-07-14 | 定期檢測 | 鹿島工程技術顧問股份有限公司 | 2 | 2 | 1 | 1 | 路堤沉陷 | 未維修 | 路面修復 | 0.4 | 平方公尺 | A2 |  | 引道路堤
[12 empty] | 3 | 2020-07-14 | 定期檢測 | 鹿島工程技術顧問股份有限公司 | 2 | 2 | 1 | 2 | 滲水、白華 | 未維修 | 白華處理(平方公尺) | 1.6 | 平方公尺 | A1 |  | 橋台
[12 empty] | 4 | 2020-07-14 | 定期檢測 | 鹿島工程技術顧問股份有限公司 | 2 | 1 | 1 | 1 | 其他損傷 | 未維修 | 植生清除 | 1 | 處 | A1左側 |  | 翼牆／擋土牆
[12 empty] | 5 | 2020-07-14 | 定期檢測 | 鹿島工程技術顧問股份有限公司 | 2 | 1 | 1 | 1 | 鋼筋外露、銹蝕 | 未維修 | 鋼筋除鏽及混凝土修復(<=0.4*0.4*0.05m) | 2 | 處 | S1左側內外側 |  | 橋護欄
[12 empty] | 6 | 2020-07-14 | 定期檢測 | 鹿島工程技術顧問股份有限公司 | 2 | 1 | 2 | 2 | 鋼筋、鋼腱或錨碇部位外露、銹蝕 | 未維修 | 鋼筋除鏽及混凝土修復(<=0.4*0.4*0.05m) | 1 | 處 | P2帽梁底 |  | 橋墩／帽梁
[12 empty] | 7 | 2020-07-14 | 定期檢測 | 鹿島工程技術顧問股份有限公司 | 2 | 1 | 1 | 2 | 鋼筋、鋼腱或錨碇部位外露、銹蝕 | 未維修 | 鋼筋除鏽及混凝土修復(<=0.4*0.4*0.05m) | 10 | 處 | S2箱梁底部 |  | 主梁
[12 empty] | 8 | 2020-07-14 | 定期檢測 | 鹿島工程技術顧問股份有限公司 | 2 | 1 | 1 | 1 | 橋名牌(柱)損壞 | 未維修 | 新增橋名牌 | 2 | 個 | P1～P2 |  | 其他
[12 empty] | 9 | 2020-07-14 | 定期檢測 | 鹿島工程技術顧問股份有限公司 | 2 | 3 | 1 | 1 | 裂縫 | 未維修 | 路面裂縫灌瀝青膠 | 5 | 公尺 | A1 |  | 引道路堤
[12 empty] | 10 | 2020-07-14 | 定期檢測 | 鹿島工程技術顧問股份有限公司 | 2 | 1 | 1 | 1 | 鋼筋外露、銹蝕 | 未維修 | 鋼筋除鏽及混凝土修復(>0.4*0.4*0.05m) | 0.5 | 平方公尺 | A1左側 |  | 引道路堤護欄
[12 empty] | 11 | 2020-07-14 | 定期檢測 | 鹿島工程技術顧問股份有限公司 | 2 | 2 | 1 | 2 | 滲水、白華 | 未維修 | 白華處理(平方公尺) | 4 | 平方公尺 | A2 |  | 橋台
[12 empty] | 12 | 2020-07-14 | 定期檢測 | 鹿島工程技術顧問股份有限公司 | 2 | 1 | 1 | 1 | 鋼筋、鋼腱或錨碇部位外露、銹蝕 | 未維修 | 鋼筋除鏽及混凝土修復(<=0.4*0.4*0.05m) | 7 | 處 | S3箱梁底部 |  | 主梁
[12 empty] | 13 | 2020-07-14 | 定期檢測 | 鹿島工程技術顧問股份有限公司 | 2 | 1 | 1 | 1 | 混凝土剝落 | 未維修 | 混凝土修復(<=0.4*0.4*0.05m) | 1 | 處 | A2 |  | 引道路堤護欄
[12 empty] | 14 | 2020-07-14 | 定期檢測 | 鹿島工程技術顧問股份有限公司 | 2 | 1 | 1 | 1 | 其他損傷 | 未維修 | 清理保養 | 1 | 個 | A1支承座 |  | 支承／支承墊／阻尼裝置
[12 empty] | 15 | 2020-07-14 | 定期檢測 | 鹿島工程技術顧問股份有限公司 | 2 | 2 | 2 | 2 | 支承座、支承端部損傷 | 未維修 | 混凝土支承墊破損修補 | 2 | 處 | A2支承座 |  | 支承／支承墊／阻尼裝置
[12 empty] | 16 | 2020-07-14 | 定期檢測 | 鹿島工程技術顧問股份有限公司 | 2 | 1 | 1 | 1 | 其他損傷 | 已維修 | 植生清除 | 1 | 處 | A1橋檢梯 | 24435 | 其他 | 清除植生或雜物 |  | 2020-12-02 | 2020-12-31 | 2021-03-11 12:40 | 張菁瑩
[12 empty] | 17 | 2020-07-14 | 定期檢測 | 鹿島工程技術顧問股份有限公司 | 2 | 3 | 2 | 2 | 保護設施遭破壞、移動或遺失 | 已維修 | 植生清除 | 1 | 式 | A1 | 24434 | 引道路堤保護措施 | 清除植生或雜物 |  | 2020-12-02 | 2020-12-31 | 2021-03-11 12:40 | 張菁瑩
324 | 35030 | 92K+542跨越渡槽兼人行橋(雙向) | 中興路一段291巷 | 村里道路 | 無K+無M ~無K~無M | 高公局北區養護工程分局 | 關西工務段 | 箱型梁 | 預力混凝土 | 83 | 已維修：2 | NO | 檢測日期 | 檢測類別 | 檢測單位 | D | E | R | U | 劣化類型 | 狀態 | 建議維修工法 | 數量 | 單位 | 損壞位置 | 維修紀錄ID | 維修構件 | 維修工法 | 金額 | 開工日期 | 完成日期 | 維修原始紀錄日期 | 維修原始紀錄者 | 維修最後修改日期 | 維修最後修改者
[11 empty] | 未維修：18 | 1 | 2020-06-22 | 定期檢測 | 鹿島工程技術顧問股份有限公司 | 2 | 2 | 1 | 1 | 滲水、白華 | 未維修 | 白華處理(平方公尺) | 1 | 平方公尺 | 1G1 |  | 主梁
[11 empty] | 全部：20 | 2 | 2020-06-22 | 定期檢測 | 鹿島工程技術顧問股份有限公司 | 2 | 2 | 1 | 1 | 其他損傷 | 未維修 | 混凝土修補 | 0.4 | 立方公尺 | A2橋檢梯 |  | 其他
[12 empty] | 3 | 2020-06-22 | 定期檢測 | 鹿島工程技術顧問股份有限公司 | 2 | 2 | 1 | 1 | 滲水、白華 | 未維修 | 清理排水孔 | 1 | 式 | A1 |  | 橋台
[12 empty] | 4 | 2020-06-22 | 定期檢測 | 鹿島工程技術顧問股份有限公司 | 2 | 2 | 1 | 1 | 滲水、白華 | 未維修 | 清理排水孔 | 1 | 式 | A2 |  | 橋台
[12 empty] | 5 | 2020-06-22 | 定期檢測 | 鹿島工程技術顧問股份有限公司 | 2 | 2 | 2 | 2 | 護欄損傷 | 未維修 | 修補混凝土 | 0.16 | 立方公尺 | A2兩側 |  | 引道路堤護欄
[12 empty] | 6 | 2020-06-22 | 定期檢測 | 鹿島工程技術顧問股份有限公司 | 2 | 2 | 1 | 1 | 其他損傷 | 未維修 | 清除植生或雜物 | 200 | 平方公尺 | A1 |  | 引道路堤保護措施
[12 empty] | 7 | 2020-06-22 | 定期檢測 | 鹿島工程技術顧問股份有限公司 | 2 | 1 | 1 | 1 | 混凝土剝落、破碎、鋼筋、鋼腱或錨碇外露、銹蝕 | 未維修 | 鋼筋除鏽及混凝土修復 | 0.16 | 平方公尺 | 2G1 |  | 主梁
[12 empty] | 8 | 2020-06-22 | 定期檢測 | 鹿島工程技術顧問股份有限公司 | 2 | 2 | 2 | 2 | 混凝土剝落、破碎、鋼筋外露、銹蝕 | 未維修 | 混凝土剝落鋼筋鏽蝕修復 | 2 | 處 | A2兩側 |  | 引道路堤護欄
[12 empty] | 9 | 2020-06-22 | 定期檢測 | 鹿島工程技術顧問股份有限公司 | 2 | 3 | 1 | 1 | 其他損傷 | 未維修 | 清除植生或雜物 | 100 | 平方公尺 | A2 |  | 引道路堤保護措施
[12 empty] | 10 | 2020-06-22 | 定期檢測 | 鹿島工程技術顧問股份有限公司 | 2 | 1 | 1 | 1 | 混凝土剝落、破碎、鋼筋、鋼腱或錨碇外露、銹蝕 | 未維修 | 混凝土修補 | 0.04 | 立方公尺 | 1G1 |  | 主梁
[12 empty] | 11 | 2020-06-22 | 定期檢測 | 鹿島工程技術顧問股份有限公司 | 2 | 2 | 2 | 2 | 混凝土結構裂縫 | 未維修 | 混凝土裂縫修補 | 2 | 公尺 | 2G1左側腹板 |  | 主梁
[12 empty] | 12 | 2020-06-22 | 定期檢測 | 鹿島工程技術顧問股份有限公司 | 2 | 2 | 2 | 2 | 其他損傷 | 未維修 | 清除植生或雜物 | 2 | 處 | A2橋檢梯 |  | 其他
[12 empty] | 13 | 2020-06-22 | 定期檢測 | 鹿島工程技術顧問股份有限公司 | 2 | 3 | 1 | 1 | 橋名牌(柱)損壞 | 未維修 | 增設橋名牌 | 5 | 處 | A1、A2橋上及橋下 |  | 其他
[12 empty] | 14 | 2020-06-22 | 定期檢測 | 鹿島工程技術顧問股份有限公司 | 2 | 1 | 1 | 1 | 防護網(柵)構件損傷 | 未維修 | 防護網修復 | 2 | 平方公尺 | S2左側及上方 |  | 其他
[12 empty] | 15 | 2020-06-22 | 定期檢測 | 鹿島工程技術顧問股份有限公司 | 2 | 2 | 2 | 2 | 其他損傷 | 未維修 | 清除植生或雜物 | 1 | 處 | A1 |  | 其他
[12 empty] | 16 | 2020-06-22 | 定期檢測 | 鹿島工程技術顧問股份有限公司 | 2 | 2 | 2 | 2 | 其他損傷 | 未維修 | 清除植生或雜物 | 2 | 處 | A1兩側 |  | 橋台
[12 empty] | 17 | 2020-06-22 | 定期檢測 | 鹿島工程技術顧問股份有限公司 | 2 | 2 | 1 | 1 | 植物生長 | 未維修 | 清除植生或雜物 | 1.8 | 平方公尺 | A2兩側 |  | 引道路堤
[12 empty] | 18 | 2020-06-22 | 定期檢測 | 鹿島工程技術顧問股份有限公司 | 2 | 2 | 1 | 1 | 混凝土剝落、破碎、鋼筋外露、銹蝕 | 未維修 | 鋼筋除鏽及混凝土修復 | 1 | 處 | A1左側 |  | 引道路堤護欄
[12 empty] | 19 | 2020-06-22 | 定期檢測 | 鹿島工程技術顧問股份有限公司 | 3 | 2 | 2 | 2 | 混凝土剝落、破碎、鋼筋外露、銹蝕 | 已維修 | 鋼筋除鏽及混凝土修復 | 3 | 平方公尺 | S2兩側懸臂板 | 33348 | 橋面板 | 鋼筋除鏽及混凝土修復(>0.4x0.4x0.05m) | 4000 | 2021-03-08 | 2021-03-08 | 2021-08-24 22:34 | 張菁瑩 | 2021-08-24 22:34 | 張菁瑩
[12 empty] | 20 | 2020-06-22 | 定期檢測 | 鹿島工程技術顧問股份有限公司 | 2 | 1 | 2 | 2 | 混凝土剝落、破碎、鋼筋外露、銹蝕 | 已維修 | 混凝土剝落鋼筋鏽蝕修復 | 2 | 處 | S1左側 | 42573 | 橋護欄 | 修補混凝土 | 5400 | 2022-04-12 | 2022-04-12 | 2022-10-26 13:54 | 郭凱文 | 2022-10-26 13:54 | 郭凱文
325 | 35031 | 頭前溪河川橋(南向) | 國道3號 | 國道 | 90K+885M ~91K~681.8M | 高公局北區養護工程分局 | 關西工務段 | 箱型梁 | 預力混凝土 | 82 | 已維修：18 | NO | 檢測日期 | 檢測類別 | 檢測單位 | D | E | R | U | 劣化類型 | 狀態 | 建議維修工法 | 數量 | 單位 | 損壞位置 | 維修紀錄ID | 維修構件 | 維修工法 | 金額 | 開工日期 | 完成日期 | 維修原始紀錄日期 | 維修原始紀錄者 | 維修最後修改日期 | 維修最後修改者
[11 empty] | 未維修：59 | 1 | 2020-06-23 | 定期檢測 | 鹿島工程技術顧問股份有限公司 | 2 | 1 | 1 | 1 | 植物生長 | 未維修 | 植物清理 | 1 | 式 | A2右側 |  | 引道路堤
[11 empty] | 全部：77 | 2 | 2020-06-23 | 定期檢測 | 鹿島工程技術顧問股份有限公司 | 2 | 1 | 1 | 1 | 生銹或腐蝕 | 未維修 | 橋欄杆油漆 | 3 | 公尺 | A1 |  | 引道路堤護欄
[12 empty] | 3 | 2020-06-23 | 定期檢測 | 鹿島工程技術顧問股份有限公司 | 2 | 1 | 1 | 1 | 其他損傷 | 未維修 | 混凝土修補 | 0.4 | 平方公尺 | A2右側 |  | 橋台
[12 empty] | 4 | 2020-06-23 | 定期檢測 | 鹿島工程技術顧問股份有限公司 | 2 | 1 | 1 | 1 | 混凝土剝落、破碎、鋼筋外露、銹蝕 | 未維修 | 鋼筋除鏽及混凝土修復 | 0.02 | 平方公尺 | S18右側懸臂板(近A2) |  | 橋面板
[12 empty] | 5 | 2020-06-23 | 定期檢測 | 鹿島工程技術顧問股份有限公司 | 3 | 1 | 2 | 2 | 混凝土結構裂縫 | 未維修 | 混凝土裂縫修補 | 1.6 | 公尺 | 18G1左側 |  | 主梁
[12 empty] | 6 | 2020-06-23 | 定期檢測 | 鹿島工程技術顧問股份有限公司 | 2 | 1 | 1 | 1 | 生銹或腐蝕 | 未維修 | 橋欄杆油漆 | 2 | 公尺 | A2 |  | 引道路堤護欄
[12 empty] | 7 | 2020-06-23 | 定期檢測 | 鹿島工程技術顧問股份有限公司 | 2 | 1 | 2 | 2 | 混凝土結構裂縫 | 未維修 | 修補裂縫 | 2.4 | 公尺 | A2右側 |  | 橋台
[12 empty] | 8 | 2020-06-23 | 定期檢測 | 鹿島工程技術顧問股份有限公司 | 2 | 1 | 1 | 1 | 其他損傷 | 未維修 | 清理排水孔 | 1 | 式 | A2串方塊 |  | 橋台
[12 empty] | 9 | 2020-06-23 | 定期檢測 | 鹿島工程技術顧問股份有限公司 | 2 | 2 | 2 | 2 | 其他損傷 | 未維修 | 伸縮縫修復 | 0.18 | 公尺 | P7 |  | 伸縮縫
[12 empty] | 10 | 2020-06-23 | 定期檢測 | 鹿島工程技術顧問股份有限公司 | 2 | 1 | 1 | 1 | 其他損傷 | 未維修 | 鋼筋除鏽及混凝土修復 | 0.16 | 平方公尺 | P7 |  | 伸縮縫
[12 empty] | 11 | 2020-06-23 | 定期檢測 | 鹿島工程技術顧問股份有限公司 | 2 | 1 | 1 | 1 | 滲水、白華 | 未維修 | 白華處理(平方公尺) | 0.96 | 平方公尺 | S9左側懸臂板 |  | 橋面板
[12 empty] | 12 | 2020-06-23 | 定期檢測 | 鹿島工程技術顧問股份有限公司 | 2 | 2 | 2 | 2 | 滲水、白華 | 未維修 | 白華處理(平方公尺) | 2.4 | 平方公尺 | S11左側懸臂板 |  | 橋面板
[12 empty] | 13 | 2020-06-23 | 定期檢測 | 鹿島工程技術顧問股份有限公司 | 2 | 1 | 1 | 1 | 其他損傷 | 未維修 | 混凝土修補 | 0.01 | 立方公尺 | 2G1 |  | 主梁
[12 empty] | 14 | 2020-06-23 | 定期檢測 | 鹿島工程技術顧問股份有限公司 | 2 | 1 | 1 | 1 | 護欄損傷 | 未維修 | 鋼板修復 | 1 | 處 | S8(近P7) |  | 橋護欄
[12 empty] | 15 | 2020-06-23 | 定期檢測 | 鹿島工程技術顧問股份有限公司 | 2 | 1 | 1 | 1 | 其他損傷 | 未維修 | 修補混凝土 | 0.1 | 立方公尺 | A2右側 |  | 伸縮縫
[12 empty] | 16 | 2020-06-23 | 定期檢測 | 鹿島工程技術顧問股份有限公司 | 2 | 2 | 2 | 2 | 基礎沖刷、裸露、掏空 | 未維修 | 橋墩基礎定期觀測 | 1 | 式 | P8 |  | 橋墩基礎
[12 empty] | 17 | 2020-06-23 | 定期檢測 | 鹿島工程技術顧問股份有限公司 | 2 | 1 | 1 | 1 | 基礎沖刷、裸露、掏空 | 未維修 | 橋墩基礎定期觀測 | 1 | 式 | P7 |  | 橋墩基礎
[12 empty] | 18 | 2020-06-23 | 定期檢測 | 鹿島工程技術顧問股份有限公司 | 2 | 1 | 1 | 1 | 其他損傷 | 未維修 | 修補混凝土 | 2.4 | 立方公尺 | P8 |  | 橋墩／帽梁
[12 empty] | 19 | 2020-06-23 | 定期檢測 | 鹿島工程技術顧問股份有限公司 | 2 | 1 | 2 | 2 | 混凝土結構裂縫 | 未維修 | 修補裂縫 | 2 | 公尺 | P12左側 |  | 橋墩／帽梁
[12 empty] | 20 | 2020-06-23 | 定期檢測 | 鹿島工程技術顧問股份有限公司 | 2 | 1 | 1 | 1 | 滲水、白華 | 未維修 | 清理排水孔 | 1 | 式 | A1 |  | 橋台
[12 empty] | 21 | 2020-06-23 | 定期檢測 | 鹿島工程技術顧問股份有限公司 | 2 | 1 | 1 | 1 | 滲水、白華 | 未維修 | 清理排水孔 | 1 | 式 | A2 |  | 橋台
[12 empty] | 22 | 2020-06-23 | 定期檢測 | 鹿島工程技術顧問股份有限公司 | 2 | 1 | 1 | 1 | 其他損傷 | 未維修 | 混凝土修補 | 1 | 立方公尺 | P1左側 |  | 橋墩／帽梁
[12 empty] | 23 | 2020-06-23 | 定期檢測 | 鹿島工程技術顧問股份有限公司 | 2 | 1 | 1 | 1 | 其他損傷 | 未維修 | 修補混凝土 | 6 | 立方公尺 | P12背面 |  | 橋墩／帽梁
[12 empty] | 24 | 2020-06-23 | 定期檢測 | 鹿島工程技術顧問股份有限公司 | 2 | 1 | 1 | 1 | 其他損傷 | 未維修 | 修補混凝土 | 6 | 立方公尺 | P13 |  | 橋墩／帽梁
[12 empty] | 25 | 2020-06-23 | 定期檢測 | 鹿島工程技術顧問股份有限公司 | 2 | 1 | 1 | 1 | 其他損傷 | 未維修 | 修補混凝土 | 7.2 | 立方公尺 | P15右側 |  | 橋墩／帽梁
[12 empty] | 26 | 2020-06-23 | 定期檢測 | 鹿島工程技術顧問股份有限公司 | 2 | 2 | 1 | 2 | 其他損傷 | 未維修 | 修補混凝土 | 9 | 立方公尺 | P15 |  | 橋墩／帽梁
[12 empty] | 27 | 2020-06-23 | 定期檢測 | 鹿島工程技術顧問股份有限公司 | 2 | 1 | 1 | 1 | 混凝土剝落、破碎、鋼筋外露、銹蝕 | 未維修 | 修補混凝土 | 0.12 | 立方公尺 | P12 |  | 橋墩／帽梁
[12 empty] | 28 | 2020-06-23 | 定期檢測 | 鹿島工程技術顧問股份有限公司 | 2 | 1 | 1 | 1 | 其他損傷 | 未維修 | 修補混凝土 | 6 | 立方公尺 | P14背面 |  | 橋墩／帽梁
[12 empty] | 29 | 2020-06-23 | 定期檢測 | 鹿島工程技術顧問股份有限公司 | 2 | 1 | 2 | 2 | 滲水、白華 | 未維修 | 白華處理(平方公尺) | 10 | 平方公尺 | 3G1 |  | 主梁
[12 empty] | 30 | 2020-06-23 | 定期檢測 | 鹿島工程技術顧問股份有限公司 | 2 | 1 | 2 | 2 | 混凝土結構裂縫 | 未維修 | 混凝土裂縫修補 | 3 | 公尺 | 8G1(近P7) |  | 主梁
[12 empty] | 31 | 2020-06-23 | 定期檢測 | 鹿島工程技術顧問股份有限公司 | 2 | 1 | 1 | 1 | 其他損傷 | 未維修 | 混凝土修補 | 4.5 | 立方公尺 | 18G1 |  | 主梁
[12 empty] | 32 | 2020-06-23 | 定期檢測 | 鹿島工程技術顧問股份有限公司 | 2 | 2 | 1 | 2 | 滲水、白華 | 未維修 | 清理排水孔 | 1 | 式 | P17 |  | 橋墩／帽梁
[12 empty] | 33 | 2020-06-23 | 定期檢測 | 鹿島工程技術顧問股份有限公司 | 2 | 1 | 1 | 1 | 保護設施損壞、移動或遺失 | 未維修 | 修補混凝土 | 0.1 | 立方公尺 | P14背面 |  | 橋墩／橋基保護設施
[12 empty] | 34 | 2020-06-23 | 定期檢測 | 鹿島工程技術顧問股份有限公司 | 2 | 1 | 1 | 1 | 其他損傷 | 未維修 | 混凝土修復 | 0.06 | 立方公尺 | P8左側 |  | 防落設施
[12 empty] | 35 | 2020-06-23 | 定期檢測 | 鹿島工程技術顧問股份有限公司 | 2 | 1 | 1 | 1 | 其他損傷 | 未維修 | 鋼筋凸出切除 | 8 | 處 | 2G1左側 |  | 主梁
[12 empty] | 36 | 2020-06-23 | 定期檢測 | 鹿島工程技術顧問股份有限公司 | 2 | 1 | 1 | 1 | 滲水、白華 | 未維修 | 白華處理(平方公尺) | 3.2 | 平方公尺 | 18G1左側 |  | 主梁
[12 empty] | 37 | 2020-06-23 | 定期檢測 | 鹿島工程技術顧問股份有限公司 | 2 | 1 | 2 | 2 | 其他損傷 | 未維修 | 混凝土修補 | 0.09 | 立方公尺 | A1橋檢梯 |  | 其他
[12 empty] | 38 | 2020-06-23 | 定期檢測 | 鹿島工程技術顧問股份有限公司 | 2 | 1 | 1 | 1 | 混凝土剝落、破碎、鋼筋外露、銹蝕 | 未維修 | 修補混凝土 | 0.04 | 立方公尺 | P16 |  | 橋墩／帽梁
[12 empty] | 39 | 2020-06-23 | 定期檢測 | 鹿島工程技術顧問股份有限公司 | 2 | 1 | 1 | 1 | 混凝土剝落、破碎、鋼筋、鋼腱或錨碇外露、銹蝕 | 未維修 | 鋼筋除鏽及混凝土修復 | 0.02 | 平方公尺 | 11G1(近P11) |  | 主梁
[12 empty] | 40 | 2020-06-23 | 定期檢測 | 鹿島工程技術顧問股份有限公司 | 2 | 1 | 2 | 2 | 其他損傷 | 未維修 | 白華處理(平方公尺) | 4 | 平方公尺 | 11G1(近P11) |  | 主梁
[12 empty] | 41 | 2020-06-23 | 定期檢測 | 鹿島工程技術顧問股份有限公司 | 2 | 1 | 1 | 1 | 混凝土剝落、破碎、鋼筋、鋼腱或錨碇外露、銹蝕 | 未維修 | 鋼筋除鏽及混凝土修復 | 0.06 | 平方公尺 | 13G1 |  | 主梁
[12 empty] | 42 | 2020-06-23 | 定期檢測 | 鹿島工程技術顧問股份有限公司 | 2 | 1 | 1 | 1 | 混凝土剝落、破碎、鋼筋、鋼腱或錨碇外露、銹蝕 | 未維修 | 混凝土修補 | 0.2 | 立方公尺 | 14G1 |  | 主梁
[12 empty] | 43 | 2020-06-23 | 定期檢測 | 鹿島工程技術顧問股份有限公司 | 2 | 1 | 1 | 1 | 滲水、白華 | 未維修 | 白華處理(平方公尺) | 1.28 | 平方公尺 | S13左側懸臂板 |  | 橋面板
[12 empty] | 44 | 2020-06-23 | 定期檢測 | 鹿島工程技術顧問股份有限公司 | 2 | 1 | 1 | 1 | 滲水、白華 | 未維修 | 白華處理(平方公尺) | 2 | 平方公尺 | S14左側懸臂板 |  | 橋面板
[12 empty] | 45 | 2020-06-23 | 定期檢測 | 鹿島工程技術顧問股份有限公司 | 2 | 1 | 1 | 1 | 滲水、白華 | 未維修 | 白華處理(平方公尺) | 0.8 | 平方公尺 | S15左側懸臂板 |  | 橋面板
[12 empty] | 46 | 2020-06-23 | 定期檢測 | 鹿島工程技術顧問股份有限公司 | 2 | 1 | 1 | 1 | 其他損傷 | 未維修 | 白華處理(平方公尺) | 2.25 | 平方公尺 | S16左側懸臂板 |  | 橋面板
[12 empty] | 47 | 2020-06-23 | 定期檢測 | 鹿島工程技術顧問股份有限公司 | 2 | 1 | 1 | 1 | 其他損傷 | 未維修 | 鋼筋凸出切除 | 10 | 處 | 3G1左側 |  | 主梁
[12 empty] | 48 | 2020-06-23 | 定期檢測 | 鹿島工程技術顧問股份有限公司 | 2 | 1 | 1 | 1 | 滲水、白華 | 未維修 | 白華處理(平方公尺) | 1.2 | 平方公尺 | 7G1(近P7) |  | 主梁
[12 empty] | 49 | 2020-06-23 | 定期檢測 | 鹿島工程技術顧問股份有限公司 | 2 | 1 | 1 | 1 | 混凝土剝落、破碎、鋼筋、鋼腱或錨碇外露、銹蝕 | 未維修 | 混凝土修補 | 0.04 | 立方公尺 | 18G1 |  | 主梁
[12 empty] | 50 | 2020-06-23 | 定期檢測 | 鹿島工程技術顧問股份有限公司 | 2 | 1 | 1 | 1 | 其他損傷 | 未維修 | 混凝土修補 | 4 | 立方公尺 | 18G1左側 |  | 主梁
[12 empty] | 51 | 2020-06-23 | 定期檢測 | 鹿島工程技術顧問股份有限公司 | 2 | 1 | 1 | 1 | 滲水、白華 | 未維修 | 白華處理(平方公尺) | 0.8 | 平方公尺 | S10左側懸臂板 |  | 橋面板
[12 empty] | 52 | 2020-06-23 | 定期檢測 | 鹿島工程技術顧問股份有限公司 | 2 | 1 | 1 | 1 | 滲水、白華 | 未維修 | 白華處理(平方公尺) | 1.6 | 平方公尺 | S12左側懸臂板 |  | 橋面板
[12 empty] | 53 | 2020-06-23 | 定期檢測 | 鹿島工程技術顧問股份有限公司 | 2 | 1 | 1 | 1 | 滲水、白華 | 未維修 | 白華處理(平方公尺) | 0.96 | 平方公尺 | S17左側懸臂板 |  | 橋面板
[12 empty] | 54 | 2020-06-23 | 定期檢測 | 鹿島工程技術顧問股份有限公司 | 2 | 1 | 2 | 2 | 混凝土結構裂縫 | 未維修 | 混凝土裂縫修補 | 1.5 | 公尺 | S18右側懸臂板 |  | 橋面板
[12 empty] | 55 | 2020-06-23 | 定期檢測 | 鹿島工程技術顧問股份有限公司 | 2 | 1 | 1 | 1 | 其他損傷 | 未維修 | 橋檢門安裝 | 1 | 處 | A2右側橋檢門 |  | 其他
[12 empty] | 56 | 2020-06-23 | 定期檢測 | 鹿島工程技術顧問股份有限公司 | 2 | 1 | 2 | 2 | 滲水、白華 | 未維修 | 白華處理(平方公尺) | 3.6 | 平方公尺 | S3左側懸臂板 |  | 橋面板
[12 empty] | 57 | 2020-06-23 | 定期檢測 | 鹿島工程技術顧問股份有限公司 | 2 | 1 | 1 | 1 | 滲水、白華 | 未維修 | 白華處理(平方公尺) | 0.8 | 平方公尺 | S8左側懸臂板 |  | 橋面板
[12 empty] | 58 | 2020-06-23 | 定期檢測 | 鹿島工程技術顧問股份有限公司 | 2 | 1 | 1 | 1 | 排水設施損傷 | 未維修 | 蓋板修復 | 2 | 處 | S18 |  | 橋梁排水設施
[12 empty] | 59 | 2020-06-23 | 定期檢測 | 鹿島工程技術顧問股份有限公司 | 3 | 1 | 2 | 2 | 混凝土剝落、破碎、鋼筋外露、銹蝕 | 未維修 | 混凝土剝落鋼筋鏽蝕修復 | 15 | 處 | S9~S18左側 |  | 橋護欄
[12 empty] | 60 | 2020-06-23 | 定期檢測 | 鹿島工程技術顧問股份有限公司 | 3 | 2 | 2 | 2 | 混凝土結構裂縫 | 已維修 | 修補裂縫 | 17.5 | 立方公尺 | P17 | 38951 | 橋墩／帽梁 | >0.3mm混凝土裂縫修補 | 700 | 2022-03-02 | 2022-03-04 | 2022-05-23 11:54 | 張菁瑩 | 2022-05-23 11:54 | 張菁瑩
[12 empty] | 61 | 2020-06-23 | 定期檢測 | 鹿島工程技術顧問股份有限公司 | 2 | 1 | 1 | 1 | 其他損傷 | 已維修 | 修補混凝土 | 3 | 立方公尺 | P16 | 38956 | 橋墩／帽梁 | 混凝土修復(>0.4x0.4x0.05m) | 3200 | 2022-03-02 | 2022-03-15 | 2022-05-23 14:04 | 張菁瑩 | 2022-05-23 14:04 | 張菁瑩
[12 empty] | 62 | 2020-06-23 | 定期檢測 | 鹿島工程技術顧問股份有限公司 | 3 | 2 | 2 | 2 | 混凝土結構裂縫 | 已維修 | 修補裂縫 | 12 | 公尺 | P16 | 38950 | 橋墩／帽梁 | >0.3mm混凝土裂縫修補 | 700 | 2022-03-02 | 2022-03-04 | 2022-05-23 11:54 | 張菁瑩 | 2022-05-23 11:54 | 張菁瑩
[12 empty] | 63 | 2020-06-23 | 定期檢測 | 鹿島工程技術顧問股份有限公司 | 2 | 2 | 2 | 2 | 其他損傷 | 已維修 | 修補混凝土 | 7.5 | 立方公尺 | P17 | 38957 | 橋墩／帽梁 | 混凝土修復(>0.4x0.4x0.05m) | 3200 | 2022-03-02 | 2022-03-15 | 2022-05-23 14:04 | 張菁瑩 | 2022-05-23 14:04 | 張菁瑩
[12 empty] | 64 | 2020-06-23 | 定期檢測 | 鹿島工程技術顧問股份有限公司 | 2 | 1 | 1 | 1 | 混凝土剝落、破碎、鋼筋外露、銹蝕 | 已維修 | 鋼筋除鏽及混凝土修復 | 3 | 處 | P15左側 | 38975 | 橋墩／帽梁 | 鋼筋除鏽及混凝土修復(<=0.4x0.4x0.05m) | 800 | 2022-03-07 | 2022-03-15 | 2022-05-23 14:32 | 張菁瑩 | 2022-05-23 14:32 | 張菁瑩
[12 empty] | 65 | 2020-06-23 | 定期檢測 | 鹿島工程技術顧問股份有限公司 | 2 | 1 | 1 | 1 | 混凝土剝落、破碎、鋼筋外露、銹蝕 | 已維修 | 鋼筋除鏽及混凝土修復 | 1 | 處 | P3左側 | 38974 | 橋墩／帽梁 | 鋼筋除鏽及混凝土修復(<=0.4x0.4x0.05m) | 800 | 2022-03-07 | 2022-03-15 | 2022-05-23 14:32 | 張菁瑩 | 2022-05-23 14:32 | 張菁瑩
[12 empty] | 66 | 2020-06-23 | 定期檢測 | 鹿島工程技術顧問股份有限公司 | 2 | 1 | 1 | 1 | 其他損傷 | 已維修 | 修補混凝土 | 3 | 立方公尺 | P4背面 | 38953 | 橋墩／帽梁 | 混凝土修復(>0.4x0.4x0.05m) | 3200 | 2022-03-02 | 2022-03-15 | 2022-05-23 14:04 | 張菁瑩 | 2022-05-23 14:04 | 張菁瑩
[12 empty] | 67 | 2020-06-23 | 定期檢測 | 鹿島工程技術顧問股份有限公司 | 2 | 2 | 1 | 1 | 其他損傷 | 已維修 | 修補混凝土 | 1.5 | 立方公尺 | P3 | 38952 | 橋墩／帽梁 | 混凝土修復(>0.4x0.4x0.05m) | 3200 | 2022-03-02 | 2022-03-15 | 2022-05-23 14:04 | 張菁瑩 | 2022-05-23 14:04 | 張菁瑩
[12 empty] | 68 | 2020-06-23 | 定期檢測 | 鹿島工程技術顧問股份有限公司 | 2 | 3 | 1 | 1 | 其他損傷 | 已維修 | 清除植生或雜物 | 1 | 處 | A2 | 24310 | 橋台 | 橋台清理 | 5000 | 2020-10-21 | 2020-11-15 | 2021-03-11 10:10 | 張菁瑩
[12 empty] | 69 | 2020-06-23 | 定期檢測 | 鹿島工程技術顧問股份有限公司 | 2 | 1 | 1 | 1 | 排水設施阻塞或功能性降低 | 已維修 | 清理淤塞的排水孔 | 1 | 個 | S1 | 33254 | 橋梁排水設施 | 清理淤塞的排水孔 | 500 | 2020-12-14 | 2020-12-14 | 2021-08-24 00:37 | 張菁瑩 | 2021-08-24 00:37 | 張菁瑩
[12 empty] | 70 | 2020-06-23 | 定期檢測 | 鹿島工程技術顧問股份有限公司 | 3 | 1 | 2 | 2 | 混凝土結構裂縫 | 已維修 | 修補裂縫 | 12 | 公尺 | P1 | 38949 | 橋墩／帽梁 | >0.3mm混凝土裂縫修補 | 700 | 2022-02-22 | 2022-02-25 | 2022-05-23 11:38 | 張菁瑩 | 2022-05-23 11:38 | 張菁瑩
[12 empty] | 71 | 2020-06-23 | 定期檢測 | 鹿島工程技術顧問股份有限公司 | 2 | 1 | 1 | 1 | 其他損傷 | 已維修 | 修補混凝土 | 6 | 立方公尺 | P5 | 38954 | 橋墩／帽梁 | 混凝土修復(>0.4x0.4x0.05m) | 3200 | 2022-03-02 | 2022-03-15 | 2022-05-23 14:04 | 張菁瑩 | 2022-05-23 14:04 | 張菁瑩
[12 empty] | 72 | 2020-06-23 | 定期檢測 | 鹿島工程技術顧問股份有限公司 | 2 | 2 | 1 | 1 | 其他損傷 | 已維修 | 修補混凝土 | 7.2 | 立方公尺 | P6 | 38955 | 橋墩／帽梁 | 混凝土修復(>0.4x0.4x0.05m) | 3200 | 2022-03-02 | 2022-03-15 | 2022-05-23 14:04 | 張菁瑩 | 2022-05-23 14:04 | 張菁瑩
[12 empty] | 73 | 2020-06-23 | 定期檢測 | 鹿島工程技術顧問股份有限公司 | 2 | 2 | 1 | 1 | 其他損傷 | 已維修 | 清除植生或雜物 | 1 | 處 | A2右側橋檢梯 | 31522 | 其他 | 橋台清理 | 2000 | 2020-10-21 | 2020-10-21 | 2021-07-13 15:26 | 張菁瑩 | 2021-07-13 15:26 | 張菁瑩
[12 empty] | 74 | 2020-06-23 | 定期檢測 | 鹿島工程技術顧問股份有限公司 | 2 | 2 | 1 | 1 | 其他損傷 | 已維修 | 清除植生或雜物 | 1 | 處 | A1 | 24309 | 橋台 | 橋台清理 | 5000 | 2020-10-21 | 2020-11-15 | 2021-03-11 10:10 | 張菁瑩
[12 empty] | 75 | 2020-06-23 | 定期檢測 | 鹿島工程技術顧問股份有限公司 | 2 | 1 | 1 | 1 | 混凝土剝落、破碎、鋼筋外露、銹蝕 | 已維修 | 鋼筋除鏽及混凝土修復 | 1 | 處 | P5左側 | 38979 | 橋墩／帽梁 | 鋼筋除鏽及混凝土修復(<=0.4x0.4x0.05m) | 800 | 2022-03-09 | 2022-03-09 | 2022-05-23 14:37 | 張菁瑩 | 2022-05-23 14:37 | 張菁瑩
[12 empty] | 76 | 2020-06-23 | 定期檢測 | 鹿島工程技術顧問股份有限公司 | 2 | 2 | 1 | 1 | 其他損傷 | 已維修 | 白華處理(平方公尺) | 20 | 平方公尺 | P7 | 38968 | 橋墩／帽梁 | 白華處理(平方公尺) | 1800 | 2022-03-02 | 2022-03-14 | 2022-05-23 14:10 | 張菁瑩 | 2022-05-23 14:10 | 張菁瑩
[12 empty] | 77 | 2020-06-23 | 定期檢測 | 鹿島工程技術顧問股份有限公司 | 2 | 1 | 1 | 1 | 排水設施損傷 | 已維修 | 修復受損的排水管 | 4 | 處 | S18右側(近A2) | 42168 | 橋梁排水設施 | 洩水管破損修復 | 2000 | 2022-06-09 | 2022-06-14 | 2022-10-24 22:48 | 張菁瑩 | 2022-10-24 23:48 | 張菁瑩
326 | 35032 | 94K+383跨越橋(雙向) | 雲南路 | 鄉道 | 無K+無M ~無K~無M | 高公局北區養護工程分局 | 關西工務段 | 箱型梁 | 預力混凝土 | 83 | 已維修：10 | NO | 檢測日期 | 檢測類別 | 檢測單位 | D | E | R | U | 劣化類型 | 狀態 | 建議維修工法 | 數量 | 單位 | 損壞位置 | 維修紀錄ID | 維修構件 | 維修工法 | 金額 | 開工日期 | 完成日期 | 維修原始紀錄日期 | 維修原始紀錄者 | 維修最後修改日期 | 維修最後修改者
[11 empty] | 未維修：10 | 1 | 2020-06-15 | 定期檢測 | 鹿島工程技術顧問股份有限公司 | 2 | 2 | 1 | 1 | 其他損傷 | 未維修 | 清除植生或雜物 | 100 | 平方公尺 | A1 |  | 橋台
[11 empty] | 全部：20 | 2 | 2020-06-15 | 定期檢測 | 鹿島工程技術顧問股份有限公司 | 2 | 2 | 1 | 1 | 路堤損傷 | 未維修 | AC路面刨除加鋪 | 20 | 平方公尺 | A2 |  | 引道路堤
[12 empty] | 3 | 2020-06-15 | 定期檢測 | 鹿島工程技術顧問股份有限公司 | 2 | 1 | 1 | 1 | 橋名牌(柱)損壞 | 未維修 | 其他 | 3 | 處 | A1、A2、P1 |  | 其他
[12 empty] | 4 | 2020-06-15 | 定期檢測 | 鹿島工程技術顧問股份有限公司 | 2 | 2 | 2 | 2 | 其他損傷 | 未維修 | 其他 | 3 | 處 | 2G1底部 |  | 主梁
[12 empty] | 5 | 2020-06-15 | 定期檢測 | 鹿島工程技術顧問股份有限公司 | 2 | 2 | 1 | 1 | 其他損傷 | 未維修 | 清除植生或雜物 | 16 | 平方公尺 | A2橋檢梯 |  | 其他
[12 empty] | 6 | 2020-06-15 | 定期檢測 | 鹿島工程技術顧問股份有限公司 | 2 | 1 | 1 | 1 | 滲水、白華 | 未維修 | 白華處理(平方公尺) | 0.6 | 平方公尺 | 2G1底部 |  | 主梁
[12 empty] | 7 | 2020-06-15 | 定期檢測 | 鹿島工程技術顧問股份有限公司 | 2 | 3 | 1 | 1 | 其他損傷 | 未維修 | 清除植生或雜物 | 10 | 平方公尺 | A1橋檢梯 |  | 其他
[12 empty] | 8 | 2020-06-15 | 定期檢測 | 鹿島工程技術顧問股份有限公司 | 2 | 1 | 1 | 1 | 其他損傷 | 未維修 | 清除植生或雜物 | 12 | 平方公尺 | A2 |  | 橋台
[12 empty] | 9 | 2020-06-15 | 定期檢測 | 鹿島工程技術顧問股份有限公司 | 2 | 1 | 1 | 1 | 混凝土剝落、破碎、鋼筋外露、銹蝕 | 未維修 | 修補混凝土 | 0.1 | 平方公尺 | A2左側 |  | 翼牆／擋土牆
[12 empty] | 10 | 2020-06-15 | 定期檢測 | 鹿島工程技術顧問股份有限公司 | 2 | 1 | 2 | 2 | 其他損傷 | 未維修 | 纜線清除 | 1 | 處 |  |  | 橋護欄
[12 empty] | 11 | 2020-06-15 | 定期檢測 | 鹿島工程技術顧問股份有限公司 | 2 | 2 | 2 | 2 | 伸縮縫間雜物堆積 | 已維修 | 伸縮縫清理 | 7 | 公尺 | a2 | 31674 | 伸縮縫 | 伸縮縫清理 | 300 | 2021-01-25 | 2021-01-25 | 2021-07-14 12:18 | 張菁瑩 | 2021-07-14 12:18 | 張菁瑩
[12 empty] | 12 | 2020-06-15 | 定期檢測 | 鹿島工程技術顧問股份有限公司 | 2 | 2 | 1 | 1 | 滲水、白華 | 已維修 | 白華處理(平方公尺) | 5.4 | 平方公尺 | A1 | 42601 | 橋台 | 滲水白華處理 | 1800 | 2022-04-08 | 2022-04-08 | 2022-10-26 15:21 | 郭凱文 | 2022-10-26 15:21 | 郭凱文
[12 empty] | 13 | 2020-06-15 | 定期檢測 | 鹿島工程技術顧問股份有限公司 | 2 | 2 | 1 | 1 | 混凝土剝落、破碎、鋼筋外露、銹蝕 | 已維修 | 修補混凝土 | 12 | 平方公尺 | A1 | 42631 | 橋台 | 修補混凝土 | 1900 | 2022-04-08 | 2022-04-08 | 2022-10-26 16:27 | 郭凱文 | 2022-10-26 16:27 | 郭凱文
[12 empty] | 14 | 2020-06-15 | 定期檢測 | 鹿島工程技術顧問股份有限公司 | 2 | 2 | 1 | 1 | 伸縮縫間雜物堆積 | 已維修 | 伸縮縫清理 | 8 | 公尺 | A1 | 31672 | 伸縮縫 | 伸縮縫清理 | 300 | 2021-01-25 | 2021-01-25 | 2021-07-14 12:18 | 張菁瑩 | 2021-07-14 12:18 | 張菁瑩
[12 empty] | 15 | 2020-06-15 | 定期檢測 | 鹿島工程技術顧問股份有限公司 | 2 | 2 | 1 | 1 | 伸縮縫間雜物堆積 | 已維修 | 伸縮縫清理 | 4 | 公尺 | A2 | 31673 | 伸縮縫 | 伸縮縫清理 | 300 | 2021-01-25 | 2021-01-25 | 2021-07-14 12:18 | 張菁瑩 | 2021-07-14 12:18 | 張菁瑩
[12 empty] | 16 | 2020-06-15 | 定期檢測 | 鹿島工程技術顧問股份有限公司 | 2 | 1 | 1 | 1 | 滲水、白華 | 已維修 | 白華處理(平方公尺) | 3 | 平方公尺 | A2 | 42588 | 橋台 | 滲水白華處理 | 1800 | 2022-04-06 | 2022-04-06 | 2022-10-26 14:59 | 郭凱文 | 2022-10-26 15:28 | 郭凱文
[12 empty] | 17 | 2020-06-15 | 定期檢測 | 鹿島工程技術顧問股份有限公司 | 2 | 1 | 1 | 1 | 混凝土剝落、破碎、鋼筋外露、銹蝕 | 已維修 | 修補混凝土 | 6.75 | 平方公尺 | A2 | 42627 | 橋台 | 修補混凝土 | 1900 | 2022-04-06 | 2022-04-06 | 2022-10-26 16:17 | 郭凱文 | 2022-10-26 16:17 | 郭凱文
[12 empty] | 18 | 2020-06-15 | 定期檢測 | 鹿島工程技術顧問股份有限公司 | 2 | 1 | 2 | 2 | 混凝土剝落、破碎、鋼筋外露、銹蝕 | 已維修 | 鋼筋除鏽及混凝土修復 | 0.2 | 平方公尺 | S2兩側懸臂板 | 42617 | 橋面板 | 修補混凝土 | 5400 | 2022-04-08 | 2022-04-08 | 2022-10-26 15:46 | 郭凱文 | 2022-10-26 15:46 | 郭凱文
[12 empty] | 19 | 2020-06-15 | 定期檢測 | 鹿島工程技術顧問股份有限公司 | 2 | 1 | 1 | 1 | 排水設施阻塞或功能性降低 | 已維修 | 清理淤塞的排水孔 | 2 | 個 | S1 | 33051 | 橋梁排水設施 | 清理淤塞的排水孔 | 500 | 2020-12-25 | 2020-12-25 | 2021-08-18 23:46 | 張菁瑩 | 2021-08-18 23:46 | 張菁瑩
[12 empty] | 20 | 2020-06-15 | 定期檢測 | 鹿島工程技術顧問股份有限公司 | 2 | 2 | 1 | 1 | 混凝土剝落、破碎、鋼筋外露、銹蝕 | 已維修 | 修補混凝土 | 0.65 | 立方公尺 | S2兩側外側 | 42616 | 橋護欄 | 修補混凝土 | 5400 | 2022-04-08 | 2022-04-08 | 2022-10-26 15:46 | 郭凱文 | 2022-10-26 15:52 | 郭凱文
327 | 35033 | 柯子湖排水橋(南向) | 國道3號 | 國道 | 94K+981M ~95K~93.82M | 高公局北區養護工程分局 | 關西工務段 | I型梁 | 預力混凝土 | 83 | 已維修：3 | NO | 檢測日期 | 檢測類別 | 檢測單位 | D | E | R | U | 劣化類型 | 狀態 | 建議維修工法 | 數量 | 單位 | 損壞位置 | 維修紀錄ID | 維修構件 | 維修工法 | 金額 | 開工日期 | 完成日期 | 維修原始紀錄日期 | 維修原始紀錄者 | 維修最後修改日期 | 維修最後修改者
[11 empty] | 未維修：20 | 1 | 2020-06-17 | 定期檢測 | 鹿島工程技術顧問股份有限公司 | 2 | 2 | 2 | 2 | 混凝土剝落、破碎、鋼筋、鋼腱或錨碇外露、銹蝕 | 未維修 | 鋼筋除鏽及混凝土修復 | 0.8 | 平方公尺 | 1G6 |  | 主梁
[11 empty] | 全部：23 | 2 | 2020-06-17 | 定期檢測 | 鹿島工程技術顧問股份有限公司 | 2 | 1 | 2 | 2 | 混凝土剝落、破碎、鋼筋、鋼腱或錨碇外露、銹蝕 | 未維修 | 鋼筋除鏽及混凝土修復 | 2.2 | 平方公尺 | 3G1 |  | 主梁
[12 empty] | 3 | 2020-06-17 | 定期檢測 | 鹿島工程技術顧問股份有限公司 | 2 | 1 | 2 | 2 | 混凝土剝落、破碎、鋼筋、鋼腱或錨碇外露、銹蝕 | 未維修 | 鋼筋除鏽及混凝土修復 | 0.36 | 平方公尺 | 3G3右側(近A2) |  | 主梁
[12 empty] | 4 | 2020-06-17 | 定期檢測 | 鹿島工程技術顧問股份有限公司 | 2 | 2 | 2 | 2 | 混凝土剝落、破碎、鋼筋外露、銹蝕 | 未維修 | 鋼筋除鏽及混凝土修復 | 0.16 | 平方公尺 | 1D5-4、2-3 |  | 橫隔梁
[12 empty] | 5 | 2020-06-17 | 定期檢測 | 鹿島工程技術顧問股份有限公司 | 2 | 1 | 1 | 1 | 伸縮縫間雜物堆積 | 未維修 | 伸縮縫清理 | 3 | 公尺 | A1 |  | 伸縮縫
[12 empty] | 6 | 2020-06-17 | 定期檢測 | 鹿島工程技術顧問股份有限公司 | 2 | 1 | 1 | 1 | 伸縮縫間雜物堆積 | 未維修 | 伸縮縫清理 | 4 | 公尺 | A2 |  | 伸縮縫
[12 empty] | 7 | 2020-06-17 | 定期檢測 | 鹿島工程技術顧問股份有限公司 | 2 | 1 | 1 | 1 | 滲水、白華 | 未維修 | 白華處理(平方公尺) | 1 | 平方公尺 | A2左側背牆 |  | 橋台
[12 empty] | 8 | 2020-06-17 | 定期檢測 | 鹿島工程技術顧問股份有限公司 | 3 | 1 | 2 | 2 | 混凝土結構裂縫 | 未維修 | 修補裂縫 | 0.9 | 公尺 | A2 |  | 橋台
[12 empty] | 9 | 2020-06-17 | 定期檢測 | 鹿島工程技術顧問股份有限公司 | 2 | 1 | 2 | 2 | 混凝土剝落、破碎、鋼筋外露、銹蝕 | 未維修 | 鋼筋除鏽及混凝土修復 | 1 | 處 | P1-2兩面 |  | 橋墩／帽梁
[12 empty] | 10 | 2020-06-17 | 定期檢測 | 鹿島工程技術顧問股份有限公司 | 2 | 1 | 1 | 1 | 混凝土剝落、破碎、鋼筋、鋼腱或錨碇外露、銹蝕 | 未維修 | 鋼筋除鏽及混凝土修復 | 0.4 | 平方公尺 | 1G5 |  | 主梁
[12 empty] | 11 | 2020-06-17 | 定期檢測 | 鹿島工程技術顧問股份有限公司 | 2 | 2 | 2 | 2 | 混凝土剝落、破碎、鋼筋外露、銹蝕 | 未維修 | 鋼筋除鏽及混凝土修復 | 0.12 | 平方公尺 | 3D4-1、5-2、1-3、3-3 |  | 橫隔梁
[12 empty] | 12 | 2020-06-17 | 定期檢測 | 鹿島工程技術顧問股份有限公司 | 2 | 1 | 1 | 1 | 滲水、白華 | 未維修 | 白華處理(平方公尺) | 0.09 | 平方公尺 | S1左側懸臂板(近A1) |  | 橋面板
[12 empty] | 13 | 2020-06-17 | 定期檢測 | 鹿島工程技術顧問股份有限公司 | 2 | 1 | 1 | 1 | 路堤損傷 | 未維修 | AC路面刨除加鋪 | 7 | 平方公尺 | A2 |  | 引道路堤
[12 empty] | 14 | 2020-06-17 | 定期檢測 | 鹿島工程技術顧問股份有限公司 | 2 | 2 | 1 | 1 | 其他損傷 | 未維修 | 修補混凝土 | 1 | 平方公尺 | A1左側背牆 |  | 橋台
[12 empty] | 15 | 2020-06-17 | 定期檢測 | 鹿島工程技術顧問股份有限公司 | 2 | 1 | 2 | 2 | 混凝土剝落、破碎、鋼筋外露、銹蝕 | 未維修 | 鋼筋除鏽及混凝土修復 | 2 | 處 | A2 |  | 橋台
[12 empty] | 16 | 2020-06-17 | 定期檢測 | 鹿島工程技術顧問股份有限公司 | 2 | 1 | 2 | 2 | 混凝土剝落、破碎、鋼筋外露、銹蝕 | 未維修 | 鋼筋除鏽及混凝土修復 | 1 | 處 | P1-1 |  | 橋墩／帽梁
[12 empty] | 17 | 2020-06-17 | 定期檢測 | 鹿島工程技術顧問股份有限公司 | 2 | 1 | 2 | 2 | 混凝土剝落、破碎、鋼筋外露、銹蝕 | 未維修 | 鋼筋除鏽及混凝土修復 | 1 | 處 | P2-2背面 |  | 橋墩／帽梁
[12 empty] | 18 | 2020-06-17 | 定期檢測 | 鹿島工程技術顧問股份有限公司 | 2 | 2 | 2 | 2 | 混凝土剝落、破碎、鋼筋外露、銹蝕 | 未維修 | 鋼筋除鏽及混凝土修復 | 7.84 | 平方公尺 | S1 |  | 橋面板
[12 empty] | 19 | 2020-06-17 | 定期檢測 | 鹿島工程技術顧問股份有限公司 | 2 | 4 | 2 | 2 | 滲水、白華 | 未維修 | 白華處理(平方公尺) | 528 | 平方公尺 | S3 |  | 橋面板
[12 empty] | 20 | 2020-06-17 | 定期檢測 | 鹿島工程技術顧問股份有限公司 | 2 | 4 | 2 | 2 | 其他損傷 | 未維修 | 清除植生或雜物 | 32 | 平方公尺 | S2 |  | 河道
[12 empty] | 21 | 2020-06-17 | 定期檢測 | 鹿島工程技術顧問股份有限公司 | 2 | 4 | 1 | 1 | 其他損傷 | 已維修 | 清除植生或雜物 | 400 | 平方公尺 | A1 | 23891 | 引道路堤保護措施 | 清除植生或雜物 |  | 2020-10-22 | 2020-11-15 | 2021-03-08 22:33 | 張菁瑩
[12 empty] | 22 | 2020-06-17 | 定期檢測 | 鹿島工程技術顧問股份有限公司 | 2 | 4 | 1 | 1 | 其他損傷 | 已維修 | 清除植生或雜物 | 400 | 平方公尺 | A2 | 23892 | 引道路堤保護措施 | 清除植生或雜物 |  | 2020-10-22 | 2020-11-15 | 2021-03-08 22:33 | 張菁瑩
[12 empty] | 23 | 2020-06-17 | 定期檢測 | 鹿島工程技術顧問股份有限公司 | 2 | 3 | 2 | 2 | 其他損傷 | 已維修 | 清除植生或雜物 | 1 | 處 | A1橋檢梯 | 23893 | 其他 | 清除植生或雜物 |  | 2020-10-22 | 2020-11-15 | 2021-03-08 22:33 | 張菁瑩
328 | 35034 | 竹45鄉道跨越橋(雙向) | 竹45 | 鄉道 | 無K+無M ~無K~無M | 高公局北區養護工程分局 | 關西工務段 | 箱型梁 | 預力混凝土 | 84 | 已維修：3 | NO | 檢測日期 | 檢測類別 | 檢測單位 | D | E | R | U | 劣化類型 | 狀態 | 建議維修工法 | 數量 | 單位 | 損壞位置 | 維修紀錄ID | 維修構件 | 維修工法 | 金額 | 開工日期 | 完成日期 | 維修原始紀錄日期 | 維修原始紀錄者 | 維修最後修改日期 | 維修最後修改者
[11 empty] | 未維修：15 | 1 | 2020-06-10 | 定期檢測 | 鹿島工程技術顧問股份有限公司 | 2 | 1 | 1 | 1 | 其他損傷 | 未維修 | 植物清理 | 1 | 式 | A1左側 |  | 引道路堤
[11 empty] | 全部：18 | 2 | 2020-06-10 | 定期檢測 | 鹿島工程技術顧問股份有限公司 | 2 | 1 | 1 | 1 | 混凝土剝落、破碎、鋼筋外露、銹蝕 | 未維修 | 修補混凝土 | 0.9 | 立方公尺 | A2兩側 |  | 引道路堤護欄
[12 empty] | 3 | 2020-06-10 | 定期檢測 | 鹿島工程技術顧問股份有限公司 | 2 | 1 | 1 | 1 | 混凝土剝落、破碎、鋼筋外露、銹蝕 | 未維修 | 修補混凝土 | 0.3 | 立方公尺 | A1右側 |  | 引道路堤護欄
[12 empty] | 4 | 2020-06-10 | 定期檢測 | 鹿島工程技術顧問股份有限公司 | 2 | 1 | 2 | 2 | 混凝土剝落、破碎、鋼筋外露、銹蝕 | 未維修 | 鋼筋除鏽及混凝土修復 | 0.1 | 平方公尺 | S1右外側 |  | 橋護欄
[12 empty] | 5 | 2020-06-10 | 定期檢測 | 鹿島工程技術顧問股份有限公司 | 2 | 1 | 2 | 2 | 混凝土剝落、破碎、鋼筋外露、銹蝕 | 未維修 | 鋼筋除鏽及混凝土修復 | 0.1 | 平方公尺 | A2右側背牆 |  | 橋台
[12 empty] | 6 | 2020-06-10 | 定期檢測 | 鹿島工程技術顧問股份有限公司 | 2 | 2 | 1 | 1 | 橋名牌(柱)損壞 | 未維修 | 其他 | 3 | 處 | A1、A2、P1 |  | 其他
[12 empty] | 7 | 2020-06-10 | 定期檢測 | 鹿島工程技術顧問股份有限公司 | 2 | 2 | 1 | 1 | 其他損傷 | 未維修 | 清除植生或雜物 | 20 | 平方公尺 | A2 |  | 引道路堤保護措施
[12 empty] | 8 | 2020-06-10 | 定期檢測 | 鹿島工程技術顧問股份有限公司 | 2 | 1 | 2 | 2 | 混凝土剝落、破碎、鋼筋、鋼腱或錨碇外露、銹蝕 | 未維修 | 鋼筋除鏽及混凝土修復 | 0.12 | 平方公尺 | 2G1底部 |  | 主梁
[12 empty] | 9 | 2020-06-10 | 定期檢測 | 鹿島工程技術顧問股份有限公司 | 2 | 1 | 1 | 1 | 其他損傷 | 未維修 | 其他 | 2 | 個 | S2 |  | 橋梁排水設施
[12 empty] | 10 | 2020-06-10 | 定期檢測 | 鹿島工程技術顧問股份有限公司 | 2 | 2 | 2 | 2 | 滲水、白華 | 未維修 | 白華處理(平方公尺) | 5 | 平方公尺 | A1 |  | 橋台
[12 empty] | 11 | 2020-06-10 | 定期檢測 | 鹿島工程技術顧問股份有限公司 | 2 | 1 | 1 | 1 | 植物生長 | 未維修 | 植物清理 | 1 | 式 | A2左側 |  | 引道路堤
[12 empty] | 12 | 2020-06-10 | 定期檢測 | 鹿島工程技術顧問股份有限公司 | 2 | 1 | 1 | 1 | 其他損傷 | 未維修 | 清除植生或雜物 | 2 | 處 | A2兩側 |  | 橋台
[12 empty] | 13 | 2020-06-10 | 定期檢測 | 鹿島工程技術顧問股份有限公司 | 2 | 2 | 1 | 1 | 其他損傷 | 未維修 | 清除植生或雜物 | 150 | 平方公尺 | A1 |  | 引道路堤保護措施
[12 empty] | 14 | 2020-06-10 | 定期檢測 | 鹿島工程技術顧問股份有限公司 | 2 | 2 | 1 | 1 | 其他損傷 | 未維修 | 清除植生或雜物 | 1 | 處 | A1右側 |  | 翼牆／擋土牆
[12 empty] | 15 | 2020-06-10 | 定期檢測 | 鹿島工程技術顧問股份有限公司 | 2 | 1 | 1 | 1 | 混凝土剝落、破碎、鋼筋、鋼腱或錨碇外露、銹蝕 | 未維修 | 混凝土修補 | 0.25 | 立方公尺 | 2G1底部 |  | 主梁
[12 empty] | 16 | 2020-06-10 | 定期檢測 | 鹿島工程技術顧問股份有限公司 | 2 | 1 | 1 | 1 | 伸縮縫間雜物堆積 | 已維修 | 伸縮縫清理 | 3 | 公尺 | A1 | 31690 | 伸縮縫 | 伸縮縫清理 | 300 | 2021-01-25 | 2021-01-25 | 2021-07-14 12:47 | 張菁瑩 | 2021-07-14 12:47 | 張菁瑩
[12 empty] | 17 | 2020-06-10 | 定期檢測 | 鹿島工程技術顧問股份有限公司 | 2 | 3 | 2 | 2 | 排水設施阻塞或功能性降低 | 已維修 | 清理淤塞的排水孔 | 16 | 個 | S1~S2 | 31650 | 橋梁排水設施 | 清理淤塞的排水孔 | 500 | 2021-01-05 | 2021-01-05 | 2021-07-14 10:52 | 張菁瑩 | 2021-07-14 10:52 | 張菁瑩
[12 empty] | 18 | 2020-06-10 | 定期檢測 | 鹿島工程技術顧問股份有限公司 | 2 | 2 | 1 | 1 | 伸縮縫間雜物堆積 | 已維修 | 伸縮縫清理 | 15 | 公尺 | A2 | 31691 | 伸縮縫 | 伸縮縫清理 | 300 | 2021-01-25 | 2021-01-25 | 2021-07-14 12:47 | 張菁瑩 | 2021-07-14 12:47 | 張菁瑩
329 | 35035 | 竹林交流道穿越橋(北向) | 國道3號 | 國道 | 90K+299M ~90K~354.26M | 高公局北區養護工程分局 | 關西工務段 | I型梁 | 預力混凝土 | 82 | 已維修：9 | NO | 檢測日期 | 檢測類別 | 檢測單位 | D | E | R | U | 劣化類型 | 狀態 | 建議維修工法 | 數量 | 單位 | 損壞位置 | 維修紀錄ID | 維修構件 | 維修工法 | 金額 | 開工日期 | 完成日期 | 維修原始紀錄日期 | 維修原始紀錄者 | 維修最後修改日期 | 維修最後修改者
[11 empty] | 未維修：18 | 1 | 2020-06-24 | 定期檢測 | 鹿島工程技術顧問股份有限公司 | 2 | 1 | 2 | 2 | 混凝土剝落、破碎、鋼筋外露、銹蝕 | 未維修 | 鋼筋除鏽及混凝土修復 | 0.1 | 平方公尺 | S2右側懸臂板 |  | 橋面板
[11 empty] | 全部：27 | 2 | 2020-06-24 | 定期檢測 | 鹿島工程技術顧問股份有限公司 | 2 | 2 | 2 | 2 | 混凝土結構裂縫 | 未維修 | 混凝土裂縫修補 | 20 | 公尺 | S2兩側懸臂板 |  | 橋面板
[12 empty] | 3 | 2020-06-24 | 定期檢測 | 鹿島工程技術顧問股份有限公司 | 2 | 1 | 1 | 1 | 混凝土剝落、破碎、鋼筋外露、銹蝕 | 未維修 | 修補混凝土 | 1.2 | 平方公尺 | A1 |  | 橋台
[12 empty] | 4 | 2020-06-24 | 定期檢測 | 鹿島工程技術顧問股份有限公司 | 2 | 1 | 2 | 2 | 滲水、白華 | 未維修 | 清理排水孔 | 1 | 式 | A1右側背牆 |  | 橋台
[12 empty] | 5 | 2020-06-24 | 定期檢測 | 鹿島工程技術顧問股份有限公司 | 2 | 1 | 1 | 1 | 其他損傷 | 未維修 | 鋼筋凸出切除 | 1 | 處 | A2橋台護坡 |  | 橋台
[12 empty] | 6 | 2020-06-24 | 定期檢測 | 鹿島工程技術顧問股份有限公司 | 2 | 1 | 1 | 1 | 混凝土剝落、破碎、鋼筋、鋼腱或錨碇外露、銹蝕 | 未維修 | 混凝土修補 | 0.8 | 立方公尺 | 2G5兩側 |  | 主梁
[12 empty] | 7 | 2020-06-24 | 定期檢測 | 鹿島工程技術顧問股份有限公司 | 2 | 1 | 1 | 1 | 混凝土剝落、破碎、鋼筋、鋼腱或錨碇外露、銹蝕 | 未維修 | 混凝土修補 | 0.1 | 立方公尺 | 1G3 |  | 主梁
[12 empty] | 8 | 2020-06-24 | 定期檢測 | 鹿島工程技術顧問股份有限公司 | 2 | 1 | 2 | 2 | 混凝土剝落、破碎、鋼筋、鋼腱或錨碇外露、銹蝕 | 未維修 | 鋼筋除鏽及混凝土修復 | 0.1 | 平方公尺 | 1G5左側 |  | 主梁
[12 empty] | 9 | 2020-06-24 | 定期檢測 | 鹿島工程技術顧問股份有限公司 | 2 | 2 | 2 | 2 | 混凝土結構裂縫 | 未維修 | 混凝土裂縫修補 | 20 | 公尺 | S1兩側懸臂板 |  | 橋面板
[12 empty] | 10 | 2020-06-24 | 定期檢測 | 鹿島工程技術顧問股份有限公司 | 2 | 1 | 2 | 2 | 混凝土剝落、破碎、鋼筋外露、銹蝕 | 未維修 | 鋼筋除鏽及混凝土修復 | 0.6 | 平方公尺 | A2背牆 |  | 橋台
[12 empty] | 11 | 2020-06-24 | 定期檢測 | 鹿島工程技術顧問股份有限公司 | 2 | 2 | 1 | 1 | 滲水、白華 | 未維修 | 白華處理(平方公尺) | 2 | 平方公尺 | A2兩側背牆 |  | 橋台
[12 empty] | 12 | 2020-06-24 | 定期檢測 | 鹿島工程技術顧問股份有限公司 | 2 | 2 | 1 | 1 | 其他損傷 | 未維修 | 其他 | 1 | 平方公尺 | P1-1墩柱 |  | 橋墩／帽梁
[12 empty] | 13 | 2020-06-24 | 定期檢測 | 鹿島工程技術顧問股份有限公司 | 2 | 1 | 1 | 1 | 其他損傷 | 未維修 | 修補混凝土 | 1 | 處 | A1左側 |  | 引道路堤保護措施
[12 empty] | 14 | 2020-06-24 | 定期檢測 | 鹿島工程技術顧問股份有限公司 | 2 | 1 | 1 | 2 | 排水設施損傷 | 未維修 | 修復受損的排水管 | 4 | 公尺 | S1~S2右側 |  | 橋梁排水設施
[12 empty] | 15 | 2020-06-24 | 定期檢測 | 鹿島工程技術顧問股份有限公司 | 2 | 2 | 1 | 1 | 其他損傷 | 未維修 | 其他 | 1 | 平方公尺 | P1-2 |  | 橋墩／帽梁
[12 empty] | 16 | 2020-06-24 | 定期檢測 | 鹿島工程技術顧問股份有限公司 | 2 | 1 | 1 | 1 | 其他損傷 | 未維修 | 其他 | 1 | 處 | P1-2 |  | 其他
[12 empty] | 17 | 2020-06-24 | 定期檢測 | 鹿島工程技術顧問股份有限公司 | 2 | 1 | 1 | 1 | 排水設施損傷 | 未維修 | 修復受損的排水管 | 1 | 公尺 | P1-1背面處 |  | 橋梁排水設施
[12 empty] | 18 | 2020-06-24 | 定期檢測 | 鹿島工程技術顧問股份有限公司 | 2 | 1 | 2 | 2 | 混凝土結構裂縫 | 未維修 | 修補裂縫 | 1 | 公尺 | P1-1墩柱 |  | 橋墩／帽梁
[12 empty] | 19 | 2020-06-24 | 定期檢測 | 鹿島工程技術顧問股份有限公司 | 2 | 1 | 1 | 1 | 滲水、白華 | 已維修 | 白華處理(平方公尺) | 0.1 | 平方公尺 | 1G3 | 39120 | 主梁 | 白華處理(平方公尺) | 1800 | 2022-02-15 | 2022-02-15 | 2022-05-24 14:59 | 張菁瑩 | 2022-05-24 14:59 | 張菁瑩
[12 empty] | 20 | 2020-06-24 | 定期檢測 | 鹿島工程技術顧問股份有限公司 | 3 | 3 | 3 | 3 | 其他損傷 | 已維修 | 其他 | 7 | 公尺 | A1 | 23503 | 伸縮縫 | 橡膠伸縮縫螺栓孔填補 |  | 2020-09-14 | 2020-09-14 | 2021-03-05 16:15 | 郭凱文
[12 empty] | 21 | 2020-06-24 | 定期檢測 | 鹿島工程技術顧問股份有限公司 | 2 | 1 | 1 | 1 | 滲水、白華 | 已維修 | 白華處理(平方公尺) | 1 | 平方公尺 | S2底部 | 39119 | 橋面板 | 白華處理(平方公尺) | 1800 | 2022-02-15 | 2022-02-15 | 2022-05-24 14:59 | 張菁瑩 | 2022-05-24 14:59 | 張菁瑩
[12 empty] | 22 | 2020-06-24 | 定期檢測 | 鹿島工程技術顧問股份有限公司 | 2 | 1 | 1 | 1 | 其他損傷 | 已維修 | 清除植生或雜物 | 1 | 處 | S1左側 | 33206 | 橋梁排水設施 | 清理淤塞的排水孔 | 500 | 2021-02-26 | 2021-02-26 | 2021-08-23 22:05 | 張菁瑩 | 2021-08-23 22:05 | 張菁瑩
[12 empty] | 23 | 2020-06-24 | 定期檢測 | 鹿島工程技術顧問股份有限公司 | 2 | 1 | 1 | 1 | 其他損傷 | 已維修 | 清除植生獲雜物 | 1 | 處 | A2背牆處 | 31492 | 橋台 | 橋台清理 | 2000 | 2020-11-30 | 2020-11-30 | 2021-07-13 14:34 | 張菁瑩 | 2021-07-13 14:34 | 張菁瑩
[12 empty] | 24 | 2020-06-24 | 定期檢測 | 鹿島工程技術顧問股份有限公司 | 2 | 3 | 1 | 1 | 其他損傷 | 已維修 | 清除植生或雜物 | 5 | 平方公尺 | A2左側 | 23879 | 引道路堤保護措施 | 清除植生或雜物 |  | 2020-11-30 | 2020-12-15 | 2021-03-08 21:45 | 張菁瑩
[12 empty] | 25 | 2020-06-24 | 定期檢測 | 鹿島工程技術顧問股份有限公司 | 2 | 2 | 2 | 2 | 滲水、白華 | 已維修 | 白華處理(平方公尺) | 2.4 | 平方公尺 | 1S1-3、2-3、3-3 | 39121 | 橋面板 | 白華處理(平方公尺) | 1800 | 2022-02-15 | 2022-02-15 | 2022-05-24 14:59 | 張菁瑩 | 2022-05-24 14:59 | 張菁瑩
[12 empty] | 26 | 2020-06-24 | 定期檢測 | 鹿島工程技術顧問股份有限公司 | 3 | 3 | 3 | 3 | 其他損傷 | 已維修 | 其他 | 5 | 公尺 | A2 | 23504 | 伸縮縫 | 橡膠伸縮縫螺栓孔填補 |  | 2020-09-14 | 2020-09-14 | 2021-03-05 16:15 | 郭凱文
[12 empty] | 27 | 2020-06-24 | 定期檢測 | 鹿島工程技術顧問股份有限公司 | 2 | 3 | 1 | 1 | 其他損傷 | 已維修 | 清除植生或雜物 | 15 | 平方公尺 | A1左側 | 23880 | 引道路堤保護措施 | 清除植生或雜物 |  | 2020-11-30 | 2020-12-15 | 2021-03-08 21:45 | 張菁瑩
330 | 35036 | 122縣道中興路跨越橋(雙向) | 縣122 | 縣道 | 無K+無M ~無K~無M | 高公局北區養護工程分局 | 關西工務段 | 箱型梁 | 預力混凝土 | 83 | 已維修：7 | NO | 檢測日期 | 檢測類別 | 檢測單位 | D | E | R | U | 劣化類型 | 狀態 | 建議維修工法 | 數量 | 單位 | 損壞位置 | 維修紀錄ID | 維修構件 | 維修工法 | 金額 | 開工日期 | 完成日期 | 維修原始紀錄日期 | 維修原始紀錄者 | 維修最後修改日期 | 維修最後修改者
[11 empty] | 未維修：38 | 1 | 2020-06-22 | 定期檢測 | 鹿島工程技術顧問股份有限公司 | 2 | 1 | 2 | 2 | 混凝土剝落、破碎、鋼筋外露、銹蝕 | 未維修 | 鋼筋除鏽及混凝土修復 | 5 | 平方公尺 | A2 |  | 橋台
[11 empty] | 全部：45 | 2 | 2020-06-22 | 定期檢測 | 鹿島工程技術顧問股份有限公司 | 2 | 1 | 2 | 2 | 其他損傷 | 未維修 | 無收縮混凝土修復 | 0.1 | 立方公尺 | A1 |  | 伸縮縫
[12 empty] | 3 | 2020-06-22 | 定期檢測 | 鹿島工程技術顧問股份有限公司 | 2 | 2 | 2 | 2 | 其他損傷 | 未維修 | 無收縮混凝土修復 | 0.8 | 立方公尺 | A2 |  | 伸縮縫
[12 empty] | 4 | 2020-06-22 | 定期檢測 | 鹿島工程技術顧問股份有限公司 | 2 | 2 | 2 | 2 | 混凝土結構裂縫 | 未維修 | 混凝土裂縫修補 | 12 | 公尺 | 3G2右側 |  | 主梁
[12 empty] | 5 | 2020-06-22 | 定期檢測 | 鹿島工程技術顧問股份有限公司 | 2 | 1 | 2 | 2 | 混凝土剝落、破碎、鋼筋、鋼腱或錨碇外露、銹蝕 | 未維修 | 鋼筋除鏽及混凝土修復 | 0.3 | 平方公尺 | 3G2底部 |  | 主梁
[12 empty] | 6 | 2020-06-22 | 定期檢測 | 鹿島工程技術顧問股份有限公司 | 2 | 2 | 1 | 1 | 其他損傷 | 未維修 | 清除植生或雜物 | 1 | 處 | A2橋台護坡 |  | 橋台
[12 empty] | 7 | 2020-06-22 | 定期檢測 | 鹿島工程技術顧問股份有限公司 | 2 | 2 | 2 | 2 | 滲水、白華 | 未維修 | 白華處理(平方公尺) | 12 | 平方公尺 | A1 |  | 橋台
[12 empty] | 8 | 2020-06-22 | 定期檢測 | 鹿島工程技術顧問股份有限公司 | 2 | 1 | 1 | 1 | 混凝土剝落、破碎、鋼筋外露、銹蝕 | 未維修 | 修補混凝土 | 3 | 平方公尺 | A1 |  | 橋台
[12 empty] | 9 | 2020-06-22 | 定期檢測 | 鹿島工程技術顧問股份有限公司 | 2 | 1 | 2 | 2 | 混凝土結構裂縫 | 未維修 | 修補裂縫 | 3 | 公尺 | A2左側 |  | 橋台
[12 empty] | 10 | 2020-06-22 | 定期檢測 | 鹿島工程技術顧問股份有限公司 | 3 | 1 | 2 | 2 | 混凝土結構裂縫 | 未維修 | 混凝土裂縫修補 | 7.5 | 公尺 | 1G2右側 |  | 主梁
[12 empty] | 11 | 2020-06-22 | 定期檢測 | 鹿島工程技術顧問股份有限公司 | 2 | 2 | 2 | 2 | 混凝土結構裂縫 | 未維修 | 混凝土裂縫修補 | 24 | 公尺 | 2G1兩側 |  | 主梁
[12 empty] | 12 | 2020-06-22 | 定期檢測 | 鹿島工程技術顧問股份有限公司 | 2 | 2 | 2 | 2 | 混凝土結構裂縫 | 未維修 | 混凝土裂縫修補 | 39 | 公尺 | 2G2底部及右側 |  | 主梁
[12 empty] | 13 | 2020-06-22 | 定期檢測 | 鹿島工程技術顧問股份有限公司 | 2 | 1 | 2 | 2 | 混凝土剝落、破碎、鋼筋、鋼腱或錨碇外露、銹蝕 | 未維修 | 鋼筋除鏽及混凝土修復 | 1.25 | 平方公尺 | 2G2底部 |  | 主梁
[12 empty] | 14 | 2020-06-22 | 定期檢測 | 鹿島工程技術顧問股份有限公司 | 2 | 2 | 2 | 2 | 滲水、白華 | 未維修 | 白華處理(平方公尺) | 180 | 平方公尺 | S3 |  | 橋面板
[12 empty] | 15 | 2020-06-22 | 定期檢測 | 鹿島工程技術顧問股份有限公司 | 2 | 1 | 2 | 2 | 混凝土剝落、破碎、鋼筋外露、銹蝕 | 未維修 | 鋼筋除鏽及混凝土修復 | 0.6 | 平方公尺 | S1底部 |  | 橋面板
[12 empty] | 16 | 2020-06-22 | 定期檢測 | 鹿島工程技術顧問股份有限公司 | 2 | 2 | 1 | 1 | 其他損傷 | 未維修 | 清除植生或雜物 | 2 | 處 | A1橋台護坡 |  | 橋台
[12 empty] | 17 | 2020-06-22 | 定期檢測 | 鹿島工程技術顧問股份有限公司 | 2 | 2 | 1 | 1 | 其他損傷 | 未維修 | 清除植生或雜物 | 16 | 平方公尺 | A2 |  | 引道路堤保護措施
[12 empty] | 18 | 2020-06-22 | 定期檢測 | 鹿島工程技術顧問股份有限公司 | 2 | 1 | 2 | 2 | 混凝土結構裂縫 | 未維修 | 混凝土裂縫修補 | 13.5 | 公尺 | 4G1兩側 |  | 主梁
[12 empty] | 19 | 2020-06-22 | 定期檢測 | 鹿島工程技術顧問股份有限公司 | 2 | 2 | 1 | 1 | 其他損傷 | 未維修 | 植物清除 | 1 | 處 | S1~S4 |  | 橋護欄
[12 empty] | 20 | 2020-06-22 | 定期檢測 | 鹿島工程技術顧問股份有限公司 | 2 | 1 | 2 | 2 | 混凝土結構裂縫 | 未維修 | 修補裂縫 | 1 | 公尺 | A1右側 |  | 翼牆／擋土牆
[12 empty] | 21 | 2020-06-22 | 定期檢測 | 鹿島工程技術顧問股份有限公司 | 2 | 1 | 1 | 1 | 其他損傷 | 未維修 | 其他 | 1 | 處 | S1右側 |  | 橋梁排水設施
[12 empty] | 22 | 2020-06-22 | 定期檢測 | 鹿島工程技術顧問股份有限公司 | 2 | 2 | 2 | 2 | 混凝土剝落、破碎、鋼筋外露、銹蝕 | 未維修 | 鋼筋除鏽及混凝土修復 | 1.8 | 平方公尺 | S2～S4左側 |  | 橋護欄
[12 empty] | 23 | 2020-06-22 | 定期檢測 | 鹿島工程技術顧問股份有限公司 | 2 | 1 | 1 | 1 | 混凝土剝落、破碎、鋼筋、鋼腱或錨碇外露、銹蝕 | 未維修 | 混凝土修補 | 0.4 | 立方公尺 | 1G2底部 |  | 主梁
[12 empty] | 24 | 2020-06-22 | 定期檢測 | 鹿島工程技術顧問股份有限公司 | 2 | 1 | 2 | 2 | 混凝土剝落、破碎、鋼筋、鋼腱或錨碇外露、銹蝕 | 未維修 | 鋼筋除鏽及混凝土修復 | 0.96 | 平方公尺 | 3G1車道上方 |  | 主梁
[12 empty] | 25 | 2020-06-22 | 定期檢測 | 鹿島工程技術顧問股份有限公司 | 2 | 2 | 2 | 2 | 混凝土結構裂縫 | 未維修 | 混凝土裂縫修補 | 8 | 公尺 | 4G2兩側 |  | 主梁
[12 empty] | 26 | 2020-06-22 | 定期檢測 | 鹿島工程技術顧問股份有限公司 | 2 | 1 | 2 | 2 | 混凝土結構裂縫 | 未維修 | 混凝土裂縫修補 | 2 | 公尺 | S1 |  | 橋面板
[12 empty] | 27 | 2020-06-22 | 定期檢測 | 鹿島工程技術顧問股份有限公司 | 2 | 2 | 1 | 1 | 其他損傷 | 未維修 | 清除植生或雜物 | 20 | 平方公尺 | A1 |  | 引道路堤保護措施
[12 empty] | 28 | 2020-06-22 | 定期檢測 | 鹿島工程技術顧問股份有限公司 | 2 | 1 | 1 | 1 | 混凝土剝落、破碎、鋼筋外露、銹蝕 | 未維修 | 修補混凝土 | 0.1 | 立方公尺 | A1 |  | 翼牆／擋土牆
[12 empty] | 29 | 2020-06-22 | 定期檢測 | 鹿島工程技術顧問股份有限公司 | 2 | 1 | 1 | 1 | 混凝土剝落、破碎、鋼筋外露、銹蝕 | 未維修 | 修補混凝土 | 0.2 | 平方公尺 | A2 |  | 橋台
[12 empty] | 30 | 2020-06-22 | 定期檢測 | 鹿島工程技術顧問股份有限公司 | 2 | 1 | 1 | 1 | 其他損傷 | 未維修 | 修補混凝土 | 1 | 平方公尺 | S1右側 |  | 橋梁排水設施
[12 empty] | 31 | 2020-06-22 | 定期檢測 | 鹿島工程技術顧問股份有限公司 | 2 | 2 | 1 | 1 | 橋名牌(柱)損壞 | 未維修 | 其他 | 8 | 處 | A1、A2、P1～P13 |  | 其他
[12 empty] | 32 | 2020-06-22 | 定期檢測 | 鹿島工程技術顧問股份有限公司 | 2 | 2 | 1 | 1 | 滲水、白華 | 未維修 | 白華處理(平方公尺) | 12 | 平方公尺 | 2G2底部 |  | 主梁
[12 empty] | 33 | 2020-06-22 | 定期檢測 | 鹿島工程技術顧問股份有限公司 | 2 | 2 | 2 | 2 | 混凝土結構裂縫 | 未維修 | 混凝土裂縫修補 | 22.5 | 公尺 | 3G1左側 |  | 主梁
[12 empty] | 34 | 2020-06-22 | 定期檢測 | 鹿島工程技術顧問股份有限公司 | 2 | 1 | 2 | 2 | 混凝土剝落、破碎、鋼筋外露、銹蝕 | 未維修 | 鋼筋除鏽及混凝土修復 | 0.6 | 平方公尺 | S1兩側懸臂板 |  | 橋面板
[12 empty] | 35 | 2020-06-22 | 定期檢測 | 鹿島工程技術顧問股份有限公司 | 2 | 1 | 1 | 1 | 滲水、白華 | 未維修 | 環氧樹脂及無收縮砂漿修補 | 0.2 | 立方公尺 | S1右側懸臂板 |  | 橋面板
[12 empty] | 36 | 2020-06-22 | 定期檢測 | 鹿島工程技術顧問股份有限公司 | 2 | 1 | 2 | 2 | 混凝土剝落、破碎、鋼筋、鋼腱或錨碇外露、銹蝕 | 未維修 | 鋼筋除鏽及混凝土修復 | 0.3 | 平方公尺 | 1G1右側 |  | 主梁
[12 empty] | 37 | 2020-06-22 | 定期檢測 | 鹿島工程技術顧問股份有限公司 | 2 | 1 | 2 | 2 | 混凝土剝落、破碎、鋼筋、鋼腱或錨碇外露、銹蝕 | 未維修 | 鋼筋除鏽及混凝土修復 | 0.6 | 平方公尺 | 2G1底部 |  | 主梁
[12 empty] | 38 | 2020-06-22 | 定期檢測 | 鹿島工程技術顧問股份有限公司 | 2 | 1 | 2 | 2 | 混凝土剝落、破碎、鋼筋、鋼腱或錨碇外露、銹蝕 | 未維修 | 鋼筋除鏽及混凝土修復 | 0.2 | 平方公尺 | 1G2左側 |  | 主梁
[12 empty] | 39 | 2020-06-22 | 定期檢測 | 鹿島工程技術顧問股份有限公司 | 2 | 1 | 1 | 1 | 混凝土剝落、破碎、鋼筋外露、銹蝕 | 已維修 | 修補混凝土 | 0.1 | 平方公尺 | A1右側背牆 | 42892 | 橋台 | 修補混凝土 | 1900 | 2022-04-06 | 2022-04-06 | 2022-10-27 14:32 | 郭凱文 | 2022-10-27 14:32 | 郭凱文
[12 empty] | 40 | 2020-06-22 | 定期檢測 | 鹿島工程技術顧問股份有限公司 | 2 | 2 | 1 | 1 | 滲水、白華 | 已維修 | 清理排水孔 | 1 | 式 | A2 | 45349 | 橋台 | 滲水白華處理 | 1800 | 2022-05-05 | 2022-05-05 | 2023-03-09 16:13 | 郭凱文 | 2023-03-09 16:13 | 郭凱文
[12 empty] | 41 | 2020-06-22 | 定期檢測 | 鹿島工程技術顧問股份有限公司 | 2 | 1 | 2 | 2 | 混凝土結構裂縫 | 已維修 | 混凝土裂縫修補 | 2 | 公尺 | S4左側懸臂板 | 45367 | 橋面板 | 混凝土裂縫修補 | 1200 | 2022-05-05 | 2022-05-05 | 2023-03-10 14:11 | 郭凱文 | 2023-03-10 14:11 | 郭凱文
[12 empty] | 42 | 2020-06-22 | 定期檢測 | 鹿島工程技術顧問股份有限公司 | 2 | 3 | 2 | 2 | 滲水、白華 | 已維修 | 白華處理(平方公尺) | 54 | 平方公尺 | S4底部 | 45358 | 橋面板 | 滲水白華處理 | 1800 | 2022-05-05 | 2022-05-05 | 2023-03-09 16:46 | 郭凱文 | 2023-03-09 16:46 | 郭凱文
[12 empty] | 43 | 2020-06-22 | 定期檢測 | 鹿島工程技術顧問股份有限公司 | 2 | 1 | 2 | 2 | 混凝土剝落、破碎、鋼筋、鋼腱或錨碇外露、銹蝕 | 已維修 | 鋼筋除鏽及混凝土修復 | 0.45 | 平方公尺 | 4G1 | 39748 | 主梁 | 鋼筋除鏽及混凝土修復(<=0.4x0.4x0.05m) | 800 | 2021-10-07 | 2021-10-07 | 2022-06-16 15:44 | 張菁瑩 | 2022-06-16 15:44 | 張菁瑩
[12 empty] | 44 | 2020-06-22 | 定期檢測 | 鹿島工程技術顧問股份有限公司 | 2 | 2 | 1 | 1 | 伸縮縫間雜物堆積 | 已維修 | 伸縮縫清理 | 32 | 公尺 | A2 | 31682 | 伸縮縫 | 伸縮縫清理 | 300 | 2021-01-28 | 2021-01-28 | 2021-07-14 12:28 | 張菁瑩 | 2021-07-14 12:28 | 張菁瑩
[12 empty] | 45 | 2020-06-22 | 定期檢測 | 鹿島工程技術顧問股份有限公司 | 2 | 2 | 1 | 1 | 伸縮縫間雜物堆積 | 已維修 | 伸縮縫清理 | 16 | 公尺 | A1 | 31681 | 伸縮縫 | 伸縮縫清理 | 300 | 2021-01-28 | 2021-01-28 | 2021-07-14 12:28 | 張菁瑩 | 2021-07-14 12:28 | 張菁瑩
331 | 35037 | 四重溪排水橋(北向) | 國道3號 | 國道 | 92K+680M ~92K~717.82M | 高公局北區養護工程分局 | 關西工務段 | I型梁 | 預力混凝土 | 83 | 已維修：6 | NO | 檢測日期 | 檢測類別 | 檢測單位 | D | E | R | U | 劣化類型 | 狀態 | 建議維修工法 | 數量 | 單位 | 損壞位置 | 維修紀錄ID | 維修構件 | 維修工法 | 金額 | 開工日期 | 完成日期 | 維修原始紀錄日期 | 維修原始紀錄者 | 維修最後修改日期 | 維修最後修改者
[11 empty] | 未維修：12 | 1 | 2020-06-22 | 定期檢測 | 鹿島工程技術顧問股份有限公司 | 2 | 2 | 1 | 1 | 其他損傷 | 未維修 | 清除植生或雜物 | 200 | 平方公尺 | A2 |  | 引道路堤保護措施
[11 empty] | 全部：18 | 2 | 2020-06-22 | 定期檢測 | 鹿島工程技術顧問股份有限公司 | 2 | 1 | 1 | 1 | 混凝土剝落、破碎、鋼筋外露、銹蝕 | 未維修 | 修補混凝土 | 3 | 平方公尺 | A1 |  | 橋台
[12 empty] | 3 | 2020-06-22 | 定期檢測 | 鹿島工程技術顧問股份有限公司 | 2 | 2 | 1 | 1 | 其他損傷 | 未維修 | 清除植生或雜物 | 60 | 平方公尺 | A1 |  | 引道路堤保護措施
[12 empty] | 4 | 2020-06-22 | 定期檢測 | 鹿島工程技術顧問股份有限公司 | 2 | 1 | 1 | 1 | 其他損傷 | 未維修 | 清除植生或雜物 | 1 | 處 | A1 |  | 橋台
[12 empty] | 5 | 2020-06-22 | 定期檢測 | 鹿島工程技術顧問股份有限公司 | 2 | 1 | 1 | 1 | 防止落橋裝置損傷 | 未維修 | 混凝土修補 | 0.5 | 立方公尺 | A2 |  | 防落設施
[12 empty] | 6 | 2020-06-22 | 定期檢測 | 鹿島工程技術顧問股份有限公司 | 3 | 2 | 2 | 2 | 異常聲音 | 未維修 | 其他 | 1 | 公尺 | A1 |  | 伸縮縫
[12 empty] | 7 | 2020-06-22 | 定期檢測 | 鹿島工程技術顧問股份有限公司 | 2 | 1 | 2 | 2 | 滲水、白華 | 未維修 | 白華處理(平方公尺) | 0.1 | 平方公尺 | S1、3-5底部 |  | 橋面板
[12 empty] | 8 | 2020-06-22 | 定期檢測 | 鹿島工程技術顧問股份有限公司 | 2 | 1 | 1 | 1 | 橋名牌(柱)損壞 | 未維修 | 其他 | 1 | 處 | A2橋台 |  | 其他
[12 empty] | 9 | 2020-06-22 | 定期檢測 | 鹿島工程技術顧問股份有限公司 | 2 | 1 | 2 | 2 | 混凝土剝落、破碎、鋼筋外露、銹蝕 | 未維修 | 鋼筋除鏽及混凝土修復 | 0.1 | 平方公尺 | 1D3-1、5-1 |  | 橫隔梁
[12 empty] | 10 | 2020-06-22 | 定期檢測 | 鹿島工程技術顧問股份有限公司 | 2 | 1 | 1 | 1 | 混凝土剝落、破碎、鋼筋外露、銹蝕 | 未維修 | 混凝土修補 | 2.4 | 立方公尺 | 1D1-5、2-4、3-1、4-4、5-1、5-5 |  | 橫隔梁
[12 empty] | 11 | 2020-06-22 | 定期檢測 | 鹿島工程技術顧問股份有限公司 | 2 | 1 | 1 | 1 | 路堤損傷 | 未維修 | AC路面刨除加鋪 | 0.32 | 平方公尺 | A1 |  | 引道路堤
[12 empty] | 12 | 2020-06-22 | 定期檢測 | 鹿島工程技術顧問股份有限公司 | 2 | 1 | 1 | 1 | 路堤損傷 | 未維修 | AC路面刨除加鋪 | 1 | 平方公尺 | A2 |  | 引道路堤
[12 empty] | 13 | 2020-06-22 | 定期檢測 | 鹿島工程技術顧問股份有限公司 | 2 | 1 | 1 | 1 | 混凝土剝落、破碎、鋼筋外露、銹蝕 | 已維修 | 修補混凝土 | 0.1 | 立方公尺 | A1右側 | 39880 | 引道路堤護欄 | 混凝土剝落鋼筋鏽蝕修復 | 500 | 2022-03-16 | 2022-03-16 | 2022-06-28 23:09 | 張菁瑩 | 2022-06-28 23:09 | 張菁瑩
[12 empty] | 14 | 2020-06-22 | 定期檢測 | 鹿島工程技術顧問股份有限公司 | 2 | 1 | 1 | 1 | 混凝土剝落、破碎、鋼筋、鋼腱或錨碇外露、銹蝕 | 已維修 | 混凝土修補 | 0.18 | 立方公尺 | 1G6 | 39165 | 主梁 | 混凝土修復(>0.4x0.4x0.05m) | 3200 | 2022-03-16 | 2022-03-18 | 2022-05-25 09:59 | 張菁瑩 | 2022-05-25 09:59 | 張菁瑩
[12 empty] | 15 | 2020-06-22 | 定期檢測 | 鹿島工程技術顧問股份有限公司 | 2 | 2 | 1 | 1 | 滲水、白華 | 已維修 | 白華處理(平方公尺) | 50 | 平方公尺 | A1 | 39169 | 橋台 | 白華處理(平方公尺) | 1800 | 2022-03-16 | 2022-03-17 | 2022-05-25 10:03 | 張菁瑩 | 2022-05-25 10:03 | 張菁瑩
[12 empty] | 16 | 2020-06-22 | 定期檢測 | 鹿島工程技術顧問股份有限公司 | 2 | 1 | 2 | 2 | 混凝土剝落、破碎、鋼筋、鋼腱或錨碇外露、銹蝕 | 已維修 | 鋼筋除鏽及混凝土修復 | 0.1 | 平方公尺 | 1G3底部 | 39173 | 主梁 | 鋼筋除鏽及混凝土修復(>0.4x0.4x0.05m) | 4000 | 2022-03-16 | 2022-03-16 | 2022-05-25 10:09 | 張菁瑩 | 2022-05-25 10:09 | 張菁瑩
[12 empty] | 17 | 2020-06-22 | 定期檢測 | 鹿島工程技術顧問股份有限公司 | 2 | 1 | 1 | 1 | 混凝土剝落、破碎、鋼筋外露、銹蝕 | 已維修 | 修補混凝土 | 1.6 | 平方公尺 | A2 | 39166 | 橋台 | 混凝土修復(>0.4x0.4x0.05m) | 3200 | 2022-03-16 | 2022-03-18 | 2022-05-25 09:59 | 張菁瑩 | 2022-05-25 09:59 | 張菁瑩
[12 empty] | 18 | 2020-06-22 | 定期檢測 | 鹿島工程技術顧問股份有限公司 | 2 | 3 | 1 | 1 | 滲水、白華 | 已維修 | 白華處理(平方公尺) | 16 | 平方公尺 | A2 | 39170 | 橋台 | 白華處理(平方公尺) | 1800 | 2022-03-16 | 2022-03-17 | 2022-05-25 10:03 | 張菁瑩 | 2022-05-25 10:03 | 張菁瑩
332 | 35039 | 大湳交流道IC穿越橋(東向) | 國道2號 | 國道 | 18K+477M ~18K~517M | 高公局北區養護工程分局 | 關西工務段 | 箱型梁 | 預力混凝土 | 85 | 已維修：3 | NO | 檢測日期 | 檢測類別 | 檢測單位 | D | E | R | U | 劣化類型 | 狀態 | 建議維修工法 | 數量 | 單位 | 損壞位置 | 維修紀錄ID | 維修構件 | 維修工法 | 金額 | 開工日期 | 完成日期 | 維修原始紀錄日期 | 維修原始紀錄者 | 維修最後修改日期 | 維修最後修改者
[11 empty] | 未維修：18 | 1 | 2020-07-09 | 定期檢測 | 鹿島工程技術顧問股份有限公司 | 2 | 2 | 1 | 1 | 滲水、白華 | 未維修 | 白華處理(平方公尺) | 14 | 平方公尺 | S1右側 |  | 橋面板
[11 empty] | 全部：21 | 2 | 2020-07-09 | 定期檢測 | 鹿島工程技術顧問股份有限公司 | 2 | 1 | 1 | 1 | 混凝土剝落 | 未維修 | 混凝土修復(<=0.4*0.4*0.05m) | 1 | 處 | 1G2 |  | 主梁
[12 empty] | 3 | 2020-07-09 | 定期檢測 | 鹿島工程技術顧問股份有限公司 | 2 | 1 | 1 | 1 | 其他損傷 | 未維修 | 增設橋名牌 | 2 | 個 | A1,A2 |  | 其他
[12 empty] | 4 | 2020-07-09 | 定期檢測 | 鹿島工程技術顧問股份有限公司 | 2 | 1 | 2 | 2 | 滲水、白華 | 未維修 | 白華處理 | 3 | 平方公尺 | A2右側 |  | 翼牆／擋土牆
[12 empty] | 5 | 2020-07-09 | 定期檢測 | 鹿島工程技術顧問股份有限公司 | 2 | 1 | 1 | 1 | 鋼筋外露、銹蝕 | 未維修 | 鋼筋除鏽及混凝土修復(<=0.4x0.4x0.05m) | 2 | 處 | A2右側 |  | 翼牆／擋土牆
[12 empty] | 6 | 2020-07-09 | 定期檢測 | 鹿島工程技術顧問股份有限公司 | 2 | 3 | 1 | 1 | 裂縫 | 未維修 | 清除植生 | 1 | 式 | A2 |  | 引道路堤保護措施
[12 empty] | 7 | 2020-07-09 | 定期檢測 | 鹿島工程技術顧問股份有限公司 | 2 | 2 | 1 | 1 | 滲水、白華 | 未維修 | 表面環氧樹脂砂漿修補 | 1.35 | 平方公尺 | A2 |  | 橋台
[12 empty] | 8 | 2020-07-09 | 定期檢測 | 鹿島工程技術顧問股份有限公司 | 2 | 2 | 1 | 1 | 滲水、白華 | 未維修 | 白華處理(平方公尺) | 5 | 平方公尺 | A1右側 |  | 翼牆／擋土牆
[12 empty] | 9 | 2020-07-09 | 定期檢測 | 鹿島工程技術顧問股份有限公司 | 2 | 1 | 2 | 2 | 排水設施損傷 | 未維修 | 落水管修復 | 0.4 | 公尺 | A2右側 |  | 橋梁排水設施
[12 empty] | 10 | 2020-07-09 | 定期檢測 | 鹿島工程技術顧問股份有限公司 | 2 | 3 | 1 | 1 | 植物生長 | 未維修 | 伸縮縫清理 | 14.5 | 公尺 | A1 |  | 伸縮縫
[12 empty] | 11 | 2020-07-09 | 定期檢測 | 鹿島工程技術顧問股份有限公司 | 2 | 1 | 1 | 1 | 混凝土剝落 | 未維修 | 鋼筋除鏽及混凝土修復(<=0.4x0.4x0.05m) | 1 | 處 | A2 |  | 引道路堤護欄
[12 empty] | 12 | 2020-07-09 | 定期檢測 | 鹿島工程技術顧問股份有限公司 | 2 | 2 | 2 | 2 | 滲水、白華 | 未維修 | 表面環氧樹脂砂漿修補 | 1.5 | 平方公尺 | A1 |  | 橋台
[12 empty] | 13 | 2020-07-09 | 定期檢測 | 鹿島工程技術顧問股份有限公司 | 2 | 2 | 1 | 1 | 其他損傷 | 未維修 | 固定架更換 | 13 | 個 | A2 |  | 橋台
[12 empty] | 14 | 2020-07-09 | 定期檢測 | 鹿島工程技術顧問股份有限公司 | 2 | 3 | 1 | 1 | 植物生長 | 未維修 | 伸縮縫清理 | 14.5 | 公尺 | A2 |  | 伸縮縫
[12 empty] | 15 | 2020-07-09 | 定期檢測 | 鹿島工程技術顧問股份有限公司 | 2 | 2 | 1 | 1 | 滲水、白華 | 未維修 | 白華處理(處) | 1 | 處 | A1 |  | 橋台
[12 empty] | 16 | 2020-07-09 | 定期檢測 | 鹿島工程技術顧問股份有限公司 | 2 | 3 | 2 | 2 | 其他損傷 | 未維修 | 固定架更換 | 4 | 個 | A1 |  | 橋台
[12 empty] | 17 | 2020-07-09 | 定期檢測 | 鹿島工程技術顧問股份有限公司 | 2 | 2 | 2 | 2 | 混凝土剝落 | 未維修 | 無收縮混凝土修復(5000PSI) | 0.6 | 立方公尺 | A2 |  | 伸縮縫
[12 empty] | 18 | 2020-07-09 | 定期檢測 | 鹿島工程技術顧問股份有限公司 | 2 | 2 | 2 | 2 | 鋼筋外露、銹蝕 | 未維修 | 鋼筋除鏽及混凝土修復(<=0.4x0.4x0.05m) | 44 | 處 | S1左側 |  | 橋護欄
[12 empty] | 19 | 2020-07-09 | 定期檢測 | 鹿島工程技術顧問股份有限公司 | 2 | 1 | 1 | 1 | 排水設施阻塞 | 已維修 | 清理淤塞的排水孔 | 5 | 個 | S1 | 19519 | 橋梁排水設施 | 清理淤塞的排水孔 | 500 | 2020-04-22 | 2020-05-15 | 2020-10-06 11:42 | 張菁瑩
[12 empty] | 20 | 2020-07-09 | 定期檢測 | 鹿島工程技術顧問股份有限公司 | 2 | 2 | 2 | 2 | 其他損傷 | 已維修 | 清除植生 | 1 | 處 | A2右側 | 31242 | 翼牆／擋土牆 | 植物清除 | 400 | 2020-10-28 | 2020-10-28 | 2021-07-12 13:33 | 張菁瑩 | 2021-07-12 13:35 | 張菁瑩
[12 empty] | 21 | 2020-07-09 | 定期檢測 | 鹿島工程技術顧問股份有限公司 | 2 | 1 | 1 | 1 | 其他損傷 | 已維修 | 清除植生 | 1 | 處 | A1 | 31241 | 翼牆／擋土牆 | 植物清除 | 400 | 2020-10-28 | 2020-10-28 | 2021-07-12 13:33 | 張菁瑩 | 2021-07-12 13:37 | 張菁瑩
333 | 35040 | 大湳一號渡槽橋 | 渡槽橋上未開放通行 | 其他 | 無K+無M ~無K~無M | 高公局北區養護工程分局 | 關西工務段 | 箱型梁 | 預力混凝土 | 86 | 已維修：0 | NO | 檢測日期 | 檢測類別 | 檢測單位 | D | E | R | U | 劣化類型 | 狀態 | 建議維修工法 | 數量 | 單位 | 損壞位置 | 維修紀錄ID | 維修構件 | 維修工法 | 金額 | 開工日期 | 完成日期 | 維修原始紀錄日期 | 維修原始紀錄者 | 維修最後修改日期 | 維修最後修改者
[11 empty] | 未維修：11 | 1 | 2020-06-23 | 定期檢測 | 鹿島工程技術顧問股份有限公司 | 2 | 3 | 1 | 1 | 裂縫 | 未維修 | 植生清除 | 1 | 式 | A1 |  | 引道路堤保護措施
[11 empty] | 全部：11 | 2 | 2020-06-23 | 定期檢測 | 鹿島工程技術顧問股份有限公司 | 2 | 2 | 2 | 2 | 裂縫 | 未維修 | 植生清除 | 1 | 式 | A2 |  | 引道路堤保護措施
[12 empty] | 3 | 2020-06-23 | 定期檢測 | 鹿島工程技術顧問股份有限公司 | 2 | 1 | 1 | 1 | 鋼筋、鋼腱或錨碇部位外露、銹蝕 | 未維修 | 鋼筋除鏽混凝土修復(<=0.4x0.4x0.05m) | 2 | 處 | 1G1 |  | 主梁
[12 empty] | 4 | 2020-06-23 | 定期檢測 | 鹿島工程技術顧問股份有限公司 | 2 | 2 | 1 | 1 | 滲水、白華 | 未維修 | 增設落水管 | 1 | 處 | A2 |  | 橋台
[12 empty] | 5 | 2020-06-23 | 定期檢測 | 鹿島工程技術顧問股份有限公司 | 2 | 1 | 1 | 1 | 其他損傷 | 未維修 | 植生清除 | 1 | 處 | A2左側 |  | 翼牆／擋土牆
[12 empty] | 6 | 2020-06-23 | 定期檢測 | 鹿島工程技術顧問股份有限公司 | 2 | 1 | 1 | 1 | 其他損傷 | 未維修 | 植生清除 | 1 | 處 | A1右側 |  | 翼牆／擋土牆
[12 empty] | 7 | 2020-06-23 | 定期檢測 | 鹿島工程技術顧問股份有限公司 | 2 | 1 | 1 | 1 | 橋名牌(柱)損壞 | 未維修 | 增設橋名牌 | 4 | 處 | A1、A2橋台、P1、P2橋墩 |  | 其他
[12 empty] | 8 | 2020-06-23 | 定期檢測 | 鹿島工程技術顧問股份有限公司 | 2 | 1 | 2 | 2 | 混凝土剝落、破碎、鋼筋、鋼腱或錨碇外露、銹蝕 | 未維修 | 鋼筋除鏽及混凝土修復(<=0.4*0.4*0.05m) | 4 | 處 | 2G1 |  | 主梁
[12 empty] | 9 | 2020-06-23 | 定期檢測 | 鹿島工程技術顧問股份有限公司 | 2 | 1 | 2 | 2 | 防止落橋裝置損傷 | 未維修 | 混凝土修復(<=0.4x0.4x0.05m) | 1 | 處 | P2 |  | 防落設施
[12 empty] | 10 | 2020-06-23 | 定期檢測 | 鹿島工程技術顧問股份有限公司 | 2 | 2 | 2 | 2 | 其他損傷 | 未維修 | 植生清除 | 1 | 處 | A2 |  | 其他
[12 empty] | 11 | 2020-06-23 | 定期檢測 | 鹿島工程技術顧問股份有限公司 | 2 | 1 | 1 | 1 | 滲水、白華 | 未維修 | 白華處理 | 0.2 | 平方公尺 | 3G1 |  | 主梁
334 | 35041 | 117縣道(一)高架橋(北向) | 國道3號 | 國道 | 107K+430M ~107K~750M | 高公局北區養護工程分局 | 關西工務段 | I型梁 | 預力混凝土 | 84 | 已維修：3 | NO | 檢測日期 | 檢測類別 | 檢測單位 | D | E | R | U | 劣化類型 | 狀態 | 建議維修工法 | 數量 | 單位 | 損壞位置 | 維修紀錄ID | 維修構件 | 維修工法 | 金額 | 開工日期 | 完成日期 | 維修原始紀錄日期 | 維修原始紀錄者 | 維修最後修改日期 | 維修最後修改者
[11 empty] | 未維修：39 | 1 | 2020-07-20 | 定期檢測 | 鹿島工程技術顧問股份有限公司 | 2 | 2 | 2 | 2 | 滑動或沉陷或遺失 | 未維修 | 護坡修復 | 6 | 平方公尺 | A1左側 |  | 引道路堤保護措施
[11 empty] | 全部：42 | 2 | 2020-07-20 | 定期檢測 | 鹿島工程技術顧問股份有限公司 | 2 | 1 | 1 | 1 | 混凝土剝落、破碎、鋼筋外露、銹蝕 | 未維修 | 混凝土剝落鋼筋鏽蝕修復 | 2 | 處 | S1左外側 |  | 橋護欄
[12 empty] | 3 | 2020-07-20 | 定期檢測 | 鹿島工程技術顧問股份有限公司 | 2 | 1 | 1 | 1 | 混凝土剝落、破碎、鋼筋外露、銹蝕 | 未維修 | 鋼筋除鏽及混凝土修復(<=0.4*0.4*0.05m) | 1 | 處 | P3右側 |  | 橋墩／帽梁
[12 empty] | 4 | 2020-07-20 | 定期檢測 | 鹿島工程技術顧問股份有限公司 | 2 | 1 | 1 | 1 | 其他損傷 | 未維修 | 表面蜂窩修補 | 0.5 | 平方公尺 | P7左側 |  | 橋墩／帽梁
[12 empty] | 5 | 2020-07-20 | 定期檢測 | 鹿島工程技術顧問股份有限公司 | 2 | 1 | 1 | 1 | 混凝土剝落、破碎、鋼筋、鋼腱或錨碇外露、銹蝕 | 未維修 | 鋼筋除鏽及混凝土修復(<=0.4*0.4*0.05m) | 1 | 處 | 2G5 |  | 主梁
[12 empty] | 6 | 2020-07-20 | 定期檢測 | 鹿島工程技術顧問股份有限公司 | 2 | 1 | 2 | 2 | 混凝土剝落、破碎、鋼筋、鋼腱或錨碇外露、銹蝕 | 未維修 | 鋼筋除鏽及混凝土修復(>0.4*0.4*0.05m) | 0.21 | 平方公尺 | 7G4 |  | 主梁
[12 empty] | 7 | 2020-07-20 | 定期檢測 | 鹿島工程技術顧問股份有限公司 | 2 | 2 | 1 | 1 | 混凝土剝落、破碎、鋼筋外露、銹蝕 | 未維修 | 鋼筋除鏽及混凝土修復(<=0.4*0.4*0.05m) | 5 | 處 | 5D1-6,5D2-5,5D5-2 |  | 橫隔梁
[12 empty] | 8 | 2020-07-20 | 定期檢測 | 鹿島工程技術顧問股份有限公司 | 2 | 1 | 1 | 1 | 其他損傷 | 未維修 | 清除植生 | 1 | 處 | S4左側懸臂板 |  | 橋面板
[12 empty] | 9 | 2020-07-20 | 定期檢測 | 鹿島工程技術顧問股份有限公司 | 2 | 1 | 1 | 1 | 混凝土剝落、破碎、鋼筋外露、銹蝕 | 未維修 | 混凝土修復(<=0.4*0.4*0.05m) | 1 | 處 | S5內側懸臂板 |  | 橋面板
[12 empty] | 10 | 2020-07-20 | 定期檢測 | 鹿島工程技術顧問股份有限公司 | 2 | 1 | 1 | 1 | 混凝土剝落、破碎、鋼筋外露、銹蝕 | 未維修 | 鋼筋除鏽及混凝土修復(<=0.4*0.4*0.05m) | 1 | 處 | A2背牆 |  | 橋台
[12 empty] | 11 | 2020-07-20 | 定期檢測 | 鹿島工程技術顧問股份有限公司 | 2 | 1 | 1 | 1 | 混凝土剝落、破碎、鋼筋外露、銹蝕 | 未維修 | 鋼筋除鏽及混凝土修復(<=0.4*0.4*0.05m) | 1 | 處 | P4 |  | 橋墩／帽梁
[12 empty] | 12 | 2020-07-20 | 定期檢測 | 鹿島工程技術顧問股份有限公司 | 2 | 2 | 1 | 2 | 滲水、白華 | 未維修 | 白華處理(平方公尺) | 0.48 | 平方公尺 | P5 |  | 橋墩／帽梁
[12 empty] | 13 | 2020-07-20 | 定期檢測 | 鹿島工程技術顧問股份有限公司 | 2 | 1 | 1 | 1 | 混凝土剝落、破碎、鋼筋外露、銹蝕 | 未維修 | 鋼筋除鏽及混凝土修復(<=0.4*0.4*0.05m) | 1 | 處 | P6背面 |  | 橋墩／帽梁
[12 empty] | 14 | 2020-07-20 | 定期檢測 | 鹿島工程技術顧問股份有限公司 | 2 | 1 | 1 | 1 | 混凝土剝落、破碎、鋼筋、鋼腱或錨碇外露、銹蝕 | 未維修 | 鋼筋除鏽及混凝土修復(<=0.4*0.4*0.05m) | 1 | 處 | 2G6 |  | 主梁
[12 empty] | 15 | 2020-07-20 | 定期檢測 | 鹿島工程技術顧問股份有限公司 | 2 | 1 | 1 | 1 | 混凝土剝落、破碎、鋼筋、鋼腱或錨碇外露、銹蝕 | 未維修 | 鋼筋除鏽及混凝土修復(<=0.4*0.4*0.05m) | 1 | 處 | 2G7 |  | 主梁
[12 empty] | 16 | 2020-07-20 | 定期檢測 | 鹿島工程技術顧問股份有限公司 | 2 | 2 | 1 | 1 | 混凝土剝落、破碎、鋼筋外露、銹蝕 | 未維修 | 鋼筋除鏽及混凝土修復(>0.4*0.4*0.05m) | 0.3 | 平方公尺 | S1右側懸臂板 |  | 橋面板
[12 empty] | 17 | 2020-07-20 | 定期檢測 | 鹿島工程技術顧問股份有限公司 | 2 | 1 | 1 | 1 | 其他損傷 | 未維修 | 鋼床板油漆塗裝 | 0.3 | 平方公尺 | S1底部 |  | 橋面板
[12 empty] | 18 | 2020-07-20 | 定期檢測 | 鹿島工程技術顧問股份有限公司 | 2 | 2 | 1 | 1 | 其他損傷 | 未維修 | 鋼床板油漆塗裝 | 0.36 | 平方公尺 | S2 |  | 橋面板
[12 empty] | 19 | 2020-07-20 | 定期檢測 | 鹿島工程技術顧問股份有限公司 | 2 | 2 | 1 | 2 | 其他損傷 | 未維修 | 鋼床板油漆塗裝 | 0.72 | 平方公尺 | S3 |  | 橋面板
[12 empty] | 20 | 2020-07-20 | 定期檢測 | 鹿島工程技術顧問股份有限公司 | 2 | 3 | 1 | 1 | 伸縮縫間隙異常 | 未維修 | 齒型伸縮縫更換(伸縮量>10cm)(含材料) | 16 | 公尺 | P4 |  | 伸縮縫
[12 empty] | 21 | 2020-07-20 | 定期檢測 | 鹿島工程技術顧問股份有限公司 | 2 | 3 | 2 | 2 | 其他損傷 | 未維修 | 植生清除 | 1 | 式 | A1 |  | 引道路堤保護措施
[12 empty] | 22 | 2020-07-20 | 定期檢測 | 鹿島工程技術顧問股份有限公司 | 2 | 2 | 1 | 2 | 滑動或沉陷或遺失 | 未維修 | 護坡修復 | 0.6 | 平方公尺 | A2 |  | 引道路堤保護措施
[12 empty] | 23 | 2020-07-20 | 定期檢測 | 鹿島工程技術顧問股份有限公司 | 2 | 1 | 1 | 1 | 混凝土剝落、破碎、鋼筋外露、銹蝕 | 未維修 | 鋼筋除鏽、環氧樹脂及無聲縮砂漿修補 | 1 | 處 | A2左側 |  | 翼牆／擋土牆
[12 empty] | 24 | 2020-07-20 | 定期檢測 | 鹿島工程技術顧問股份有限公司 | 2 | 1 | 1 | 2 | 防止落橋裝置損傷 | 未維修 | 止震塊修復 | 1 | 個 | P6止震塊 |  | 防落設施
[12 empty] | 25 | 2020-07-20 | 定期檢測 | 鹿島工程技術顧問股份有限公司 | 2 | 1 | 1 | 1 | 滲水、白華 | 未維修 | 白華處理(平方公尺) | 1 | 平方公尺 | P3帽梁兩側 |  | 橋墩／帽梁
[12 empty] | 26 | 2020-07-20 | 定期檢測 | 鹿島工程技術顧問股份有限公司 | 2 | 2 | 1 | 2 | 滲水、白華 | 未維修 | 白華處理(平方公尺) | 2.5 | 平方公尺 | P7 |  | 橋墩／帽梁
[12 empty] | 27 | 2020-07-20 | 定期檢測 | 鹿島工程技術顧問股份有限公司 | 2 | 1 | 1 | 1 | 滲水、白華 | 未維修 | 白華處理(處) | 1 | 處 | 2G3 |  | 主梁
[12 empty] | 28 | 2020-07-20 | 定期檢測 | 鹿島工程技術顧問股份有限公司 | 2 | 1 | 1 | 1 | 混凝土剝落、破碎、鋼筋、鋼腱或錨碇外露、銹蝕 | 未維修 | 鋼筋除鏽及混凝土修復(<=0.4*0.4*0.05m) | 1 | 處 | 7G3 |  | 主梁
[12 empty] | 29 | 2020-07-20 | 定期檢測 | 鹿島工程技術顧問股份有限公司 | 2 | 2 | 1 | 1 | 混凝土剝落、破碎、鋼筋外露、銹蝕 | 未維修 | 鋼筋除鏽及混凝土修復(<=0.4*0.4*0.05m) | 1 | 處 | 4D5-6 |  | 橫隔梁
[12 empty] | 30 | 2020-07-20 | 定期檢測 | 鹿島工程技術顧問股份有限公司 | 2 | 2 | 1 | 1 | 混凝土剝落、破碎、鋼筋外露、銹蝕 | 未維修 | 鋼筋除鏽及混凝土修復(<=0.4*0.4*0.05m) | 4 | 處 | 8D5-2 |  | 橫隔梁
[12 empty] | 31 | 2020-07-20 | 定期檢測 | 鹿島工程技術顧問股份有限公司 | 2 | 1 | 1 | 1 | 滲水、白華 | 未維修 | 白華處理(處) | 4 | 處 | S3右側懸臂板 |  | 橋面板
[12 empty] | 32 | 2020-07-20 | 定期檢測 | 鹿島工程技術顧問股份有限公司 | 2 | 2 | 2 | 2 | 其他損傷 | 未維修 | 鋼床板油漆塗裝 | 7.5 | 平方公尺 | S4 |  | 橋面板
[12 empty] | 33 | 2020-07-20 | 定期檢測 | 鹿島工程技術顧問股份有限公司 | 2 | 1 | 1 | 1 | 其他損傷 | 未維修 | 護欄填縫劑更新 | 1 | 處 | P6 |  | 橋護欄
[12 empty] | 34 | 2020-07-20 | 定期檢測 | 鹿島工程技術顧問股份有限公司 | 2 | 1 | 2 | 2 | 螺栓損傷、欠缺或鬆動或護欄脫落 | 未維修 | 橋欄杆鋼管鋼管收尾彎管及安裝 | 1 | 個 | A2 |  | 引道路堤護欄
[12 empty] | 35 | 2020-07-20 | 定期檢測 | 鹿島工程技術顧問股份有限公司 | 2 | 1 | 1 | 1 | 其他損傷 | 未維修 | 增設橋名牌 | 7 | 處 | P1~P7 |  | 其他
[12 empty] | 36 | 2020-07-20 | 定期檢測 | 鹿島工程技術顧問股份有限公司 | 2 | 1 | 1 | 1 | 護欄損傷 | 未維修 | 混凝土修復(>0.4*0.4*0.05m) | 0.6 | 平方公尺 | S1左側 |  | 橋護欄
[12 empty] | 37 | 2020-07-20 | 定期檢測 | 鹿島工程技術顧問股份有限公司 | 2 | 1 | 1 | 1 | 混凝土剝落、破碎、鋼筋外露、銹蝕 | 未維修 | 鋼筋除鏽及混凝土修復(<=0.4*0.4*0.05m) | 2 | 處 | P2 |  | 橋墩／帽梁
[12 empty] | 38 | 2020-07-20 | 定期檢測 | 鹿島工程技術顧問股份有限公司 | 2 | 2 | 2 | 2 | 其他損傷 | 未維修 | 鋼床板油漆塗裝 | 7.5 | 平方公尺 | S5 |  | 橋面板
[12 empty] | 39 | 2020-07-20 | 定期檢測 | 鹿島工程技術顧問股份有限公司 | 2 | 2 | 2 | 2 | 其他損傷 | 未維修 | 鋼床板油漆塗裝 | 7.5 | 平方公尺 | S6 |  | 橋面板
[12 empty] | 40 | 2020-07-20 | 定期檢測 | 鹿島工程技術顧問股份有限公司 | 2 | 1 | 1 | 1 | 其他損傷 | 已維修 | 清除植生 | 1 | 式 | A2橋檢梯 | 31309 | 其他 | 橋台清理 | 2000 | 2020-11-25 | 2020-11-25 | 2021-07-12 16:27 | 張菁瑩 | 2021-07-12 16:27 | 張菁瑩
[12 empty] | 41 | 2020-07-20 | 定期檢測 | 鹿島工程技術顧問股份有限公司 | 2 | 1 | 1 | 1 | 其他損傷 | 已維修 | 清除植生 | 1 | 式 | A1橋檢梯 | 31308 | 其他 | 橋台清理 | 2000 | 2020-11-25 | 2020-11-25 | 2021-07-12 16:27 | 張菁瑩 | 2021-07-12 16:27 | 張菁瑩
[12 empty] | 42 | 2020-07-20 | 定期檢測 | 鹿島工程技術顧問股份有限公司 | 2 | 3 | 2 | 2 | 其他損傷 | 已維修 | 植生清除 | 1 | 式 | A2 | 49192 | 引道路堤保護措施 | 清除植生 | 600 |  | 2023-03-30 | 2023-07-05 11:03 | 張菁瑩 | 2023-07-05 11:03 | 張菁瑩
335 | 35042 | 雲南路跨越橋(雙向) | 竹46 | 鄉道 | 無K+無M ~無K~無M | 高公局北區養護工程分局 | 關西工務段 | T型梁 | 預力混凝土 | 84 | 已維修：2 | NO | 檢測日期 | 檢測類別 | 檢測單位 | D | E | R | U | 劣化類型 | 狀態 | 建議維修工法 | 數量 | 單位 | 損壞位置 | 維修紀錄ID | 維修構件 | 維修工法 | 金額 | 開工日期 | 完成日期 | 維修原始紀錄日期 | 維修原始紀錄者 | 維修最後修改日期 | 維修最後修改者
[11 empty] | 未維修：17 | 1 | 2020-06-17 | 定期檢測 | 鹿島工程技術顧問股份有限公司 | 2 | 2 | 1 | 1 | 滲水、白華 | 未維修 | 清理排水孔 | 1 | 式 | A2 |  | 橋台
[11 empty] | 全部：19 | 2 | 2020-06-17 | 定期檢測 | 鹿島工程技術顧問股份有限公司 | 2 | 3 | 1 | 1 | 橋名牌(柱)損壞 | 未維修 | 其他 | 4 | 處 | A1、A2、P1、P2 |  | 其他
[12 empty] | 3 | 2020-06-17 | 定期檢測 | 鹿島工程技術顧問股份有限公司 | 2 | 3 | 1 | 1 | 其他損傷 | 未維修 | 其他 | 96 | 公尺 | S1~S3兩側 |  | 其他
[12 empty] | 4 | 2020-06-17 | 定期檢測 | 鹿島工程技術顧問股份有限公司 | 2 | 2 | 1 | 1 | 混凝土剝落、破碎、鋼筋外露、銹蝕 | 未維修 | 修補混凝土 | 4 | 立方公尺 | P2-2右側 |  | 橋墩／帽梁
[12 empty] | 5 | 2020-06-17 | 定期檢測 | 鹿島工程技術顧問股份有限公司 | 2 | 2 | 2 | 2 | 排水設施損傷 | 未維修 | 修復受損的排水管 | 3 | 公尺 | S1~S3 |  | 橋梁排水設施
[12 empty] | 6 | 2020-06-17 | 定期檢測 | 鹿島工程技術顧問股份有限公司 | 2 | 2 | 1 | 1 | 混凝土剝落、破碎、鋼筋外露、銹蝕 | 未維修 | 混凝土修補 | 4 | 立方公尺 | P1-1左側 |  | 橋墩／帽梁
[12 empty] | 7 | 2020-06-17 | 定期檢測 | 鹿島工程技術顧問股份有限公司 | 2 | 2 | 1 | 1 | 混凝土剝落、破碎、鋼筋外露、銹蝕 | 未維修 | 修補混凝土 | 4 | 立方公尺 | P1-2右側 |  | 橋墩／帽梁
[12 empty] | 8 | 2020-06-17 | 定期檢測 | 鹿島工程技術顧問股份有限公司 | 2 | 1 | 2 | 2 | 混凝土剝落、破碎、鋼筋、鋼腱或錨碇外露、銹蝕 | 未維修 | 鋼筋除鏽及混凝土修復 | 0.1 | 平方公尺 | 1G2底部近A1端 |  | 主梁
[12 empty] | 9 | 2020-06-17 | 定期檢測 | 鹿島工程技術顧問股份有限公司 | 2 | 2 | 1 | 1 | 混凝土剝落、破碎、鋼筋外露、銹蝕 | 未維修 | 修補混凝土 | 4 | 立方公尺 | P2-1左側 |  | 橋墩／帽梁
[12 empty] | 10 | 2020-06-17 | 定期檢測 | 鹿島工程技術顧問股份有限公司 | 2 | 1 | 2 | 2 | 混凝土剝落、破碎、鋼筋外露、銹蝕 | 未維修 | 鋼筋除鏽及混凝土修復 | 0.75 | 平方公尺 | S3右外側 |  | 橋護欄
[12 empty] | 11 | 2020-06-17 | 定期檢測 | 鹿島工程技術顧問股份有限公司 | 2 | 1 | 2 | 2 | 混凝土剝落、破碎、鋼筋外露、銹蝕 | 未維修 | 鋼筋除鏽及混凝土修復 | 0.1 | 平方公尺 | S1右側懸臂板 |  | 橋面板
[12 empty] | 12 | 2020-06-17 | 定期檢測 | 鹿島工程技術顧問股份有限公司 | 2 | 2 | 2 | 2 | 混凝土剝落、破碎、鋼筋外露、銹蝕 | 未維修 | 鋼筋除鏽及混凝土修復 | 2 | 平方公尺 | S2底部 |  | 橫隔梁
[12 empty] | 13 | 2020-06-17 | 定期檢測 | 鹿島工程技術顧問股份有限公司 | 2 | 3 | 1 | 1 | 其他損傷 | 未維修 | 清除植生或雜物 | 400 | 平方公尺 | A1左側 |  | 引道路堤保護措施
[12 empty] | 14 | 2020-06-17 | 定期檢測 | 鹿島工程技術顧問股份有限公司 | 2 | 3 | 1 | 1 | 其他損傷 | 未維修 | 清除植生或雜物 | 400 | 平方公尺 | A2兩側 |  | 引道路堤保護措施
[12 empty] | 15 | 2020-06-17 | 定期檢測 | 鹿島工程技術顧問股份有限公司 | 3 | 1 | 2 | 2 | 其他損傷 | 未維修 | 鋼筋除鏽及混凝土修復 | 0.75 | 平方公尺 | A1 |  | 引道路堤保護措施
[12 empty] | 16 | 2020-06-17 | 定期檢測 | 鹿島工程技術顧問股份有限公司 | 2 | 1 | 1 | 1 | 混凝土剝落、破碎、鋼筋、鋼腱或錨碇外露、銹蝕 | 未維修 | 混凝土修補 | 0.1 | 立方公尺 | 3G2底部 |  | 主梁
[12 empty] | 17 | 2020-06-17 | 定期檢測 | 鹿島工程技術顧問股份有限公司 | 2 | 1 | 1 | 1 | 混凝土剝落、破碎、鋼筋、鋼腱或錨碇外露、銹蝕 | 未維修 | 混凝土修補 | 0.25 | 立方公尺 | 3G1底部 |  | 主梁
[12 empty] | 18 | 2020-06-17 | 定期檢測 | 鹿島工程技術顧問股份有限公司 | 2 | 2 | 1 | 1 | 滲水、白華 | 已維修 | 清理排水孔 | 1 | 式 | A1 | 44493 | 橋台 | 滲水白華處理 | 1800 | 2022-12-15 | 2022-04-15 | 2022-12-12 14:07 | 郭凱文 | 2022-12-12 14:07 | 郭凱文
[12 empty] | 19 | 2020-06-17 | 定期檢測 | 鹿島工程技術顧問股份有限公司 | 2 | 3 | 2 | 2 | 排水設施阻塞或功能性降低 | 已維修 | 清理淤塞的排水孔 | 8 | 個 | S1~S3 | 33234 | 橋梁排水設施 | 清理淤塞的排水孔 | 500 | 2020-12-25 | 2020-12-25 | 2021-08-23 23:33 | 張菁瑩 | 2021-08-23 23:33 | 張菁瑩
336 | 35043 | 鶯歌系統交流道匝道B跨越橋(單向) | 國道3號 | 國道 | 0K+453M ~0K~948M | 高公局北區養護工程分局 | 關西工務段 | 箱型梁 | 預力混凝土，鋼構造 | 82 | 已維修：10 | NO | 檢測日期 | 檢測類別 | 檢測單位 | D | E | R | U | 劣化類型 | 狀態 | 建議維修工法 | 數量 | 單位 | 損壞位置 | 維修紀錄ID | 維修構件 | 維修工法 | 金額 | 開工日期 | 完成日期 | 維修原始紀錄日期 | 維修原始紀錄者 | 維修最後修改日期 | 維修最後修改者
[11 empty] | 未維修：60 | 1 | 2020-06-29 | 定期檢測 | 鹿島工程技術顧問股份有限公司 | 2 | 3 | 2 | 2 | 其他損傷 | 未維修 | 清除植生或雜物 | 6 | 平方公尺 | A1 |  | 引道路堤保護措施
[11 empty] | 全部：70 | 2 | 2020-06-29 | 定期檢測 | 鹿島工程技術顧問股份有限公司 | 2 | 1 | 2 | 2 | 混凝土剝落、破碎、鋼筋外露、銹蝕 | 未維修 | 修補混凝土 | 3.15 | 平方公尺 | A2背牆與左側 |  | 橋台
[12 empty] | 3 | 2020-06-29 | 定期檢測 | 鹿島工程技術顧問股份有限公司 | 2 | 1 | 1 | 1 | 其他損傷 | 未維修 | 清除植生或雜物 | 15 | 平方公尺 | A2橋檢梯 |  | 其他
[12 empty] | 4 | 2020-06-29 | 定期檢測 | 鹿島工程技術顧問股份有限公司 | 2 | 1 | 2 | 2 | 混凝土剝落、破碎、鋼筋、鋼腱或錨碇外露、銹蝕 | 未維修 | 鋼筋除鏽及混凝土修復 | 0.36 | 平方公尺 | 8G2底部 |  | 主梁
[12 empty] | 5 | 2020-06-29 | 定期檢測 | 鹿島工程技術顧問股份有限公司 | 3 | 1 | 2 | 2 | 混凝土剝落、破碎、鋼筋外露、銹蝕 | 未維修 | 鋼筋除鏽及混凝土修復 | 3 | 平方公尺 | A1右側 |  | 翼牆／擋土牆
[12 empty] | 6 | 2020-06-29 | 定期檢測 | 鹿島工程技術顧問股份有限公司 | 2 | 1 | 2 | 2 | 混凝土剝落、破碎、鋼筋外露、銹蝕 | 未維修 | 鋼筋除鏽及混凝土修復 | 0.25 | 平方公尺 | A2 |  | 翼牆／擋土牆
[12 empty] | 7 | 2020-06-29 | 定期檢測 | 鹿島工程技術顧問股份有限公司 | 2 | 1 | 1 | 1 | 滲水、白華 | 未維修 | 白華處理(平方公尺) | 2 | 平方公尺 | S3底部 |  | 橋面板
[12 empty] | 8 | 2020-06-29 | 定期檢測 | 鹿島工程技術顧問股份有限公司 | 2 | 1 | 2 | 2 | 混凝土剝落、破碎、鋼筋、鋼腱或錨碇外露、銹蝕 | 未維修 | 鋼筋除鏽及混凝土修復 | 0.1 | 平方公尺 | 4G2底部 |  | 主梁
[12 empty] | 9 | 2020-06-29 | 定期檢測 | 鹿島工程技術顧問股份有限公司 | 2 | 2 | 2 | 2 | 混凝土結構裂縫 | 未維修 | 修補裂縫 | 4.5 | 公尺 | A2 |  | 橋台
[12 empty] | 10 | 2020-06-29 | 定期檢測 | 鹿島工程技術顧問股份有限公司 | 3 | 2 | 2 | 2 | 支承裝置損傷 | 未維修 | 橡膠支承墊更換 | 5 | 個 | A2 |  | 支承／支承墊／阻尼裝置
[12 empty] | 11 | 2020-06-29 | 定期檢測 | 鹿島工程技術顧問股份有限公司 | 2 | 2 | 1 | 1 | 滲水、白華 | 未維修 | 白華處理(平方公尺) | 16 | 平方公尺 | P7帽梁 |  | 橋墩／帽梁
[12 empty] | 12 | 2020-06-29 | 定期檢測 | 鹿島工程技術顧問股份有限公司 | 2 | 1 | 1 | 1 | 滲水、白華 | 未維修 | 白華處理(平方公尺) | 2.5 | 平方公尺 | S8底部 |  | 橋面板
[12 empty] | 13 | 2020-06-29 | 定期檢測 | 鹿島工程技術顧問股份有限公司 | 2 | 2 | 2 | 2 | 螺栓損傷、欠缺及鬆動 | 未維修 | 油漆塗裝 | 0.5 | 平方公尺 | 7G2 |  | 主梁
[12 empty] | 14 | 2020-06-29 | 定期檢測 | 鹿島工程技術顧問股份有限公司 | 2 | 1 | 2 | 2 | 混凝土剝落、破碎、鋼筋、鋼腱或錨碇外露、銹蝕 | 未維修 | 鋼筋除鏽及混凝土修復 | 0.6 | 平方公尺 | 10G2底部 |  | 主梁
[12 empty] | 15 | 2020-06-29 | 定期檢測 | 鹿島工程技術顧問股份有限公司 | 2 | 1 | 1 | 1 | 混凝土剝落、破碎、鋼筋、鋼腱或錨碇外露、銹蝕 | 未維修 | 混凝土修補 | 0.1 | 立方公尺 | 11G2底部 |  | 主梁
[12 empty] | 16 | 2020-06-29 | 定期檢測 | 鹿島工程技術顧問股份有限公司 | 2 | 1 | 2 | 2 | 混凝土剝落、破碎、鋼筋、鋼腱或錨碇外露、銹蝕 | 未維修 | 鋼筋除鏽及混凝土修復 | 0.12 | 平方公尺 | 11G2底部 |  | 主梁
[12 empty] | 17 | 2020-06-29 | 定期檢測 | 鹿島工程技術顧問股份有限公司 | 2 | 1 | 2 | 2 | 混凝土剝落、破碎、鋼筋外露、銹蝕 | 未維修 | 鋼筋除鏽及混凝土修復 | 0.32 | 平方公尺 | S4兩側懸臂板 |  | 橋面板
[12 empty] | 18 | 2020-06-29 | 定期檢測 | 鹿島工程技術顧問股份有限公司 | 2 | 1 | 2 | 2 | 防止落橋裝置損傷 | 未維修 | 修補混凝土 | 0.1 | 立方公尺 | A1右側防落托架 |  | 防落設施
[12 empty] | 19 | 2020-06-29 | 定期檢測 | 鹿島工程技術顧問股份有限公司 | 3 | 1 | 2 | 2 | 防止落橋裝置損傷 | 未維修 | 混凝土裂縫 | 3 | 公尺 | A1 |  | 防落設施
[12 empty] | 20 | 2020-06-29 | 定期檢測 | 鹿島工程技術顧問股份有限公司 | 2 | 1 | 2 | 2 | 混凝土剝落、破碎、鋼筋外露、銹蝕 | 未維修 | 鋼筋除鏽及混凝土修復 | 3 | 平方公尺 | S11底部 |  | 橋面板
[12 empty] | 21 | 2020-06-29 | 定期檢測 | 鹿島工程技術顧問股份有限公司 | 2 | 1 | 2 | 2 | 混凝土剝落、破碎、鋼筋、鋼腱或錨碇外露、銹蝕 | 未維修 | 鋼筋除鏽及混凝土修復 | 0.1 | 平方公尺 | 2G2底部 |  | 主梁
[12 empty] | 22 | 2020-06-29 | 定期檢測 | 鹿島工程技術顧問股份有限公司 | 2 | 1 | 1 | 1 | 滲水、白華 | 未維修 | 白華處理(平方公尺) | 0.9 | 平方公尺 | 2G2底部 |  | 主梁
[12 empty] | 23 | 2020-06-29 | 定期檢測 | 鹿島工程技術顧問股份有限公司 | 2 | 1 | 2 | 2 | 混凝土剝落、破碎、鋼筋、鋼腱或錨碇外露、銹蝕 | 未維修 | 鋼筋除鏽及混凝土修復 | 0.18 | 平方公尺 | 3G2 |  | 主梁
[12 empty] | 24 | 2020-06-29 | 定期檢測 | 鹿島工程技術顧問股份有限公司 | 2 | 2 | 1 | 1 | 滲水、白華 | 未維修 | 白華處理(平方公尺) | 24 | 平方公尺 | P4左側 |  | 橋墩／帽梁
[12 empty] | 25 | 2020-06-29 | 定期檢測 | 鹿島工程技術顧問股份有限公司 | 2 | 1 | 1 | 1 | 其他損傷 | 未維修 | 其他 | 1 | 平方公尺 | S5右側懸臂板 |  | 橋面板
[12 empty] | 26 | 2020-06-29 | 定期檢測 | 鹿島工程技術顧問股份有限公司 | 2 | 1 | 2 | 2 | 混凝土結構裂縫 | 未維修 | 混凝土裂縫修補 | 4 | 公尺 | A2右側 |  | 翼牆／擋土牆
[12 empty] | 27 | 2020-06-29 | 定期檢測 | 鹿島工程技術顧問股份有限公司 | 3 | 2 | 2 | 2 | 生銹或腐蝕 | 未維修 | 支承墊除鏽及油漆塗裝 | 3 | 處 | A2 |  | 支承／支承墊／阻尼裝置
[12 empty] | 28 | 2020-06-29 | 定期檢測 | 鹿島工程技術顧問股份有限公司 | 2 | 2 | 2 | 2 | 螺栓損傷、欠缺及鬆動 | 未維修 | 油漆塗裝 | 3 | 平方公尺 | 7D2-2、2-3、2-4、2-5、2-6、2-7、2-8 |  | 橫隔梁
[12 empty] | 29 | 2020-06-29 | 定期檢測 | 鹿島工程技術顧問股份有限公司 | 2 | 1 | 1 | 1 | 伸縮縫間雜物堆積 | 未維修 | 伸縮縫清理 | 3 | 公尺 | A2 |  | 伸縮縫
[12 empty] | 30 | 2020-06-29 | 定期檢測 | 鹿島工程技術顧問股份有限公司 | 2 | 3 | 2 | 2 | 其他損傷 | 未維修 | 清除植生或雜物 | 50 | 平方公尺 | A2 |  | 引道路堤保護措施
[12 empty] | 31 | 2020-06-29 | 定期檢測 | 鹿島工程技術顧問股份有限公司 | 2 | 1 | 2 | 2 | 混凝土剝落、破碎、鋼筋、鋼腱或錨碇外露、銹蝕 | 未維修 | 鋼筋除鏽及混凝土修復 | 0.5 | 平方公尺 | 9G2底部 |  | 主梁
[12 empty] | 32 | 2020-06-29 | 定期檢測 | 鹿島工程技術顧問股份有限公司 | 2 | 1 | 2 | 2 | 混凝土剝落、破碎、鋼筋外露、銹蝕 | 未維修 | 鋼筋除鏽及混凝土修復 | 0.15 | 平方公尺 | S2底部 |  | 橋面板
[12 empty] | 33 | 2020-06-29 | 定期檢測 | 鹿島工程技術顧問股份有限公司 | 2 | 1 | 1 | 1 | 其他損傷 | 未維修 | 清除植生或雜物 | 4 | 平方公尺 | A1橋檢梯 |  | 其他
[12 empty] | 34 | 2020-06-29 | 定期檢測 | 鹿島工程技術顧問股份有限公司 | 2 | 2 | 2 | 2 | 支承裝置損傷 | 未維修 | 修補混凝土 | 0.28 | 立方公尺 | A1 |  | 支承／支承墊／阻尼裝置
[12 empty] | 35 | 2020-06-29 | 定期檢測 | 鹿島工程技術顧問股份有限公司 | 3 | 2 | 2 | 2 | 支承裝置損傷 | 未維修 | 橡膠支承墊更換 | 7 | 個 | A1 |  | 支承／支承墊／阻尼裝置
[12 empty] | 36 | 2020-06-29 | 定期檢測 | 鹿島工程技術顧問股份有限公司 | 3 | 2 | 2 | 2 | 生銹或腐蝕 | 未維修 | 支承墊除鏽及油漆塗裝 | 3 | 處 | A1 |  | 支承／支承墊／阻尼裝置
[12 empty] | 37 | 2020-06-29 | 定期檢測 | 鹿島工程技術顧問股份有限公司 | 2 | 1 | 2 | 2 | 混凝土剝落、破碎、鋼筋外露、銹蝕 | 未維修 | 鋼筋除鏽及混凝土修復 | 0.18 | 平方公尺 | S1底部 |  | 橋面板
[12 empty] | 38 | 2020-06-29 | 定期檢測 | 鹿島工程技術顧問股份有限公司 | 2 | 1 | 2 | 2 | 滲水、白華 | 未維修 | 白華處理(平方公尺) | 1 | 平方公尺 | S1底部 |  | 橋面板
[12 empty] | 39 | 2020-06-29 | 定期檢測 | 鹿島工程技術顧問股份有限公司 | 2 | 1 | 1 | 1 | 混凝土剝落、破碎、鋼筋外露、銹蝕 | 未維修 | 修補混凝土 | 0.1 | 立方公尺 | P2墩柱左側 |  | 橋墩／帽梁
[12 empty] | 40 | 2020-06-29 | 定期檢測 | 鹿島工程技術顧問股份有限公司 | 2 | 1 | 2 | 2 | 混凝土剝落、破碎、鋼筋外露、銹蝕 | 未維修 | 鋼筋除鏽及混凝土修復 | 0.24 | 平方公尺 | S2右側懸臂板 |  | 橋面板
[12 empty] | 41 | 2020-06-29 | 定期檢測 | 鹿島工程技術顧問股份有限公司 | 2 | 1 | 2 | 2 | 混凝土剝落、破碎、鋼筋外露、銹蝕 | 未維修 | 鋼筋除鏽及混凝土修復 | 0.48 | 平方公尺 | P2 |  | 橋墩／帽梁
[12 empty] | 42 | 2020-06-29 | 定期檢測 | 鹿島工程技術顧問股份有限公司 | 2 | 1 | 2 | 2 | 混凝土剝落、破碎、鋼筋、鋼腱或錨碇外露、銹蝕 | 未維修 | 鋼筋除鏽及混凝土修復 | 0.3 | 平方公尺 | 1G2底部近A1端 |  | 主梁
[12 empty] | 43 | 2020-06-29 | 定期檢測 | 鹿島工程技術顧問股份有限公司 | 2 | 2 | 2 | 2 | 混凝土結構裂縫 | 未維修 | 修補裂縫 | 8 | 公尺 | P1墩柱 |  | 橋墩／帽梁
[12 empty] | 44 | 2020-06-29 | 定期檢測 | 鹿島工程技術顧問股份有限公司 | 2 | 1 | 1 | 1 | 其他損傷 | 未維修 | 其他 | 2 | 處 | P1、P5 |  | 其他
[12 empty] | 45 | 2020-06-29 | 定期檢測 | 鹿島工程技術顧問股份有限公司 | 2 | 2 | 2 | 2 | 混凝土剝落、破碎、鋼筋外露、銹蝕 | 未維修 | 修補混凝土 | 12 | 立方公尺 | P4 |  | 橋墩／帽梁
[12 empty] | 46 | 2020-06-29 | 定期檢測 | 鹿島工程技術顧問股份有限公司 | 2 | 1 | 2 | 2 | 混凝土結構裂縫 | 未維修 | 修補裂縫 | 6 | 公尺 | P3墩柱正面 |  | 橋墩／帽梁
[12 empty] | 47 | 2020-06-29 | 定期檢測 | 鹿島工程技術顧問股份有限公司 | 2 | 1 | 2 | 2 | 混凝土剝落、破碎、鋼筋外露、銹蝕 | 未維修 | 鋼筋除鏽及混凝土修復 | 1 | 平方公尺 | S5右側懸臂板 |  | 橋面板
[12 empty] | 48 | 2020-06-29 | 定期檢測 | 鹿島工程技術顧問股份有限公司 | 2 | 1 | 1 | 1 | 滲水、白華 | 未維修 | 白華處理(平方公尺) | 1 | 平方公尺 | S5右側懸臂板 |  | 橋面板
[12 empty] | 49 | 2020-06-29 | 定期檢測 | 鹿島工程技術顧問股份有限公司 | 2 | 1 | 1 | 1 | 混凝土剝落、破碎、鋼筋外露、銹蝕 | 未維修 | 修補混凝土 | 0.1 | 立方公尺 | P7墩柱背面 |  | 橋墩／帽梁
[12 empty] | 50 | 2020-06-29 | 定期檢測 | 鹿島工程技術顧問股份有限公司 | 2 | 1 | 2 | 2 | 混凝土結構裂縫 | 未維修 | 修補裂縫 | 2 | 公尺 | P7墩柱背面 |  | 橋墩／帽梁
[12 empty] | 51 | 2020-06-29 | 定期檢測 | 鹿島工程技術顧問股份有限公司 | 2 | 1 | 1 | 1 | 滲水、白華 | 未維修 | 白華處理(平方公尺) | 1 | 平方公尺 | P9帽梁正面 |  | 橋墩／帽梁
[12 empty] | 52 | 2020-06-29 | 定期檢測 | 鹿島工程技術顧問股份有限公司 | 2 | 2 | 2 | 2 | 混凝土結構裂縫 | 未維修 | 修補裂縫 | 13 | 公尺 | P8墩柱 |  | 橋墩／帽梁
[12 empty] | 53 | 2020-06-29 | 定期檢測 | 鹿島工程技術顧問股份有限公司 | 2 | 1 | 1 | 1 | 其他損傷 | 未維修 | 護坡修復 | 0.1 | 平方公尺 | A1右側 |  | 引道路堤保護措施
[12 empty] | 54 | 2020-06-29 | 定期檢測 | 鹿島工程技術顧問股份有限公司 | 2 | 1 | 1 | 1 | 其他損傷 | 未維修 | 無收縮混凝土修復 | 0.15 | 立方公尺 | A1 |  | 伸縮縫
[12 empty] | 55 | 2020-06-29 | 定期檢測 | 鹿島工程技術顧問股份有限公司 | 2 | 1 | 1 | 1 | 混凝土剝落、破碎、鋼筋外露、銹蝕 | 未維修 | 修補混凝土 | 0.1 | 立方公尺 | P10墩柱背面 |  | 橋墩／帽梁
[12 empty] | 56 | 2020-06-29 | 定期檢測 | 鹿島工程技術顧問股份有限公司 | 2 | 1 | 2 | 2 | 滲水、白華 | 未維修 | 白華處理(平方公尺) | 2 | 平方公尺 | 10G2底部 |  | 主梁
[12 empty] | 57 | 2020-06-29 | 定期檢測 | 鹿島工程技術顧問股份有限公司 | 2 | 1 | 2 | 2 | 滲水、白華 | 未維修 | 環氧樹脂及無收縮砂漿修補 | 0.1 | 立方公尺 | P9墩柱左側 |  | 橋墩／帽梁
[12 empty] | 58 | 2020-06-29 | 定期檢測 | 鹿島工程技術顧問股份有限公司 | 2 | 1 | 2 | 2 | 混凝土剝落、破碎、鋼筋外露、銹蝕 | 未維修 | 鋼筋除鏽及混凝土修復 | 4 | 平方公尺 | S7兩側懸臂板 |  | 橋面板
[12 empty] | 59 | 2020-06-29 | 定期檢測 | 鹿島工程技術顧問股份有限公司 | 2 | 2 | 2 | 2 | 螺栓損傷、欠缺及鬆動 | 未維修 | 油漆塗裝 | 0.5 | 平方公尺 | 7G3 |  | 主梁
[12 empty] | 60 | 2020-06-29 | 定期檢測 | 鹿島工程技術顧問股份有限公司 | 2 | 1 | 1 | 1 | 伸縮縫間雜物堆積 | 未維修 | 伸縮縫清理 | 3 | 公尺 | A1 |  | 伸縮縫
[12 empty] | 61 | 2020-06-29 | 定期檢測 | 鹿島工程技術顧問股份有限公司 | 2 | 1 | 1 | 1 | 混凝土剝落、破碎、鋼筋外露、銹蝕 | 已維修 | 修補混凝土 | 0.24 | 立方公尺 | A1左側 | 38859 | 引道路堤護欄 | 剝落混凝土修補 | 350 | 2022-01-04 | 2022-01-04 | 2022-05-20 15:32 | 張菁瑩 | 2022-05-20 15:32 | 張菁瑩
[12 empty] | 62 | 2020-06-29 | 定期檢測 | 鹿島工程技術顧問股份有限公司 | 2 | 2 | 2 | 2 | 其他損傷 | 已維修 | 清除植生或雜物 | 24 | 平方公尺 | P7墩柱正面 | 33300 | 橋墩／帽梁 | 橋墩、帽梁清理 | 1300 | 2021-02-18 | 2021-02-18 | 2021-08-24 02:58 | 張菁瑩 | 2021-08-24 02:58 | 張菁瑩
[12 empty] | 63 | 2020-06-29 | 定期檢測 | 鹿島工程技術顧問股份有限公司 | 2 | 1 | 2 | 2 | 混凝土結構裂縫 | 已維修 | 修補裂縫 | 2 | 公尺 | A2左外側 | 38858 | 引道路堤護欄 | 剝落混凝土修補 | 350 | 2022-01-04 | 2022-01-04 | 2022-05-20 15:32 | 張菁瑩 | 2022-05-20 15:32 | 張菁瑩
[12 empty] | 64 | 2020-06-29 | 定期檢測 | 鹿島工程技術顧問股份有限公司 | 2 | 1 | 1 | 1 | 其他損傷 | 已維修 | 鋼筋凸出切除 | 1 | 處 | A2 | 34854 | 橋台 | 鋼筋凸出切除 | 150 | 2021-04-20 | 2021-04-20 | 2021-11-03 11:12 | 張菁瑩 | 2021-11-03 11:12 | 張菁瑩
[12 empty] | 65 | 2020-06-29 | 定期檢測 | 鹿島工程技術顧問股份有限公司 | 2 | 1 | 1 | 1 | 混凝土剝落、破碎、鋼筋外露、銹蝕 | 已維修 | 修補混凝土 | 0.54 | 立方公尺 | S1、S4、S7、S8、S11 | 34862 | 橋護欄 | 鋼筋除鏽及混凝土修復(>0.4*0.4*0.05m) | 4000 | 2021-04-20 | 2021-04-20 | 2021-11-03 11:19 | 張菁瑩 | 2021-11-03 11:19 | 張菁瑩
[12 empty] | 66 | 2020-06-29 | 定期檢測 | 鹿島工程技術顧問股份有限公司 | 3 | 2 | 2 | 3 | 混凝土剝落、破碎、鋼筋外露、銹蝕 | 已維修 | 修補混凝土 | 4 | 立方公尺 | A2兩側 | 28633 | 翼牆／擋土牆 | 修補混凝土 | 3000 | 2021-04-20 | 2021-04-20 | 2021-04-22 15:18 | 郭凱文 | 2021-04-22 15:25 | 郭凱文
[12 empty] | 67 | 2020-06-29 | 定期檢測 | 鹿島工程技術顧問股份有限公司 | 2 | 2 | 1 | 1 | 其他損傷 | 已維修 | 清除植生或雜物 | 25 | 平方公尺 | A1 | 42249 | 橋台 | 清除植生 | 600 | 2022-09-14 | 2022-09-14 | 2022-10-25 11:11 | 郭凱文 | 2022-10-25 11:11 | 郭凱文
[12 empty] | 68 | 2020-06-29 | 定期檢測 | 鹿島工程技術顧問股份有限公司 | 2 | 2 | 1 | 1 | 滲水、白華 | 已維修 | 白華處理(平方公尺) | 56 | 平方公尺 | A2 | 38874 | 橋台 | 白華處理(平方公尺) | 1800 | 2022-02-08 | 2022-02-08 | 2022-05-20 16:04 | 張菁瑩 | 2022-05-20 16:04 | 張菁瑩
[12 empty] | 69 | 2020-06-29 | 定期檢測 | 鹿島工程技術顧問股份有限公司 | 2 | 2 | 1 | 1 | 滲水、白華 | 已維修 | 白華處理(平方公尺) | 100 | 平方公尺 | A1 | 38871 | 橋台 | 白華處理(平方公尺) | 1800 | 2022-01-04 | 2022-01-04 | 2022-05-20 15:59 | 張菁瑩 | 2022-05-20 15:59 | 張菁瑩
[12 empty] | 70 | 2020-06-29 | 定期檢測 | 鹿島工程技術顧問股份有限公司 | 2 | 1 | 1 | 1 | 其他損傷 | 已維修 | 清除植生或雜物 | 1 | 處 | S11左外側 | 33298 | 橋梁排水設施 | 清理淤塞的排水孔 | 500 | 2021-01-14 | 2021-01-14 | 2021-08-24 02:50 | 張菁瑩 | 2021-08-24 02:50 | 張菁瑩
337 | 35045 | 茄苳高架橋(北向) | 國道3號 | 國道 | 104K+669M ~104K~909.1M | 高公局北區養護工程分局 | 關西工務段 | I型梁 | 預力混凝土 | 84 | 已維修：3 | NO | 檢測日期 | 檢測類別 | 檢測單位 | D | E | R | U | 劣化類型 | 狀態 | 建議維修工法 | 數量 | 單位 | 損壞位置 | 維修紀錄ID | 維修構件 | 維修工法 | 金額 | 開工日期 | 完成日期 | 維修原始紀錄日期 | 維修原始紀錄者 | 維修最後修改日期 | 維修最後修改者
[11 empty] | 未維修：35 | 1 | 2020-07-16 | 定期檢測 | 鹿島工程技術顧問股份有限公司 | 2 | 2 | 1 | 1 | 保護設施遭破壞、移動或遺失 | 未維修 | 串方塊護坡修復 | 0.32 | 平方公尺 | A2 |  | 引道路堤保護措施
[11 empty] | 全部：38 | 2 | 2020-07-16 | 定期檢測 | 鹿島工程技術顧問股份有限公司 | 2 | 2 | 1 | 2 | 滲水、白華 | 未維修 | 白華處理(平方公尺) | 0.8 | 平方公尺 | 2G1上翼板 |  | 主梁
[12 empty] | 3 | 2020-07-16 | 定期檢測 | 鹿島工程技術顧問股份有限公司 | 2 | 2 | 1 | 2 | 滲水、白華 | 未維修 | 白華處理(平方公尺) | 0.48 | 平方公尺 | 3G5 |  | 主梁
[12 empty] | 4 | 2020-07-16 | 定期檢測 | 鹿島工程技術顧問股份有限公司 | 2 | 2 | 1 | 2 | 滲水、白華 | 未維修 | 表面環氧樹脂砂漿修補 | 3.3 | 平方公尺 | A2 |  | 橋台
[12 empty] | 5 | 2020-07-16 | 定期檢測 | 鹿島工程技術顧問股份有限公司 | 2 | 1 | 1 | 1 | 其他損傷 | 未維修 | 植生清除 | 1 | 處 | S2左外側 |  | 橋護欄
[12 empty] | 6 | 2020-07-16 | 定期檢測 | 鹿島工程技術顧問股份有限公司 | 2 | 2 | 1 | 1 | 滲水、白華 | 未維修 | 表面環氧樹脂砂漿修補 | 0.6 | 平方公尺 | P3帽梁 |  | 橋墩／帽梁
[12 empty] | 7 | 2020-07-16 | 定期檢測 | 鹿島工程技術顧問股份有限公司 | 2 | 2 | 1 | 1 | 滲水、白華 | 未維修 | 白華處理(平方公尺) | 0.4 | 平方公尺 | 2G5 |  | 主梁
[12 empty] | 8 | 2020-07-16 | 定期檢測 | 鹿島工程技術顧問股份有限公司 | 2 | 2 | 1 | 1 | 生銹及腐蝕 | 未維修 | 鋼構防鏽劑塗刷 | 0.32 | 平方公尺 | S3 |  | 橋面板
[12 empty] | 9 | 2020-07-16 | 定期檢測 | 鹿島工程技術顧問股份有限公司 | 2 | 2 | 1 | 2 | 滲水、白華 | 未維修 | 白華處理(平方公尺) | 0.56 | 平方公尺 | 4G1 |  | 主梁
[12 empty] | 10 | 2020-07-16 | 定期檢測 | 鹿島工程技術顧問股份有限公司 | 2 | 2 | 1 | 1 | 其他損傷 | 未維修 | 修補寬度大於0.3mm的裂縫 | 0.16 | 立方公尺 | A1 |  | 引道路堤
[12 empty] | 11 | 2020-07-16 | 定期檢測 | 鹿島工程技術顧問股份有限公司 | 2 | 1 | 1 | 1 | 其他損傷 | 未維修 | 混凝土修復(>0.4*0.4*0.05m) | 0.44 | 平方公尺 | A2左側 |  | 引道路堤護欄
[12 empty] | 12 | 2020-07-16 | 定期檢測 | 鹿島工程技術顧問股份有限公司 | 2 | 1 | 1 | 1 | 鋼筋外露、銹蝕 | 未維修 | 鋼筋除鏽及混凝土修復(<=0.4*0.4*0.05m) | 4 | 處 | A2背牆 |  | 橋台
[12 empty] | 13 | 2020-07-16 | 定期檢測 | 鹿島工程技術顧問股份有限公司 | 2 | 1 | 1 | 1 | 滲水、白華 | 未維修 | 白華處理(平方公尺) | 0.2 | 平方公尺 | 2G2 |  | 主梁
[12 empty] | 14 | 2020-07-16 | 定期檢測 | 鹿島工程技術顧問股份有限公司 | 2 | 2 | 1 | 2 | 滲水、白華 | 未維修 | 白華處理(平方公尺) | 0.48 | 平方公尺 | 2G4 |  | 主梁
[12 empty] | 15 | 2020-07-16 | 定期檢測 | 鹿島工程技術顧問股份有限公司 | 2 | 2 | 1 | 1 | 生銹及腐蝕 | 未維修 | 鋼筋防鏽劑塗刷 | 0.4 | 平方公尺 | S4 |  | 橋面板
[12 empty] | 16 | 2020-07-16 | 定期檢測 | 鹿島工程技術顧問股份有限公司 | 2 | 2 | 1 | 1 | 滲水、白華 | 未維修 | 白華處理(平方公尺) | 0.88 | 平方公尺 | 4G7 |  | 主梁
[12 empty] | 17 | 2020-07-16 | 定期檢測 | 鹿島工程技術顧問股份有限公司 | 2 | 2 | 1 | 1 | 滲水、白華 | 未維修 | 白華處理(平方公尺) | 0.4 | 平方公尺 | 5G1 |  | 主梁
[12 empty] | 18 | 2020-07-16 | 定期檢測 | 鹿島工程技術顧問股份有限公司 | 2 | 2 | 1 | 1 | 生銹及腐蝕 | 未維修 | 鋼構防鏽劑塗刷 | 0.32 | 平方公尺 | S5 |  | 橋面板
[12 empty] | 19 | 2020-07-16 | 定期檢測 | 鹿島工程技術顧問股份有限公司 | 2 | 1 | 1 | 1 | 混凝土空洞(或蜂窩) | 未維修 | 表面蜂窩修補 | 0.15 | 平方公尺 | 6D4-2 |  | 橫隔梁
[12 empty] | 20 | 2020-07-16 | 定期檢測 | 鹿島工程技術顧問股份有限公司 | 2 | 1 | 1 | 2 | 其他損傷 | 未維修 | 混凝土修復(>0.4*0.4*0.05m) | 0.48 | 平方公尺 | S3、S6右側 |  | 橋護欄
[12 empty] | 21 | 2020-07-16 | 定期檢測 | 鹿島工程技術顧問股份有限公司 | 2 | 1 | 1 | 1 | 混凝土剝落 | 未維修 | 混凝土修復(<=0.4*0.4*0.05m) | 1 | 處 | S1左側 |  | 橋護欄
[12 empty] | 22 | 2020-07-16 | 定期檢測 | 鹿島工程技術顧問股份有限公司 | 2 | 2 | 1 | 1 | 鋼筋、鋼腱或錨碇部位外露、銹蝕 | 未維修 | 鋼筋除鏽及混凝土修復(<=0.4*0.4*0.05m) | 1 | 處 | P3 |  | 橋墩／帽梁
[12 empty] | 23 | 2020-07-16 | 定期檢測 | 鹿島工程技術顧問股份有限公司 | 2 | 2 | 1 | 1 | 混凝土空洞(或蜂窩) | 未維修 | 表面蜂窩修補 | 0.16 | 平方公尺 | P4 |  | 橋墩／帽梁
[12 empty] | 24 | 2020-07-16 | 定期檢測 | 鹿島工程技術顧問股份有限公司 | 2 | 2 | 1 | 1 | 橋名牌(柱)損壞 | 未維修 | 增設橋名牌 | 5 | 處 | P1~P5 |  | 其他
[12 empty] | 25 | 2020-07-16 | 定期檢測 | 鹿島工程技術顧問股份有限公司 | 2 | 2 | 1 | 1 | 混凝土空洞(或蜂窩) | 未維修 | 表面蜂窩修補 | 0.12 | 平方公尺 | 1D4-5 |  | 橫隔梁
[12 empty] | 26 | 2020-07-16 | 定期檢測 | 鹿島工程技術顧問股份有限公司 | 2 | 1 | 1 | 1 | 滲水、白華 | 未維修 | 白華處理(處) | 1 | 處 | 2G6 |  | 主梁
[12 empty] | 27 | 2020-07-16 | 定期檢測 | 鹿島工程技術顧問股份有限公司 | 2 | 2 | 1 | 1 | 鋼筋、鋼腱或錨碇部位外露、銹蝕 | 未維修 | 鋼筋除鏽及混凝土修復(>0.4*0.4*0.05m) | 0.2 | 平方公尺 | S2左側懸臂板(近P2上方) |  | 橋面板
[12 empty] | 28 | 2020-07-16 | 定期檢測 | 鹿島工程技術顧問股份有限公司 | 2 | 2 | 1 | 1 | 生銹及腐蝕 | 未維修 | 鋼構防鏽劑塗刷 | 0.32 | 平方公尺 | S2 |  | 橋面板
[12 empty] | 29 | 2020-07-16 | 定期檢測 | 鹿島工程技術顧問股份有限公司 | 2 | 2 | 1 | 2 | 滲水、白華 | 未維修 | 白華處理(平方公尺) | 0.55 | 平方公尺 | 4G2 |  | 主梁
[12 empty] | 30 | 2020-07-16 | 定期檢測 | 鹿島工程技術顧問股份有限公司 | 2 | 2 | 1 | 2 | 滲水、白華 | 未維修 | 白華處理(平方公尺) | 0.52 | 平方公尺 | 4G3 |  | 主梁
[12 empty] | 31 | 2020-07-16 | 定期檢測 | 鹿島工程技術顧問股份有限公司 | 2 | 2 | 1 | 2 | 滲水、白華 | 未維修 | 白華處理(平方公尺) | 0.6 | 平方公尺 | 4G4 |  | 主梁
[12 empty] | 32 | 2020-07-16 | 定期檢測 | 鹿島工程技術顧問股份有限公司 | 2 | 2 | 1 | 2 | 滲水、白華 | 未維修 | 白華處理(平方公尺) | 0.72 | 平方公尺 | 4G5 |  | 主梁
[12 empty] | 33 | 2020-07-16 | 定期檢測 | 鹿島工程技術顧問股份有限公司 | 2 | 2 | 1 | 2 | 滲水、白華 | 未維修 | 白華處理(平方公尺) | 0.8 | 平方公尺 | 4G6 |  | 主梁
[12 empty] | 34 | 2020-07-16 | 定期檢測 | 鹿島工程技術顧問股份有限公司 | 2 | 2 | 1 | 2 | 滲水、白華 | 未維修 | 白華處理(平方公尺) | 0.6 | 平方公尺 | 5G3 |  | 主梁
[12 empty] | 35 | 2020-07-16 | 定期檢測 | 鹿島工程技術顧問股份有限公司 | 2 | 2 | 1 | 2 | 滲水、白華 | 未維修 | 白華處理(平方公尺) | 0.48 | 平方公尺 | 5G4 |  | 主梁
[12 empty] | 36 | 2020-07-16 | 定期檢測 | 鹿島工程技術顧問股份有限公司 | 2 | 1 | 2 | 2 | 防護網(柵)構件損傷 | 已維修 | 螺栓更換 | 1 | 處 | S1左側 | 39098 | 其他 | 橋欄杆除銹及底漆 | 50 | 2022-03-01 | 2022-03-01 | 2022-05-24 11:07 | 張菁瑩 | 2022-05-24 11:07 | 張菁瑩
[12 empty] | 37 | 2020-07-16 | 定期檢測 | 鹿島工程技術顧問股份有限公司 | 2 | 3 | 1 | 1 | 保護設施遭破壞、移動或遺失 | 已維修 | 清除植生或雜物 | 1 | 式 | A2 | 23897 | 引道路堤保護措施 | 清除植生或雜物 |  | 2020-11-25 | 2020-12-15 | 2021-03-08 22:54 | 張菁瑩
[12 empty] | 38 | 2020-07-16 | 定期檢測 | 鹿島工程技術顧問股份有限公司 | 2 | 3 | 1 | 1 | 保護設施遭破壞、移動或遺失 | 已維修 | 清除植生或雜物 | 1 | 式 | A1 | 23896 | 引道路堤保護措施 | 清除植生或雜物 |  | 2020-11-25 | 2020-12-15 | 2021-03-08 22:54 | 張菁瑩
338 | 35046 | 117縣道(二)高架橋(北向) | 國道3號 | 國道 | 105K+722M ~106K~122M | 高公局北區養護工程分局 | 關西工務段 | I型梁 | 預力混凝土 | 84 | 已維修：4 | NO | 檢測日期 | 檢測類別 | 檢測單位 | D | E | R | U | 劣化類型 | 狀態 | 建議維修工法 | 數量 | 單位 | 損壞位置 | 維修紀錄ID | 維修構件 | 維修工法 | 金額 | 開工日期 | 完成日期 | 維修原始紀錄日期 | 維修原始紀錄者 | 維修最後修改日期 | 維修最後修改者
[11 empty] | 未維修：55 | 1 | 2020-07-15 | 定期檢測 | 鹿島工程技術顧問股份有限公司 | 2 | 1 | 1 | 1 | 鋼筋外露、銹蝕 | 未維修 | 鋼筋除鏽及混凝土修復(<=0.4*0.4*0.05m) | 1 | 處 | A2左側 |  | 引道路堤護欄
[11 empty] | 全部：59 | 2 | 2020-07-15 | 定期檢測 | 鹿島工程技術顧問股份有限公司 | 2 | 1 | 1 | 1 | 滲水、白華 | 未維修 | 白華處理(平方公尺) | 4 | 平方公尺 | A1 |  | 橋台
[12 empty] | 3 | 2020-07-15 | 定期檢測 | 鹿島工程技術顧問股份有限公司 | 2 | 1 | 2 | 2 | 混凝土裂縫 | 未維修 | >0.3mm混凝土裂縫修補 | 2 | 公尺 | A1 |  | 橋台
[12 empty] | 4 | 2020-07-15 | 定期檢測 | 鹿島工程技術顧問股份有限公司 | 2 | 2 | 1 | 1 | 混凝土剝落 | 未維修 | 混凝土修復(>0.4*0.4*0.05m) | 4 | 平方公尺 | S4、S8 |  | 橋護欄
[12 empty] | 5 | 2020-07-15 | 定期檢測 | 鹿島工程技術顧問股份有限公司 | 2 | 3 | 2 | 2 | 間距異常 | 未維修 | 齒型伸縮縫更換(伸縮量>10cm)(含材料) | 15 | 公尺 | P3 |  | 伸縮縫
[12 empty] | 6 | 2020-07-15 | 定期檢測 | 鹿島工程技術顧問股份有限公司 | 2 | 1 | 1 | 1 | 混凝土剝落 | 未維修 | 混凝土修復(<=0.4*0.4*0.05m) | 1 | 處 | P7左側 |  | 橋墩／帽梁
[12 empty] | 7 | 2020-07-15 | 定期檢測 | 鹿島工程技術顧問股份有限公司 | 2 | 1 | 1 | 1 | 其他損傷 | 未維修 | 植生清除 | 3 | 處 | P9背面 |  | 橋墩／帽梁
[12 empty] | 8 | 2020-07-15 | 定期檢測 | 鹿島工程技術顧問股份有限公司 | 2 | 1 | 2 | 2 | 生銹及腐蝕 | 未維修 | 鋼板油漆塗裝 | 3 | 平方公尺 | S3底部 |  | 橋面板
[12 empty] | 9 | 2020-07-15 | 定期檢測 | 鹿島工程技術顧問股份有限公司 | 2 | 1 | 1 | 1 | 混凝土剝落 | 未維修 | 混凝土修復(>0.4*0.4*0.05m) | 0.24 | 平方公尺 | A2左側 |  | 引道路堤護欄
[12 empty] | 10 | 2020-07-15 | 定期檢測 | 鹿島工程技術顧問股份有限公司 | 2 | 1 | 2 | 2 | 滑動或沉陷 | 未維修 | 護坡修復 | 0.75 | 平方公尺 | A1左側 |  | 引道路堤保護措施
[12 empty] | 11 | 2020-07-15 | 定期檢測 | 鹿島工程技術顧問股份有限公司 | 2 | 2 | 1 | 1 | 滲水、白華 | 未維修 | 白華處理(平方公尺) | 2 | 平方公尺 | A2 |  | 橋台
[12 empty] | 12 | 2020-07-15 | 定期檢測 | 鹿島工程技術顧問股份有限公司 | 2 | 2 | 1 | 1 | 鋼筋外露、銹蝕 | 未維修 | 鋼筋除鏽及混凝土修復(<=0.4*0.4*0.05m) | 1 | 處 | A2左側 |  | 橋台
[12 empty] | 13 | 2020-07-15 | 定期檢測 | 鹿島工程技術顧問股份有限公司 | 2 | 1 | 1 | 1 | 排水設施損傷 | 未維修 | 修復受損的排水管 | 1 | 公尺 | P8導水管 |  | 橋梁排水設施
[12 empty] | 14 | 2020-07-15 | 定期檢測 | 鹿島工程技術顧問股份有限公司 | 2 | 1 | 1 | 1 | 其他損傷 | 未維修 | 管線修復 | 5 | 處 | S3、S8、S9導水管 |  | 橋梁排水設施
[12 empty] | 15 | 2020-07-15 | 定期檢測 | 鹿島工程技術顧問股份有限公司 | 2 | 1 | 1 | 1 | 混凝土剝落 | 未維修 | 混凝土修復(<=0.4*0.4*0.05m) | 2 | 處 | P1左側帽梁 |  | 橋墩／帽梁
[12 empty] | 16 | 2020-07-15 | 定期檢測 | 鹿島工程技術顧問股份有限公司 | 2 | 2 | 1 | 1 | 滲水、白華 | 未維修 | 白華處理(平方公尺) | 2.5 | 平方公尺 | P2背面帽梁 |  | 橋墩／帽梁
[12 empty] | 17 | 2020-07-15 | 定期檢測 | 鹿島工程技術顧問股份有限公司 | 2 | 1 | 1 | 1 | 混凝土剝落 | 未維修 | 混凝土修復(<=0.4*0.4*0.05m) | 2 | 處 | P3背面 |  | 橋墩／帽梁
[12 empty] | 18 | 2020-07-15 | 定期檢測 | 鹿島工程技術顧問股份有限公司 | 2 | 2 | 1 | 1 | 滲水、白華 | 未維修 | 白華處理(平方公尺) | 2.5 | 平方公尺 | P3兩面帽梁 |  | 橋墩／帽梁
[12 empty] | 19 | 2020-07-15 | 定期檢測 | 鹿島工程技術顧問股份有限公司 | 2 | 1 | 2 | 2 | 生銹及腐蝕 | 未維修 | 鋼板油漆塗裝 | 3 | 平方公尺 | S4底部 |  | 橋面板
[12 empty] | 20 | 2020-07-15 | 定期檢測 | 鹿島工程技術顧問股份有限公司 | 2 | 1 | 1 | 1 | 混凝土空洞(或蜂窩) | 未維修 | 表面蜂窩修補 | 0.1 | 平方公尺 | 5D2-4 |  | 橫隔梁
[12 empty] | 21 | 2020-07-15 | 定期檢測 | 鹿島工程技術顧問股份有限公司 | 2 | 1 | 2 | 2 | 鋼筋、鋼腱或錨碇部位外露、銹蝕 | 未維修 | 鋼筋除鏽及混凝土修復(<=0.4*0.4*0.05m) | 1 | 處 | S5左側懸臂板 |  | 橋面板
[12 empty] | 22 | 2020-07-15 | 定期檢測 | 鹿島工程技術顧問股份有限公司 | 2 | 1 | 2 | 2 | 生銹及腐蝕 | 未維修 | 鋼板油漆塗裝 | 2.4 | 平方公尺 | S5 |  | 橋面板
[12 empty] | 23 | 2020-07-15 | 定期檢測 | 鹿島工程技術顧問股份有限公司 | 2 | 1 | 1 | 1 | 滲水、白華 | 未維修 | 白華處理(平方公尺) | 0.4 | 平方公尺 | 8G6底 |  | 主梁
[12 empty] | 24 | 2020-07-15 | 定期檢測 | 鹿島工程技術顧問股份有限公司 | 2 | 3 | 2 | 2 | 間距異常 | 未維修 | 齒型伸縮縫更換(伸縮量>10cm)(含材料) | 15 | 公尺 | P6 |  | 伸縮縫
[12 empty] | 25 | 2020-07-15 | 定期檢測 | 鹿島工程技術顧問股份有限公司 | 2 | 2 | 1 | 1 | 滲水、白華 | 未維修 | 白華處理(平方公尺) | 2.5 | 平方公尺 | P6 |  | 橋墩／帽梁
[12 empty] | 26 | 2020-07-15 | 定期檢測 | 鹿島工程技術顧問股份有限公司 | 2 | 1 | 1 | 1 | 其他損傷 | 未維修 | 混凝土修復(>0.4*0.4*0.05m) | 1.5 | 平方公尺 | P9 |  | 橋墩／帽梁
[12 empty] | 27 | 2020-07-15 | 定期檢測 | 鹿島工程技術顧問股份有限公司 | 2 | 1 | 2 | 2 | 鋼筋、鋼腱或錨碇部位外露、銹蝕 | 未維修 | 鋼筋除鏽及混凝土修復(<=0.4*0.4*0.05m) | 1 | 處 | S3左側懸臂板 |  | 橋面板
[12 empty] | 28 | 2020-07-15 | 定期檢測 | 鹿島工程技術顧問股份有限公司 | 2 | 1 | 1 | 1 | 滲水、白華 | 未維修 | 白華處理(處) | 2 | 處 | 4D1-3、1-5 |  | 橫隔梁
[12 empty] | 29 | 2020-07-15 | 定期檢測 | 鹿島工程技術顧問股份有限公司 | 2 | 1 | 1 | 1 | 鋼筋、鋼腱或錨碇部位外露、銹蝕 | 未維修 | 鋼筋除鏽及混凝土修復(<=0.4*0.4*0.05m) | 1 | 處 | P9 |  | 橋墩／帽梁
[12 empty] | 30 | 2020-07-15 | 定期檢測 | 鹿島工程技術顧問股份有限公司 | 2 | 1 | 1 | 1 | 混凝土空洞(或蜂窩) | 未維修 | 表面蜂窩修補 | 0.2 | 平方公尺 | 1D2-5 |  | 橫隔梁
[12 empty] | 31 | 2020-07-15 | 定期檢測 | 鹿島工程技術顧問股份有限公司 | 2 | 1 | 1 | 2 | 鋼筋、鋼腱或錨碇部位外露、銹蝕 | 未維修 | 鋼筋除鏽及混凝土修復(<=0.4*0.4*0.05m) | 1 | 處 | 1G3 |  | 主梁
[12 empty] | 32 | 2020-07-15 | 定期檢測 | 鹿島工程技術顧問股份有限公司 | 2 | 1 | 2 | 2 | 鋼筋、鋼腱或錨碇部位外露、銹蝕 | 未維修 | 鋼筋除鏽及混凝土修復(<=0.4*0.4*0.05m) | 1 | 處 | S1左側懸臂板 |  | 橋面板
[12 empty] | 33 | 2020-07-15 | 定期檢測 | 鹿島工程技術顧問股份有限公司 | 2 | 1 | 2 | 2 | 鋼筋、鋼腱或錨碇部位外露、銹蝕 | 未維修 | 鋼筋除鏽及混凝土修復(<=0.4*0.4*0.05m) | 1 | 處 | S2左側懸臂板 |  | 橋面板
[12 empty] | 34 | 2020-07-15 | 定期檢測 | 鹿島工程技術顧問股份有限公司 | 2 | 1 | 2 | 2 | 鋼筋、鋼腱或錨碇部位外露、銹蝕 | 未維修 | 鋼筋除鏽及混凝土修復(<=0.4*0.4*0.05m) | 2 | 處 | S6左側懸臂板 |  | 橋面板
[12 empty] | 35 | 2020-07-15 | 定期檢測 | 鹿島工程技術顧問股份有限公司 | 2 | 1 | 2 | 2 | 生銹及腐蝕 | 未維修 | 鋼板油漆塗裝 | 3 | 平方公尺 | S6 |  | 橋面板
[12 empty] | 36 | 2020-07-15 | 定期檢測 | 鹿島工程技術顧問股份有限公司 | 2 | 1 | 2 | 2 | 混凝土空洞(或蜂窩) | 未維修 | 表面蜂窩修補 | 0.24 | 平方公尺 | 7D4-5、4-6 |  | 橫隔梁
[12 empty] | 37 | 2020-07-15 | 定期檢測 | 鹿島工程技術顧問股份有限公司 | 2 | 1 | 1 | 1 | 滲水、白華 | 未維修 | 白華處理(處) | 2 | 處 | S7右側懸臂板 |  | 橋面板
[12 empty] | 38 | 2020-07-15 | 定期檢測 | 鹿島工程技術顧問股份有限公司 | 2 | 1 | 2 | 2 | 鋼筋、鋼腱或錨碇部位外露、銹蝕 | 未維修 | 鋼筋除鏽及混凝土修復(<=0.4*0.4*0.05m) | 1 | 處 | S4左側懸臂板 |  | 橋面板
[12 empty] | 39 | 2020-07-15 | 定期檢測 | 鹿島工程技術顧問股份有限公司 | 2 | 1 | 1 | 1 | 滲水、白華 | 未維修 | 白華處理(處) | 1 | 處 | 6D5-3、5-4 |  | 橫隔梁
[12 empty] | 40 | 2020-07-15 | 定期檢測 | 鹿島工程技術顧問股份有限公司 | 2 | 1 | 1 | 1 | 混凝土裂縫 | 未維修 | >0.3mm混凝土裂縫修補 | 0.4 | 公尺 | 6D5-6 |  | 橫隔梁
[12 empty] | 41 | 2020-07-15 | 定期檢測 | 鹿島工程技術顧問股份有限公司 | 2 | 1 | 2 | 2 | 生銹及腐蝕 | 未維修 | 鋼板油漆塗裝 | 3.6 | 平方公尺 | S7底部 |  | 橋面板
[12 empty] | 42 | 2020-07-15 | 定期檢測 | 鹿島工程技術顧問股份有限公司 | 2 | 1 | 1 | 1 | 滲水、白華 | 未維修 | 白華處理(平方公尺) | 0.9 | 平方公尺 | 8G5底 |  | 主梁
[12 empty] | 43 | 2020-07-15 | 定期檢測 | 鹿島工程技術顧問股份有限公司 | 2 | 1 | 2 | 2 | 生銹及腐蝕 | 未維修 | 鋼板油漆塗裝 | 1.8 | 平方公尺 | S9底部 |  | 橋面板
[12 empty] | 44 | 2020-07-15 | 定期檢測 | 鹿島工程技術顧問股份有限公司 | 2 | 4 | 1 | 1 | 橋名牌(柱)損壞 | 未維修 | 新增橋名牌 | 9 | 個 | P1～P9 |  | 其他
[12 empty] | 45 | 2020-07-15 | 定期檢測 | 鹿島工程技術顧問股份有限公司 | 2 | 1 | 2 | 2 | 鋼筋、鋼腱或錨碇部位外露、銹蝕 | 未維修 | 鋼筋除鏽及混凝土修復(<=0.4*0.4*0.05m) | 5 | 處 | S8左側懸臂板 |  | 橋面板
[12 empty] | 46 | 2020-07-15 | 定期檢測 | 鹿島工程技術顧問股份有限公司 | 2 | 1 | 2 | 2 | 生銹及腐蝕 | 未維修 | 鋼板油漆塗裝 | 1.8 | 平方公尺 | S8底部 |  | 橋面板
[12 empty] | 47 | 2020-07-15 | 定期檢測 | 鹿島工程技術顧問股份有限公司 | 2 | 1 | 1 | 1 | 滲水、白華 | 未維修 | 白華處理(平方公尺) | 0.2 | 平方公尺 | 9G3底 |  | 主梁
[12 empty] | 48 | 2020-07-15 | 定期檢測 | 鹿島工程技術顧問股份有限公司 | 2 | 1 | 1 | 1 | 鋼筋、鋼腱或錨碇部位外露、銹蝕 | 未維修 | 鋼筋除鏽及混凝土修復(<=0.4*0.4*0.05m) | 3 | 處 | 9G7底 |  | 主梁
[12 empty] | 49 | 2020-07-15 | 定期檢測 | 鹿島工程技術顧問股份有限公司 | 2 | 1 | 2 | 2 | 混凝土剝落 | 未維修 | 混凝土修復(>0.4*0.4*0.05m) | 0.9 | 平方公尺 | 6D5-1、5-2 |  | 橫隔梁
[12 empty] | 50 | 2020-07-15 | 定期檢測 | 鹿島工程技術顧問股份有限公司 | 2 | 1 | 1 | 1 | 滲水、白華 | 未維修 | 白華處理(平方公尺) | 0.45 | 平方公尺 | 6G7底 |  | 主梁
[12 empty] | 51 | 2020-07-15 | 定期檢測 | 鹿島工程技術顧問股份有限公司 | 2 | 1 | 2 | 2 | 鋼筋、鋼腱或錨碇部位外露、銹蝕 | 未維修 | 鋼筋除鏽及混凝土修復(<=0.4*0.4*0.05m) | 2 | 處 | S7左側懸臂板 |  | 橋面板
[12 empty] | 52 | 2020-07-15 | 定期檢測 | 鹿島工程技術顧問股份有限公司 | 2 | 1 | 1 | 1 | 滲水、白華 | 未維修 | 白華處理(平方公尺) | 0.4 | 平方公尺 | 8G3底 |  | 主梁
[12 empty] | 53 | 2020-07-15 | 定期檢測 | 鹿島工程技術顧問股份有限公司 | 2 | 1 | 2 | 2 | 鋼筋、鋼腱或錨碇部位外露、銹蝕 | 未維修 | 鋼筋除鏽及混凝土修復(<=0.4*0.4*0.05m) | 10 | 處 | S9左側懸臂板 |  | 橋面板
[12 empty] | 54 | 2020-07-15 | 定期檢測 | 鹿島工程技術顧問股份有限公司 | 2 | 1 | 2 | 2 | 生銹及腐蝕 | 未維修 | 鋼板油漆塗裝 | 3.6 | 平方公尺 | S10底部 |  | 橋面板
[12 empty] | 55 | 2020-07-15 | 定期檢測 | 鹿島工程技術顧問股份有限公司 | 2 | 1 | 2 | 2 | 滑動或沉陷 | 未維修 | 護坡修復 | 2 | 平方公尺 | A2 |  | 引道路堤保護措施
[12 empty] | 56 | 2020-07-15 | 定期檢測 | 鹿島工程技術顧問股份有限公司 | 2 | 3 | 1 | 1 | 保護設施遭破壞、移動或遺失 | 已維修 | 植生清除 | 1 | 式 | A2 | 23314 | 引道路堤保護措施 | 橋台清理 | 5000 | 2020-11-25 | 2020-12-15 | 2021-03-04 12:21 | 張菁瑩
[12 empty] | 57 | 2020-07-15 | 定期檢測 | 鹿島工程技術顧問股份有限公司 | 2 | 1 | 1 | 1 | 其他損傷 | 已維修 | 植生清除 | 1 | 處 | A1 | 23312 | 橋台 | 橋台清理 | 5000 | 2020-11-25 | 2020-12-15 | 2021-03-04 12:21 | 張菁瑩
[12 empty] | 58 | 2020-07-15 | 定期檢測 | 鹿島工程技術顧問股份有限公司 | 2 | 2 | 1 | 1 | 構件損害 | 已維修 | 護欄填縫劑更新 | 1 | 處 | A2端 | 19543 | 橋護欄 | 護欄填縫劑更新 | 300 | 2020-04-14 | 2020-05-06 | 2020-10-06 12:11 | 張菁瑩
[12 empty] | 59 | 2020-07-15 | 定期檢測 | 鹿島工程技術顧問股份有限公司 | 2 | 3 | 1 | 1 | 保護設施遭破壞、移動或遺失 | 已維修 | 植生清除 | 1 | 式 | A1 | 23313 | 引道路堤保護措施 | 橋台清理 | 5000 | 2020-11-25 | 2020-12-15 | 2021-03-04 12:21 | 張菁瑩
339 | 35047 | 竹40鄉道穿越橋(南向) | 國道3號 | 國道 | 93K+674M ~93K~704.22M | 高公局北區養護工程分局 | 關西工務段 | I型梁 | 預力混凝土 | 83 | 已維修：7 | NO | 檢測日期 | 檢測類別 | 檢測單位 | D | E | R | U | 劣化類型 | 狀態 | 建議維修工法 | 數量 | 單位 | 損壞位置 | 維修紀錄ID | 維修構件 | 維修工法 | 金額 | 開工日期 | 完成日期 | 維修原始紀錄日期 | 維修原始紀錄者 | 維修最後修改日期 | 維修最後修改者
[11 empty] | 未維修：11 | 1 | 2020-06-15 | 定期檢測 | 鹿島工程技術顧問股份有限公司 | 2 | 1 | 1 | 1 | 伸縮縫間雜物堆積 | 未維修 | 伸縮縫清理 | 1 | 公尺 | A1 |  | 伸縮縫
[11 empty] | 全部：18 | 2 | 2020-06-15 | 定期檢測 | 鹿島工程技術顧問股份有限公司 | 2 | 3 | 2 | 2 | 其他損傷 | 未維修 | 混凝土修補 | 2.4 | 立方公尺 | A2 |  | 伸縮縫
[12 empty] | 3 | 2020-06-15 | 定期檢測 | 鹿島工程技術顧問股份有限公司 | 3 | 1 | 2 | 2 | 混凝土剝落、破碎、鋼筋外露、銹蝕 | 未維修 | 鋼筋除鏽及混凝土修復 | 3 | 平方公尺 | 1D2-2、3-5、4-2 |  | 橫隔梁
[12 empty] | 4 | 2020-06-15 | 定期檢測 | 鹿島工程技術顧問股份有限公司 | 2 | 3 | 2 | 2 | 其他損傷 | 未維修 | 修補混凝土 | 2.4 | 立方公尺 | A1 |  | 伸縮縫
[12 empty] | 5 | 2020-06-15 | 定期檢測 | 鹿島工程技術顧問股份有限公司 | 2 | 1 | 1 | 1 | 伸縮縫間雜物堆積 | 未維修 | 伸縮縫清理 | 1 | 公尺 | A2 |  | 伸縮縫
[12 empty] | 6 | 2020-06-15 | 定期檢測 | 鹿島工程技術顧問股份有限公司 | 2 | 1 | 2 | 2 | 生銹或腐蝕 | 未維修 | 支承墊除鏽及油漆塗裝 | 2 | 處 | A1(G3、G5處) |  | 支承／支承墊／阻尼裝置
[12 empty] | 7 | 2020-06-15 | 定期檢測 | 鹿島工程技術顧問股份有限公司 | 2 | 1 | 1 | 1 | 混凝土剝落、破碎、鋼筋外露、銹蝕 | 未維修 | 混凝土剝落鋼筋鏽蝕修復 | 1 | 處 | A1右外側 |  | 引道路堤護欄
[12 empty] | 8 | 2020-06-15 | 定期檢測 | 鹿島工程技術顧問股份有限公司 | 2 | 1 | 1 | 1 | 排水設施損傷 | 未維修 | 修復受損的排水管 | 1 | 公尺 | S1(近A2)橋下 |  | 橋梁排水設施
[12 empty] | 9 | 2020-06-15 | 定期檢測 | 鹿島工程技術顧問股份有限公司 | 2 | 1 | 2 | 2 | 混凝土剝落、破碎、鋼筋、鋼腱或錨碇外露、銹蝕 | 未維修 | 鋼筋除鏽及混凝土修復 | 0.01 | 平方公尺 | 1G2(近A2) |  | 主梁
[12 empty] | 10 | 2020-06-15 | 定期檢測 | 鹿島工程技術顧問股份有限公司 | 2 | 1 | 1 | 1 | 混凝土剝落、破碎、鋼筋外露、銹蝕 | 未維修 | 混凝土修補 | 0.15 | 立方公尺 | S1右側懸臂板(近A2) |  | 橋面板
[12 empty] | 11 | 2020-06-15 | 定期檢測 | 鹿島工程技術顧問股份有限公司 | 3 | 1 | 2 | 2 | 混凝土結構裂縫 | 未維修 | 修補裂縫 | 3 | 公尺 | A2 |  | 橋台
[12 empty] | 12 | 2020-06-15 | 定期檢測 | 鹿島工程技術顧問股份有限公司 | 2 | 2 | 1 | 1 | 其他損傷 | 已維修 | 白華處理(平方公尺) | 6 | 平方公尺 | A2 | 39130 | 橋台 | 白華處理(平方公尺) | 1800 | 2022-03-29 | 2022-03-29 | 2022-05-24 16:03 | 張菁瑩 | 2022-05-24 16:03 | 張菁瑩
[12 empty] | 13 | 2020-06-15 | 定期檢測 | 鹿島工程技術顧問股份有限公司 | 2 | 3 | 1 | 1 | 其他損傷 | 已維修 | 清除植生或雜物 | 200 | 平方公尺 | A2 | 23867 | 引道路堤保護措施 | 橋台清理 | 5000 | 2020-10-21 | 2020-11-15 | 2021-03-08 21:28 | 張菁瑩
[12 empty] | 14 | 2020-06-15 | 定期檢測 | 鹿島工程技術顧問股份有限公司 | 2 | 1 | 2 | 2 | 混凝土剝落、破碎、鋼筋外露、銹蝕 | 已維修 | 鋼筋除鏽及混凝土修復 | 3 | 處 | A1右側背牆及夾牆 | 44478 | 橋台 | 鋼筋除鏽及混凝土修復 | 1900 | 2022-04-01 | 2022-04-01 | 2022-12-12 09:51 | 郭凱文 | 2022-12-12 09:51 | 郭凱文
[12 empty] | 15 | 2020-06-15 | 定期檢測 | 鹿島工程技術顧問股份有限公司 | 2 | 3 | 1 | 1 | 其他損傷 | 已維修 | 清除植生或雜物 | 3 | 處 | A1 | 23864 | 橋台 | 橋台清理 | 5000 | 2020-10-21 | 2020-11-15 | 2021-03-08 21:28 | 張菁瑩
[12 empty] | 16 | 2020-06-15 | 定期檢測 | 鹿島工程技術顧問股份有限公司 | 2 | 3 | 1 | 1 | 其他損傷 | 已維修 | 清除植生或雜物 | 6 | 平方公尺 | A1 | 23866 | 引道路堤保護措施 | 橋台清理 | 5000 | 2020-10-21 | 2020-11-15 | 2021-03-08 21:28 | 張菁瑩
[12 empty] | 17 | 2020-06-15 | 定期檢測 | 鹿島工程技術顧問股份有限公司 | 2 | 2 | 1 | 1 | 其他損傷 | 已維修 | 清除植生或雜物 | 2 | 處 | A2 | 23865 | 橋台 | 橋台清理 | 5000 | 2020-10-21 | 2020-11-15 | 2021-03-08 21:28 | 張菁瑩
[12 empty] | 18 | 2020-06-15 | 定期檢測 | 鹿島工程技術顧問股份有限公司 | 2 | 1 | 1 | 1 | 其他損傷 | 已維修 | 白華處理(平方公尺) | 3 | 平方公尺 | A1 | 44472 | 橋台 | 滲水白華處理 | 1800 | 2022-04-01 | 2022-04-01 | 2022-12-09 13:52 | 郭凱文 | 2022-12-09 13:52 | 郭凱文
340 | 35048 | 大湳一號跨越橋(雙向) | 興豐路226弄 | 市區道路 | 無K+無M ~無K~無M | 高公局北區養護工程分局 | 關西工務段 | 箱型梁 | 預力混凝土 | 86 | 已維修：6 | NO | 檢測日期 | 檢測類別 | 檢測單位 | D | E | R | U | 劣化類型 | 狀態 | 建議維修工法 | 數量 | 單位 | 損壞位置 | 維修紀錄ID | 維修構件 | 維修工法 | 金額 | 開工日期 | 完成日期 | 維修原始紀錄日期 | 維修原始紀錄者 | 維修最後修改日期 | 維修最後修改者
[11 empty] | 未維修：15 | 1 | 2020-06-23 | 定期檢測 | 鹿島工程技術顧問股份有限公司 | 3 | 2 | 2 | 2 | 鋼筋外露、銹蝕 | 未維修 | 鋼筋除鏽混凝土修復(>=0.4x0.4x0.05m) | 0.6 | 平方公尺 | A2右側 |  | 引道路堤護欄
[11 empty] | 全部：21 | 2 | 2020-06-23 | 定期檢測 | 鹿島工程技術顧問股份有限公司 | 2 | 1 | 1 | 1 | 保護設施遭破壞、移動或遺失 | 未維修 | 護坡修復 | 2 | 平方公尺 | A1左側 |  | 引道路堤保護措施
[12 empty] | 3 | 2020-06-23 | 定期檢測 | 鹿島工程技術顧問股份有限公司 | 2 | 2 | 2 | 2 | 防護網(柵)構件損傷 | 未維修 | 防護網更換 | 3 | 公尺 | A1 |  | 其他
[12 empty] | 4 | 2020-06-23 | 定期檢測 | 鹿島工程技術顧問股份有限公司 | 2 | 2 | 1 | 1 | 其他損傷 | 未維修 | 混凝土修復(>=0.4x0.4x0.05m) | 1 | 平方公尺 | A2 |  | 其他
[12 empty] | 5 | 2020-06-23 | 定期檢測 | 鹿島工程技術顧問股份有限公司 | 2 | 1 | 1 | 1 | 混凝土剝落 | 未維修 | 混凝土修復(<=0.4x0.4x0.05m) | 1 | 處 | S3左側A2端 |  | 橋護欄
[12 empty] | 6 | 2020-06-23 | 定期檢測 | 鹿島工程技術顧問股份有限公司 | 2 | 2 | 2 | 2 | 滲水、白華 | 未維修 | 白華處理 | 3.5 | 平方公尺 | 1G1右側 |  | 主梁
[12 empty] | 7 | 2020-06-23 | 定期檢測 | 鹿島工程技術顧問股份有限公司 | 2 | 2 | 2 | 2 | 支柱損壞 | 未維修 | 金屬欄杆換新 | 0.8 | 公尺 | A2右側 |  | 引道路堤護欄
[12 empty] | 8 | 2020-06-23 | 定期檢測 | 鹿島工程技術顧問股份有限公司 | 2 | 2 | 2 | 2 | 滲水、白華 | 未維修 | 白華處理 | 0.48 | 平方公尺 | A1 |  | 橋台
[12 empty] | 9 | 2020-06-23 | 定期檢測 | 鹿島工程技術顧問股份有限公司 | 2 | 1 | 2 | 2 | 鋼筋、鋼腱或錨碇部位外露、銹蝕 | 未維修 | 鋼筋除鏽混凝土修復(>=0.4x0.4x0.05m) | 2.4 | 平方公尺 | S1兩側懸臂板A1端 |  | 橋面板
[12 empty] | 10 | 2020-06-23 | 定期檢測 | 鹿島工程技術顧問股份有限公司 | 2 | 1 | 2 | 2 | 滲水、白華 | 未維修 | 白華處理 | 0.5 | 平方公尺 | 2G1右側 |  | 主梁
[12 empty] | 11 | 2020-06-23 | 定期檢測 | 鹿島工程技術顧問股份有限公司 | 2 | 1 | 1 | 1 | 橋名牌(柱)損壞 | 未維修 | 增設橋名牌 | 1 | 處 | P1 |  | 其他
[12 empty] | 12 | 2020-06-23 | 定期檢測 | 鹿島工程技術顧問股份有限公司 | 2 | 2 | 1 | 1 | 路堤沉陷 | 未維修 | AC路面修復 | 6 | 平方公尺 | A2 |  | 引道路堤
[12 empty] | 13 | 2020-06-23 | 定期檢測 | 鹿島工程技術顧問股份有限公司 | 2 | 1 | 1 | 1 | 鋼筋外露、銹蝕 | 未維修 | 鋼筋除鏽混凝土修復(<=0.4x0.4x0.05m) | 3 | 處 | A1 |  | 引道路堤護欄
[12 empty] | 14 | 2020-06-23 | 定期檢測 | 鹿島工程技術顧問股份有限公司 | 2 | 2 | 2 | 2 | 排水設施損傷 | 未維修 | 修復受損的排水管 | 0.8 | 公尺 | A2處 |  | 橋梁排水設施
[12 empty] | 15 | 2020-06-23 | 定期檢測 | 鹿島工程技術顧問股份有限公司 | 2 | 2 | 1 | 1 | 保護設施遭破壞、移動或遺失 | 未維修 | 護坡修復 | 0.15 | 平方公尺 | A2右側 |  | 引道路堤保護措施
[12 empty] | 16 | 2020-06-23 | 定期檢測 | 鹿島工程技術顧問股份有限公司 | 2 | 2 | 1 | 1 | 植物生長 | 已維修 | 清除積土及雜草 | 4 | 公尺 | A2兩側 | 23287 | 引道路堤 | 橋台清理 | 5000 | 2020-10-26 | 2020-11-15 | 2021-03-04 11:28 | 張菁瑩
[12 empty] | 17 | 2020-06-23 | 定期檢測 | 鹿島工程技術顧問股份有限公司 | 2 | 3 | 1 | 1 | 排水設施阻塞 | 已維修 | 清理淤塞的排水孔 | 12 | 個 | S1~S13 | 33010 | 橋梁排水設施 | 清理淤塞的排水孔 | 500 | 2020-12-11 | 2020-12-12 | 2021-08-17 23:14 | 張菁瑩 | 2021-08-17 23:14 | 張菁瑩
[12 empty] | 18 | 2020-06-23 | 定期檢測 | 鹿島工程技術顧問股份有限公司 | 2 | 3 | 1 | 1 | 裂縫 | 已維修 | 植生清除 | 1 | 式 | A2 | 23291 | 引道路堤保護措施 | 橋台清理 | 5000 | 2020-10-26 | 2020-11-15 | 2021-03-04 11:28 | 張菁瑩
[12 empty] | 19 | 2020-06-23 | 定期檢測 | 鹿島工程技術顧問股份有限公司 | 2 | 3 | 1 | 1 | 裂縫 | 已維修 | 植生清除 | 1 | 式 | A1 | 23290 | 引道路堤保護措施 | 橋台清理 | 5000 | 2020-10-26 | 2020-11-15 | 2021-03-04 11:28 | 張菁瑩
[12 empty] | 20 | 2020-06-23 | 定期檢測 | 鹿島工程技術顧問股份有限公司 | 2 | 2 | 1 | 1 | 其他損傷 | 已維修 | 植生清除 | 1 | 處 | A2 | 23297 | 其他 | 橋台清理 | 5000 | 2020-10-26 | 2020-11-15 | 2021-03-04 11:28 | 張菁瑩
[12 empty] | 21 | 2020-06-23 | 定期檢測 | 鹿島工程技術顧問股份有限公司 | 2 | 1 | 1 | 1 | 其他損傷 | 已維修 | 植生清除 | 1 | 處 | A2右側 | 23298 | 翼牆／擋土牆 | 橋台清理 | 5000 | 2020-10-26 | 2020-11-15 | 2021-03-04 11:28 | 張菁瑩
341 | 35050 | 台13線穿越橋(南向) | 國道3號 | 國道 | 109K+810M ~109K~920M | 高公局北區養護工程分局 | 關西工務段 | 箱型梁 | 預力混凝土 | 84 | 已維修：5 | NO | 檢測日期 | 檢測類別 | 檢測單位 | D | E | R | U | 劣化類型 | 狀態 | 建議維修工法 | 數量 | 單位 | 損壞位置 | 維修紀錄ID | 維修構件 | 維修工法 | 金額 | 開工日期 | 完成日期 | 維修原始紀錄日期 | 維修原始紀錄者 | 維修最後修改日期 | 維修最後修改者
[11 empty] | 未維修：13 | 1 | 2020-07-14 | 定期檢測 | 鹿島工程技術顧問股份有限公司 | 2 | 1 | 1 | 1 | 鋼筋、鋼腱或錨碇部位外露、銹蝕 | 未維修 | 鋼筋除鏽混凝土修復(>=0.4x0.4x0.05m) | 0.3 | 平方公尺 | 1G1 |  | 主梁
[11 empty] | 全部：18 | 2 | 2020-07-14 | 定期檢測 | 鹿島工程技術顧問股份有限公司 | 2 | 1 | 1 | 1 | 構件損害 | 未維修 | 混凝土修復(>=0.4x0.4x0.05m) | 0.18 | 平方公尺 | A1伸縮縫處 |  | 橋護欄
[12 empty] | 3 | 2020-07-14 | 定期檢測 | 鹿島工程技術顧問股份有限公司 | 2 | 1 | 2 | 2 | 鋼筋外露、銹蝕 | 未維修 | 鋼筋除鏽混凝土修復(<=0.4x0.4x0.05m) | 4 | 處 | S1~S3內外側 |  | 橋護欄
[12 empty] | 4 | 2020-07-14 | 定期檢測 | 鹿島工程技術顧問股份有限公司 | 2 | 2 | 1 | 1 | 間距異常 | 未維修 | 齒型伸縮縫更換(伸縮量>10cm)(含材料) | 9 | 公尺 | A1 |  | 伸縮縫
[12 empty] | 5 | 2020-07-14 | 定期檢測 | 鹿島工程技術顧問股份有限公司 | 2 | 1 | 1 | 1 | 裂縫 | 未維修 | 植生清除 | 1 | 處 | A1橋台前護坡 |  | 引道路堤保護措施
[12 empty] | 6 | 2020-07-14 | 定期檢測 | 鹿島工程技術顧問股份有限公司 | 2 | 1 | 1 | 1 | 混凝土裂縫 | 未維修 | 修補寬度大於0.3mm的裂縫 | 3 | 公尺 | A1 |  | 翼牆／擋土牆
[12 empty] | 7 | 2020-07-14 | 定期檢測 | 鹿島工程技術顧問股份有限公司 | 2 | 1 | 1 | 1 | 橋名牌(柱)損壞 | 未維修 | 增設橋名牌 | 2 | 處 | P1和P2 |  | 其他
[12 empty] | 8 | 2020-07-14 | 定期檢測 | 鹿島工程技術顧問股份有限公司 | 2 | 1 | 1 | 1 | 其他損傷 | 未維修 | 雜物清除 | 1 | 處 | P2 |  | 橋墩／帽梁
[12 empty] | 9 | 2020-07-14 | 定期檢測 | 鹿島工程技術顧問股份有限公司 | 2 | 1 | 2 | 2 | 混凝土裂縫 | 未維修 | 修補寬度大於0.3mm的裂縫 | 4.5 | 公尺 | S3左側懸臂板 |  | 橋面板
[12 empty] | 10 | 2020-07-14 | 定期檢測 | 鹿島工程技術顧問股份有限公司 | 2 | 2 | 1 | 1 | 滑動或沉陷 | 未維修 | 混凝土修復(>=0.4x0.4x0.05m) | 2 | 平方公尺 | A2 |  | 引道路堤保護措施
[12 empty] | 11 | 2020-07-14 | 定期檢測 | 鹿島工程技術顧問股份有限公司 | 2 | 2 | 1 | 1 | 滲水、白華 | 未維修 | 增設落水管 | 1 | 處 | A2 |  | 橋台
[12 empty] | 12 | 2020-07-14 | 定期檢測 | 鹿島工程技術顧問股份有限公司 | 2 | 2 | 1 | 1 | 混凝土裂縫 | 未維修 | 修補寬度大於0.3mm的裂縫 | 18 | 公尺 | P1 |  | 橋墩／帽梁
[12 empty] | 13 | 2020-07-14 | 定期檢測 | 鹿島工程技術顧問股份有限公司 | 2 | 1 | 2 | 2 | 混凝土裂縫 | 未維修 | 修補寬度大於0.3mm的裂縫 | 3.6 | 公尺 | S1左側懸臂板 |  | 橋面板
[12 empty] | 14 | 2020-07-14 | 定期檢測 | 鹿島工程技術顧問股份有限公司 | 2 | 1 | 1 | 1 | 其他損傷 | 已維修 | 植生清除 | 1 | 處 | A1 | 23538 | 其他 | 橋台清理 | 5000 | 2020-10-30 | 2020-11-15 | 2021-03-05 21:51 | 張菁瑩
[12 empty] | 15 | 2020-07-14 | 定期檢測 | 鹿島工程技術顧問股份有限公司 | 2 | 1 | 1 | 1 | 滲水、白華 | 已維修 | 白華處理 | 0.3 | 平方公尺 | A1 | 48487 | 橋台 | 滲水白華處理 | 1800 |  | 2021-07-08 | 2023-06-12 11:26 | 張菁瑩 | 2023-06-12 11:26 | 張菁瑩
[12 empty] | 16 | 2020-07-14 | 定期檢測 | 鹿島工程技術顧問股份有限公司 | 2 | 1 | 1 | 1 | 其他損傷 | 已維修 | 植生清除 | 1 | 處 | A1 | 39607 | 橋台 | 清除植生或雜物 | 500 | 2022-01-05 | 2022-01-05 | 2022-06-09 15:17 | 張菁瑩 | 2022-06-09 15:17 | 張菁瑩
[12 empty] | 17 | 2020-07-14 | 定期檢測 | 鹿島工程技術顧問股份有限公司 | 2 | 2 | 1 | 1 | 伸縮縫間雜物堆積 | 已維修 | 伸縮縫清理 | 6 | 公尺 | A2 | 39795 | 伸縮縫 | 伸縮縫清理 | 300 | 2021-10-07 | 2021-11-03 | 2022-06-16 17:30 | 張菁瑩 | 2022-06-16 17:30 | 張菁瑩
[12 empty] | 18 | 2020-07-14 | 定期檢測 | 鹿島工程技術顧問股份有限公司 | 2 | 2 | 1 | 1 | 伸縮縫間雜物堆積 | 已維修 | 伸縮縫清理 | 6 | 公尺 | A1 | 39794 | 伸縮縫 | 伸縮縫清理 | 300 | 2021-10-07 | 2021-11-03 | 2022-06-16 17:30 | 張菁瑩 | 2022-06-16 17:30 | 張菁瑩
342 | 35051 | 大湳二號渡槽橋 | 渡槽橋橋上封閉未開放通行 | 其他 | 無K+無M ~無K~無M | 高公局北區養護工程分局 | 關西工務段 | 箱型梁 | 預力混凝土 | 86 | 已維修：0 | NO | 檢測日期 | 檢測類別 | 檢測單位 | D | E | R | U | 劣化類型 | 狀態 | 建議維修工法 | 數量 | 單位 | 損壞位置 | 維修紀錄ID | 維修構件 | 維修工法 | 金額 | 開工日期 | 完成日期 | 維修原始紀錄日期 | 維修原始紀錄者 | 維修最後修改日期 | 維修最後修改者
[11 empty] | 未維修：12 | 1 | 2020-07-17 | 定期檢測 | 鹿島工程技術顧問股份有限公司 | 2 | 3 | 1 | 1 | 其他損傷 | 未維修 | 清除植生 | 1 | 式 | A1 |  | 引道路堤保護措施
[11 empty] | 全部：12 | 2 | 2020-07-17 | 定期檢測 | 鹿島工程技術顧問股份有限公司 | 2 | 2 | 1 | 1 | 其他損傷 | 未維修 | 增設排水設施 | 1 | 處 | A1 |  | 引道路堤保護措施
[12 empty] | 3 | 2020-07-17 | 定期檢測 | 鹿島工程技術顧問股份有限公司 | 2 | 3 | 1 | 1 | 其他損傷 | 未維修 | 清除植生 | 1 | 式 | A2 |  | 引道路堤保護措施
[12 empty] | 4 | 2020-07-17 | 定期檢測 | 鹿島工程技術顧問股份有限公司 | 2 | 1 | 1 | 1 | 其他損傷 | 未維修 | 止震塊修復 | 1 | 個 | P1止震塊 |  | 防落設施
[12 empty] | 5 | 2020-07-17 | 定期檢測 | 鹿島工程技術顧問股份有限公司 | 2 | 1 | 2 | 2 | 混凝土結構裂縫 | 未維修 | >0.3mm混凝土裂縫修補 | 2 | 公尺 | A1 |  | 橋台
[12 empty] | 6 | 2020-07-17 | 定期檢測 | 鹿島工程技術顧問股份有限公司 | 2 | 1 | 1 | 1 | 其他損傷 | 未維修 | 混凝土修復(<=0.4*0.4*0.05m) | 1 | 處 | A1 |  | 橋台
[12 empty] | 7 | 2020-07-17 | 定期檢測 | 鹿島工程技術顧問股份有限公司 | 2 | 1 | 1 | 1 | 其他損傷 | 未維修 | 植物清除 | 1 | 處 | A1右側 |  | 主梁
[12 empty] | 8 | 2020-07-17 | 定期檢測 | 鹿島工程技術顧問股份有限公司 | 2 | 2 | 1 | 1 | 滲水、白華 | 未維修 | 增設排水設施 | 3 | 處 | A1 |  | 橋台
[12 empty] | 9 | 2020-07-17 | 定期檢測 | 鹿島工程技術顧問股份有限公司 | 2 | 2 | 1 | 1 | 混凝土剝落、破碎、鋼筋、鋼腱或錨碇外露、銹蝕 | 未維修 | 鋼筋除鏽及混凝土修復(<=0.4*0.4*0.05m) | 6 | 處 | S1底部 |  | 主梁
[12 empty] | 10 | 2020-07-17 | 定期檢測 | 鹿島工程技術顧問股份有限公司 | 2 | 2 | 1 | 1 | 鋼筋、鋼腱或錨碇部位外露、銹蝕 | 未維修 | 鋼筋除鏽及混凝土修復(<=0.4*0.4*0.05m) | 7 | 處 | S2底部 |  | 主梁
[12 empty] | 11 | 2020-07-17 | 定期檢測 | 鹿島工程技術顧問股份有限公司 | 2 | 1 | 1 | 1 | 混凝土剝落、破碎、鋼筋、鋼腱或錨碇外露、銹蝕 | 未維修 | 鋼筋除鏽及混凝土修復(<=0.4*0.4*0.05m) | 5 | 處 | S3左側腹板與底部 |  | 主梁
[12 empty] | 12 | 2020-07-17 | 定期檢測 | 鹿島工程技術顧問股份有限公司 | 2 | 1 | 1 | 1 | 其他損傷 | 未維修 | 增設橋名牌 | 4 | 處 | A1~A2 |  | 其他
343 | 35054 | 三峽溪河川橋(北向) | 國道3號 | 國道 | 45K+295M ~45K~654.36M | 高公局北區養護工程分局 | 關西工務段 | I型梁 | 預力混凝土 | 81 | 已維修：3 | NO | 檢測日期 | 檢測類別 | 檢測單位 | D | E | R | U | 劣化類型 | 狀態 | 建議維修工法 | 數量 | 單位 | 損壞位置 | 維修紀錄ID | 維修構件 | 維修工法 | 金額 | 開工日期 | 完成日期 | 維修原始紀錄日期 | 維修原始紀錄者 | 維修最後修改日期 | 維修最後修改者
[11 empty] | 未維修：61 | 1 | 2020-06-13 | 定期檢測 | 鹿島工程技術顧問股份有限公司 | 2 | 1 | 1 | 1 | 混凝土剝落、破碎、鋼筋、鋼腱或錨碇外露、銹蝕 | 未維修 | 鋼筋除鏽及混凝土修復(<=0.4*0.4*0.05m) | 1 | 處 | 左側 |  | 主梁
[11 empty] | 全部：64 | 2 | 2020-06-13 | 定期檢測 | 鹿島工程技術顧問股份有限公司 | 2 | 1 | 1 | 1 | 滲水、白華 | 未維修 | 白華處理(處) | 1 | 處 | 左側近P4 |  | 主梁
[12 empty] | 3 | 2020-06-13 | 定期檢測 | 鹿島工程技術顧問股份有限公司 | 3 | 2 | 2 | 2 | 混凝土結構裂縫 | 未維修 | >0.3mm混凝土裂縫修補 | 2 | 公尺 | 帽梁 |  | 橋墩／帽梁
[12 empty] | 4 | 2020-06-13 | 定期檢測 | 鹿島工程技術顧問股份有限公司 | 2 | 1 | 1 | 1 | 排水設施損傷 | 未維修 | 修復受損的排水管 | 0.5 | 公尺 | S1 |  | 橋梁排水設施
[12 empty] | 5 | 2020-06-13 | 定期檢測 | 鹿島工程技術顧問股份有限公司 | 2 | 1 | 1 | 1 | 混凝土剝落、破碎、鋼筋外露、銹蝕 | 未維修 | 鋼筋除鏽及混凝土修復(<=0.4x0.4x0.05m) | 1 | 處 | 左側 |  | 翼牆／擋土牆
[12 empty] | 6 | 2020-06-13 | 定期檢測 | 鹿島工程技術顧問股份有限公司 | 2 | 1 | 1 | 1 | 滲水、白華 | 未維修 | 白華處理(處) | 1 | 處 | A2 |  | 橋台
[12 empty] | 7 | 2020-06-13 | 定期檢測 | 鹿島工程技術顧問股份有限公司 | 2 | 1 | 2 | 2 | 混凝土結構裂縫 | 未維修 | >0.3mm混凝土裂縫修補 | 3 | 公尺 | A2 |  | 橋台
[12 empty] | 8 | 2020-06-13 | 定期檢測 | 鹿島工程技術顧問股份有限公司 | 2 | 1 | 1 | 2 | 護欄損傷 | 未維修 | 橋欄杆修復 | 7 | 公尺 | 左側護欄 |  | 引道路堤護欄
[12 empty] | 9 | 2020-06-13 | 定期檢測 | 鹿島工程技術顧問股份有限公司 | 2 | 1 | 1 | 1 | 混凝土剝落、破碎、鋼筋外露、銹蝕 | 未維修 | 鋼筋除鏽及混凝土修復(<=0.4*0.4*0.05m) | 1 | 處 | 帽梁底部 |  | 橋墩／帽梁
[12 empty] | 10 | 2020-06-13 | 定期檢測 | 鹿島工程技術顧問股份有限公司 | 2 | 4 | 2 | 2 | 其他損傷 | 未維修 | 勸導協調民眾拆除 | 1 | 式 | 橋台前 |  | 橋台
[12 empty] | 11 | 2020-06-13 | 定期檢測 | 鹿島工程技術顧問股份有限公司 | 2 | 1 | 1 | 1 | 混凝土剝落、破碎、鋼筋外露、銹蝕 | 未維修 | 混凝土修復(<=0.4x0.4x0.05m) | 1 | 處 | S6左側 |  | 橋護欄
[12 empty] | 12 | 2020-06-13 | 定期檢測 | 鹿島工程技術顧問股份有限公司 | 2 | 1 | 1 | 1 | 混凝土剝落、破碎、鋼筋、鋼腱或錨碇外露、銹蝕 | 未維修 | 鋼筋除鏽及混凝土修復(<=0.4*0.4*0.05m) | 1 | 處 | 左側 |  | 主梁
[12 empty] | 13 | 2020-06-13 | 定期檢測 | 鹿島工程技術顧問股份有限公司 | 2 | 1 | 1 | 1 | 混凝土剝落、破碎、鋼筋、鋼腱或錨碇外露、銹蝕 | 未維修 | 鋼筋除鏽及混凝土修復(<=0.4*0.4*0.05m) | 1 | 處 | 底部近P4 |  | 主梁
[12 empty] | 14 | 2020-06-13 | 定期檢測 | 鹿島工程技術顧問股份有限公司 | 2 | 1 | 1 | 1 | 混凝土剝落、破碎、鋼筋外露、銹蝕 | 未維修 | 鋼筋除鏽及混凝土修復(<=0.4*0.4*0.05m) | 1 | 處 | S7D4-1 |  | 橫隔梁
[12 empty] | 15 | 2020-06-13 | 定期檢測 | 鹿島工程技術顧問股份有限公司 | 2 | 1 | 1 | 1 | 混凝土剝落、破碎、鋼筋、鋼腱或錨碇外露、銹蝕 | 未維修 | 混凝土修復(<=0.4*0.4*0.05m) | 1 | 處 | 右側下翼板 |  | 主梁
[12 empty] | 16 | 2020-06-13 | 定期檢測 | 鹿島工程技術顧問股份有限公司 | 2 | 2 | 2 | 2 | 橋名牌(柱)損壞 | 未維修 | 釘橋名牌 | 9 | 處 | 橋下 |  | 其他
[12 empty] | 17 | 2020-06-13 | 定期檢測 | 鹿島工程技術顧問股份有限公司 | 2 | 1 | 1 | 1 | 混凝土剝落、破碎、鋼筋外露、銹蝕 | 未維修 | 混凝土修復(>0.4x0.4x0.05m) | 0.8 | 平方公尺 | p6-3 |  | 橋墩基礎
[12 empty] | 18 | 2020-06-13 | 定期檢測 | 鹿島工程技術顧問股份有限公司 | 2 | 1 | 1 | 1 | 混凝土剝落 | 未維修 | 混凝土修復(<=0.4x0.4x0.05m | 1 | 處 | p5-3 |  | 橋墩基礎
[12 empty] | 19 | 2020-06-13 | 定期檢測 | 鹿島工程技術顧問股份有限公司 | 2 | 1 | 1 | 1 | 滲水、白華 | 未維修 | 白華處理(處) | 1 | 處 | p5-4 |  | 橋墩／帽梁
[12 empty] | 20 | 2020-06-13 | 定期檢測 | 鹿島工程技術顧問股份有限公司 | 2 | 1 | 1 | 1 | 基礎沖刷、裸露、掏空 | 未維修 | 持續追蹤檢測 | 1 | 處 | P5-4 |  | 橋墩基礎
[12 empty] | 21 | 2020-06-13 | 定期檢測 | 鹿島工程技術顧問股份有限公司 | 2 | 1 | 1 | 1 | 基礎沖刷、裸露、掏空 | 未維修 | 持續追蹤檢測 | 1 | 處 | P5-2 |  | 橋墩基礎
[12 empty] | 22 | 2020-06-13 | 定期檢測 | 鹿島工程技術顧問股份有限公司 | 2 | 1 | 1 | 1 | 基礎沖刷、裸露、掏空 | 未維修 | 持續追蹤檢測 | 1 | 處 | P6-1 |  | 橋墩基礎
[12 empty] | 23 | 2020-06-13 | 定期檢測 | 鹿島工程技術顧問股份有限公司 | 2 | 1 | 1 | 1 | 基礎沖刷、裸露、掏空 | 未維修 | 持續追蹤觀測 | 1 | 處 | p7-4 |  | 橋墩基礎
[12 empty] | 24 | 2020-06-13 | 定期檢測 | 鹿島工程技術顧問股份有限公司 | 2 | 3 | 2 | 2 | 其他損傷 | 未維修 | 延長排水管 | 32 | 公尺 | s1至s8 |  | 橋梁排水設施
[12 empty] | 25 | 2020-06-13 | 定期檢測 | 鹿島工程技術顧問股份有限公司 | 2 | 2 | 1 | 1 | 滲水、白華 | 未維修 | 白華處理(平方公尺) | 40 | 平方公尺 | 4g6 |  | 主梁
[12 empty] | 26 | 2020-06-13 | 定期檢測 | 鹿島工程技術顧問股份有限公司 | 2 | 1 | 1 | 1 | 混凝土剝落、破碎、鋼筋外露、銹蝕 | 未維修 | 混凝土修復(<=0.4x0.4x0.05m) | 1 | 處 | p4-3 |  | 橋墩基礎
[12 empty] | 27 | 2020-06-13 | 定期檢測 | 鹿島工程技術顧問股份有限公司 | 2 | 1 | 1 | 1 | 基礎沖刷、裸露、掏空 | 未維修 | 持續追蹤檢測 | 1 | 處 | p4-4 |  | 橋墩基礎
[12 empty] | 28 | 2020-06-13 | 定期檢測 | 鹿島工程技術顧問股份有限公司 | 2 | 1 | 1 | 1 | 滲水、白華 | 未維修 | 白華處理(平方公尺) | 40 | 平方公尺 | 5g5 |  | 主梁
[12 empty] | 29 | 2020-06-13 | 定期檢測 | 鹿島工程技術顧問股份有限公司 | 2 | 1 | 1 | 1 | 混凝土剝落、破碎、鋼筋外露、銹蝕 | 未維修 | 混凝土修復(>0.4x0.4x0.05m) | 0.9 | 平方公尺 | p5-4 |  | 橋墩基礎
[12 empty] | 30 | 2020-06-13 | 定期檢測 | 鹿島工程技術顧問股份有限公司 | 2 | 1 | 1 | 1 | 混凝土剝落、破碎、鋼筋外露、銹蝕 | 未維修 | 鋼筋除鏽及混凝土修復(<=0.4x0.4x0.05m) | 4 | 處 | a2 |  | 引道路堤護欄
[12 empty] | 31 | 2020-06-13 | 定期檢測 | 鹿島工程技術顧問股份有限公司 | 2 | 1 | 1 | 1 | 基礎沖刷、裸露、掏空 | 未維修 | 持續追蹤檢測 | 1 | 處 | P4-1 |  | 橋墩基礎
[12 empty] | 32 | 2020-06-13 | 定期檢測 | 鹿島工程技術顧問股份有限公司 | 2 | 1 | 1 | 1 | 基礎沖刷、裸露、掏空 | 未維修 | 持續追蹤檢測 | 1 | 處 | P5-3 |  | 橋墩基礎
[12 empty] | 33 | 2020-06-13 | 定期檢測 | 鹿島工程技術顧問股份有限公司 | 2 | 2 | 1 | 1 | 混凝土剝落、破碎、鋼筋外露、銹蝕 | 未維修 | 混凝土修復(>0.4x0.4x0.05m) | 6 | 平方公尺 | p6-2 |  | 橋墩基礎
[12 empty] | 34 | 2020-06-13 | 定期檢測 | 鹿島工程技術顧問股份有限公司 | 2 | 1 | 1 | 1 | 基礎沖刷、裸露、掏空 | 未維修 | 持續追蹤觀測 | 1 | 處 | P7-2 |  | 橋墩基礎
[12 empty] | 35 | 2020-06-13 | 定期檢測 | 鹿島工程技術顧問股份有限公司 | 2 | 1 | 1 | 1 | 其他損傷 | 未維修 | 表面蜂窩修補 | 1 | 平方公尺 | p7-2 |  | 橋墩基礎
[12 empty] | 36 | 2020-06-13 | 定期檢測 | 鹿島工程技術顧問股份有限公司 | 2 | 1 | 1 | 1 | 基礎沖刷、裸露、掏空 | 未維修 | 持續追蹤觀測 | 1 | 處 | p7-1 |  | 橋墩基礎
[12 empty] | 37 | 2020-06-13 | 定期檢測 | 鹿島工程技術顧問股份有限公司 | 2 | 1 | 1 | 1 | 混凝土剝落、破碎、鋼筋外露、銹蝕 | 未維修 | 鋼筋除鏽及混凝土修復(<=0.4x0.4x0.05m) | 1 | 處 | p4-1 |  | 橋墩基礎
[12 empty] | 38 | 2020-06-13 | 定期檢測 | 鹿島工程技術顧問股份有限公司 | 2 | 2 | 1 | 1 | 滲水、白華 | 未維修 | 白華處理(平方公尺) | 40 | 平方公尺 | 4g7 |  | 主梁
[12 empty] | 39 | 2020-06-13 | 定期檢測 | 鹿島工程技術顧問股份有限公司 | 2 | 1 | 1 | 1 | 滲水、白華 | 未維修 | 白華處理(處) | 1 | 處 | p3-3 |  | 橋墩／帽梁
[12 empty] | 40 | 2020-06-13 | 定期檢測 | 鹿島工程技術顧問股份有限公司 | 2 | 1 | 1 | 1 | 混凝土剝落、破碎、鋼筋外露、銹蝕 | 未維修 | 混凝土修復(<=0.4x0.4x0.05m) | 1 | 處 | p4-2 |  | 橋墩基礎
[12 empty] | 41 | 2020-06-13 | 定期檢測 | 鹿島工程技術顧問股份有限公司 | 2 | 1 | 1 | 1 | 滲水、白華 | 未維修 | 白華處理(處) | 2 | 處 | p4-4 |  | 橋墩／帽梁
[12 empty] | 42 | 2020-06-13 | 定期檢測 | 鹿島工程技術顧問股份有限公司 | 2 | 1 | 1 | 1 | 滲水、白華 | 未維修 | 白華處理(處) | 1 | 處 | p4-1 |  | 橋墩／帽梁
[12 empty] | 43 | 2020-06-13 | 定期檢測 | 鹿島工程技術顧問股份有限公司 | 2 | 1 | 1 | 1 | 滲水、白華 | 未維修 | 白華處理(處) | 1 | 處 | p3-1 |  | 橋墩／帽梁
[12 empty] | 44 | 2020-06-13 | 定期檢測 | 鹿島工程技術顧問股份有限公司 | 2 | 2 | 1 | 1 | 滲水、白華 | 未維修 | 白華處理(處) | 2 | 處 | s5兩側懸臂板 |  | 橋面板
[12 empty] | 45 | 2020-06-13 | 定期檢測 | 鹿島工程技術顧問股份有限公司 | 2 | 2 | 1 | 1 | 滲水、白華 | 未維修 | 橋面版滲水處理 | 1 | 處 | s4右側懸臂板 |  | 橋面板
[12 empty] | 46 | 2020-06-13 | 定期檢測 | 鹿島工程技術顧問股份有限公司 | 2 | 1 | 1 | 1 | 其他損傷 | 未維修 | 植物清除 | 1 | 處 | p3-1 |  | 橋墩／帽梁
[12 empty] | 47 | 2020-06-13 | 定期檢測 | 鹿島工程技術顧問股份有限公司 | 2 | 2 | 1 | 1 | 滲水、白華 | 未維修 | 延長排水管 | 2 | 公尺 | s6 |  | 橋面板
[12 empty] | 48 | 2020-06-13 | 定期檢測 | 鹿島工程技術顧問股份有限公司 | 2 | 1 | 1 | 1 | 滲水、白華 | 未維修 | 白華處理(處) | 2 | 處 | p5-1 |  | 橋墩／帽梁
[12 empty] | 49 | 2020-06-13 | 定期檢測 | 鹿島工程技術顧問股份有限公司 | 2 | 1 | 1 | 1 | 基礎沖刷、裸露、掏空 | 未維修 | 鋼筋除鏽及混凝土修復(<=0.4x0.4x0.05m) | 1 | 處 | p4-4 |  | 橋墩基礎
[12 empty] | 50 | 2020-06-13 | 定期檢測 | 鹿島工程技術顧問股份有限公司 | 2 | 1 | 2 | 2 | 螺栓損傷、欠缺或鬆動或護欄脫落 | 未維修 | 鎖緊螺栓 | 1 | 處 | a1 |  | 引道路堤護欄
[12 empty] | 51 | 2020-06-13 | 定期檢測 | 鹿島工程技術顧問股份有限公司 | 2 | 1 | 1 | 1 | 基礎沖刷、裸露、掏空 | 未維修 | 持續追蹤檢測 | 1 | 處 | P4-3 |  | 橋墩基礎
[12 empty] | 52 | 2020-06-13 | 定期檢測 | 鹿島工程技術顧問股份有限公司 | 2 | 1 | 1 | 1 | 基礎沖刷、裸露、掏空 | 未維修 | 持續追蹤檢測 | 1 | 處 | P4-2 |  | 橋墩基礎
[12 empty] | 53 | 2020-06-13 | 定期檢測 | 鹿島工程技術顧問股份有限公司 | 2 | 1 | 1 | 1 | 基礎沖刷、裸露、掏空 | 未維修 | 持續追蹤觀測 | 1 | 處 | p7-3 |  | 橋墩基礎
[12 empty] | 54 | 2020-06-13 | 定期檢測 | 鹿島工程技術顧問股份有限公司 | 2 | 1 | 1 | 1 | 滲水、白華 | 未維修 | 橋墩、帽梁清理 | 2 | 處 | p3-2 |  | 橋墩／帽梁
[12 empty] | 55 | 2020-06-13 | 定期檢測 | 鹿島工程技術顧問股份有限公司 | 2 | 1 | 1 | 1 | 滲水、白華 | 未維修 | 白華處理(平方公尺) | 40 | 平方公尺 | 5g7 |  | 主梁
[12 empty] | 56 | 2020-06-13 | 定期檢測 | 鹿島工程技術顧問股份有限公司 | 2 | 1 | 1 | 1 | 混凝土剝落、破碎、鋼筋外露、銹蝕 | 未維修 | 混凝土修復(>0.4x0.4x0.05m) | 0.9 | 平方公尺 | p5-1 |  | 橋墩基礎
[12 empty] | 57 | 2020-06-13 | 定期檢測 | 鹿島工程技術顧問股份有限公司 | 2 | 1 | 1 | 1 | 基礎沖刷、裸露、掏空 | 未維修 | 持續追蹤檢測 | 1 | 處 | P5-1 |  | 橋墩基礎
[12 empty] | 58 | 2020-06-13 | 定期檢測 | 鹿島工程技術顧問股份有限公司 | 2 | 1 | 1 | 1 | 基礎沖刷、裸露、掏空 | 未維修 | 持續追蹤檢測 | 1 | 處 | P6-4 |  | 橋墩基礎
[12 empty] | 59 | 2020-06-13 | 定期檢測 | 鹿島工程技術顧問股份有限公司 | 2 | 1 | 1 | 1 | 基礎沖刷、裸露、掏空 | 未維修 | 持續追蹤檢測 | 1 | 處 | P6-3 |  | 橋墩基礎
[12 empty] | 60 | 2020-06-13 | 定期檢測 | 鹿島工程技術顧問股份有限公司 | 2 | 1 | 1 | 1 | 基礎沖刷、裸露、掏空 | 未維修 | 持續追蹤檢測 | 1 | 處 | P6-2 |  | 橋墩基礎
[12 empty] | 61 | 2020-06-13 | 定期檢測 | 鹿島工程技術顧問股份有限公司 | 2 | 1 | 1 | 1 | 混凝土剝落、破碎、鋼筋外露、銹蝕 | 未維修 | 鋼筋除鏽及混凝土修復(<=0.4*0.4*0.05m) | 1 | 處 | P8-1 |  | 橋墩／帽梁
[12 empty] | 62 | 2020-06-13 | 定期檢測 | 鹿島工程技術顧問股份有限公司 | 2 | 2 | 2 | 2 | 排水設施阻塞或功能性降低 | 已維修 | 橋面洩水格柵(孔)清理 | 8 | 個 | A2引道、S2、S6、S7、S9 | 19778 | 橋梁排水設施 | 橋面洩水格柵(孔)清理 | 1500 | 2020-06-22 | 2020-06-30 | 2020-10-26 22:21 | 張菁瑩
[12 empty] | 63 | 2020-06-13 | 定期檢測 | 鹿島工程技術顧問股份有限公司 | 2 | 4 | 2 | 2 | 其他損傷 | 已維修 | 清除植生或雜物 | 114 | 平方公尺 | 護坡整體 | 23332 | 引道路堤保護措施 | 清除植生或雜物 |  | 2020-11-05 | 2020-11-30 | 2021-03-04 12:37 | 張菁瑩
[12 empty] | 64 | 2020-06-13 | 定期檢測 | 鹿島工程技術顧問股份有限公司 | 2 | 2 | 2 | 2 | 其他損傷 | 已維修 | 清除植生或雜物 | 1 | 處 | 近橋檢梯 | 23333 | 翼牆／擋土牆 | 清除植生或雜物 |  | 2020-11-05 | 2020-11-30 | 2021-03-04 12:37 | 張菁瑩
344 | 35077 | 海山排水橋(南向) | 國道3號 | 國道 | 42K+886M ~42K~908.5M | 高公局北區養護工程分局 | 關西工務段 | I型梁 | 預力混凝土 | 85 | 已維修：3 | NO | 檢測日期 | 檢測類別 | 檢測單位 | D | E | R | U | 劣化類型 | 狀態 | 建議維修工法 | 數量 | 單位 | 損壞位置 | 維修紀錄ID | 維修構件 | 維修工法 | 金額 | 開工日期 | 完成日期 | 維修原始紀錄日期 | 維修原始紀錄者 | 維修最後修改日期 | 維修最後修改者
[11 empty] | 未維修：8 | 1 | 2020-04-20 | 定期檢測 | 鹿島工程技術顧問股份有限公司 | 2 | 1 | 1 | 1 | 其他損傷 | 未維修 | 雜物清除 | 1 | 處 | S1 |  | 河道
[11 empty] | 全部：11 | 2 | 2020-04-20 | 定期檢測 | 鹿島工程技術顧問股份有限公司 | 2 | 1 | 1 | 1 | 排水設施損傷 | 未維修 | 修復受損的排水管 | 1 | 處 | S1左側 |  | 橋梁排水設施
[12 empty] | 3 | 2020-04-20 | 定期檢測 | 鹿島工程技術顧問股份有限公司 | 2 | 1 | 1 | 1 | 混凝土剝落 | 未維修 | 混凝土修復(<=0.4x0.4x0.05m) | 1 | 處 | S1右側A2端 |  | 橋護欄
[12 empty] | 4 | 2020-04-20 | 定期檢測 | 鹿島工程技術顧問股份有限公司 | 2 | 1 | 1 | 1 | 鋼筋外露、銹蝕 | 未維修 | 鋼筋除鏽混凝土修復(<=0.4x0.4x0.05m) | 3 | 處 | S1左側近A2端 |  | 橋護欄
[12 empty] | 5 | 2020-04-20 | 定期檢測 | 鹿島工程技術顧問股份有限公司 | 2 | 1 | 1 | 1 | 混凝土塊(片)狀剝離 | 未維修 | 混凝土修復(<=0.4x0.4x0.05m) | 3 | 處 | A1 |  | 橋台
[12 empty] | 6 | 2020-04-20 | 定期檢測 | 鹿島工程技術顧問股份有限公司 | 2 | 1 | 1 | 1 | 護欄損傷 | 未維修 | 混凝土修復(>=0.4x0.4x0.05m) | 0.25 | 平方公尺 | A1右側 |  | 引道路堤護欄
[12 empty] | 7 | 2020-04-20 | 定期檢測 | 鹿島工程技術顧問股份有限公司 | 2 | 2 | 1 | 1 | 裂縫 | 未維修 | 植生清除 | 1 | 式 | A1 |  | 引道路堤保護措施
[12 empty] | 8 | 2020-04-20 | 定期檢測 | 鹿島工程技術顧問股份有限公司 | 2 | 2 | 1 | 1 | 裂縫 | 未維修 | 植生清除 | 1 | 式 | A2 |  | 引道路堤保護措施
[12 empty] | 9 | 2020-04-20 | 定期檢測 | 鹿島工程技術顧問股份有限公司 | 2 | 1 | 1 | 1 | 鋼筋外露、銹蝕 | 已維修 | 鋼筋除鏽混凝土修復(<=0.4x0.4x0.05m) | 1 | 處 | A2右側 | 39067 | 橋台 | 混凝土修復(<=0.4x0.4x0.05m) | 520 | 2022-01-06 | 2022-01-06 | 2022-05-24 09:59 | 張菁瑩 | 2022-05-24 09:59 | 張菁瑩
[12 empty] | 10 | 2020-04-20 | 定期檢測 | 鹿島工程技術顧問股份有限公司 | 2 | 2 | 2 | 2 | 滲水、白華 | 已維修 | 白華處理 | 10.5 | 平方公尺 | A1 | 48595 | 橋台 | 滲水白華處理 | 1800 |  | 2021-07-28 | 2023-06-13 11:41 | 張菁瑩 | 2023-06-13 11:41 | 張菁瑩
[12 empty] | 11 | 2020-04-20 | 定期檢測 | 鹿島工程技術顧問股份有限公司 | 2 | 2 | 2 | 2 | 滲水、白華 | 已維修 | 白華處理 | 3 | 平方公尺 | A2 | 39059 | 橋台 | 白華處理(平方公尺) | 1800 | 2022-01-06 | 2022-01-06 | 2022-05-24 09:49 | 張菁瑩 | 2022-05-24 09:49 | 張菁瑩
345 | 35080 | 新竹系統交流道穿越橋(北向) | 國道3號 | 國道 | 100K+639M ~100K~729.32M | 高公局北區養護工程分局 | 關西工務段 | U型梁 | 預力混凝土 | 84 | 已維修：5 | NO | 檢測日期 | 檢測類別 | 檢測單位 | D | E | R | U | 劣化類型 | 狀態 | 建議維修工法 | 數量 | 單位 | 損壞位置 | 維修紀錄ID | 維修構件 | 維修工法 | 金額 | 開工日期 | 完成日期 | 維修原始紀錄日期 | 維修原始紀錄者 | 維修最後修改日期 | 維修最後修改者
[11 empty] | 未維修：33 | 1 | 2020-06-15 | 定期檢測 | 鹿島工程技術顧問股份有限公司 | 2 | 1 | 1 | 1 | 混凝土剝落、破碎、鋼筋、鋼腱或錨碇外露、銹蝕 | 未維修 | 修補混凝土 | 0.12 | 立方公尺 | 1G1左側 |  | 主梁
[11 empty] | 全部：38 | 2 | 2020-06-15 | 定期檢測 | 鹿島工程技術顧問股份有限公司 | 2 | 2 | 1 | 1 | 橋名牌(柱)損壞 | 未維修 | 其他 | 2 | 處 | P1 |  | 其他
[12 empty] | 3 | 2020-06-15 | 定期檢測 | 鹿島工程技術顧問股份有限公司 | 2 | 1 | 2 | 2 | 混凝土剝落、破碎、鋼筋、鋼腱或錨碇外露、銹蝕 | 未維修 | 鋼筋除鏽及混凝土修復 | 0.12 | 平方公尺 | 1G1底部 |  | 主梁
[12 empty] | 4 | 2020-06-15 | 定期檢測 | 鹿島工程技術顧問股份有限公司 | 2 | 1 | 1 | 1 | 混凝土剝落、破碎、鋼筋外露、銹蝕 | 未維修 | 修補混凝土 | 0.1 | 平方公尺 | A1近左側 |  | 橋台
[12 empty] | 5 | 2020-06-15 | 定期檢測 | 鹿島工程技術顧問股份有限公司 | 2 | 1 | 2 | 2 | 混凝土剝落、破碎、鋼筋外露、銹蝕 | 未維修 | 鋼筋除鏽及混凝土修復 | 0.1 | 平方公尺 | P2-2帽梁右側底部 |  | 橋墩／帽梁
[12 empty] | 6 | 2020-06-15 | 定期檢測 | 鹿島工程技術顧問股份有限公司 | 2 | 1 | 2 | 2 | 混凝土剝落、破碎、鋼筋外露、銹蝕 | 未維修 | 鋼筋除鏽及混凝土修復 | 1 | 平方公尺 | P1-2右側帽梁底部 |  | 橋墩／帽梁
[12 empty] | 7 | 2020-06-15 | 定期檢測 | 鹿島工程技術顧問股份有限公司 | 2 | 1 | 2 | 2 | 混凝土結構裂縫 | 未維修 | 混凝土裂縫修補 | 0.6 | 公尺 | 1G4右側 |  | 主梁
[12 empty] | 8 | 2020-06-15 | 定期檢測 | 鹿島工程技術顧問股份有限公司 | 2 | 1 | 1 | 1 | 混凝土剝落、破碎、鋼筋、鋼腱或錨碇外露、銹蝕 | 未維修 | 混凝土修補 | 0.1 | 立方公尺 | 1G2右側底部近A1端 |  | 主梁
[12 empty] | 9 | 2020-06-15 | 定期檢測 | 鹿島工程技術顧問股份有限公司 | 2 | 1 | 1 | 1 | 其他損傷 | 未維修 | 串方塊護坡修復 | 1 | 平方公尺 | A1 |  | 引道路堤保護措施
[12 empty] | 10 | 2020-06-15 | 定期檢測 | 鹿島工程技術顧問股份有限公司 | 2 | 1 | 1 | 1 | 滲水、白華 | 未維修 | 白華處理(平方公尺) | 0.5 | 平方公尺 | 1G4右側 |  | 主梁
[12 empty] | 11 | 2020-06-15 | 定期檢測 | 鹿島工程技術顧問股份有限公司 | 2 | 1 | 1 | 1 | 滲水、白華 | 未維修 | 清理排水孔 | 1 | 式 | A1 |  | 橋台
[12 empty] | 12 | 2020-06-15 | 定期檢測 | 鹿島工程技術顧問股份有限公司 | 2 | 1 | 2 | 2 | 混凝土剝落、破碎、鋼筋外露、銹蝕 | 未維修 | 鋼筋除鏽及混凝土修復 | 0.25 | 平方公尺 | A1左側牆 |  | 橋台
[12 empty] | 13 | 2020-06-15 | 定期檢測 | 鹿島工程技術顧問股份有限公司 | 2 | 1 | 2 | 2 | 混凝土剝落、破碎、鋼筋外露、銹蝕 | 未維修 | 鋼筋除鏽及混凝土修復 | 0.1 | 平方公尺 | S3右側懸臂板 |  | 橋面板
[12 empty] | 14 | 2020-06-15 | 定期檢測 | 鹿島工程技術顧問股份有限公司 | 2 | 1 | 2 | 2 | 路堤損傷 | 未維修 | AC路面刨除加鋪 | 0.1 | 平方公尺 | A1 |  | 引道路堤
[12 empty] | 15 | 2020-06-15 | 定期檢測 | 鹿島工程技術顧問股份有限公司 | 2 | 1 | 2 | 2 | 混凝土剝落、破碎、鋼筋外露、銹蝕 | 未維修 | 鋼筋除鏽及混凝土修復 | 0.1 | 平方公尺 | P1-1帽梁背面 |  | 橋墩／帽梁
[12 empty] | 16 | 2020-06-15 | 定期檢測 | 鹿島工程技術顧問股份有限公司 | 2 | 1 | 2 | 2 | 混凝土剝落、破碎、鋼筋、鋼腱或錨碇外露、銹蝕 | 未維修 | 鋼筋除鏽及混凝土修復 | 0.1 | 平方公尺 | 1G4 |  | 主梁
[12 empty] | 17 | 2020-06-15 | 定期檢測 | 鹿島工程技術顧問股份有限公司 | 2 | 2 | 2 | 2 | 滲水、白華 | 未維修 | 白華處理(平方公尺) | 30 | 平方公尺 | S2 |  | 橋面板
[12 empty] | 18 | 2020-06-15 | 定期檢測 | 鹿島工程技術顧問股份有限公司 | 2 | 2 | 1 | 1 | 滲水、白華 | 未維修 | 白華處理(平方公尺) | 0.75 | 平方公尺 | S3右側懸臂板 |  | 橋面板
[12 empty] | 19 | 2020-06-15 | 定期檢測 | 鹿島工程技術顧問股份有限公司 | 2 | 2 | 1 | 1 | 滲水、白華 | 未維修 | 白華處理(平方公尺) | 0.75 | 平方公尺 | S1右側懸臂板 |  | 橋面板
[12 empty] | 20 | 2020-06-15 | 定期檢測 | 鹿島工程技術顧問股份有限公司 | 2 | 3 | 2 | 2 | 其他損傷 | 未維修 | 其他 | 2 | 處 | A1-2 |  | 防落設施
[12 empty] | 21 | 2020-06-15 | 定期檢測 | 鹿島工程技術顧問股份有限公司 | 2 | 1 | 1 | 1 | 排水設施損傷 | 未維修 | 修復受損的排水管 | 4 | 公尺 | S1、S2 |  | 橋梁排水設施
[12 empty] | 22 | 2020-06-15 | 定期檢測 | 鹿島工程技術顧問股份有限公司 | 2 | 1 | 1 | 1 | 其他損傷 | 未維修 | 清除植生或雜物 | 3 | 處 | A1 |  | 翼牆／擋土牆
[12 empty] | 23 | 2020-06-15 | 定期檢測 | 鹿島工程技術顧問股份有限公司 | 2 | 1 | 2 | 2 | 鋼筋、鋼腱或錨碇部位外露、銹蝕 | 未維修 | 鋼筋除鏽及混凝土修復 | 0.1 | 平方公尺 | 2G4底部 |  | 主梁
[12 empty] | 24 | 2020-06-15 | 定期檢測 | 鹿島工程技術顧問股份有限公司 | 2 | 2 | 2 | 2 | 其他損傷 | 未維修 | 防震拉桿鎖緊固定 | 2 | 個 | A1-1 |  | 防落設施
[12 empty] | 25 | 2020-06-15 | 定期檢測 | 鹿島工程技術顧問股份有限公司 | 2 | 1 | 2 | 2 | 混凝土結構裂縫 | 未維修 | 混凝土裂縫修補 | 1 | 公尺 | 1G1左側 |  | 主梁
[12 empty] | 26 | 2020-06-15 | 定期檢測 | 鹿島工程技術顧問股份有限公司 | 2 | 1 | 1 | 1 | 滲水、白華 | 未維修 | 白華處理(平方公尺) | 1 | 平方公尺 | A1右側背牆 |  | 橋台
[12 empty] | 27 | 2020-06-15 | 定期檢測 | 鹿島工程技術顧問股份有限公司 | 2 | 2 | 1 | 1 | 滲水、白華 | 未維修 | 清理排水孔 | 1 | 式 | A2 |  | 橋台
[12 empty] | 28 | 2020-06-15 | 定期檢測 | 鹿島工程技術顧問股份有限公司 | 2 | 1 | 1 | 1 | 混凝土剝落、破碎、鋼筋、鋼腱或錨碇外露、銹蝕 | 未維修 | 修補混凝土 | 0.1 | 立方公尺 | 3G1右側底部 |  | 主梁
[12 empty] | 29 | 2020-06-15 | 定期檢測 | 鹿島工程技術顧問股份有限公司 | 2 | 1 | 2 | 2 | 滲水、白華 | 未維修 | 白華處理(平方公尺) | 0.6 | 平方公尺 | 3G1右側及底部 |  | 主梁
[12 empty] | 30 | 2020-06-15 | 定期檢測 | 鹿島工程技術顧問股份有限公司 | 2 | 1 | 1 | 1 | 滲水、白華 | 未維修 | 白華處理(平方公尺) | 0.12 | 平方公尺 | 2G1近P1處 |  | 主梁
[12 empty] | 31 | 2020-06-15 | 定期檢測 | 鹿島工程技術顧問股份有限公司 | 2 | 4 | 2 | 2 | 漏水 | 未維修 | 伸縮縫清理 | 15.25 | 公尺 | A1 |  | 伸縮縫
[12 empty] | 32 | 2020-06-15 | 定期檢測 | 鹿島工程技術顧問股份有限公司 | 2 | 1 | 1 | 1 | 其他損傷 | 未維修 | AC路面刨除加鋪 | 4.5 | 平方公尺 | A2 |  | 引道路堤
[12 empty] | 33 | 2020-06-15 | 定期檢測 | 鹿島工程技術顧問股份有限公司 | 2 | 2 | 2 | 2 | 支承裝置損傷 | 未維修 | 橡膠支承墊更換 | 1 | 個 | A1 |  | 支承／支承墊／阻尼裝置
[12 empty] | 34 | 2020-06-15 | 定期檢測 | 鹿島工程技術顧問股份有限公司 | 2 | 3 | 1 | 1 | 其他損傷 | 已維修 | 清除植生或雜物 | 400 | 平方公尺 | A2 | 24277 | 引道路堤保護措施 | 橋台清理 | 5000 | 2020-11-26 | 2020-12-15 | 2021-03-11 09:53 | 張菁瑩
[12 empty] | 35 | 2020-06-15 | 定期檢測 | 鹿島工程技術顧問股份有限公司 | 2 | 2 | 1 | 1 | 其他損傷 | 已維修 | 清除植生或雜物 | 200 | 平方公尺 | A1 | 24278 | 引道路堤保護措施 | 橋台清理 | 5000 | 2020-11-26 | 2020-12-15 | 2021-03-11 09:53 | 張菁瑩
[12 empty] | 36 | 2020-06-15 | 定期檢測 | 鹿島工程技術顧問股份有限公司 | 2 | 2 | 2 | 2 | 其他損傷 | 已維修 | 清除植生或雜物 | 20 | 平方公尺 | A2橋檢梯 | 24280 | 其他 | 橋台清理 | 5000 | 2020-11-26 | 2020-12-15 | 2021-03-11 09:53 | 張菁瑩
[12 empty] | 37 | 2020-06-15 | 定期檢測 | 鹿島工程技術顧問股份有限公司 | 2 | 1 | 1 | 1 | 其他損傷 | 已維修 | 清除植生或雜物 | 5 | 平方公尺 | A1橋檢梯 | 24279 | 其他 | 橋台清理 | 5000 | 2020-11-26 | 2020-12-15 | 2021-03-11 09:53 | 張菁瑩
[12 empty] | 38 | 2020-06-15 | 定期檢測 | 鹿島工程技術顧問股份有限公司 | 2 | 1 | 1 | 1 | 其他損傷 | 已維修 | 清除植生或雜物 | 1 | 處 | A2右側 | 24276 | 橋台 | 橋台清理 | 5000 | 2020-11-26 | 2020-12-15 | 2021-03-11 09:53 | 張菁瑩
346 | 35081 | 寶山三號跨越橋(雙向) | 柴橋路 | 村里道路 | 無K+無M ~無K~無M | 高公局北區養護工程分局 | 關西工務段 | 箱型梁 | 預力混凝土 | 84 | 已維修：8 | NO | 檢測日期 | 檢測類別 | 檢測單位 | D | E | R | U | 劣化類型 | 狀態 | 建議維修工法 | 數量 | 單位 | 損壞位置 | 維修紀錄ID | 維修構件 | 維修工法 | 金額 | 開工日期 | 完成日期 | 維修原始紀錄日期 | 維修原始紀錄者 | 維修最後修改日期 | 維修最後修改者
[11 empty] | 未維修：40 | 1 | 2020-07-16 | 定期檢測 | 鹿島工程技術顧問股份有限公司 | 2 | 1 | 1 | 1 | 伸縮縫間雜物堆積 | 未維修 | 伸縮縫清理 | 7 | 公尺 | A1 |  | 伸縮縫
[11 empty] | 全部：48 | 2 | 2020-07-16 | 定期檢測 | 鹿島工程技術顧問股份有限公司 | 2 | 1 | 1 | 1 | 其他損傷 | 未維修 | 植生清除 | 1 | 處 | A2 |  | 伸縮縫
[12 empty] | 3 | 2020-07-16 | 定期檢測 | 鹿島工程技術顧問股份有限公司 | 2 | 1 | 1 | 1 | 其他損傷 | 未維修 | 維修孔蓋裝設 | 1 | 個 | S1G1 |  | 主梁
[12 empty] | 4 | 2020-07-16 | 定期檢測 | 鹿島工程技術顧問股份有限公司 | 2 | 1 | 1 | 1 | 滲水、白華 | 未維修 | 表面環氧樹脂砂漿修補 | 1 | 平方公尺 | A1 |  | 橋台
[12 empty] | 5 | 2020-07-16 | 定期檢測 | 鹿島工程技術顧問股份有限公司 | 2 | 1 | 1 | 1 | 滲水、白華 | 未維修 | 白華處理 | 2 | 處 | A2右側 |  | 翼牆／擋土牆
[12 empty] | 6 | 2020-07-16 | 定期檢測 | 鹿島工程技術顧問股份有限公司 | 2 | 1 | 1 | 1 | 混凝土剝落、破碎、鋼筋外露、銹蝕 | 未維修 | 鋼筋除鏽及混凝土修復(<=0.4*0.4*0.05m) | 1 | 處 | S1左側 |  | 橋面板
[12 empty] | 7 | 2020-07-16 | 定期檢測 | 鹿島工程技術顧問股份有限公司 | 2 | 1 | 1 | 1 | 其他損傷 | 未維修 | 增設橋名牌 | 4 | 處 | A1~A2 |  | 其他
[12 empty] | 8 | 2020-07-16 | 定期檢測 | 鹿島工程技術顧問股份有限公司 | 2 | 2 | 1 | 1 | 其他損傷 | 未維修 | 橋欄杆鋼管鋼管收尾彎管及安裝 | 18 | 公尺 | A2兩側 |  | 引道路堤護欄
[12 empty] | 9 | 2020-07-16 | 定期檢測 | 鹿島工程技術顧問股份有限公司 | 2 | 1 | 1 | 1 | 滑動或沉陷 | 未維修 | 串方塊護坡修復 | 0.1 | 平方公尺 | A2前護坡 |  | 引道路堤保護措施
[12 empty] | 10 | 2020-07-16 | 定期檢測 | 鹿島工程技術顧問股份有限公司 | 2 | 1 | 1 | 1 | 支承座、支承端部損傷 | 未維修 | 混凝土支承墊破損修補 | 1 | 個 | P1背面 |  | 支承／支承墊／阻尼裝置
[12 empty] | 11 | 2020-07-16 | 定期檢測 | 鹿島工程技術顧問股份有限公司 | 2 | 2 | 1 | 1 | 路堤損傷 | 未維修 | 路面AC修復 | 1 | 平方公尺 | A2 |  | 引道路堤
[12 empty] | 12 | 2020-07-16 | 定期檢測 | 鹿島工程技術顧問股份有限公司 | 2 | 1 | 1 | 1 | 滲水、白華 | 未維修 | 白華處理(平方公尺) | 0.75 | 平方公尺 | A2 |  | 橋台
[12 empty] | 13 | 2020-07-16 | 定期檢測 | 鹿島工程技術顧問股份有限公司 | 2 | 3 | 2 | 2 | 防護網(柵)構件損傷 | 未維修 | 銹蝕修復 | 86 | 組 | s1-s3 |  | 其他
[12 empty] | 14 | 2020-07-16 | 定期檢測 | 鹿島工程技術顧問股份有限公司 | 2 | 2 | 2 | 2 | 生銹或腐蝕 | 未維修 | 金屬欄杆的防蝕保護 | 28 | 公尺 | s1-s3 |  | 橋護欄
[12 empty] | 15 | 2020-07-16 | 定期檢測 | 鹿島工程技術顧問股份有限公司 | 2 | 1 | 1 | 1 | 其他損傷 | 未維修 | 修補混凝土 | 1 | 處 | a2 |  | 橋台
[12 empty] | 16 | 2020-07-16 | 定期檢測 | 鹿島工程技術顧問股份有限公司 | 2 | 1 | 1 | 1 | 混凝土剝落、破碎、鋼筋外露、銹蝕 | 未維修 | 修補混凝土 | 1 | 處 | a2 |  | 橋台
[12 empty] | 17 | 2020-07-16 | 定期檢測 | 鹿島工程技術顧問股份有限公司 | 2 | 2 | 2 | 2 | 塵土、雜物、植生堆積 | 未維修 | 垃圾或土砂清理 | 1 | 組／塊 | p2 |  | 支承／支承墊／阻尼裝置
[12 empty] | 18 | 2020-07-16 | 定期檢測 | 鹿島工程技術顧問股份有限公司 | 2 | 1 | 2 | 2 | 生銹或腐蝕 | 未維修 | 橋欄杆除鏽及底漆 | 1 | 公尺 | a1端 |  | 引道路堤護欄
[12 empty] | 19 | 2020-07-16 | 定期檢測 | 鹿島工程技術顧問股份有限公司 | 2 | 1 | 2 | 2 | 混凝土剝落、破碎、鋼筋外露、銹蝕 | 未維修 | 修補混凝土 | 1 | 立方公尺 | p1 |  | 橋墩／帽梁
[12 empty] | 20 | 2020-07-16 | 定期檢測 | 鹿島工程技術顧問股份有限公司 | 2 | 1 | 2 | 2 | 支承裝置損傷 | 未維修 | 混凝土支承墊破損修補 | 1 | 個 | p1支撐座 |  | 支承／支承墊／阻尼裝置
[12 empty] | 21 | 2020-07-16 | 定期檢測 | 鹿島工程技術顧問股份有限公司 | 2 | 1 | 1 | 1 | 生銹或腐蝕 | 未維修 | 橋欄杆基座修復(不含材料) | 36 | 組 | 橋面板兩側 |  | 橋護欄
[12 empty] | 22 | 2020-07-16 | 定期檢測 | 鹿島工程技術顧問股份有限公司 | 2 | 2 | 2 | 2 | 生銹或腐蝕 | 未維修 | 橋欄杆除鏽及底漆 |  | 公尺 | 橋面板兩側 |  | 橋護欄
[12 empty] | 23 | 2020-07-16 | 定期檢測 | 鹿島工程技術顧問股份有限公司 | 2 | 2 | 2 | 2 | 螺栓損傷、欠缺或鬆動或護欄脫落 | 未維修 | 螺帽修復 | 16 | 式 | s1-s3 |  | 橋護欄
[12 empty] | 24 | 2020-07-16 | 定期檢測 | 鹿島工程技術顧問股份有限公司 | 2 | 2 | 2 | 2 | 其他損傷 | 未維修 | 橋欄杆修復 | 20 | 公尺 | a2 |  | 引道路堤護欄
[12 empty] | 25 | 2020-07-16 | 定期檢測 | 鹿島工程技術顧問股份有限公司 | 2 | 1 | 1 | 1 | 其他損傷 | 未維修 | 清除植生或雜物 | 1 | 處 | a2 |  | 翼牆／擋土牆
[12 empty] | 26 | 2020-07-16 | 定期檢測 | 鹿島工程技術顧問股份有限公司 | 2 | 1 | 1 | 1 | 混凝土剝落、破碎、鋼筋外露、銹蝕 | 未維修 | 橋面版修復 | 1 | 處 | s3 |  | 橋面板
[12 empty] | 27 | 2020-07-16 | 定期檢測 | 鹿島工程技術顧問股份有限公司 | 2 | 1 | 2 | 2 | 混凝土結構裂縫 | 未維修 | 修補寬度大於0.3mm的裂縫 | 1 | 處 | p2 |  | 橋墩基礎
[12 empty] | 28 | 2020-07-16 | 定期檢測 | 鹿島工程技術顧問股份有限公司 | 2 | 1 | 2 | 2 | 混凝土剝落、破碎、鋼筋外露、銹蝕 | 未維修 | 塗刷保護層 | 1 | 處 | p2 |  | 橋墩／帽梁
[12 empty] | 29 | 2020-07-16 | 定期檢測 | 鹿島工程技術顧問股份有限公司 | 2 | 1 | 2 | 2 | 混凝土剝落、破碎、鋼筋外露、銹蝕 | 未維修 | 白華處理(處) | 1 | 處 | s2中間 |  | 橋面板
[12 empty] | 30 | 2020-07-16 | 定期檢測 | 鹿島工程技術顧問股份有限公司 | 2 | 1 | 2 | 2 | 其他損傷 | 未維修 | 清理保養 | 1 | 組/塊 | p1 |  | 防落設施
[12 empty] | 31 | 2020-07-16 | 定期檢測 | 鹿島工程技術顧問股份有限公司 | 2 | 1 | 2 | 2 | 其他損傷 | 未維修 | 橋欄杆修復 | 3 | 公尺 | s3 |  | 橋護欄
[12 empty] | 32 | 2020-07-16 | 定期檢測 | 鹿島工程技術顧問股份有限公司 | 2 | 1 | 2 | 2 | 滲水、白華 | 未維修 | 白華處理(平方公尺) | 1 | 平方公尺 | a2 |  | 翼牆／擋土牆
[12 empty] | 33 | 2020-07-16 | 定期檢測 | 鹿島工程技術顧問股份有限公司 | 2 | 2 | 2 | 2 | 支承座、支承端部損傷 | 未維修 | 清理保養 | 2 | 組 | a2 |  | 支承／支承墊／阻尼裝置
[12 empty] | 34 | 2020-07-16 | 定期檢測 | 鹿島工程技術顧問股份有限公司 | 2 | 2 | 1 | 1 | 其他損傷 | 未維修 | 清除植生或雜物 | 1 | 處 | a1端 |  | 翼牆／擋土牆
[12 empty] | 35 | 2020-07-16 | 定期檢測 | 鹿島工程技術顧問股份有限公司 | 2 | 1 | 1 | 1 | 塵土、雜物、植生堆積 | 未維修 | 清理保養 | 1 | 組 | a1端 |  | 支承／支承墊／阻尼裝置
[12 empty] | 36 | 2020-07-16 | 定期檢測 | 鹿島工程技術顧問股份有限公司 | 2 | 1 | 1 | 1 | 塵土、雜物、植生堆積 | 未維修 | 清理保養 | 1 | 組 | a1端 |  | 支承／支承墊／阻尼裝置
[12 empty] | 37 | 2020-07-16 | 定期檢測 | 鹿島工程技術顧問股份有限公司 | 2 | 1 | 2 | 2 | 其他損傷 | 未維修 | 白華處理(平方公尺) | 2 | 平方公尺 | a1端 |  | 防落設施
[12 empty] | 38 | 2020-07-16 | 定期檢測 | 鹿島工程技術顧問股份有限公司 | 2 | 2 | 2 | 2 | 滲水、白華 | 未維修 | 白華處理(平方公尺) | 14 | 平方公尺 | p2 |  | 橋墩／帽梁
[12 empty] | 39 | 2020-07-16 | 定期檢測 | 鹿島工程技術顧問股份有限公司 | 2 | 2 | 2 | 2 | 其他損傷 | 未維修 | 橋墩、帽梁清理 | 1 | 式 | p2 |  | 橋墩／帽梁
[12 empty] | 40 | 2020-07-16 | 定期檢測 | 鹿島工程技術顧問股份有限公司 | 2 | 2 | 2 | 2 | 生銹或腐蝕 | 未維修 | 清理保養 | 1 | 組/塊 | p2 |  | 防落設施
[12 empty] | 41 | 2020-07-16 | 定期檢測 | 鹿島工程技術顧問股份有限公司 | 2 | 2 | 2 | 2 | 其他損傷 | 已維修 | 植生清理 | 1 | 式 | a2 | 24390 | 其他 | 橋台清理 | 5000 | 2020-10-29 | 2020-11-15 | 2021-03-11 10:51 | 張菁瑩
[12 empty] | 42 | 2020-07-16 | 定期檢測 | 鹿島工程技術顧問股份有限公司 | 2 | 2 | 2 | 2 | 其他損傷 | 已維修 | 橋台清理 | 1 | 個 | a2 | 24387 | 橋台 | 橋台清理 | 5000 | 2020-10-29 | 2020-11-15 | 2021-03-11 10:51 | 張菁瑩
[12 empty] | 43 | 2020-07-16 | 定期檢測 | 鹿島工程技術顧問股份有限公司 | 2 | 3 | 2 | 2 | 植物生長 | 已維修 | 清理雜草 | 2 | 式 | a2 | 31531 | 引道路堤 | 清理雜草 | 2000 | 2020-10-29 | 2020-10-29 | 2021-07-13 16:01 | 張菁瑩 | 2021-07-13 16:01 | 張菁瑩
[12 empty] | 44 | 2020-07-16 | 定期檢測 | 鹿島工程技術顧問股份有限公司 | 2 | 3 | 2 | 2 | 植物生長 | 已維修 | 清理雜草 | 1 | 式 | A1兩側 | 31530 | 引道路堤 | 清理雜草 | 2000 | 2020-10-29 | 2020-10-29 | 2021-07-13 16:01 | 張菁瑩 | 2021-07-13 16:01 | 張菁瑩
[12 empty] | 45 | 2020-07-16 | 定期檢測 | 鹿島工程技術顧問股份有限公司 | 2 | 1 | 1 | 1 | 其他損傷 | 已維修 | 橋台清理 | 1 | 個 | A2 | 24386 | 橋台 | 橋台清理 | 5000 | 2020-10-29 | 2020-11-15 | 2021-03-11 10:51 | 張菁瑩
[12 empty] | 46 | 2020-07-16 | 定期檢測 | 鹿島工程技術顧問股份有限公司 | 2 | 2 | 2 | 2 | 排水設施阻塞或功能性降低 | 已維修 | 清理淤塞的排水孔 | 5 | 個 | S1兩側 | 20334 | 橋梁排水設施 | 清理淤塞的排水孔 | 500 | 2020-02-28 | 2020-03-15 | 2020-10-29 00:24 | 張菁瑩
[12 empty] | 47 | 2020-07-16 | 定期檢測 | 鹿島工程技術顧問股份有限公司 | 2 | 2 | 1 | 1 | 保護設施遭破壞、移動或遺失 | 已維修 | 植生清除 | 1 | 式 | A1 | 24388 | 引道路堤保護措施 | 橋台清理 | 5000 | 2020-10-29 | 2020-11-15 | 2021-03-11 10:51 | 張菁瑩
[12 empty] | 48 | 2020-07-16 | 定期檢測 | 鹿島工程技術顧問股份有限公司 | 2 | 2 | 2 | 2 | 保護設施遭破壞、移動或遺失 | 已維修 | 植生清除 | 1 | 式 | A2 | 24389 | 引道路堤保護措施 | 橋台清理 | 5000 | 2020-10-29 | 2020-11-15 | 2021-03-11 10:51 | 張菁瑩
347 | 35082 | 新竹一號跨越橋(雙向) | 茄苳路 | 村里道路 | 無K+無M ~無K~無M | 高公局北區養護工程分局 | 關西工務段 | 箱型梁 | 預力混凝土 | 84 | 已維修：3 | NO | 檢測日期 | 檢測類別 | 檢測單位 | D | E | R | U | 劣化類型 | 狀態 | 建議維修工法 | 數量 | 單位 | 損壞位置 | 維修紀錄ID | 維修構件 | 維修工法 | 金額 | 開工日期 | 完成日期 | 維修原始紀錄日期 | 維修原始紀錄者 | 維修最後修改日期 | 維修最後修改者
[11 empty] | 未維修：22 | 1 | 2020-07-17 | 定期檢測 | 鹿島工程技術顧問股份有限公司 | 2 | 1 | 1 | 1 | 滲水、白華 | 未維修 | 表面環氧樹脂砂漿修補 | 0.24 | 平方公尺 | 2G1 |  | 主梁
[11 empty] | 全部：25 | 2 | 2020-07-17 | 定期檢測 | 鹿島工程技術顧問股份有限公司 | 2 | 1 | 1 | 1 | 其他損傷 | 未維修 | 清除植生 | 1 | 式 | A1 |  | 引道路堤保護措施
[12 empty] | 3 | 2020-07-17 | 定期檢測 | 鹿島工程技術顧問股份有限公司 | 2 | 1 | 1 | 1 | 其他損傷 | 未維修 | 清除植生 | 1 | 式 | A2 |  | 引道路堤保護措施
[12 empty] | 4 | 2020-07-17 | 定期檢測 | 鹿島工程技術顧問股份有限公司 | 2 | 2 | 2 | 2 | 生銹或腐蝕 | 未維修 | 支承除鏽及油漆塗裝 | 1 | 處 | A2 |  | 支承／支承墊／阻尼裝置
[12 empty] | 5 | 2020-07-17 | 定期檢測 | 鹿島工程技術顧問股份有限公司 | 2 | 2 | 1 | 1 | 防護網(柵)構件損傷 | 未維修 | 防護鐵網更換 | 0.6 | 平方公尺 | S1 |  | 其他
[12 empty] | 6 | 2020-07-17 | 定期檢測 | 鹿島工程技術顧問股份有限公司 | 2 | 2 | 1 | 1 | 防護網(柵)構件損傷 | 未維修 | 防護網鐵板更換 | 34 | 平方公尺 | S1~S2兩側 |  | 其他
[12 empty] | 7 | 2020-07-17 | 定期檢測 | 鹿島工程技術顧問股份有限公司 | 2 | 2 | 1 | 1 | 防護網(柵)構件損傷 | 未維修 | 防護鐵網更換 | 1 | 平方公尺 | S2 |  | 其他
[12 empty] | 8 | 2020-07-17 | 定期檢測 | 鹿島工程技術顧問股份有限公司 | 2 | 2 | 1 | 1 | 滲水、白華 | 未維修 | 白華處理(平方公尺) | 3 | 平方公尺 | A1 |  | 橋台
[12 empty] | 9 | 2020-07-17 | 定期檢測 | 鹿島工程技術顧問股份有限公司 | 2 | 2 | 1 | 1 | 滲水、白華 | 未維修 | 白華處理(平方公尺) | 3 | 平方公尺 | A2 |  | 橋台
[12 empty] | 10 | 2020-07-17 | 定期檢測 | 鹿島工程技術顧問股份有限公司 | 2 | 1 | 1 | 1 | 混凝土剝落、破碎、鋼筋外露、銹蝕 | 未維修 | 修補混凝土 | 0.25 | 平方公尺 | A1右側 |  | 翼牆／擋土牆
[12 empty] | 11 | 2020-07-17 | 定期檢測 | 鹿島工程技術顧問股份有限公司 | 2 | 1 | 1 | 1 | 混凝土剝落、破碎、鋼筋外露、銹蝕 | 未維修 | 修補混凝土 | 0.25 | 平方公尺 | A2右側 |  | 翼牆／擋土牆
[12 empty] | 12 | 2020-07-17 | 定期檢測 | 鹿島工程技術顧問股份有限公司 | 2 | 1 | 1 | 1 | 混凝土剝落、破碎、鋼筋、鋼腱或錨碇外露、銹蝕 | 未維修 | 鋼筋除鏽及混凝土修復(>0.4*0.4*0.05m) | 0.4 | 平方公尺 | 1G1 |  | 主梁
[12 empty] | 13 | 2020-07-17 | 定期檢測 | 鹿島工程技術顧問股份有限公司 | 2 | 1 | 1 | 1 | 滲水、白華 | 未維修 | 表面環氧樹脂砂漿修補 | 10 | 平方公尺 | 1G1底部 |  | 主梁
[12 empty] | 14 | 2020-07-17 | 定期檢測 | 鹿島工程技術顧問股份有限公司 | 2 | 1 | 1 | 1 | 混凝土剝落、破碎、鋼筋、鋼腱或錨碇外露、銹蝕 | 未維修 | 鋼筋除鏽及混凝土修復(<=0.4*0.4*0.05m) | 1 | 處 | 2G1 |  | 主梁
[12 empty] | 15 | 2020-07-17 | 定期檢測 | 鹿島工程技術顧問股份有限公司 | 2 | 1 | 1 | 1 | 滲水、白華 | 未維修 | 白華處理(處) | 1 | 處 | S1左側懸臂板 |  | 橋面板
[12 empty] | 16 | 2020-07-17 | 定期檢測 | 鹿島工程技術顧問股份有限公司 | 2 | 1 | 1 | 1 | 其他損傷 | 未維修 | 增設橋名牌 | 3 | 個 | A1,A2,P1 |  | 其他
[12 empty] | 17 | 2020-07-17 | 定期檢測 | 鹿島工程技術顧問股份有限公司 | 2 | 2 | 1 | 1 | 植物生長 | 未維修 | 清理雜草 | 1 | 式 | A1兩側 |  | 引道路堤
[12 empty] | 18 | 2020-07-17 | 定期檢測 | 鹿島工程技術顧問股份有限公司 | 2 | 1 | 1 | 1 | 混凝土剝落、破碎、鋼筋外露、銹蝕 | 未維修 | 混凝土剝落鋼筋鏽蝕修復 | 1 | 處 | A1左側 |  | 引道路堤護欄
[12 empty] | 19 | 2020-07-17 | 定期檢測 | 鹿島工程技術顧問股份有限公司 | 2 | 1 | 1 | 1 | 其他損傷 | 未維修 | 清除植生 | 1 | 處 | A2右側 |  | 翼牆／擋土牆
[12 empty] | 20 | 2020-07-17 | 定期檢測 | 鹿島工程技術顧問股份有限公司 | 2 | 1 | 1 | 1 | 混凝土結構裂縫 | 未維修 | >0.3mm混凝土裂縫修補 | 1.6 | 公尺 | S1左側懸臂板 |  | 橋面板
[12 empty] | 21 | 2020-07-17 | 定期檢測 | 鹿島工程技術顧問股份有限公司 | 2 | 1 | 1 | 1 | 其他損傷 | 未維修 | 清除植生 | 1 | 處 | A2橋檢梯 |  | 其他
[12 empty] | 22 | 2020-07-17 | 定期檢測 | 鹿島工程技術顧問股份有限公司 | 2 | 1 | 1 | 1 | 其他損傷 | 未維修 | 重貼橋名牌 | 2 | 處 | A1,A2 |  | 其他
[12 empty] | 23 | 2020-07-17 | 定期檢測 | 鹿島工程技術顧問股份有限公司 | 2 | 2 | 1 | 1 | 伸縮縫間雜物堆積 | 已維修 | 伸縮縫清理 | 7 | 公尺 | A1 | 31694 | 伸縮縫 | 伸縮縫清理 | 300 | 2021-01-29 | 2021-01-29 | 2021-07-14 12:53 | 張菁瑩 | 2021-07-14 12:53 | 張菁瑩
[12 empty] | 24 | 2020-07-17 | 定期檢測 | 鹿島工程技術顧問股份有限公司 | 2 | 1 | 1 | 1 | 排水設施阻塞或功能性降低 | 已維修 | 清理淤塞的排水孔 | 6 | 個 | S1~S2 | 20261 | 橋梁排水設施 | 清理淤塞的排水孔 | 500 | 2020-02-28 | 2020-03-15 | 2020-10-28 21:27 | 張菁瑩
[12 empty] | 25 | 2020-07-17 | 定期檢測 | 鹿島工程技術顧問股份有限公司 | 2 | 2 | 1 | 1 | 伸縮縫間雜物堆積 | 已維修 | 伸縮縫清理 | 7 | 公尺 | A2 | 31695 | 伸縮縫 | 伸縮縫清理 | 300 | 2021-01-29 | 2021-01-29 | 2021-07-14 12:53 | 張菁瑩 | 2021-07-14 12:53 | 張菁瑩
348 | 35083 | 新竹系統交流道匝道A(四)跨越橋 | 國道3號 | 國道 | 1K+221M ~1K~256.12M | 高公局北區養護工程分局 | 關西工務段 | 箱型梁 | 預力混凝土 | 79 | 已維修：3 | NO | 檢測日期 | 檢測類別 | 檢測單位 | D | E | R | U | 劣化類型 | 狀態 | 建議維修工法 | 數量 | 單位 | 損壞位置 | 維修紀錄ID | 維修構件 | 維修工法 | 金額 | 開工日期 | 完成日期 | 維修原始紀錄日期 | 維修原始紀錄者 | 維修最後修改日期 | 維修最後修改者
[11 empty] | 未維修：7 | 1 | 2020-07-05 | 定期檢測 | 鹿島工程技術顧問股份有限公司 | 2 | 1 | 1 | 1 | 橋名牌(柱)損壞 | 未維修 | 增設橋名牌 | 2 | 處 | A1、A2橋台 |  | 其他
[11 empty] | 全部：10 | 2 | 2020-07-05 | 定期檢測 | 鹿島工程技術顧問股份有限公司 | 2 | 2 | 1 | 1 | 滲水、白華 | 未維修 | 增設落水管 | 1 | 處 | A2 |  | 橋台
[12 empty] | 3 | 2020-07-05 | 定期檢測 | 鹿島工程技術顧問股份有限公司 | 2 | 1 | 1 | 1 | 混凝土剝落 | 未維修 | 混凝土修復(<=0.4x0.4x0.05m) | 1 | 處 | A1左側 |  | 橋台
[12 empty] | 4 | 2020-07-05 | 定期檢測 | 鹿島工程技術顧問股份有限公司 | 2 | 1 | 2 | 2 | 排水設施損傷 | 未維修 | 修復受損的排水管 | 3 | 公尺 | S1兩側 |  | 橋梁排水設施
[12 empty] | 5 | 2020-07-05 | 定期檢測 | 鹿島工程技術顧問股份有限公司 | 2 | 1 | 1 | 1 | 鋼筋外露、銹蝕 | 未維修 | 鋼筋除鏽混凝土修復(>=0.4x0.4x0.05m) | 0.18 | 平方公尺 | S1右側近A1 |  | 橋護欄
[12 empty] | 6 | 2020-07-05 | 定期檢測 | 鹿島工程技術顧問股份有限公司 | 2 | 1 | 1 | 1 | 其他損傷 | 未維修 | 植生清除 | 1 | 處 | A1 |  | 其他
[12 empty] | 7 | 2020-07-05 | 定期檢測 | 鹿島工程技術顧問股份有限公司 | 2 | 1 | 1 | 1 | 其他損傷 | 未維修 | 植生清除 | 1 | 處 | A2 |  | 其他
[12 empty] | 8 | 2020-07-05 | 定期檢測 | 鹿島工程技術顧問股份有限公司 | 2 | 2 | 1 | 1 | 伸縮縫間雜物堆積 | 已維修 | 伸縮縫清理 | 6 | 公尺 | A1 | 31710 | 伸縮縫 | 伸縮縫清理 | 300 | 2021-01-26 | 2021-01-26 | 2021-07-14 13:06 | 張菁瑩 | 2021-07-14 13:06 | 張菁瑩
[12 empty] | 9 | 2020-07-05 | 定期檢測 | 鹿島工程技術顧問股份有限公司 | 2 | 2 | 1 | 1 | 伸縮縫間雜物堆積 | 已維修 | 伸縮縫清理 | 6 | 公尺 | A2 | 31711 | 伸縮縫 | 伸縮縫清理 | 300 | 2021-01-26 | 2021-01-26 | 2021-07-14 13:06 | 張菁瑩 | 2021-07-14 13:06 | 張菁瑩
[12 empty] | 10 | 2020-07-05 | 定期檢測 | 鹿島工程技術顧問股份有限公司 | 2 | 1 | 1 | 1 | 排水設施阻塞 | 已維修 | 清理淤塞的排水孔，更換孔蓋 | 1 | 個 | S1左側 | 39034 | 橋梁排水設施 | 清理淤塞的排水孔 | 500 | 2022-02-21 | 2022-02-21 | 2022-05-23 17:03 | 張菁瑩 | 2022-05-23 17:03 | 張菁瑩
349 | 35084 | 新竹系統交流道匝道E(一)穿越橋 | 國道3號 | 國道 | 0K+787M ~0K~961.22M | 高公局北區養護工程分局 | 關西工務段 | U型梁，箱型梁 | 預力混凝土 | 84 | 已維修：0 | NO | 檢測日期 | 檢測類別 | 檢測單位 | D | E | R | U | 劣化類型 | 狀態 | 建議維修工法 | 數量 | 單位 | 損壞位置 | 維修紀錄ID | 維修構件 | 維修工法 | 金額 | 開工日期 | 完成日期 | 維修原始紀錄日期 | 維修原始紀錄者 | 維修最後修改日期 | 維修最後修改者
[11 empty] | 未維修：9 | 1 | 2020-07-24 | 定期檢測 | 鹿島工程技術顧問股份有限公司 | 2 | 3 | 2 | 2 | 裂縫 | 未維修 | 植生清除 | 1 | 式 | A2 |  | 引道路堤保護措施
[11 empty] | 全部：9 | 2 | 2020-07-24 | 定期檢測 | 鹿島工程技術顧問股份有限公司 | 2 | 1 | 1 | 1 | 混凝土空洞(或蜂窩) | 未維修 | 表面蜂窩修補 | 0.15 | 平方公尺 | P3 |  | 橋墩／帽梁
[12 empty] | 3 | 2020-07-24 | 定期檢測 | 鹿島工程技術顧問股份有限公司 | 2 | 2 | 1 | 1 | 鋼筋、鋼腱或錨碇部位外露、銹蝕 | 未維修 | 鋼筋除鏽混凝土修復(>=0.4x0.4x0.05m) | 2.08 | 平方公尺 | P4 |  | 橋墩／帽梁
[12 empty] | 4 | 2020-07-24 | 定期檢測 | 鹿島工程技術顧問股份有限公司 | 2 | 2 | 1 | 1 | 裂縫 | 未維修 | 植生清除 | 1 | 式 | A1 |  | 引道路堤保護措施
[12 empty] | 5 | 2020-07-24 | 定期檢測 | 鹿島工程技術顧問股份有限公司 | 2 | 2 | 1 | 1 | 其他損傷 | 未維修 | 植生清除 | 1 | 處 | A2 |  | 橋台
[12 empty] | 6 | 2020-07-24 | 定期檢測 | 鹿島工程技術顧問股份有限公司 | 2 | 1 | 1 | 1 | 橋名牌(柱)損壞 | 未維修 | 增設橋名牌 | 6 | 處 | A1和A2橋台、P1~P4橋墩 |  | 其他
[12 empty] | 7 | 2020-07-24 | 定期檢測 | 鹿島工程技術顧問股份有限公司 | 2 | 1 | 1 | 1 | 混凝土剝落 | 未維修 | 混凝土修復(<=0.4x0.4x0.05m) | 1 | 處 | S1左側 |  | 橋護欄
[12 empty] | 8 | 2020-07-24 | 定期檢測 | 鹿島工程技術顧問股份有限公司 | 2 | 2 | 1 | 1 | 滲水、白華 | 未維修 | 白華處理 | 2 | 平方公尺 | 3G1底部 |  | 主梁
[12 empty] | 9 | 2020-07-24 | 定期檢測 | 鹿島工程技術顧問股份有限公司 | 2 | 1 | 1 | 1 | 混凝土裂縫 | 未維修 | 修補寬度大於0.3mm的裂縫 | 1.5 | 公尺 | A1右側 |  | 翼牆／擋土牆
350 | 35085 | 117縣道跨越橋(雙向) | 縣117 | 縣道 | 無K+無M ~無K~無M | 高公局北區養護工程分局 | 關西工務段 | 箱型梁 | 預力混凝土 | 84 | 已維修：3 | NO | 檢測日期 | 檢測類別 | 檢測單位 | D | E | R | U | 劣化類型 | 狀態 | 建議維修工法 | 數量 | 單位 | 損壞位置 | 維修紀錄ID | 維修構件 | 維修工法 | 金額 | 開工日期 | 完成日期 | 維修原始紀錄日期 | 維修原始紀錄者 | 維修最後修改日期 | 維修最後修改者
[11 empty] | 未維修：14 | 1 | 2020-07-14 | 定期檢測 | 鹿島工程技術顧問股份有限公司 | 2 | 1 | 1 | 1 | 植物生長 | 未維修 | 清理雜草 | 1 | 式 | A1右側 |  | 引道路堤
[11 empty] | 全部：17 | 2 | 2020-07-14 | 定期檢測 | 鹿島工程技術顧問股份有限公司 | 2 | 1 | 1 | 1 | 鋼筋外露、銹蝕 | 未維修 | 混凝土修復(<=0.4*0.4*0.05m) | 12 | 處 | A1背牆 |  | 橋台
[12 empty] | 3 | 2020-07-14 | 定期檢測 | 鹿島工程技術顧問股份有限公司 | 2 | 2 | 1 | 1 | 混凝土剝落 | 未維修 | 橋台串方塊護坡修復 | 49 | 平方公尺 | A2 |  | 橋台
[12 empty] | 4 | 2020-07-14 | 定期檢測 | 鹿島工程技術顧問股份有限公司 | 2 | 2 | 2 | 2 | 混凝土裂縫 | 未維修 | >0.3mm混凝土裂縫修補 | 1.7 | 公尺 | A2 |  | 橋台
[12 empty] | 5 | 2020-07-14 | 定期檢測 | 鹿島工程技術顧問股份有限公司 | 2 | 3 | 1 | 1 | 生銹及腐蝕 | 未維修 | 螺栓更換 | 174 | 公尺 | S1~S3兩側 |  | 橋護欄
[12 empty] | 6 | 2020-07-14 | 定期檢測 | 鹿島工程技術顧問股份有限公司 | 2 | 2 | 1 | 1 | 滲水、白華 | 未維修 | 表面環氧樹脂砂漿修補 | 96 | 平方公尺 | S1 |  | 主梁
[12 empty] | 7 | 2020-07-14 | 定期檢測 | 鹿島工程技術顧問股份有限公司 | 2 | 1 | 1 | 1 | 橋名牌(柱)損壞 | 未維修 | 橋名牌修復 | 5 | 處 | 橋下A1、A2、橋下A1~A2 |  | 其他
[12 empty] | 8 | 2020-07-14 | 定期檢測 | 鹿島工程技術顧問股份有限公司 | 2 | 1 | 1 | 1 | 排水設施損傷 | 未維修 | 修復受損的排水管 | 1 | 公尺 | A2左側 |  | 橋梁排水設施
[12 empty] | 9 | 2020-07-14 | 定期檢測 | 鹿島工程技術顧問股份有限公司 | 2 | 1 | 1 | 1 | 鋼筋、鋼腱或錨碇部位外露、銹蝕 | 未維修 | 鋼筋除鏽及混凝土修復(<=0.4*0.4*0.05m) | 1 | 處 | S1(近A1) |  | 主梁
[12 empty] | 10 | 2020-07-14 | 定期檢測 | 鹿島工程技術顧問股份有限公司 | 2 | 2 | 1 | 1 | 滲水、白華 | 未維修 | 表面環氧樹脂砂漿修補 | 6 | 平方公尺 | S2 |  | 主梁
[12 empty] | 11 | 2020-07-14 | 定期檢測 | 鹿島工程技術顧問股份有限公司 | 2 | 1 | 1 | 1 | 鋼筋、鋼腱或錨碇部位外露、銹蝕 | 未維修 | 鋼筋除鏽及混凝土修復(<=0.4*0.4*0.05m) | 1 | 處 | S2(近A2) |  | 主梁
[12 empty] | 12 | 2020-07-14 | 定期檢測 | 鹿島工程技術顧問股份有限公司 | 2 | 1 | 1 | 1 | 植物生長 | 未維修 | 清理雜草 | 1 | 式 | A2左側 |  | 引道路堤
[12 empty] | 13 | 2020-07-14 | 定期檢測 | 鹿島工程技術顧問股份有限公司 | 2 | 2 | 1 | 1 | 滲水、白華 | 未維修 | 表面環氧樹脂砂漿修補 | 8 | 平方公尺 | A1 |  | 橋台
[12 empty] | 14 | 2020-07-14 | 定期檢測 | 鹿島工程技術顧問股份有限公司 | 2 | 1 | 1 | 1 | 其他損傷 | 未維修 | 植生清除 | 1 | 式 | A1 |  | 橋台
[12 empty] | 15 | 2020-07-14 | 定期檢測 | 鹿島工程技術顧問股份有限公司 | 2 | 2 | 1 | 1 | 排水設施阻塞 | 已維修 | 清理淤塞的排水孔 | 10 | 個 | S1~S3 | 19547 | 橋梁排水設施 | 清理淤塞的排水孔 | 500 | 2020-02-28 | 2020-03-15 | 2020-10-06 12:31 | 張菁瑩
[12 empty] | 16 | 2020-07-14 | 定期檢測 | 鹿島工程技術顧問股份有限公司 | 2 | 1 | 1 | 1 | 伸縮縫間雜物堆積 | 已維修 | 伸縮縫清理 | 1 | 公尺 | A2 | 31684 | 伸縮縫 | 伸縮縫清理 | 300 | 2021-01-29 | 2021-01-29 | 2021-07-14 12:32 | 張菁瑩 | 2021-07-14 12:32 | 張菁瑩
[12 empty] | 17 | 2020-07-14 | 定期檢測 | 鹿島工程技術顧問股份有限公司 | 2 | 2 | 1 | 1 | 伸縮縫間雜物堆積 | 已維修 | 伸縮縫清理 | 10 | 公尺 | A1 | 31683 | 伸縮縫 | 伸縮縫清理 | 300 | 2021-01-29 | 2021-01-29 | 2021-07-14 12:32 | 張菁瑩 | 2021-07-14 12:32 | 張菁瑩
351 | 35093 | 新竹系統交流道匝道A(二)跨越橋 | 國道3號 | 國道 | 0K+772M ~0K~885.5M | 高公局北區養護工程分局 | 關西工務段 | 箱型梁 | 預力混凝土 | 79 | 已維修：1 | NO | 檢測日期 | 檢測類別 | 檢測單位 | D | E | R | U | 劣化類型 | 狀態 | 建議維修工法 | 數量 | 單位 | 損壞位置 | 維修紀錄ID | 維修構件 | 維修工法 | 金額 | 開工日期 | 完成日期 | 維修原始紀錄日期 | 維修原始紀錄者 | 維修最後修改日期 | 維修最後修改者
[11 empty] | 未維修：8 | 1 | 2020-07-05 | 定期檢測 | 鹿島工程技術顧問股份有限公司 | 2 | 2 | 2 | 2 | 裂縫 | 未維修 | 植生清除 | 1 |  | A2右側 |  | 引道路堤保護措施
[11 empty] | 全部：9 | 2 | 2020-07-05 | 定期檢測 | 鹿島工程技術顧問股份有限公司 | 2 | 1 | 1 | 1 | 橋名牌(柱)損壞 | 未維修 | 增設橋名牌 | 4 | 處 | A1、A2、P1、P2 |  | 其他
[12 empty] | 3 | 2020-07-05 | 定期檢測 | 鹿島工程技術顧問股份有限公司 | 2 | 1 | 1 | 1 | 混凝土剝落 | 未維修 | 混凝土修復(<=0.4x0.4x0.05m) | 1 | 處 | A1左側 |  | 引道路堤護欄
[12 empty] | 4 | 2020-07-05 | 定期檢測 | 鹿島工程技術顧問股份有限公司 | 2 | 2 | 1 | 1 | 鋼筋外露、銹蝕 | 未維修 | 鋼筋除鏽混凝土修復(<=0.4x0.4x0.05m) | 30 | 處 | A2兩側 |  | 引道路堤護欄
[12 empty] | 5 | 2020-07-05 | 定期檢測 | 鹿島工程技術顧問股份有限公司 | 2 | 2 | 2 | 2 | 裂縫 | 未維修 | 植生清除 | 1 |  | A1 |  | 引道路堤保護措施
[12 empty] | 6 | 2020-07-05 | 定期檢測 | 鹿島工程技術顧問股份有限公司 | 2 | 4 | 1 | 1 | 其他損傷 | 未維修 | 植生清除 | 1 |  | A1右側 |  | 其他
[12 empty] | 7 | 2020-07-05 | 定期檢測 | 鹿島工程技術顧問股份有限公司 | 2 | 1 | 1 | 1 | 鋼筋外露、銹蝕 | 未維修 | 鋼筋除鏽混凝土修復(<=0.4x0.4x0.05m) | 2 | 處 | A2右側背牆 |  | 橋台
[12 empty] | 8 | 2020-07-05 | 定期檢測 | 鹿島工程技術顧問股份有限公司 | 2 | 1 | 1 | 1 | 其他損傷 | 未維修 | 植生清除 | 1 | 處 | A2左側 |  | 橋台
[12 empty] | 9 | 2020-07-05 | 定期檢測 | 鹿島工程技術顧問股份有限公司 | 2 | 2 | 1 | 1 | 鋼筋外露、銹蝕 | 已維修 | 鋼筋除鏽混凝土修復(<=0.4x0.4x0.05m) | 36 | 處 | S2、S3左側 | 42293 | 橋護欄 | 鋼筋除銹、混凝土修補 | 5400 | 2022-06-17 | 2022-06-21 | 2022-10-25 13:09 | 張菁瑩 | 2022-10-25 13:09 | 張菁瑩
352 | 35094 | 寶山一號跨越橋(雙向) | 寶新路一段428巷 | 農路 | 無K+無M ~無K~無M | 高公局北區養護工程分局 | 關西工務段 | 箱型梁 | 預力混凝土 | 84 | 已維修：1 | NO | 檢測日期 | 檢測類別 | 檢測單位 | D | E | R | U | 劣化類型 | 狀態 | 建議維修工法 | 數量 | 單位 | 損壞位置 | 維修紀錄ID | 維修構件 | 維修工法 | 金額 | 開工日期 | 完成日期 | 維修原始紀錄日期 | 維修原始紀錄者 | 維修最後修改日期 | 維修最後修改者
[11 empty] | 未維修：15 | 1 | 2020-07-07 | 定期檢測 | 鹿島工程技術顧問股份有限公司 | 2 | 2 | 1 | 2 | 伸縮縫間雜物堆積 | 未維修 | 伸縮縫清理 | 0.8 | 公尺 | A1 |  | 伸縮縫
[11 empty] | 全部：16 | 2 | 2020-07-07 | 定期檢測 | 鹿島工程技術顧問股份有限公司 | 2 | 1 | 1 | 1 | 其他損傷 | 未維修 | 植生清除 | 1 | 處 | A2 |  | 橋台
[12 empty] | 3 | 2020-07-07 | 定期檢測 | 鹿島工程技術顧問股份有限公司 | 2 | 2 | 1 | 1 | 其他損傷 | 未維修 | 雜物清除 | 1 | 處 | A1 |  | 引道路堤保護措施
[12 empty] | 4 | 2020-07-07 | 定期檢測 | 鹿島工程技術顧問股份有限公司 | 2 | 1 | 1 | 1 | 混凝土剝落、破碎、鋼筋外露、銹蝕 | 未維修 | 混凝土修復(<=0.4x0.4x0.05m) | 1 | 處 | S1右側 |  | 橋護欄
[12 empty] | 5 | 2020-07-07 | 定期檢測 | 鹿島工程技術顧問股份有限公司 | 2 | 2 | 1 | 1 | 滲水、白華 | 未維修 | 白華處理 | 2 | 平方公尺 | A1 |  | 橋台
[12 empty] | 6 | 2020-07-07 | 定期檢測 | 鹿島工程技術顧問股份有限公司 | 2 | 4 | 1 | 1 | 橋名牌(柱)損壞 | 未維修 | 增設橋名牌 | 3 | 處 | A1、A2、P1 |  | 其他
[12 empty] | 7 | 2020-07-07 | 定期檢測 | 鹿島工程技術顧問股份有限公司 | 2 | 1 | 1 | 1 | 滲水、白華 | 未維修 | 白華處理 | 1 | 平方公尺 | A2 |  | 橋台
[12 empty] | 8 | 2020-07-07 | 定期檢測 | 鹿島工程技術顧問股份有限公司 | 2 | 2 | 1 | 2 | 保護設施遭破壞、移動或遺失 | 未維修 | 護坡修復 | 0.8 | 平方公尺 | A2 |  | 引道路堤保護措施
[12 empty] | 9 | 2020-07-07 | 定期檢測 | 鹿島工程技術顧問股份有限公司 | 2 | 1 | 1 | 1 | 混凝土裂縫 | 未維修 | 修補寬度大於0.3mm的裂縫 | 0.6 | 公尺 | A2背牆 |  | 橋台
[12 empty] | 10 | 2020-07-07 | 定期檢測 | 鹿島工程技術顧問股份有限公司 | 2 | 2 | 1 | 1 | 混凝土剝落 | 未維修 | 混凝土修復(>=0.4x0.4x0.05m) | 0.42 | 平方公尺 | A2左側 |  | 引道路堤護欄
[12 empty] | 11 | 2020-07-07 | 定期檢測 | 鹿島工程技術顧問股份有限公司 | 2 | 1 | 1 | 1 | 其他損傷 | 未維修 | 蓋上孔蓋 | 1 | 處 | 1G1底部 |  | 主梁
[12 empty] | 12 | 2020-07-07 | 定期檢測 | 鹿島工程技術顧問股份有限公司 | 2 | 2 | 1 | 1 | 植物生長 | 未維修 | 清除積土及雜草 | 6 | 公尺 | A1 |  | 引道路堤
[12 empty] | 13 | 2020-07-07 | 定期檢測 | 鹿島工程技術顧問股份有限公司 | 2 | 1 | 1 | 1 | 橋名牌(柱)損壞 | 未維修 | 更換橋名牌 | 2 | 處 | A1、A2橋上 |  | 其他
[12 empty] | 14 | 2020-07-07 | 定期檢測 | 鹿島工程技術顧問股份有限公司 | 2 | 3 | 2 | 2 | 植物生長 | 未維修 | 清除積土及雜草 | 6 | 公尺 | A2 |  | 引道路堤
[12 empty] | 15 | 2020-07-07 | 定期檢測 | 鹿島工程技術顧問股份有限公司 | 2 | 1 | 1 | 1 | 混凝土剝落、破碎、鋼筋外露、銹蝕 | 未維修 | 鋼筋除鏽及混凝土修復(<=0.4x0.4x0.05m) | 3 | 處 | A1背牆 |  | 橋台
[12 empty] | 16 | 2020-07-07 | 定期檢測 | 鹿島工程技術顧問股份有限公司 | 2 | 2 | 2 | 2 | 排水設施阻塞或功能性降低 | 已維修 | 清理淤塞的排水孔 | 6 | 個 | S1~S2 | 31663 | 橋梁排水設施 | 清理淤塞的排水孔 | 500 | 2021-01-13 | 2021-01-13 | 2021-07-14 11:53 | 張菁瑩 | 2021-07-14 11:53 | 張菁瑩
353 | 35098 | 新竹系統交流道匝道E(二)跨越橋 | 國道3號 | 國道 | 1K+120M ~1K~330.12M | 高公局北區養護工程分局 | 關西工務段 | U型梁 | 預力混凝土 | 79 | 已維修：0 | NO | 檢測日期 | 檢測類別 | 檢測單位 | D | E | R | U | 劣化類型 | 狀態 | 建議維修工法 | 數量 | 單位 | 損壞位置 | 維修紀錄ID | 維修構件 | 維修工法 | 金額 | 開工日期 | 完成日期 | 維修原始紀錄日期 | 維修原始紀錄者 | 維修最後修改日期 | 維修最後修改者
[11 empty] | 未維修：26 | 1 | 2020-07-04 | 定期檢測 | 鹿島工程技術顧問股份有限公司 | 2 | 3 | 2 | 2 | 保護設施遭破壞、移動或遺失 | 未維修 | 護坡修復 | 0.14 | 平方公尺 | A2 |  | 引道路堤保護措施
[11 empty] | 全部：26 | 2 | 2020-07-04 | 定期檢測 | 鹿島工程技術顧問股份有限公司 | 2 | 1 | 1 | 1 | 排水設施損傷 | 未維修 | 增設排水管 | 1 | 處 | P2 |  | 橋梁排水設施
[12 empty] | 3 | 2020-07-04 | 定期檢測 | 鹿島工程技術顧問股份有限公司 | 2 | 2 | 1 | 1 | 裂縫 | 未維修 | 植生清除 | 1 | 式 | A2 |  | 引道路堤保護措施
[12 empty] | 4 | 2020-07-04 | 定期檢測 | 鹿島工程技術顧問股份有限公司 | 2 | 1 | 1 | 1 | 混凝土剝落 | 未維修 | 混凝土修復(<=0.4x0.4x0.05m) | 1 | 處 | S6左側(伸縮縫處) |  | 橋護欄
[12 empty] | 5 | 2020-07-04 | 定期檢測 | 鹿島工程技術顧問股份有限公司 | 2 | 2 | 1 | 1 | 伸縮縫間雜物堆積 | 未維修 | 伸縮縫清理 | 4 | 公尺 | A2 |  | 伸縮縫
[12 empty] | 6 | 2020-07-04 | 定期檢測 | 鹿島工程技術顧問股份有限公司 | 2 | 1 | 1 | 1 | 鋼筋、鋼腱或錨碇部位外露、銹蝕 | 未維修 | 鋼筋除鏽混凝土修復(<=0.4x0.4x0.05m) | 1 | 處 | P3帽梁底部 |  | 橋墩／帽梁
[12 empty] | 7 | 2020-07-04 | 定期檢測 | 鹿島工程技術顧問股份有限公司 | 2 | 1 | 1 | 1 | 混凝土剝落 | 未維修 | 混凝土修復(<=0.4x0.4x0.05m) | 1 | 處 | 2G1左側 |  | 主梁
[12 empty] | 8 | 2020-07-04 | 定期檢測 | 鹿島工程技術顧問股份有限公司 | 2 | 1 | 1 | 1 | 鋼筋、鋼腱或錨碇部位外露、銹蝕 | 未維修 | 鋼筋除鏽混凝土修復(<=0.4x0.4x0.05m) | 1 | 處 | 3G1底部 |  | 主梁
[12 empty] | 9 | 2020-07-04 | 定期檢測 | 鹿島工程技術顧問股份有限公司 | 2 | 3 | 1 | 1 | 裂縫 | 未維修 | 植生清除 | 1 | 式 | A1 |  | 引道路堤保護措施
[12 empty] | 10 | 2020-07-04 | 定期檢測 | 鹿島工程技術顧問股份有限公司 | 2 | 2 | 1 | 1 | 裂縫 | 未維修 | 修補寬度大於0.3mm的裂縫 | 10 | 公尺 | A1 |  | 引道路堤保護措施
[12 empty] | 11 | 2020-07-04 | 定期檢測 | 鹿島工程技術顧問股份有限公司 | 2 | 1 | 1 | 1 | 伸縮縫間雜物堆積 | 未維修 | 伸縮縫清理 | 2 | 公尺 | P3 |  | 伸縮縫
[12 empty] | 12 | 2020-07-04 | 定期檢測 | 鹿島工程技術顧問股份有限公司 | 2 | 1 | 1 | 1 | 混凝土破損 | 未維修 | 混凝土修復(<=0.4x0.4x0.05m) | 1 | 處 | A1 |  | 防落設施
[12 empty] | 13 | 2020-07-04 | 定期檢測 | 鹿島工程技術顧問股份有限公司 | 2 | 1 | 1 | 1 | 鋼筋、鋼腱或錨碇部位外露、銹蝕 | 未維修 | 鋼筋除鏽混凝土修復(<=0.4x0.4x0.05m) | 1 | 處 | 6G1底部 |  | 主梁
[12 empty] | 14 | 2020-07-04 | 定期檢測 | 鹿島工程技術顧問股份有限公司 | 2 | 2 | 2 | 2 | 其他損傷 | 未維修 | 植生清除 | 1 | 處 | A2左側 |  | 翼牆／擋土牆
[12 empty] | 15 | 2020-07-04 | 定期檢測 | 鹿島工程技術顧問股份有限公司 | 2 | 1 | 1 | 1 | 其他損傷 | 未維修 | 植生清除 | 1 | 處 | P3右側帽梁上方 |  | 橋墩／帽梁
[12 empty] | 16 | 2020-07-04 | 定期檢測 | 鹿島工程技術顧問股份有限公司 | 2 | 2 | 2 | 2 | 鋼筋、鋼腱或錨碇部位外露、銹蝕 | 未維修 | 鋼筋除鏽混凝土修復(>=0.4x0.4x0.05m) | 1.5 | 平方公尺 | P4背面 |  | 橋墩／帽梁
[12 empty] | 17 | 2020-07-04 | 定期檢測 | 鹿島工程技術顧問股份有限公司 | 2 | 2 | 1 | 1 | 其他損傷 | 未維修 | 植生清除 | 1 | 處 | P5 |  | 橋墩／帽梁
[12 empty] | 18 | 2020-07-04 | 定期檢測 | 鹿島工程技術顧問股份有限公司 | 2 | 2 | 2 | 2 | 鋼筋、鋼腱或錨碇部位外露、銹蝕 | 未維修 | 鋼筋除鏽混凝土修復(<=0.4x0.4x0.05m) | 1 | 處 | S1端隔梁 |  | 橫隔梁
[12 empty] | 19 | 2020-07-04 | 定期檢測 | 鹿島工程技術顧問股份有限公司 | 2 | 1 | 1 | 1 | 橋名牌(柱)損壞 | 未維修 | 橋名牌訂正 | 1 | 處 | 橋上P3伸縮縫處 |  | 其他
[12 empty] | 20 | 2020-07-04 | 定期檢測 | 鹿島工程技術顧問股份有限公司 | 2 | 1 | 1 | 1 | 橋名牌(柱)損壞 | 未維修 | 增設橋名牌 | 7 | 處 | A1、A2橋台、P1~P5橋墩 |  | 其他
[12 empty] | 21 | 2020-07-04 | 定期檢測 | 鹿島工程技術顧問股份有限公司 | 2 | 1 | 1 | 1 | 其他損傷 | 未維修 | 植生清除 | 1 | 式 | A1 |  | 其他
[12 empty] | 22 | 2020-07-04 | 定期檢測 | 鹿島工程技術顧問股份有限公司 | 2 | 1 | 1 | 1 | 伸縮縫間雜物堆積 | 未維修 | 伸縮縫清理 | 3 | 公尺 | A1 |  | 伸縮縫
[12 empty] | 23 | 2020-07-04 | 定期檢測 | 鹿島工程技術顧問股份有限公司 | 2 | 2 | 2 | 2 | 鋼筋、鋼腱或錨碇部位外露、銹蝕 | 未維修 | 鋼筋除鏽混凝土修復(>=0.4x0.4x0.05m) | 1 | 平方公尺 | P2左側帽梁底部 |  | 橋墩／帽梁
[12 empty] | 24 | 2020-07-04 | 定期檢測 | 鹿島工程技術顧問股份有限公司 | 2 | 1 | 1 | 1 | 鋼筋、鋼腱或錨碇部位外露、銹蝕 | 未維修 | 鋼筋除鏽混凝土修復(>=0.4x0.4x0.05m) | 1.2 | 平方公尺 | S1 |  | 橋面板
[12 empty] | 25 | 2020-07-04 | 定期檢測 | 鹿島工程技術顧問股份有限公司 | 2 | 1 | 1 | 1 | 混凝土剝落 | 未維修 | 鋼筋除鏽混凝土修復(<=0.4x0.4x0.05m) | 2 | 處 | S6 |  | 橋面板
[12 empty] | 26 | 2020-07-04 | 定期檢測 | 鹿島工程技術顧問股份有限公司 | 2 | 1 | 1 | 1 | 其他損傷 | 未維修 | 植生清除 | 1 |  | A2 |  | 其他
354 | 35099 | 鹽水溪排水橋(南向) | 國道3號 | 國道 | 109K+418M ~109K~538M | 高公局北區養護工程分局 | 關西工務段 | I型梁 | 預力混凝土 | 84 | 已維修：0 | NO | 檢測日期 | 檢測類別 | 檢測單位 | D | E | R | U | 劣化類型 | 狀態 | 建議維修工法 | 數量 | 單位 | 損壞位置 | 維修紀錄ID | 維修構件 | 維修工法 | 金額 | 開工日期 | 完成日期 | 維修原始紀錄日期 | 維修原始紀錄者 | 維修最後修改日期 | 維修最後修改者
[11 empty] | 未維修：16 | 1 | 2020-07-14 | 定期檢測 | 鹿島工程技術顧問股份有限公司 | 2 | 3 | 1 | 1 | 保護設施遭破壞、移動或遺失 | 未維修 | 植生清除 | 1 | 式 | A2 |  | 引道路堤保護措施
[11 empty] | 全部：16 | 2 | 2020-07-14 | 定期檢測 | 鹿島工程技術顧問股份有限公司 | 2 | 1 | 1 | 1 | 其他損傷 | 未維修 | >0.3mm混凝土裂縫修補 | 1 | 公尺 | A2 |  | 伸縮縫
[12 empty] | 3 | 2020-07-14 | 定期檢測 | 鹿島工程技術顧問股份有限公司 | 2 | 1 | 1 | 2 | 鋼筋、鋼腱或錨碇部位外露、銹蝕 | 未維修 | 鋼筋除鏽及混凝土修復(<=0.4*0.4*0.05m) | 5 | 處 | P2左側 |  | 橋墩／帽梁
[12 empty] | 4 | 2020-07-14 | 定期檢測 | 鹿島工程技術顧問股份有限公司 | 2 | 1 | 1 | 1 | 鋼筋、鋼腱或錨碇部位外露、銹蝕 | 未維修 | 鋼筋除鏽及混凝土修復(>0.4*0.4*0.05m) | 0.25 | 平方公尺 | S1左側懸臂板 |  | 橋面板
[12 empty] | 5 | 2020-07-14 | 定期檢測 | 鹿島工程技術顧問股份有限公司 | 2 | 2 | 1 | 1 | 生銹及腐蝕 | 未維修 | 油漆塗裝 | 10 | 平方公尺 | S4 |  | 橋面板
[12 empty] | 6 | 2020-07-14 | 定期檢測 | 鹿島工程技術顧問股份有限公司 | 2 | 3 | 1 | 1 | 保護設施遭破壞、移動或遺失 | 未維修 | 植生清除 | 1 | 式 | A1 |  | 引道路堤保護措施
[12 empty] | 7 | 2020-07-14 | 定期檢測 | 鹿島工程技術顧問股份有限公司 | 2 | 1 | 1 | 2 | 鋼筋、鋼腱或錨碇部位外露、銹蝕 | 未維修 | 鋼筋除鏽及混凝土修復(<=0.4*0.4*0.05m) | 8 | 處 | P3正面 |  | 橋墩／帽梁
[12 empty] | 8 | 2020-07-14 | 定期檢測 | 鹿島工程技術顧問股份有限公司 | 2 | 1 | 1 | 1 | 鋼筋、鋼腱或錨碇部位外露、銹蝕 | 未維修 | 鋼筋除鏽及混凝土修復(<=0.4*0.4*0.05m) | 2 | 處 | S4G6底部 |  | 主梁
[12 empty] | 9 | 2020-07-14 | 定期檢測 | 鹿島工程技術顧問股份有限公司 | 2 | 1 | 1 | 1 | 混凝土剝落 | 未維修 | 混凝土修復(<=0.4*0.4*0.05m) | 6 | 處 | A2背牆 |  | 橋台
[12 empty] | 10 | 2020-07-14 | 定期檢測 | 鹿島工程技術顧問股份有限公司 | 2 | 2 | 1 | 1 | 生銹及腐蝕 | 未維修 | 油漆塗裝 | 10 | 平方公尺 | S1 |  | 橋面板
[12 empty] | 11 | 2020-07-14 | 定期檢測 | 鹿島工程技術顧問股份有限公司 | 2 | 2 | 1 | 1 | 生銹及腐蝕 | 未維修 | 油漆塗裝 | 10 | 平方公尺 | S3 |  | 橋面板
[12 empty] | 12 | 2020-07-14 | 定期檢測 | 鹿島工程技術顧問股份有限公司 | 2 | 1 | 1 | 1 | 鋼筋、鋼腱或錨碇部位外露、銹蝕 | 未維修 | 鋼筋除鏽及混凝土修復(<=0.4*0.4*0.05m) | 1 | 處 | S4D3-1底部 |  | 橫隔梁
[12 empty] | 13 | 2020-07-14 | 定期檢測 | 鹿島工程技術顧問股份有限公司 | 2 | 2 | 2 | 2 | 其他損傷 | 未維修 | 路面修復 | 1.2 | 平方公尺 | A2 |  | 引道路堤
[12 empty] | 14 | 2020-07-14 | 定期檢測 | 鹿島工程技術顧問股份有限公司 | 2 | 1 | 1 | 1 | 生銹及腐蝕 | 未維修 | 金屬護欄油漆 | 0.5 | 公尺 | A2 |  | 引道路堤護欄
[12 empty] | 15 | 2020-07-14 | 定期檢測 | 鹿島工程技術顧問股份有限公司 | 2 | 2 | 1 | 1 | 生銹及腐蝕 | 未維修 | 油漆塗裝 | 10 | 平方公尺 | S2 |  | 橋面板
[12 empty] | 16 | 2020-07-14 | 定期檢測 | 鹿島工程技術顧問股份有限公司 | 2 | 1 | 1 | 1 | 橋名牌(柱)損壞 | 未維修 | 新增橋名牌 | 3 | 個 | P1～P3 |  | 其他
355 | 35100 | 懷生機場跨越橋(雙向) | 懷生機場 | 專用公路 | 無K+無M ~無K~無M | 高公局北區養護工程分局 | 關西工務段 | 箱型梁 | 預力混凝土 | 86 | 已維修：1 | NO | 檢測日期 | 檢測類別 | 檢測單位 | D | E | R | U | 劣化類型 | 狀態 | 建議維修工法 | 數量 | 單位 | 損壞位置 | 維修紀錄ID | 維修構件 | 維修工法 | 金額 | 開工日期 | 完成日期 | 維修原始紀錄日期 | 維修原始紀錄者 | 維修最後修改日期 | 維修最後修改者
[11 empty] | 未維修：14 | 1 | 2020-06-23 | 定期檢測 | 鹿島工程技術顧問股份有限公司 | 2 | 2 | 1 | 1 | 其他損傷 | 未維修 | 植生清除 | 1 | 處 | A1橋台護坡 |  | 橋台
[11 empty] | 全部：15 | 2 | 2020-06-23 | 定期檢測 | 鹿島工程技術顧問股份有限公司 | 2 | 2 | 1 | 1 | 滲水、白華 | 未維修 | 增設落水管 | 1 | 處 | A1 |  | 橋台
[12 empty] | 3 | 2020-06-23 | 定期檢測 | 鹿島工程技術顧問股份有限公司 | 2 | 1 | 1 | 1 | 植物生長 | 未維修 | 清除積土及雜草 | 10 | 公尺 | A1 |  | 引道路堤
[12 empty] | 4 | 2020-06-23 | 定期檢測 | 鹿島工程技術顧問股份有限公司 | 2 | 3 | 2 | 2 | 裂縫 | 未維修 | AC裂縫修補 | 50 | 公尺 | A1 |  | 引道路堤
[12 empty] | 5 | 2020-06-23 | 定期檢測 | 鹿島工程技術顧問股份有限公司 | 2 | 3 | 1 | 1 | 其他損傷 | 未維修 | 植生清除 | 1 |  | A2 |  | 引道路堤護欄
[12 empty] | 6 | 2020-06-23 | 定期檢測 | 鹿島工程技術顧問股份有限公司 | 2 | 3 | 1 | 1 | 裂縫 | 未維修 | 植生清除 | 1 | 式 | A2 |  | 引道路堤保護措施
[12 empty] | 7 | 2020-06-23 | 定期檢測 | 鹿島工程技術顧問股份有限公司 | 2 | 2 | 1 | 1 | 其他損傷 | 未維修 | 植生清除 | 2 | 處 | A2橋台護坡 |  | 橋台
[12 empty] | 8 | 2020-06-23 | 定期檢測 | 鹿島工程技術顧問股份有限公司 | 2 | 2 | 2 | 2 | 滲水、白華 | 未維修 | 表面環氧樹脂砂漿修補 | 1 | 平方公尺 | 3G1 |  | 主梁
[12 empty] | 9 | 2020-06-23 | 定期檢測 | 鹿島工程技術顧問股份有限公司 | 2 | 2 | 1 | 2 | 伸縮縫間雜物堆積 | 未維修 | 伸縮縫清理 | 20 | 公尺 | A1 |  | 伸縮縫
[12 empty] | 10 | 2020-06-23 | 定期檢測 | 鹿島工程技術顧問股份有限公司 | 2 | 2 | 1 | 2 | 伸縮縫間雜物堆積 | 未維修 | 伸縮縫清理 | 20 | 公尺 | A2 |  | 伸縮縫
[12 empty] | 11 | 2020-06-23 | 定期檢測 | 鹿島工程技術顧問股份有限公司 | 2 | 1 | 1 | 1 | 防護網(柵)構件損傷 | 未維修 | 更換防護網 | 1 | 平方公尺 | S2 |  | 其他
[12 empty] | 12 | 2020-06-23 | 定期檢測 | 鹿島工程技術顧問股份有限公司 | 2 | 3 | 2 | 2 | 其他損傷 | 未維修 | AC路面修復 | 50 | 平方公尺 | A2 |  | 引道路堤
[12 empty] | 13 | 2020-06-23 | 定期檢測 | 鹿島工程技術顧問股份有限公司 | 2 | 2 | 1 | 1 | 裂縫 | 未維修 | 植生清除 | 1 | 式 | A1 |  | 引道路堤保護措施
[12 empty] | 14 | 2020-06-23 | 定期檢測 | 鹿島工程技術顧問股份有限公司 | 2 | 1 | 2 | 2 | 滲水、白華 | 未維修 | 白華處理 | 6 | 平方公尺 | A2 |  | 橋台
[12 empty] | 15 | 2020-06-23 | 定期檢測 | 鹿島工程技術顧問股份有限公司 | 3 | 4 | 2 | 2 | 排水設施阻塞 | 已維修 | 清除淤塞的排水孔 | 37 | 個 | S1~S3橋上及S3右外側 | 33050 | 橋梁排水設施 | 清理淤塞的排水孔 | 500 | 2021-01-05 | 2021-01-05 | 2021-08-18 23:40 | 張菁瑩 | 2021-08-18 23:40 | 張菁瑩
356 | 35103 | 竹43鄉道跨越橋(雙向) | 竹43 | 鄉道 | 無K+無M ~無K~無M | 高公局北區養護工程分局 | 關西工務段 | 箱型梁 | 預力混凝土 | 84 | 已維修：12 | NO | 檢測日期 | 檢測類別 | 檢測單位 | D | E | R | U | 劣化類型 | 狀態 | 建議維修工法 | 數量 | 單位 | 損壞位置 | 維修紀錄ID | 維修構件 | 維修工法 | 金額 | 開工日期 | 完成日期 | 維修原始紀錄日期 | 維修原始紀錄者 | 維修最後修改日期 | 維修最後修改者
[11 empty] | 未維修：83 | 1 | 2020-10-20 | 定期檢測 | 北分局關西工務段 | 2 | 1 | 1 | 1 | 其他損傷 | 未維修 | 修補混凝土 | 1 | 立方公尺 | P2-2 |  | 橋墩／帽梁
[11 empty] | 全部：95 | 2 | 2020-06-11 | 定期檢測 | 鹿島工程技術顧問股份有限公司 | 2 | 1 | 2 | 2 | 其他損傷 | 未維修 | 混凝土修補 | 2 | 立方公尺 | A2橋檢梯 |  | 其他
[12 empty] | 3 | 2020-10-20 | 定期檢測 | 北分局關西工務段 | 2 | 1 | 1 | 1 | 其他損傷 | 未維修 | 橋檢梯道禁止進入牌面增設(立桿式)含交維 | 1 | 座 | A1,A2 |  | 其他
[12 empty] | 4 | 2020-06-11 | 定期檢測 | 鹿島工程技術顧問股份有限公司 | 2 | 2 | 1 | 1 | 滲水、白華 | 未維修 | 清理排水孔 | 1 | 式 | A1 |  | 橋台
[12 empty] | 5 | 2020-10-20 | 定期檢測 | 北分局關西工務段 | 2 | 2 | 2 | 2 | 混凝土剝落、破碎、鋼筋外露、銹蝕 | 未維修 | 鋼筋除鏽及混凝土修復 | 2 | 處 | P2-1 |  | 橋墩／帽梁
[12 empty] | 6 | 2020-06-11 | 定期檢測 | 鹿島工程技術顧問股份有限公司 | 3 | 1 | 2 | 2 | 混凝土結構裂縫 | 未維修 | 修補裂縫 | 2 | 公尺 | A1右側 |  | 翼牆／擋土牆
[12 empty] | 7 | 2020-10-20 | 定期檢測 | 北分局關西工務段 | 2 | 1 | 1 | 1 | 其他損傷 | 未維修 | 模板拆除 | 1 | 式 | P2 |  | 支承／支承墊／阻尼裝置
[12 empty] | 8 | 2020-06-11 | 定期檢測 | 鹿島工程技術顧問股份有限公司 | 2 | 2 | 1 | 1 | 護欄損傷 | 未維修 | 護欄填縫劑更新 | 6 | 處 | S1、S3左側 |  | 橋護欄
[12 empty] | 9 | 2020-10-20 | 定期檢測 | 北分局關西工務段 | 2 | 1 | 1 | 1 | 其他損傷 | 未維修 | 模板拆除 | 1 | 式 | P1-1 |  | 橋墩／帽梁
[12 empty] | 10 | 2020-06-11 | 定期檢測 | 鹿島工程技術顧問股份有限公司 | 2 | 4 | 2 | 2 | 其他損傷 | 未維修 | AC路面刨除加鋪 | 6 | 平方公尺 | A2 |  | 伸縮縫
[12 empty] | 11 | 2020-10-20 | 定期檢測 | 北分局關西工務段 | 2 | 1 | 1 | 1 | 混凝土剝落、破碎、鋼筋外露、銹蝕 | 未維修 | 鋼筋除鏽及混凝土修復 | 1 | 處 | P1-1 |  | 橋墩／帽梁
[12 empty] | 12 | 2020-06-11 | 定期檢測 | 鹿島工程技術顧問股份有限公司 | 2 | 4 | 1 | 1 | 橋名牌(柱)損壞 | 未維修 | 增設橋名牌 | 4 | 處 | A1~A2 |  | 其他
[12 empty] | 13 | 2020-10-20 | 定期檢測 | 北分局關西工務段 | 2 | 1 | 1 | 1 | 混凝土剝落、破碎、鋼筋外露、銹蝕 | 未維修 | 修補混凝土 | 0.03 | 立方公尺 | A2 |  | 引道路堤護欄
[12 empty] | 14 | 2020-06-11 | 定期檢測 | 鹿島工程技術顧問股份有限公司 | 2 | 1 | 1 | 1 | 排水設施損傷 | 未維修 | 修復受損的排水管 | 1 | 公尺 | A2左側 |  | 橋梁排水設施
[12 empty] | 15 | 2020-10-20 | 定期檢測 | 北分局關西工務段 | 2 | 1 | 1 | 1 | 植物生長 | 未維修 | 植物清理 | 1 | 式 | A2 |  | 引道路堤
[12 empty] | 16 | 2020-06-11 | 定期檢測 | 鹿島工程技術顧問股份有限公司 | 2 | 1 | 1 | 1 | 排水設施損傷 | 未維修 | 修復受損的排水管 | 2 | 公尺 | S2右側 |  | 橋梁排水設施
[12 empty] | 17 | 2020-10-20 | 定期檢測 | 北分局關西工務段 | 2 | 2 | 2 | 2 | 混凝土結構裂縫 | 未維修 | 修補混凝土 | 0.66 | 立方公尺 | A1 |  | 翼牆／擋土牆
[12 empty] | 18 | 2020-06-11 | 定期檢測 | 鹿島工程技術顧問股份有限公司 | 2 | 3 | 2 | 2 | 排水設施阻塞或功能性降低 | 未維修 | 清理淤塞的排水孔 | 16 | 個 | S1~S3 |  | 橋梁排水設施
[12 empty] | 19 | 2020-10-20 | 定期檢測 | 北分局關西工務段 | 2 | 1 | 1 | 1 | 其他損傷 | 未維修 | 混凝土修補 | 1 | 立方公尺 | A1 |  | 防落設施
[12 empty] | 20 | 2020-06-11 | 定期檢測 | 鹿島工程技術顧問股份有限公司 | 2 | 1 | 1 | 1 | 路堤損傷 | 未維修 | AC路面刨除加鋪 | 1 | 平方公尺 | A1 |  | 引道路堤
[12 empty] | 21 | 2020-10-20 | 定期檢測 | 北分局關西工務段 | 2 | 1 | 1 | 1 | 其他損傷 | 未維修 | 植物清除 | 1 | 平方公尺 | A1 |  | 引道路堤護欄
[12 empty] | 22 | 2020-06-11 | 定期檢測 | 鹿島工程技術顧問股份有限公司 | 2 | 2 | 1 | 1 | 路堤損傷 | 未維修 | AC路面刨除加鋪 | 25 | 平方公尺 | A2 |  | 引道路堤
[12 empty] | 23 | 2020-10-20 | 定期檢測 | 北分局關西工務段 | 2 | 1 | 1 | 1 | 其他損傷 | 未維修 | 鋼筋突出切除 | 1 | 處 | P1-2 |  | 橋墩／帽梁
[12 empty] | 24 | 2020-06-11 | 定期檢測 | 鹿島工程技術顧問股份有限公司 | 2 | 2 | 1 | 1 | 植物生長 | 未維修 | 植生清理 | 1 | 式 | A1兩側 |  | 引道路堤
[12 empty] | 25 | 2020-10-20 | 定期檢測 | 北分局關西工務段 | 2 | 1 | 2 | 2 | 排水設施損傷 | 未維修 | 修復受損的排水管 | 1 | 公尺 | P1 |  | 橋梁排水設施
[12 empty] | 26 | 2020-06-11 | 定期檢測 | 鹿島工程技術顧問股份有限公司 | 2 | 4 | 2 | 2 | 其他損傷 | 未維修 | AC路面刨除加鋪 | 6 | 平方公尺 | A1 |  | 伸縮縫
[12 empty] | 27 | 2020-10-20 | 定期檢測 | 北分局關西工務段 | 2 | 2 | 2 | 2 | 混凝土結構裂縫 | 未維修 | 修補裂縫 | 12 | 公尺 | P1-2 |  | 橋墩／帽梁
[12 empty] | 28 | 2020-06-11 | 定期檢測 | 鹿島工程技術顧問股份有限公司 | 2 | 1 | 1 | 1 | 混凝土剝落、破碎、鋼筋外露、銹蝕 | 未維修 | 修補混凝土 | 0.04 | 立方公尺 | P2-2背面 |  | 橋墩／帽梁
[12 empty] | 29 | 2020-10-20 | 定期檢測 | 北分局關西工務段 | 2 | 2 | 2 | 2 | 混凝土剝落、破碎、鋼筋外露、銹蝕 | 未維修 | 鋼筋除鏽及混凝土修復 | 1 | 平方公尺 | S3 |  | 橋面板
[12 empty] | 30 | 2020-06-11 | 定期檢測 | 鹿島工程技術顧問股份有限公司 | 2 | 1 | 1 | 1 | 混凝土剝落、破碎、鋼筋外露、銹蝕 | 未維修 | 修補混凝土 | 0.08 | 立方公尺 | A2兩側 |  | 引道路堤護欄
[12 empty] | 31 | 2020-10-20 | 定期檢測 | 北分局關西工務段 | 2 | 2 | 2 | 2 | 支承座、支承端部損傷 | 未維修 | 混擬土支承墊破損修補 | 1 | 個 | A1 |  | 支承／支承墊／阻尼裝置
[12 empty] | 32 | 2020-06-11 | 定期檢測 | 鹿島工程技術顧問股份有限公司 | 2 | 1 | 1 | 1 | 其他損傷 | 未維修 | 護坡修復 | 3.2 | 平方公尺 | A1兩側 |  | 引道路堤保護措施
[12 empty] | 33 | 2020-10-20 | 定期檢測 | 北分局關西工務段 | 2 | 1 | 1 | 1 | 其他損傷 | 未維修 | 植物清除 | 1 | 處 | A2 |  | 引道路堤護欄
[12 empty] | 34 | 2020-06-11 | 定期檢測 | 鹿島工程技術顧問股份有限公司 | 2 | 1 | 1 | 1 | 混凝土剝落、破碎、鋼筋、鋼腱或錨碇外露、銹蝕 | 未維修 | 修補混凝土 | 0.02 | 立方公尺 | S1(近A1) |  | 主梁
[12 empty] | 35 | 2020-10-20 | 定期檢測 | 北分局關西工務段 | 2 | 1 | 1 | 1 | 混凝土剝落、破碎、鋼筋外露、銹蝕 | 未維修 | 修補混凝土 | 0.01 | 立方公尺 | A2 |  | 引道路堤護欄
[12 empty] | 36 | 2020-06-11 | 定期檢測 | 鹿島工程技術顧問股份有限公司 | 2 | 1 | 1 | 1 | 滲水、白華 | 未維修 | 白華處理(平方公尺) | 0.07 | 平方公尺 | S3 |  | 主梁
[12 empty] | 37 | 2020-10-20 | 定期檢測 | 北分局關西工務段 | 2 | 3 | 2 | 2 | 排水設施阻塞或功能性降低 | 未維修 | 清理淤塞的排水孔 | 14 | 個 | S1~S3 |  | 橋梁排水設施
[12 empty] | 38 | 2020-06-11 | 定期檢測 | 鹿島工程技術顧問股份有限公司 | 2 | 1 | 1 | 1 | 混凝土剝落、破碎、鋼筋外露、銹蝕 | 未維修 | 鋼筋除鏽及混凝土修復 | 0.03 | 平方公尺 | S1右側懸臂板 |  | 橋面板
[12 empty] | 39 | 2020-10-20 | 定期檢測 | 北分局關西工務段 | 2 | 1 | 1 | 1 | 其他損傷 | 未維修 | 路面修復 | 1 | 平方公尺 | A1 |  | 引道路堤
[12 empty] | 40 | 2020-06-11 | 定期檢測 | 鹿島工程技術顧問股份有限公司 | 2 | 1 | 1 | 1 | 混凝土剝落、破碎、鋼筋外露、銹蝕 | 未維修 | 鋼筋除鏽及混凝土修復 | 0.09 | 平方公尺 | S3左側懸臂板 |  | 橋面板
[12 empty] | 41 | 2020-10-20 | 定期檢測 | 北分局關西工務段 | 2 | 1 | 1 | 1 | 其他損傷 | 未維修 | 混擬土裂縫修補 | 3 | 平方公尺 | A1 |  | 引道路堤保護措施
[12 empty] | 42 | 2020-06-11 | 定期檢測 | 鹿島工程技術顧問股份有限公司 | 2 | 2 | 2 | 2 | 植物生長 | 未維修 | 植生清理 | 1 | 式 | A2右側 |  | 引道路堤
[12 empty] | 43 | 2020-10-20 | 定期檢測 | 北分局關西工務段 | 2 | 2 | 2 | 2 | 鋼構件銹蝕 | 未維修 | 油漆塗裝 | 5 | 平方公尺 | S1~S3 |  | 其他
[12 empty] | 44 | 2020-10-20 | 定期檢測 | 北分局關西工務段 | 2 | 3 | 2 | 2 | 其他損傷 | 未維修 | 護欄填縫隙更新 | 1 | 處 | S1~S3 |  | 橋護欄
[12 empty] | 45 | 2020-10-20 | 定期檢測 | 北分局關西工務段 | 2 | 2 | 2 | 2 | 混凝土剝落、破碎、鋼筋外露、銹蝕 | 未維修 | 鋼筋除鏽及混凝土修復 | 1 | 平方公尺 | S1 |  | 橋面板
[12 empty] | 46 | 2020-10-20 | 定期檢測 | 北分局關西工務段 | 2 | 2 | 2 | 2 | 排水設施損傷 | 未維修 | 延長排水孔 | 1 | 公尺 | A2 |  | 橋梁排水設施
[12 empty] | 47 | 2020-10-20 | 定期檢測 | 北分局關西工務段 | 2 | 1 | 1 | 1 | 橋名牌(柱)損壞 | 未維修 | 橋檢踢到告示牌面(附壁式)含交維 | 1 | 面 | A1~A2 |  | 其他
[12 empty] | 48 | 2020-10-20 | 定期檢測 | 北分局關西工務段 | 2 | 2 | 2 | 2 | 混凝土剝落、破碎、鋼筋、鋼腱或錨碇外露、銹蝕 | 未維修 | 修補混凝土 | 0.01 | 立方公尺 | S1 |  | 主梁
[12 empty] | 49 | 2020-10-20 | 定期檢測 | 北分局關西工務段 | 2 | 1 | 1 | 1 | 其他損傷 | 未維修 | 鋼筋突出切除 | 1 | 處 | P1-2 |  | 橋墩／帽梁
[12 empty] | 50 | 2020-10-20 | 定期檢測 | 北分局關西工務段 | 2 | 2 | 2 | 2 | 其他損傷 | 未維修 | 串方塊護坡修復 | 1 | 平方公尺 | A1 |  | 引道路堤保護措施
[12 empty] | 51 | 2020-10-20 | 定期檢測 | 北分局關西工務段 | 2 | 2 | 2 | 2 | 其他損傷 | 未維修 | 修復受損的排水孔 | 1 | 公尺 | P2 |  | 橋梁排水設施
[12 empty] | 52 | 2020-10-20 | 定期檢測 | 北分局關西工務段 | 2 | 1 | 1 | 1 | 混凝土剝落、破碎、鋼筋外露、銹蝕 | 未維修 | 修補混凝土 | 2 | 立方公尺 | A2 |  | 翼牆／擋土牆
[12 empty] | 53 | 2020-10-20 | 定期檢測 | 北分局關西工務段 | 2 | 1 | 2 | 2 | 混凝土結構裂縫 | 未維修 | 修補裂縫 | 1 | 平方公尺 | A1 |  | 橋台
[12 empty] | 54 | 2020-10-20 | 定期檢測 | 北分局關西工務段 | 2 | 1 | 1 | 1 | 生銹或腐蝕 | 未維修 | 油漆塗裝 | 1 | 平方公尺 | A1 |  | 防落設施
[12 empty] | 55 | 2020-10-20 | 定期檢測 | 北分局關西工務段 | 2 | 2 | 2 | 2 | 其他損傷 | 未維修 | 串方塊護坡修復 | 1 | 平方公尺 | A2 |  | 引道路堤保護措施
[12 empty] | 56 | 2020-10-20 | 定期檢測 | 北分局關西工務段 | 2 | 1 | 1 | 1 | 混凝土剝落、破碎、鋼筋外露、銹蝕 | 未維修 | 修補混凝土 | 1 | 立方公尺 | P2-2 |  | 橋墩／帽梁
[12 empty] | 57 | 2020-10-20 | 定期檢測 | 北分局關西工務段 | 2 | 1 | 1 | 1 | 混凝土空洞(或蜂窩) | 未維修 | 修補混凝土 | 1 | 立方公尺 | P2-2 |  | 橋墩／帽梁
[12 empty] | 58 | 2020-10-20 | 定期檢測 | 北分局關西工務段 | 2 | 2 | 2 | 2 | 混凝土剝落、破碎、鋼筋外露、銹蝕 | 未維修 | 鋼筋除鏽及混凝土修復 | 1 | 處 | P2-2 |  | 橋墩／帽梁
[12 empty] | 59 | 2020-10-20 | 定期檢測 | 北分局關西工務段 | 2 | 1 | 1 | 1 | 其他損傷 | 未維修 | 修補混凝土 | 1 | 立方公尺 | P2-1 |  | 橋墩／帽梁
[12 empty] | 60 | 2020-10-20 | 定期檢測 | 北分局關西工務段 | 2 | 1 | 1 | 1 | 鋼筋、鋼腱或錨碇部位外露、銹蝕 | 未維修 | 鋼筋除鏽及混凝土修復 | 1 | 處 | P2-1 |  | 橋墩／帽梁
[12 empty] | 61 | 2020-10-20 | 定期檢測 | 北分局關西工務段 | 2 | 1 | 1 | 1 | 混凝土剝落、破碎、鋼筋外露、銹蝕 | 未維修 | 鋼筋除鏽及混凝土修復 | 1 | 處 | S2 |  | 橋面板
[12 empty] | 62 | 2020-10-20 | 定期檢測 | 北分局關西工務段 | 2 | 2 | 2 | 2 | 其他損傷 | 未維修 | 鋼筋除鏽及混凝土修復 | 1 | 平方公尺 | S3 |  | 主梁
[12 empty] | 63 | 2020-10-20 | 定期檢測 | 北分局關西工務段 | 2 | 1 | 1 | 1 | 混凝土剝落、破碎、鋼筋、鋼腱或錨碇外露、銹蝕 | 未維修 | 混凝土修補 | 1 | 立方公尺 | S3 |  | 主梁
[12 empty] | 64 | 2020-10-20 | 定期檢測 | 北分局關西工務段 | 2 | 1 | 1 | 1 | 混凝土裂縫(止震塊) | 未維修 | 混凝土修補 | 0.6 | 立方公尺 | A2 |  | 防落設施
[12 empty] | 65 | 2020-10-20 | 定期檢測 | 北分局關西工務段 | 2 | 1 | 1 | 1 | 混凝土裂縫(止震塊) | 未維修 | 鋼筋除鏽及混凝土修復 | 1 | 平方公尺 | S3 |  | 橋面板
[12 empty] | 66 | 2020-10-20 | 定期檢測 | 北分局關西工務段 | 2 | 1 | 1 | 1 | 其他損傷 | 未維修 | 修補混凝土 | 0.2 | 立方公尺 | P2-1 |  | 橋墩／帽梁
[12 empty] | 67 | 2020-10-20 | 定期檢測 | 北分局關西工務段 | 2 | 1 | 1 | 1 | 混凝土空洞(或蜂窩) | 未維修 | 修補混凝土 | 1 | 立方公尺 | P2-2 |  | 橋墩／帽梁
[12 empty] | 68 | 2020-10-20 | 定期檢測 | 北分局關西工務段 | 2 | 1 | 1 | 1 | 其他損傷 | 未維修 | 鋼筋突出切除 | 1 | 處 | A2 |  | 引道路堤保護措施
[12 empty] | 69 | 2020-10-20 | 定期檢測 | 北分局關西工務段 | 2 | 1 | 1 | 1 | 其他損傷 | 未維修 | 混凝土裂縫修補 | 1 | 公尺 | S2 |  | 主梁
[12 empty] | 70 | 2020-10-20 | 定期檢測 | 北分局關西工務段 | 2 | 1 | 1 | 1 | 其他損傷 | 未維修 | 鋼筋突出切除 | 14 | 處 | P2-1 |  | 橋墩／帽梁
[12 empty] | 71 | 2020-10-20 | 定期檢測 | 北分局關西工務段 | 2 | 1 | 1 | 1 | 混凝土剝落、破碎、鋼筋外露、銹蝕 | 未維修 | 修補混凝土 | 24 | 立方公尺 | P1-1 |  | 橋墩／帽梁
[12 empty] | 72 | 2020-10-20 | 定期檢測 | 北分局關西工務段 | 2 | 1 | 1 | 1 | 其他損傷 | 未維修 | 混凝土裂縫修補 | 1 | 公尺 | A2 |  | 防落設施
[12 empty] | 73 | 2020-10-20 | 定期檢測 | 北分局關西工務段 | 2 | 1 | 1 | 1 | 混凝土結構裂縫 | 未維修 | 修補混凝土 | 1 | 立方公尺 | S3 |  | 主梁
[12 empty] | 74 | 2020-10-20 | 定期檢測 | 北分局關西工務段 | 2 | 2 | 2 | 2 | 其他損傷 | 未維修 | 橋檢梯道禁止進入牌面增設(立桿式)含交維 | 1 | 面 | A1,A2 |  | 其他
[12 empty] | 75 | 2020-10-20 | 定期檢測 | 北分局關西工務段 | 2 | 2 | 2 | 2 | 排水設施損傷 | 未維修 | 修復受損的排水管 | 1 | 公尺 | P2 |  | 橋梁排水設施
[12 empty] | 76 | 2020-10-20 | 定期檢測 | 北分局關西工務段 | 2 | 1 | 1 | 1 | 滲水、白華 | 未維修 | 白華處理(平方公尺) | 1 | 平方公尺 | S3 |  | 主梁
[12 empty] | 77 | 2020-10-20 | 定期檢測 | 北分局關西工務段 | 2 | 1 | 1 | 1 | 其他損傷 | 未維修 | 模板拆除 | 1 | 式 | P2-1 |  | 橋墩／帽梁
[12 empty] | 78 | 2020-10-20 | 定期檢測 | 北分局關西工務段 | 2 | 1 | 1 | 1 | 滲水、白華 | 未維修 | 白華處理(平方公尺) | 1 | 平方公尺 | P2-2 |  | 橋墩／帽梁
[12 empty] | 79 | 2020-10-20 | 定期檢測 | 北分局關西工務段 | 2 | 1 | 1 | 1 | 混凝土剝落、破碎、鋼筋、鋼腱或錨碇外露、銹蝕 | 未維修 | 鋼筋除鏽及混凝土修復 | 3 | 處 | S2 |  | 主梁
[12 empty] | 80 | 2020-10-20 | 定期檢測 | 北分局關西工務段 | 2 | 1 | 1 | 1 | 混凝土剝落、破碎、鋼筋、鋼腱或錨碇外露、銹蝕 | 未維修 | 油漆塗裝 | 1 | 平方公尺 | A2 |  | 防落設施
[12 empty] | 81 | 2020-10-20 | 定期檢測 | 北分局關西工務段 | 2 | 1 | 1 | 1 | 其他損傷 | 未維修 | 清理保養 | 1 | 組／塊 | A2 |  | 防落設施
[12 empty] | 82 | 2020-10-20 | 定期檢測 | 北分局關西工務段 | 2 | 1 | 1 | 1 | 其他損傷 | 未維修 | 清除植生或雜草 | 1 | 處 | A2 |  | 翼牆／擋土牆
[12 empty] | 83 | 2020-10-20 | 定期檢測 | 北分局關西工務段 | 2 | 2 | 2 | 2 | 滑動或沉陷或遺失 | 未維修 | 護坡修復 | 1 | 平方公尺 | A2 |  | 引道路堤保護措施
[12 empty] | 84 | 2020-06-11 | 定期檢測 | 鹿島工程技術顧問股份有限公司 | 2 | 1 | 1 | 1 | 其他損傷 | 已維修 | 清除植生或雜物 | 3 | 平方公尺 | A1 | 23877 | 引道路堤保護措施 | 清除植生或雜物 |  | 2020-10-29 | 2020-11-15 | 2021-03-08 21:35 | 張菁瑩
[12 empty] | 85 | 2020-10-20 | 定期檢測 | 北分局關西工務段 | 2 | 2 | 2 | 2 | 其他損傷 | 已維修 | 清除植生或雜草 | 1 | 平方公尺 | A2 | 23876 | 引道路堤保護措施 | 清除植生或雜物 |  | 2020-10-29 | 2020-11-15 | 2021-03-08 21:35 | 張菁瑩
[12 empty] | 86 | 2020-06-11 | 定期檢測 | 鹿島工程技術顧問股份有限公司 | 2 | 2 | 2 | 2 | 其他損傷 | 已維修 | 清除植生或雜物 | 1 | 處 | A1兩側 | 23868 | 橋台 | 清除植生或雜物 |  | 2020-10-29 | 2020-11-15 | 2021-03-08 21:35 | 張菁瑩
[12 empty] | 87 | 2020-10-20 | 定期檢測 | 北分局關西工務段 | 2 | 2 | 2 | 2 | 其他損傷 | 已維修 | 清除植生或雜草 | 1 | 平方公尺 | A2 | 23875 | 引道路堤保護措施 | 清除植生或雜物 |  | 2020-10-29 | 2020-11-15 | 2021-03-08 21:35 | 張菁瑩
[12 empty] | 88 | 2020-06-11 | 定期檢測 | 鹿島工程技術顧問股份有限公司 | 2 | 1 | 1 | 1 | 滲水、白華 | 已維修 | 白華處理(平方公尺) | 3 | 平方公尺 | A2 | 42036 | 橋台 | 滲水白華處理 | 1800 | 2022-04-18 | 2022-04-18 | 2022-10-24 14:04 | 張菁瑩 | 2022-10-24 14:04 | 張菁瑩
[12 empty] | 89 | 2020-10-20 | 定期檢測 | 北分局關西工務段 | 2 | 2 | 2 | 2 | 滲水、白華 | 已維修 | 白華處理(平方公尺) | 1 | 平方公尺 | A2 | 42035 | 橋台 | 滲水白華處理 | 1800 | 2022-04-18 | 2022-04-18 | 2022-10-24 14:04 | 張菁瑩 | 2022-10-24 14:04 | 張菁瑩
[12 empty] | 90 | 2020-06-11 | 定期檢測 | 鹿島工程技術顧問股份有限公司 | 2 | 2 | 1 | 1 | 其他損傷 | 已維修 | 清除植生或雜物 | 200 | 平方公尺 | A2 | 23878 | 引道路堤保護措施 | 清除植生或雜物 |  | 2020-10-29 | 2020-11-15 | 2021-03-08 21:35 | 張菁瑩
[12 empty] | 91 | 2020-10-20 | 定期檢測 | 北分局關西工務段 | 2 | 3 | 2 | 2 | 滲水、白華 | 已維修 | 白華處理(平方公尺) | 1 | 平方公尺 | A2 | 42034 | 橋台 | 滲水白華處理 | 1800 | 2022-04-18 | 2022-04-18 | 2022-10-24 14:04 | 張菁瑩 | 2022-10-24 14:04 | 張菁瑩
[12 empty] | 92 | 2020-06-11 | 定期檢測 | 鹿島工程技術顧問股份有限公司 | 2 | 1 | 1 | 1 | 混凝土剝落、破碎、鋼筋外露、銹蝕 | 已維修 | 修補混凝土 | 0.01 | 立方公尺 | S2右側 | 42030 | 橋護欄 | 修補混凝土 | 5400 | 2022-04-18 | 2022-04-20 | 2022-10-24 13:36 | 張菁瑩 | 2022-10-24 13:36 | 張菁瑩
[12 empty] | 93 | 2020-10-20 | 定期檢測 | 北分局關西工務段 | 2 | 2 | 1 | 1 | 其他損傷 | 已維修 | 清除植生或雜草 | 1 | 平方公尺 | A1 | 23874 | 引道路堤保護措施 | 清除植生或雜物 |  | 2020-10-29 | 2020-11-15 | 2021-03-08 21:35 | 張菁瑩
[12 empty] | 94 | 2020-10-20 | 定期檢測 | 北分局關西工務段 | 2 | 2 | 2 | 2 | 滑動或沉陷或遺失 | 已維修 | 清除植生或雜草 | 9 | 平方公尺 | A1 | 23873 | 引道路堤保護措施 | 清除植生或雜物 |  | 2020-10-29 | 2020-11-15 | 2021-03-08 21:35 | 張菁瑩
[12 empty] | 95 | 2020-10-20 | 定期檢測 | 北分局關西工務段 | 2 | 3 | 2 | 2 | 滲水、白華 | 已維修 | 白華處理(平方公尺) | 1 | 平方公尺 | A1 | 42033 | 橋台 | 滲水白華處理 | 1800 | 2022-04-18 | 2022-04-18 | 2022-10-24 14:04 | 張菁瑩 | 2022-10-24 14:04 | 張菁瑩
357 | 35105 | 大漢溪河川橋(南向) | 國道3號 | 國道 | 51K+600M ~52K~360M | 高公局北區養護工程分局 | 關西工務段 | I型梁 | 預力混凝土 | 80 | 已維修：6 | NO | 檢測日期 | 檢測類別 | 檢測單位 | D | E | R | U | 劣化類型 | 狀態 | 建議維修工法 | 數量 | 單位 | 損壞位置 | 維修紀錄ID | 維修構件 | 維修工法 | 金額 | 開工日期 | 完成日期 | 維修原始紀錄日期 | 維修原始紀錄者 | 維修最後修改日期 | 維修最後修改者
[11 empty] | 未維修：72 | 1 | 2020-04-17 | 定期檢測 | 鹿島工程技術顧問股份有限公司 | 2 | 1 | 1 | 1 | 其他損傷 | 未維修 | 3000PSI混凝土修補 |  | 立方公尺 | p6 |  | 橋墩基礎
[11 empty] | 全部：78 | 2 | 2020-04-17 | 定期檢測 | 鹿島工程技術顧問股份有限公司 | 2 | 1 | 1 | 1 | 基礎沖刷、裸露、掏空 | 未維修 | 基礎裸露趨勢建議持續追蹤定期檢測 | 34.2 | 立方公尺 | P10 |  | 橋墩基礎
[12 empty] | 3 | 2020-04-17 | 定期檢測 | 鹿島工程技術顧問股份有限公司 | 2 | 1 | 1 | 1 | 基礎沖刷、裸露、掏空 | 未維修 | 基礎裸露趨勢建議持續追蹤定期檢測 | 23.4 | 立方公尺 | P12 |  | 橋墩基礎
[12 empty] | 4 | 2020-04-17 | 定期檢測 | 鹿島工程技術顧問股份有限公司 | 2 | 1 | 1 | 1 | 橋名牌(柱)損壞 | 未維修 | 增設橋名牌 | 1 | 個 | P2 |  | 其他
[12 empty] | 5 | 2020-04-17 | 定期檢測 | 鹿島工程技術顧問股份有限公司 | 2 | 1 | 2 | 2 | 基礎沖刷、裸露、掏空 | 未維修 | 基礎填方 | 45 | 立方公尺 | p6 |  | 橋墩基礎
[12 empty] | 6 | 2020-04-17 | 定期檢測 | 鹿島工程技術顧問股份有限公司 | 2 | 1 | 1 | 1 | 基礎沖刷、裸露、掏空 | 未維修 | 基礎裸露趨勢建議持續追蹤定期檢測 | 45 | 立方公尺 | P7 |  | 橋墩基礎
[12 empty] | 7 | 2020-04-17 | 定期檢測 | 鹿島工程技術顧問股份有限公司 | 2 | 1 | 1 | 1 | 基礎沖刷、裸露、掏空 | 未維修 | 基礎裸露趨勢建議持續追蹤定期檢測 | 36 | 立方公尺 | P8 |  | 橋墩基礎
[12 empty] | 8 | 2020-04-17 | 定期檢測 | 鹿島工程技術顧問股份有限公司 | 2 | 1 | 1 | 1 | 基礎沖刷、裸露、掏空 | 未維修 | 基礎裸露趨勢建議持續追蹤定期檢測 | 25.2 | 立方公尺 | P9 |  | 橋墩基礎
[12 empty] | 9 | 2020-04-17 | 定期檢測 | 鹿島工程技術顧問股份有限公司 | 2 | 1 | 1 | 1 | 基礎沖刷、裸露、掏空 | 未維修 | 基礎裸露趨勢建議持續追蹤定期檢測 | 23.4 | 立方公尺 | P11 |  | 橋墩基礎
[12 empty] | 10 | 2020-04-17 | 定期檢測 | 鹿島工程技術顧問股份有限公司 | 3 | 2 | 2 | 2 | 保護設施損壞、移動或遺失 | 未維修 | 修復保護措施 | 1 | 式 | p6 |  | 橋墩／橋基保護設施
[12 empty] | 11 | 2020-04-17 | 定期檢測 | 鹿島工程技術顧問股份有限公司 | 2 | 2 | 2 | 2 | 裸露或掏空 | 未維修 | 護坦修復 | 1 | 式 | S6 |  | 護床工
[12 empty] | 12 | 2020-04-17 | 定期檢測 | 鹿島工程技術顧問股份有限公司 | 2 | 1 | 1 | 1 | 混凝土剝落 | 未維修 | 混凝土修復(<=0.4*0.4*0.05m) | 1 | 處 | S18 |  | 橋護欄
[12 empty] | 13 | 2020-04-17 | 定期檢測 | 鹿島工程技術顧問股份有限公司 | 2 | 1 | 1 | 1 | 混凝土剝落 | 未維修 | 混凝土修復(<=0.4*0.4*0.05m) | 1 | 處 | S19 |  | 橋護欄
[12 empty] | 14 | 2020-04-17 | 定期檢測 | 鹿島工程技術顧問股份有限公司 | 2 | 1 | 1 | 1 | 鋼筋、鋼腱或錨碇部位外露、銹蝕 | 未維修 | 鋼筋除鏽及混凝土修復(<=0.4*0.4*0.05m) | 1 | 處 | P17左側帽梁 |  | 橋墩／帽梁
[12 empty] | 15 | 2020-04-17 | 定期檢測 | 鹿島工程技術顧問股份有限公司 | 2 | 1 | 1 | 1 | 防止落橋裝置損傷 | 未維修 | 止震塊修復 | 1 | 個 | A2左側 |  | 防落設施
[12 empty] | 16 | 2020-04-17 | 定期檢測 | 鹿島工程技術顧問股份有限公司 | 2 | 2 | 1 | 1 | 保護設施遭破壞、移動或遺失 | 未維修 | 修復保護措施 | 1 | 式 |  |  | 橋墩／橋基保護設施
[12 empty] | 17 | 2020-04-17 | 定期檢測 | 鹿島工程技術顧問股份有限公司 | 2 | 1 | 1 | 1 | 鋼筋、鋼腱或錨碇部位外露、銹蝕 | 未維修 | 鋼筋除鏽及混凝土修復(<=0.4*0.4*0.05m) | 1 | 處 | S1(1D1-6~1D2-6間) |  | 橋面板
[12 empty] | 18 | 2020-04-17 | 定期檢測 | 鹿島工程技術顧問股份有限公司 | 2 | 1 | 1 | 1 | 鋼筋、鋼腱或錨碇部位外露、銹蝕 | 未維修 | 鋼筋除鏽及混凝土修復(<=0.4*0.4*0.05m) | 1 | 處 | 16G7底部 |  | 主梁
[12 empty] | 19 | 2020-04-17 | 定期檢測 | 鹿島工程技術顧問股份有限公司 | 2 | 1 | 1 | 1 | 鋼筋、鋼腱或錨碇部位外露、銹蝕 | 未維修 | 鋼筋除鏽及混凝土修復(<=0.4*0.4*0.05m) | 5 | 處 | 16G6底部 |  | 主梁
[12 empty] | 20 | 2020-04-17 | 定期檢測 | 鹿島工程技術顧問股份有限公司 | 2 | 1 | 1 | 1 | 鋼筋、鋼腱或錨碇部位外露、銹蝕 | 未維修 | 鋼筋除鏽及混凝土修復(<=0.4*0.4*0.05m) | 1 | 處 | 16G5底部 |  | 主梁
[12 empty] | 21 | 2020-04-17 | 定期檢測 | 鹿島工程技術顧問股份有限公司 | 2 | 1 | 1 | 1 | 鋼筋、鋼腱或錨碇部位外露、銹蝕 | 未維修 | 鋼筋除鏽及混凝土修復(<=0.4*0.4*0.05m) | 4 | 處 | 16G4底部 |  | 主梁
[12 empty] | 22 | 2020-04-17 | 定期檢測 | 鹿島工程技術顧問股份有限公司 | 2 | 1 | 1 | 1 | 鋼筋、鋼腱或錨碇部位外露、銹蝕 | 未維修 | 鋼筋除鏽及混凝土修復(<=0.4*0.4*0.05m) | 4 | 處 | 7G7底部 |  | 主梁
[12 empty] | 23 | 2020-04-17 | 定期檢測 | 鹿島工程技術顧問股份有限公司 | 2 | 1 | 1 | 1 | 鋼筋、鋼腱或錨碇部位外露、銹蝕 | 未維修 | 鋼筋除鏽及混凝土修復(<=0.4*0.4*0.05m) | 3 | 處 | 4G7底部 |  | 主梁
[12 empty] | 24 | 2020-04-17 | 定期檢測 | 鹿島工程技術顧問股份有限公司 | 2 | 1 | 1 | 1 | 鋼筋、鋼腱或錨碇部位外露、銹蝕 | 未維修 | 鋼筋除鏽及混凝土修復(<=0.4*0.4*0.05m) | 4 | 處 | 4G2左側上翼板 |  | 主梁
[12 empty] | 25 | 2020-04-17 | 定期檢測 | 鹿島工程技術顧問股份有限公司 | 2 | 1 | 1 | 1 | 鋼筋、鋼腱或錨碇部位外露、銹蝕 | 未維修 | 鋼筋除鏽及混凝土修復(<=0.4*0.4*0.05m) | 5 | 處 | 3G2右側上翼板 |  | 主梁
[12 empty] | 26 | 2020-04-17 | 定期檢測 | 鹿島工程技術顧問股份有限公司 | 2 | 1 | 1 | 1 | 鋼筋、鋼腱或錨碇部位外露、銹蝕 | 未維修 | 鋼筋除鏽及混凝土修復(<=0.4*0.4*0.05m) | 3 | 處 | 13G6底部 |  | 主梁
[12 empty] | 27 | 2020-04-17 | 定期檢測 | 鹿島工程技術顧問股份有限公司 | 2 | 1 | 1 | 1 | 鋼筋、鋼腱或錨碇部位外露、銹蝕 | 未維修 | 鋼筋除鏽及混凝土修復(<=0.4*0.4*0.05m) | 3 | 處 | 13G5底部 |  | 主梁
[12 empty] | 28 | 2020-04-17 | 定期檢測 | 鹿島工程技術顧問股份有限公司 | 2 | 1 | 1 | 1 | 其他損傷 | 未維修 | 護欄填縫劑更新 | 1 | 處 | S2 |  | 橋護欄
[12 empty] | 29 | 2020-04-17 | 定期檢測 | 鹿島工程技術顧問股份有限公司 | 2 | 1 | 1 | 1 | 其他損傷 | 未維修 | 護欄填縫劑更新 | 1 | 處 | S8 |  | 橋護欄
[12 empty] | 30 | 2020-04-17 | 定期檢測 | 鹿島工程技術顧問股份有限公司 | 2 | 1 | 1 | 1 | 鋼筋外露、銹蝕 | 未維修 | 鋼筋除鏽及混凝土修復(<=0.4*0.4*0.05m) | 3 | 處 | A1右側 |  | 翼牆／擋土牆
[12 empty] | 31 | 2020-04-17 | 定期檢測 | 鹿島工程技術顧問股份有限公司 | 2 | 1 | 1 | 1 | 混凝土剝落 | 未維修 | 混凝土修復(<=0.4*0.4*0.05m) | 1 | 處 | S1右側 |  | 橋護欄
[12 empty] | 32 | 2020-04-17 | 定期檢測 | 鹿島工程技術顧問股份有限公司 | 2 | 1 | 1 | 1 | 其他損傷 | 未維修 | 護欄填縫劑更新 | 1 | 處 | S7右側 |  | 橋護欄
[12 empty] | 33 | 2020-04-17 | 定期檢測 | 鹿島工程技術顧問股份有限公司 | 2 | 1 | 1 | 1 | 鋼筋、鋼腱或錨碇部位外露、銹蝕 | 未維修 | 鋼筋除鏽及混凝土修復(>0.4*0.4*0.05m) | 1 | 平方公尺 | P11正面 |  | 橋墩／帽梁
[12 empty] | 34 | 2020-04-17 | 定期檢測 | 鹿島工程技術顧問股份有限公司 | 2 | 1 | 1 | 1 | 鋼筋、鋼腱或錨碇部位外露、銹蝕 | 未維修 | 鋼筋除鏽及混凝土修復(<=0.4*0.4*0.05m) | 4 | 處 | P12兩側帽梁底部 |  | 橋墩／帽梁
[12 empty] | 35 | 2020-04-17 | 定期檢測 | 鹿島工程技術顧問股份有限公司 | 2 | 1 | 1 | 1 | 滲水、白華 | 未維修 | 白華處理(處) | 1 | 處 | S2(2D3-5~2D4-5間) |  | 橋面板
[12 empty] | 36 | 2020-04-17 | 定期檢測 | 鹿島工程技術顧問股份有限公司 | 2 | 1 | 1 | 1 | 混凝土剝落 | 未維修 | 混凝土修復(<=0.4*0.4*0.05m) | 1 | 處 | S6左側懸臂板(P6處) |  | 橋面板
[12 empty] | 37 | 2020-04-17 | 定期檢測 | 鹿島工程技術顧問股份有限公司 | 2 | 1 | 1 | 1 | 鋼筋、鋼腱或錨碇部位外露、銹蝕 | 未維修 | 鋼筋除鏽及混凝土修復(<=0.4*0.4*0.05m) | 8 | 處 | 9D3-4、9D3-7、9D4-6、9D5-1、9D5-3~9D5-5、9D5-7 |  | 橫隔梁
[12 empty] | 38 | 2020-04-17 | 定期檢測 | 鹿島工程技術顧問股份有限公司 | 2 | 1 | 1 | 1 | 混凝土空洞(或蜂窩) | 未維修 | 表面蜂窩修補 | 0.03 | 平方公尺 | 3D1-4 |  | 橫隔梁
[12 empty] | 39 | 2020-04-17 | 定期檢測 | 鹿島工程技術顧問股份有限公司 | 2 | 1 | 1 | 1 | 鋼筋、鋼腱或錨碇部位外露、銹蝕 | 未維修 | 鋼筋除鏽及混凝土修復(<=0.4*0.4*0.05m) | 3 | 處 | 15G6底部 |  | 主梁
[12 empty] | 40 | 2020-04-17 | 定期檢測 | 鹿島工程技術顧問股份有限公司 | 2 | 1 | 1 | 1 | 鋼筋、鋼腱或錨碇部位外露、銹蝕 | 未維修 | 鋼筋除鏽及混凝土修復(<=0.4*0.4*0.05m) | 2 | 處 | 14G8底部 |  | 主梁
[12 empty] | 41 | 2020-04-17 | 定期檢測 | 鹿島工程技術顧問股份有限公司 | 2 | 1 | 1 | 1 | 鋼筋、鋼腱或錨碇部位外露、銹蝕 | 未維修 | 鋼筋除鏽及混凝土修復(<=0.4*0.4*0.05m) | 1 | 處 | 13G3(近P13)底部 |  | 主梁
[12 empty] | 42 | 2020-04-17 | 定期檢測 | 鹿島工程技術顧問股份有限公司 | 2 | 1 | 1 | 1 | 鋼筋、鋼腱或錨碇部位外露、銹蝕 | 未維修 | 鋼筋除鏽及混凝土修復(<=0.4*0.4*0.05m) | 5 | 處 | 底部 |  | 主梁
[12 empty] | 43 | 2020-04-17 | 定期檢測 | 鹿島工程技術顧問股份有限公司 | 2 | 1 | 1 | 1 | 鋼筋、鋼腱或錨碇部位外露、銹蝕 | 未維修 | 鋼筋除鏽及混凝土修復(<=0.4*0.4*0.05m) | 1 | 處 | 1G1(近P1)底部 |  | 主梁
[12 empty] | 44 | 2020-04-17 | 定期檢測 | 鹿島工程技術顧問股份有限公司 | 2 | 1 | 1 | 1 | 混凝土剝落 | 未維修 | 混凝土修復(<=0.4*0.4*0.05m) | 1 | 處 | P6伸縮縫右側 |  | 橋護欄
[12 empty] | 45 | 2020-04-17 | 定期檢測 | 鹿島工程技術顧問股份有限公司 | 2 | 1 | 1 | 1 | 鋼筋外露、銹蝕 | 未維修 | 鋼筋除鏽及混凝土修復(<=0.4*0.4*0.05m) | 1 | 處 | P15伸縮縫右側 |  | 橋護欄
[12 empty] | 46 | 2020-04-17 | 定期檢測 | 鹿島工程技術顧問股份有限公司 | 2 | 1 | 1 | 1 | 混凝土空洞(或蜂窩) | 未維修 | 表面蜂窩修補 | 0.15 | 平方公尺 | P4左側帽梁 |  | 橋墩／帽梁
[12 empty] | 47 | 2020-04-17 | 定期檢測 | 鹿島工程技術顧問股份有限公司 | 2 | 1 | 1 | 1 | 鋼筋、鋼腱或錨碇部位外露、銹蝕 | 未維修 | 鋼筋除鏽及混凝土修復(<=0.4*0.4*0.05m) | 1 | 處 | P4 |  | 橋墩／帽梁
[12 empty] | 48 | 2020-04-17 | 定期檢測 | 鹿島工程技術顧問股份有限公司 | 2 | 1 | 1 | 1 | 鋼筋、鋼腱或錨碇部位外露、銹蝕 | 未維修 | 鋼筋除鏽及混凝土修復(<=0.4*0.4*0.05m) | 8 | 處 | P5背面 |  | 橋墩／帽梁
[12 empty] | 49 | 2020-04-17 | 定期檢測 | 鹿島工程技術顧問股份有限公司 | 2 | 1 | 1 | 1 | 鋼筋、鋼腱或錨碇部位外露、銹蝕 | 未維修 | 鋼筋除鏽及混凝土修復(<=0.4*0.4*0.05m) | 3 | 處 | P6正面 |  | 橋墩／帽梁
[12 empty] | 50 | 2020-04-17 | 定期檢測 | 鹿島工程技術顧問股份有限公司 | 2 | 1 | 1 | 1 | 鋼筋、鋼腱或錨碇部位外露、銹蝕 | 未維修 | 鋼筋除鏽及混凝土修復(<=0.4*0.4*0.05m) | 1 | 處 | 17D5-3 |  | 橫隔梁
[12 empty] | 51 | 2020-04-17 | 定期檢測 | 鹿島工程技術顧問股份有限公司 | 2 | 1 | 1 | 1 | 鋼筋、鋼腱或錨碇部位外露、銹蝕 | 未維修 | 鋼筋除鏽及混凝土修復(<=0.4*0.4*0.05m) | 3 | 處 | 15D5-1、15D5-3、15D5-5 |  | 橫隔梁
[12 empty] | 52 | 2020-04-17 | 定期檢測 | 鹿島工程技術顧問股份有限公司 | 2 | 2 | 1 | 1 | 鋼筋、鋼腱或錨碇部位外露、銹蝕 | 未維修 | 鋼筋除鏽及混凝土修復(>0.4*0.4*0.05m) | 0.75 | 平方公尺 | 13D1-3、13D2-2、13D3-2 |  | 橫隔梁
[12 empty] | 53 | 2020-04-17 | 定期檢測 | 鹿島工程技術顧問股份有限公司 | 2 | 1 | 1 | 1 | 鋼筋、鋼腱或錨碇部位外露、銹蝕 | 未維修 | 鋼筋除鏽及混凝土修復(<=0.4*0.4*0.05m) | 1 | 處 | 11D2-3~5 |  | 橫隔梁
[12 empty] | 54 | 2020-04-17 | 定期檢測 | 鹿島工程技術顧問股份有限公司 | 2 | 1 | 1 | 1 | 鋼筋、鋼腱或錨碇部位外露、銹蝕 | 未維修 | 鋼筋除鏽及混凝土修復(<=0.4*0.4*0.05m) | 1 | 處 | 14G1底部 |  | 主梁
[12 empty] | 55 | 2020-04-17 | 定期檢測 | 鹿島工程技術顧問股份有限公司 | 2 | 1 | 1 | 1 | 鋼筋、鋼腱或錨碇部位外露、銹蝕 | 未維修 | 鋼筋除鏽及混凝土修復(<=0.4*0.4*0.05m) | 1 | 處 | 13G7(近P12)底部 |  | 主梁
[12 empty] | 56 | 2020-04-17 | 定期檢測 | 鹿島工程技術顧問股份有限公司 | 2 | 1 | 1 | 1 | 混凝土剝落 | 未維修 | 混凝土修復(<=0.4x0.4x0.05m)混 | 6 | 處 |  |  | 橋護欄
[12 empty] | 57 | 2020-04-17 | 定期檢測 | 鹿島工程技術顧問股份有限公司 | 2 | 1 | 1 | 2 | 混凝土剝落 | 未維修 | 混凝土修復(<=0.4x0.4x0.05m) | 1 | 處 | P12 |  | 橋護欄
[12 empty] | 58 | 2020-04-17 | 定期檢測 | 鹿島工程技術顧問股份有限公司 | 2 | 1 | 1 | 1 | 鋼筋、鋼腱或錨碇部位外露、銹蝕 | 未維修 | 鋼筋除鏽及混凝土修復(<=0.4*0.4*0.05m) | 6 | 處 | P12正面 |  | 橋墩／帽梁
[12 empty] | 59 | 2020-04-17 | 定期檢測 | 鹿島工程技術顧問股份有限公司 | 2 | 1 | 1 | 1 | 鋼筋、鋼腱或錨碇部位外露、銹蝕 | 未維修 | 鋼筋除鏽及混凝土修復(<=0.4*0.4*0.05m) | 7 | 處 | S2(2D2-4~2D3-4間) |  | 橋面板
[12 empty] | 60 | 2020-04-17 | 定期檢測 | 鹿島工程技術顧問股份有限公司 | 2 | 1 | 1 | 1 | 橋名牌(柱)損壞 | 未維修 | 增設橋名牌 | 2 | 處 | P2、P13 |  | 其他
[12 empty] | 61 | 2020-04-17 | 定期檢測 | 鹿島工程技術顧問股份有限公司 | 2 | 1 | 1 | 1 | 鋼筋、鋼腱或錨碇部位外露、銹蝕 | 未維修 | 鋼筋除鏽及混凝土修復(<=0.4*0.4*0.05m) | 9 | 處 | 10D2-3、2-5、10D3-3~7、10D4-4、4-6 |  | 橫隔梁
[12 empty] | 62 | 2020-04-17 | 定期檢測 | 鹿島工程技術顧問股份有限公司 | 2 | 1 | 1 | 1 | 鋼筋、鋼腱或錨碇部位外露、銹蝕 | 未維修 | 鋼筋除鏽及混凝土修復(<=0.4*0.4*0.05m) | 15 | 處 | 8D2-3~4、8D3-1、8D3-3~7、8D4-2~3、8D5-1、8D5-3~5、8D5-7 |  | 橫隔梁
[12 empty] | 63 | 2020-04-17 | 定期檢測 | 鹿島工程技術顧問股份有限公司 | 2 | 1 | 1 | 1 | 混凝土剝落 | 未維修 | 混凝土修復(<=0.4*0.4*0.05m) | 1 | 處 | 19G3(近P18)底部 |  | 主梁
[12 empty] | 64 | 2020-04-17 | 定期檢測 | 鹿島工程技術顧問股份有限公司 | 2 | 1 | 1 | 1 | 滲水、白華 | 未維修 | 白華處理(處) | 1 | 處 | 15G7上翼板 |  | 主梁
[12 empty] | 65 | 2020-04-17 | 定期檢測 | 鹿島工程技術顧問股份有限公司 | 2 | 1 | 1 | 1 | 鋼筋、鋼腱或錨碇部位外露、銹蝕 | 未維修 | 鋼筋除鏽及混凝土修復(<=0.4*0.4*0.05m) | 1 | 處 | 15G4(近P14)底部 |  | 主梁
[12 empty] | 66 | 2020-04-17 | 定期檢測 | 鹿島工程技術顧問股份有限公司 | 2 | 1 | 1 | 1 | 鋼筋、鋼腱或錨碇部位外露、銹蝕 | 未維修 | 鋼筋除鏽及混凝土修復(<=0.4*0.4*0.05m) | 5 | 處 | 11G3底部 |  | 主梁
[12 empty] | 67 | 2020-04-17 | 定期檢測 | 鹿島工程技術顧問股份有限公司 | 2 | 1 | 1 | 1 | 鋼筋、鋼腱或錨碇部位外露、銹蝕 | 未維修 | 鋼筋除鏽及混凝土修復(<=0.4*0.4*0.05m) | 10 | 處 | 7G8底部 |  | 主梁
[12 empty] | 68 | 2020-04-17 | 定期檢測 | 鹿島工程技術顧問股份有限公司 | 2 | 1 | 1 | 1 | 鋼筋、鋼腱或錨碇部位外露、銹蝕 | 未維修 | 鋼筋除鏽及混凝土修復(<=0.4*0.4*0.05m) | 3 | 處 | 1G4底部 |  | 主梁
[12 empty] | 69 | 2020-04-17 | 定期檢測 | 鹿島工程技術顧問股份有限公司 | 2 | 2 | 1 | 1 | 滲水、白華 | 未維修 | 表面環氧樹脂砂漿修補 | 3.75 | 平方公尺 | A2 |  | 橋台
[12 empty] | 70 | 2020-04-17 | 定期檢測 | 鹿島工程技術顧問股份有限公司 | 2 | 1 | 1 | 1 | 欄杆脫落 | 未維修 | 橋欄杆基座修復(不含材料) | 1 | 個 | S2右側 |  | 橋護欄
[12 empty] | 71 | 2020-04-17 | 定期檢測 | 鹿島工程技術顧問股份有限公司 | 2 | 1 | 1 | 1 | 混凝土剝落 | 未維修 | 混凝土修復(>0.4*0.4*0.05m) | 0.5 | 平方公尺 | S15右側 |  | 橋護欄
[12 empty] | 72 | 2020-04-17 | 定期檢測 | 鹿島工程技術顧問股份有限公司 | 2 | 1 | 1 | 1 | 其他損傷 | 未維修 | 護欄填縫劑更新 | 1 | 處 | S16 |  | 橋護欄
[12 empty] | 73 | 2020-04-17 | 定期檢測 | 鹿島工程技術顧問股份有限公司 | 2 | 1 | 1 | 1 | 鋼筋、鋼腱或錨碇部位外露、銹蝕 | 已維修 | 鋼筋除鏽及混凝土修復(<=0.4*0.4*0.05m) | 1 | 處 | P9右側 | 42964 | 橋墩／帽梁 | 修補混凝土 | 1900 | 2022-04-21 | 2022-04-21 | 2022-10-27 16:54 | 郭凱文 | 2022-10-27 16:54 | 郭凱文
[12 empty] | 74 | 2020-04-17 | 定期檢測 | 鹿島工程技術顧問股份有限公司 | 2 | 3 | 1 | 1 | 排水設施阻塞 | 已維修 | 清理淤塞的排水孔 | 106 | 個 | 兩側A1、A2引道路堤和S1~S19兩側 | 19804 | 橋梁排水設施 | 清理淤塞的排水孔 | 500 | 2020-03-03 | 2020-03-15 | 2020-10-27 09:01 | 張菁瑩
[12 empty] | 75 | 2020-04-17 | 定期檢測 | 鹿島工程技術顧問股份有限公司 | 2 | 1 | 1 | 1 | 排水設施損傷 | 已維修 | 修補蓋版 | 1 | 處 | S19 | 42714 | 橋梁排水設施 | 孔蓋補遺、修復 | 600 | 2022-07-18 | 2022-07-18 | 2022-10-27 00:48 | 張菁瑩 | 2022-10-27 00:48 | 張菁瑩
[12 empty] | 76 | 2020-04-17 | 定期檢測 | 鹿島工程技術顧問股份有限公司 | 2 | 2 | 1 | 1 | 滲水、白華 | 已維修 | 表面環氧樹脂砂漿修補 | 2.52 | 平方公尺 | A1 | 44934 | 橋台 | 滲水白華處理 | 1800 | 2022-07-11 | 2022-07-11 | 2023-02-16 11:28 | 郭凱文 | 2023-02-16 11:28 | 郭凱文
[12 empty] | 77 | 2020-04-17 | 定期檢測 | 鹿島工程技術顧問股份有限公司 | 2 | 1 | 1 | 1 | 其他損傷 | 已維修 | 植物清除 | 1 | 處 | A1 | 23492 | 橋台 | 橋台清理 | 5000 | 2020-10-13 | 2020-10-14 | 2021-03-05 14:01 | 張菁瑩
[12 empty] | 78 | 2020-04-17 | 定期檢測 | 鹿島工程技術顧問股份有限公司 | 2 | 2 | 2 | 2 | 排水設施阻塞或功能性降低 | 已維修 | 清理淤塞的排水孔 | 20 | 個 | S1~S19 | 19805 | 橋梁排水設施 | 清理淤塞的排水孔 | 500 | 2020-03-03 | 2020-03-15 | 2020-10-27 09:01 | 張菁瑩
358 | 35106 | 水尾溪排水橋(北向) | 國道3號 | 國道 | 99K+749M ~99K~861.86M | 高公局北區養護工程分局 | 關西工務段 | I型梁 | 預力混凝土 | 84 | 已維修：17 | NO | 檢測日期 | 檢測類別 | 檢測單位 | D | E | R | U | 劣化類型 | 狀態 | 建議維修工法 | 數量 | 單位 | 損壞位置 | 維修紀錄ID | 維修構件 | 維修工法 | 金額 | 開工日期 | 完成日期 | 維修原始紀錄日期 | 維修原始紀錄者 | 維修最後修改日期 | 維修最後修改者
[11 empty] | 未維修：66 | 1 | 2020-06-11 | 定期檢測 | 鹿島工程技術顧問股份有限公司 | 2 | 1 | 2 | 2 | 混凝土剝落、破碎、鋼筋外露、銹蝕 | 未維修 | 鋼筋除鏽及混凝土修復 | 0.05 | 平方公尺 | S3右側懸臂板 |  | 橋面板
[11 empty] | 全部：83 | 2 | 2020-06-11 | 定期檢測 | 鹿島工程技術顧問股份有限公司 | 2 | 1 | 1 | 1 | 滲水、白華 | 未維修 | 清理排水孔 | 1 | 式 | P2-2帽梁 |  | 橋墩／帽梁
[12 empty] | 3 | 2020-06-11 | 定期檢測 | 鹿島工程技術顧問股份有限公司 | 2 | 1 | 1 | 1 | 排水設施損傷 | 未維修 | 修復受損的排水管 | 3 | 公尺 | S1、P1-2 |  | 橋梁排水設施
[12 empty] | 4 | 2020-06-11 | 定期檢測 | 鹿島工程技術顧問股份有限公司 | 2 | 1 | 1 | 1 | 混凝土剝落、破碎、鋼筋外露、銹蝕 | 未維修 | 混凝土修補 | 0.09 | 立方公尺 | 3D4-3 |  | 橫隔梁
[12 empty] | 5 | 2020-06-11 | 定期檢測 | 鹿島工程技術顧問股份有限公司 | 2 | 1 | 2 | 2 | 混凝土結構裂縫 | 未維修 | 修補裂縫 | 2 | 公尺 | P2-1正面 |  | 橋墩／帽梁
[12 empty] | 6 | 2020-06-11 | 定期檢測 | 鹿島工程技術顧問股份有限公司 | 2 | 1 | 1 | 1 | 混凝土剝落、破碎、鋼筋、鋼腱或錨碇外露、銹蝕 | 未維修 | 混凝土修補 | 0.04 | 立方公尺 | 1G1左側近A1端 |  | 主梁
[12 empty] | 7 | 2020-06-11 | 定期檢測 | 鹿島工程技術顧問股份有限公司 | 2 | 1 | 2 | 2 | 混凝土剝落、破碎、鋼筋外露、銹蝕 | 未維修 | 鋼筋除鏽及混凝土修復 | 0.2 | 平方公尺 | S1右側懸臂板 |  | 橋面板
[12 empty] | 8 | 2020-06-11 | 定期檢測 | 鹿島工程技術顧問股份有限公司 | 2 | 1 | 2 | 2 | 混凝土剝落、破碎、鋼筋外露、銹蝕 | 未維修 | 鋼筋除鏽及混凝土修復 | 1 | 處 | P1-1左側 |  | 橋墩／帽梁
[12 empty] | 9 | 2020-06-11 | 定期檢測 | 鹿島工程技術顧問股份有限公司 | 2 | 2 | 1 | 1 | 河道沖淤或變遷 | 未維修 | 清除植生或雜物 | 1 | 處 | S2 |  | 河道
[12 empty] | 10 | 2020-06-11 | 定期檢測 | 鹿島工程技術顧問股份有限公司 | 2 | 1 | 1 | 1 | 滲水、白華 | 未維修 | 白華處理(平方公尺) | 0.05 | 平方公尺 | S3(G1和G2間) |  | 橋面板
[12 empty] | 11 | 2020-06-11 | 定期檢測 | 鹿島工程技術顧問股份有限公司 | 2 | 1 | 2 | 2 | 混凝土剝落、破碎、鋼筋外露、銹蝕 | 未維修 | 鋼筋除鏽及混凝土修復 | 1 | 處 | A1右側背牆 |  | 橋台
[12 empty] | 12 | 2020-06-11 | 定期檢測 | 鹿島工程技術顧問股份有限公司 | 2 | 1 | 2 | 2 | 混凝土結構裂縫 | 未維修 | 修補裂縫 | 3 | 公尺 | P1-1正面及右側 |  | 橋墩／帽梁
[12 empty] | 13 | 2020-06-11 | 定期檢測 | 鹿島工程技術顧問股份有限公司 | 2 | 1 | 1 | 1 | 路堤損傷 | 未維修 | AC路面刨除加鋪 | 0.1 | 平方公尺 | A2 |  | 引道路堤
[12 empty] | 14 | 2020-06-11 | 定期檢測 | 鹿島工程技術顧問股份有限公司 | 2 | 1 | 1 | 1 | 排水設施損傷 | 未維修 | 其他 | 2 | 公尺 | S1左側 |  | 橋梁排水設施
[12 empty] | 15 | 2020-06-11 | 定期檢測 | 鹿島工程技術顧問股份有限公司 | 2 | 1 | 2 | 2 | 混凝土結構裂縫 | 未維修 | 修補裂縫 | 1 | 公尺 | A1 |  | 橋台
[12 empty] | 16 | 2020-06-11 | 定期檢測 | 鹿島工程技術顧問股份有限公司 | 2 | 1 | 1 | 1 | 滲水、白華 | 未維修 | 白華處理(平方公尺) | 0.05 | 平方公尺 | A2 |  | 橋台
[12 empty] | 17 | 2020-06-11 | 定期檢測 | 鹿島工程技術顧問股份有限公司 | 2 | 1 | 1 | 1 | 混凝土剝落、破碎、鋼筋外露、銹蝕 | 未維修 | 修補混凝土 | 1.2 | 平方公尺 | A2 |  | 橋台
[12 empty] | 18 | 2020-06-11 | 定期檢測 | 鹿島工程技術顧問股份有限公司 | 2 | 1 | 1 | 1 | 滲水、白華 | 未維修 | 白華處理(平方公尺) | 0.1 | 平方公尺 | A1左側背牆 |  | 橋台
[12 empty] | 19 | 2020-06-11 | 定期檢測 | 鹿島工程技術顧問股份有限公司 | 2 | 1 | 2 | 2 | 混凝土裂縫 | 未維修 | 修補裂縫 | 3 | 公尺 | A2 |  | 橋台
[12 empty] | 20 | 2020-06-11 | 定期檢測 | 鹿島工程技術顧問股份有限公司 | 2 | 1 | 1 | 1 | 塵土、雜物、植生堆積 | 未維修 | 垃圾或土砂清理 | 1 | 式 | A2 |  | 支承／支承墊／阻尼裝置
[12 empty] | 21 | 2020-06-11 | 定期檢測 | 鹿島工程技術顧問股份有限公司 | 2 | 1 | 1 | 1 | 其他損傷 | 未維修 | 板模拆除 | 1 | 式 | 3G6 |  | 主梁
[12 empty] | 22 | 2020-06-11 | 定期檢測 | 鹿島工程技術顧問股份有限公司 | 2 | 1 | 1 | 1 | 混凝土剝落、破碎、鋼筋、鋼腱或錨碇外露、銹蝕 | 未維修 | 鋼筋凸出切除 | 1 | 處 | 2G1 |  | 主梁
[12 empty] | 23 | 2020-06-11 | 定期檢測 | 鹿島工程技術顧問股份有限公司 | 2 | 1 | 1 | 1 | 其他損傷 | 未維修 | 混凝土修補 | 0.04 | 立方公尺 | 3G5 |  | 主梁
[12 empty] | 24 | 2020-06-11 | 定期檢測 | 鹿島工程技術顧問股份有限公司 | 2 | 1 | 1 | 1 | 其他損傷 | 未維修 | 鋼筋凸出切除 | 1 | 處 | 3G5 |  | 主梁
[12 empty] | 25 | 2020-06-11 | 定期檢測 | 鹿島工程技術顧問股份有限公司 | 2 | 1 | 1 | 1 | 其他損傷 | 未維修 | 板模拆除 | 1 | 式 | 2D4-3 |  | 橫隔梁
[12 empty] | 26 | 2020-06-11 | 定期檢測 | 鹿島工程技術顧問股份有限公司 | 2 | 1 | 1 | 1 | 其他損傷 | 未維修 | 鋼筋除鏽及混凝土修復 | 0.01 | 平方公尺 | 1G3 |  | 主梁
[12 empty] | 27 | 2020-06-11 | 定期檢測 | 鹿島工程技術顧問股份有限公司 | 2 | 1 | 1 | 1 | 其他損傷 | 未維修 | 混凝土修補 | 0.08 | 立方公尺 | 1G4 |  | 主梁
[12 empty] | 28 | 2020-06-11 | 定期檢測 | 鹿島工程技術顧問股份有限公司 | 2 | 1 | 1 | 1 | 其他損傷 | 未維修 | 鋼筋凸出切除 | 4 | 處 | 1G4 |  | 主梁
[12 empty] | 29 | 2020-06-11 | 定期檢測 | 鹿島工程技術顧問股份有限公司 | 2 | 1 | 1 | 1 | 其他損傷 | 未維修 | 板模拆除 | 1 | 式 | 1G5 |  | 主梁
[12 empty] | 30 | 2020-06-11 | 定期檢測 | 鹿島工程技術顧問股份有限公司 | 2 | 1 | 1 | 1 | 其他損傷 | 未維修 | 其他 | 1 | 處 | A1 |  | 橋台
[12 empty] | 31 | 2020-06-11 | 定期檢測 | 鹿島工程技術顧問股份有限公司 | 2 | 1 | 1 | 1 | 螺栓損傷、欠缺、鬆動 | 未維修 | 其他 | 1 | 處 | A2（3G4 近A2) |  | 防落設施
[12 empty] | 32 | 2020-06-11 | 定期檢測 | 鹿島工程技術顧問股份有限公司 | 2 | 1 | 1 | 1 | 其他損傷 | 未維修 | 清除植生或雜物 | 3 | 處 | S3 |  | 橋面板
[12 empty] | 33 | 2020-06-11 | 定期檢測 | 鹿島工程技術顧問股份有限公司 | 2 | 1 | 1 | 1 | 混凝土剝落、破碎、鋼筋、鋼腱或錨碇外露、銹蝕 | 未維修 | 鋼筋除鏽及混凝土修復 | 0.01 | 平方公尺 | 3G3 |  | 主梁
[12 empty] | 34 | 2020-06-11 | 定期檢測 | 鹿島工程技術顧問股份有限公司 | 2 | 1 | 1 | 1 | 其他損傷 | 未維修 | 板模拆除 | 1 | 式 | 3D3-3 |  | 橫隔梁
[12 empty] | 35 | 2020-06-11 | 定期檢測 | 鹿島工程技術顧問股份有限公司 | 2 | 1 | 1 | 1 | 其他損傷 | 未維修 | 混凝土修補 | 0.16 | 立方公尺 | 2G2 |  | 主梁
[12 empty] | 36 | 2020-06-11 | 定期檢測 | 鹿島工程技術顧問股份有限公司 | 2 | 1 | 1 | 1 | 其他損傷 | 未維修 | 板模拆除 | 1 | 式 | 2G4 |  | 主梁
[12 empty] | 37 | 2020-06-11 | 定期檢測 | 鹿島工程技術顧問股份有限公司 | 2 | 1 | 1 | 1 | 其他損傷 | 未維修 | 清除植生或雜物 | 1 | 處 | S2（2G6~2G7之間） |  | 橋面板
[12 empty] | 38 | 2020-06-11 | 定期檢測 | 鹿島工程技術顧問股份有限公司 | 2 | 1 | 1 | 1 | 其他損傷 | 未維修 | 鋼筋除鏽及混凝土修復 | 0.01 | 平方公尺 | 1G2 |  | 主梁
[12 empty] | 39 | 2020-06-11 | 定期檢測 | 鹿島工程技術顧問股份有限公司 | 2 | 1 | 1 | 1 | 其他損傷 | 未維修 | 板模拆除 | 1 | 式 | 1G6 |  | 主梁
[12 empty] | 40 | 2020-06-11 | 定期檢測 | 鹿島工程技術顧問股份有限公司 | 2 | 1 | 1 | 1 | 塵土、雜物、植生堆積 | 未維修 | 垃圾或土砂清理 | 1 | 式 | A1 |  | 支承／支承墊／阻尼裝置
[12 empty] | 41 | 2020-06-11 | 定期檢測 | 鹿島工程技術顧問股份有限公司 | 2 | 1 | 1 | 1 | 其他損傷 | 未維修 | 清除植生或雜物 | 2 | 處 | A1 |  | 橋台
[12 empty] | 42 | 2020-06-11 | 定期檢測 | 鹿島工程技術顧問股份有限公司 | 2 | 1 | 1 | 1 | 螺栓損傷、欠缺或鬆動 | 未維修 | 其他 | 16 | 處 | 左側 |  | 橋護欄
[12 empty] | 43 | 2020-06-11 | 定期檢測 | 鹿島工程技術顧問股份有限公司 | 2 | 1 | 1 | 1 | 混凝土結構裂縫 | 未維修 | 修補裂縫 | 0.5 | 公尺 | P2-1背面 |  | 橋墩／帽梁
[12 empty] | 44 | 2020-06-11 | 定期檢測 | 鹿島工程技術顧問股份有限公司 | 2 | 1 | 1 | 1 | 其他損傷 | 未維修 | 板模拆除 | 1 | 式 | 3G4 |  | 主梁
[12 empty] | 45 | 2020-06-11 | 定期檢測 | 鹿島工程技術顧問股份有限公司 | 2 | 1 | 1 | 1 | 其他損傷 | 未維修 | 其他 | 3 | 處 | 3G2 |  | 主梁
[12 empty] | 46 | 2020-06-11 | 定期檢測 | 鹿島工程技術顧問股份有限公司 | 2 | 1 | 1 | 1 | 其他損傷 | 未維修 | 板模拆除 | 1 | 式 | 3G2 |  | 主梁
[12 empty] | 47 | 2020-06-11 | 定期檢測 | 鹿島工程技術顧問股份有限公司 | 2 | 1 | 1 | 1 | 其他損傷 | 未維修 | 鋼筋凸出切除 | 4 | 處 | 2G5 |  | 主梁
[12 empty] | 48 | 2020-06-11 | 定期檢測 | 鹿島工程技術顧問股份有限公司 | 2 | 1 | 1 | 1 | 其他損傷 | 未維修 | 鋼筋凸出切除 | 3 | 處 | 2G6 |  | 主梁
[12 empty] | 49 | 2020-06-11 | 定期檢測 | 鹿島工程技術顧問股份有限公司 | 2 | 1 | 1 | 1 | 其他損傷 | 未維修 | 板模拆除 | 1 | 式 | 2G6 |  | 主梁
[12 empty] | 50 | 2020-06-11 | 定期檢測 | 鹿島工程技術顧問股份有限公司 | 2 | 1 | 1 | 1 | 其他損傷 | 未維修 | 鋼筋凸出切除 | 1 | 處 | 2D2-6 |  | 橫隔梁
[12 empty] | 51 | 2020-06-11 | 定期檢測 | 鹿島工程技術顧問股份有限公司 | 2 | 1 | 1 | 1 | 其他損傷 | 未維修 | 混凝土修補 | 0.06 | 立方公尺 | A1 |  | 防落設施
[12 empty] | 52 | 2020-06-11 | 定期檢測 | 鹿島工程技術顧問股份有限公司 | 2 | 1 | 1 | 1 | 其他損傷 | 未維修 | 清除植生或雜物 | 1 | 處 | P1 |  | 防落設施
[12 empty] | 53 | 2020-06-11 | 定期檢測 | 鹿島工程技術顧問股份有限公司 | 2 | 1 | 1 | 1 | 塵土、雜物、植生堆積 | 未維修 | 垃圾或土砂清理 | 1 | 式 | P1 |  | 支承／支承墊／阻尼裝置
[12 empty] | 54 | 2020-06-11 | 定期檢測 | 鹿島工程技術顧問股份有限公司 | 2 | 1 | 1 | 1 | 螺栓損傷、欠缺、鬆動 | 未維修 | 其他 | 3 | 處 | A1右側 |  | 防落設施
[12 empty] | 55 | 2020-06-11 | 定期檢測 | 鹿島工程技術顧問股份有限公司 | 2 | 1 | 1 | 1 | 混凝土結構裂縫 | 未維修 | 修補裂縫 | 0.6 | 公尺 | A2左側 |  | 橋台
[12 empty] | 56 | 2020-06-11 | 定期檢測 | 鹿島工程技術顧問股份有限公司 | 2 | 1 | 1 | 1 | 其他損傷 | 未維修 | 板模拆除 | 1 | 式 | P2背面 |  | 防落設施
[12 empty] | 57 | 2020-06-11 | 定期檢測 | 鹿島工程技術顧問股份有限公司 | 2 | 1 | 1 | 1 | 滲水、白華 | 未維修 | 清理排水孔 | 1 | 式 | P2-1背面 |  | 橋墩／帽梁
[12 empty] | 58 | 2020-06-11 | 定期檢測 | 鹿島工程技術顧問股份有限公司 | 2 | 1 | 1 | 1 | 滲水、白華 | 未維修 | 白華處理(平方公尺) | 0.03 | 平方公尺 | 3G1右側 |  | 主梁
[12 empty] | 59 | 2020-06-11 | 定期檢測 | 鹿島工程技術顧問股份有限公司 | 2 | 1 | 1 | 1 | 混凝土剝落、破碎、鋼筋外露、銹蝕 | 未維修 | 鋼筋除鏽及混凝土修復 | 0.02 | 平方公尺 | 3D1-1 |  | 橫隔梁
[12 empty] | 60 | 2020-06-11 | 定期檢測 | 鹿島工程技術顧問股份有限公司 | 2 | 1 | 1 | 1 | 其他損傷 | 未維修 | 板模拆除 | 1 | 式 | 2G2 |  | 主梁
[12 empty] | 61 | 2020-06-11 | 定期檢測 | 鹿島工程技術顧問股份有限公司 | 2 | 1 | 1 | 1 | 混凝土剝落、破碎、鋼筋、鋼腱或錨碇外露、銹蝕 | 未維修 | 混凝土修補 | 0.03 | 立方公尺 | 2G3 |  | 主梁
[12 empty] | 62 | 2020-06-11 | 定期檢測 | 鹿島工程技術顧問股份有限公司 | 2 | 1 | 1 | 1 | 滲水、白華 | 未維修 | 白華處理(平方公尺) | 0.04 | 平方公尺 | 2G7左側 |  | 主梁
[12 empty] | 63 | 2020-06-11 | 定期檢測 | 鹿島工程技術顧問股份有限公司 | 2 | 1 | 1 | 1 | 其他損傷 | 未維修 | 鋼筋凸出切除 | 3 | 處 | 1G2 |  | 主梁
[12 empty] | 64 | 2020-06-11 | 定期檢測 | 鹿島工程技術顧問股份有限公司 | 2 | 1 | 1 | 1 | 混凝土剝落、破碎、鋼筋外露、銹蝕 | 未維修 | 修補混凝土 | 0.15 | 立方公尺 | P1-1正面 |  | 橋墩／帽梁
[12 empty] | 65 | 2020-06-11 | 定期檢測 | 鹿島工程技術顧問股份有限公司 | 2 | 2 | 1 | 1 | 保護設施遭破壞、移動或遺失 | 未維修 | 積土清理 | 3 | 平方公尺 | A2 |  | 引道路堤保護措施
[12 empty] | 66 | 2020-06-11 | 定期檢測 | 鹿島工程技術顧問股份有限公司 | 2 | 3 | 2 | 2 | 其他損傷 | 未維修 | 清除植生或雜物 | 100 | 平方公尺 | a2 |  | 引道路堤保護措施
[12 empty] | 67 | 2020-06-11 | 定期檢測 | 鹿島工程技術顧問股份有限公司 | 2 | 1 | 1 | 1 | 其他損傷 | 已維修 | 橋墩、帽梁清理 | 1 | 處 | P2-2 | 31351 | 橋墩／帽梁 | 橋墩、帽梁清理 | 1300 | 2020-11-27 | 2020-11-27 | 2021-07-12 21:22 | 張菁瑩 | 2021-07-12 21:22 | 張菁瑩
[12 empty] | 68 | 2020-06-11 | 定期檢測 | 鹿島工程技術顧問股份有限公司 | 2 | 1 | 1 | 1 | 其他損傷 | 已維修 | 清除植生或雜物 | 2 | 處 | A2 | 39648 | 橋台 | 植物清除 | 400 | 2022-01-07 | 2022-03-07 | 2022-06-13 15:35 | 張菁瑩 | 2022-06-13 15:35 | 張菁瑩
[12 empty] | 69 | 2020-06-11 | 定期檢測 | 鹿島工程技術顧問股份有限公司 | 2 | 1 | 1 | 1 | 混凝土結構裂縫 | 已維修 | 修補裂縫 | 3 | 公尺 | A2 | 42031 | 橋台 | 修補裂縫 | 1200 | 2022-06-01 | 2022-06-02 | 2022-10-24 13:51 | 張菁瑩 | 2022-10-24 13:51 | 張菁瑩
[12 empty] | 70 | 2020-06-11 | 定期檢測 | 鹿島工程技術顧問股份有限公司 | 2 | 1 | 1 | 1 | 其他損傷 | 已維修 | 清除植生或雜物 | 1 | 處 | A2 | 39649 | 橋台 | 植物清除 | 400 | 2022-01-07 | 2022-03-07 | 2022-06-13 15:35 | 張菁瑩 | 2022-06-13 15:35 | 張菁瑩
[12 empty] | 71 | 2020-06-11 | 定期檢測 | 鹿島工程技術顧問股份有限公司 | 2 | 1 | 1 | 1 | 混凝土剝落、破碎、鋼筋外露、銹蝕 | 已維修 | 混凝土剝落鋼筋鏽蝕修復 | 1 | 處 | 左側 | 42012 | 橋護欄 | 修補混凝土 | 5400 | 2022-06-01 | 2022-06-01 | 2022-10-24 13:09 | 張菁瑩 | 2022-10-24 13:09 | 張菁瑩
[12 empty] | 72 | 2020-06-11 | 定期檢測 | 鹿島工程技術顧問股份有限公司 | 2 | 1 | 1 | 1 | 滲水、白華 | 已維修 | 白華處理(平方公尺) | 0.06 | 平方公尺 | 1G6 | 48315 | 主梁 | 滲水白華處理 | 1800 |  | 2021-07-29 | 2023-06-07 11:29 | 張菁瑩 | 2023-06-07 11:29 | 張菁瑩
[12 empty] | 73 | 2020-06-11 | 定期檢測 | 鹿島工程技術顧問股份有限公司 | 2 | 1 | 1 | 1 | 伸縮縫間雜物堆積 | 已維修 | 伸縮縫清理 | 3 | 公尺 | A1 | 39783 | 伸縮縫 | 伸縮縫清理 | 300 | 2021-11-08 | 2021-11-10 | 2022-06-16 17:17 | 張菁瑩 | 2022-06-16 17:17 | 張菁瑩
[12 empty] | 74 | 2020-06-11 | 定期檢測 | 鹿島工程技術顧問股份有限公司 | 2 | 2 | 1 | 1 | 其他損傷 | 已維修 | 清除植生或雜物 | 360 | 平方公尺 | A1 | 31354 | 引道路堤保護措施 | 清除植生或雜物 | 500 | 2020-11-26 | 2020-11-26 | 2021-07-12 22:10 | 張菁瑩 | 2021-07-12 22:10 | 張菁瑩
[12 empty] | 75 | 2020-06-11 | 定期檢測 | 鹿島工程技術顧問股份有限公司 | 2 | 1 | 1 | 1 | 伸縮縫間雜物堆積 | 已維修 | 伸縮縫清理 | 3 | 公尺 | A2 | 39784 | 伸縮縫 | 伸縮縫清理 | 300 | 2021-11-08 | 2021-11-10 | 2022-06-16 17:17 | 張菁瑩 | 2022-06-16 17:17 | 張菁瑩
[12 empty] | 76 | 2020-06-11 | 定期檢測 | 鹿島工程技術顧問股份有限公司 | 2 | 4 | 2 | 2 | 其他損傷 | 已維修 | 清除植生或雜物 | 900 | 平方公尺 | a1 | 31355 | 引道路堤保護措施 | 清除植生或雜物 | 500 | 2020-11-26 | 2020-11-26 | 2021-07-12 22:10 | 張菁瑩 | 2021-07-12 22:10 | 張菁瑩
[12 empty] | 77 | 2020-06-11 | 定期檢測 | 鹿島工程技術顧問股份有限公司 | 2 | 2 | 1 | 1 | 其他損傷 | 已維修 | 清除植生或雜物 | 1 | 處 | A1橋檢梯 | 23533 | 其他 | 橋台清理 | 5000 | 2020-11-26 | 2020-12-15 | 2021-03-05 21:38 | 張菁瑩
[12 empty] | 78 | 2020-06-11 | 定期檢測 | 鹿島工程技術顧問股份有限公司 | 2 | 1 | 2 | 2 | 其他損傷 | 已維修 | 清除植生或雜物 | 1 | 處 | A1左側 | 23530 | 橋台 | 橋台清理 | 5000 | 2020-11-26 | 2020-12-15 | 2021-03-05 21:38 | 張菁瑩
[12 empty] | 79 | 2020-06-11 | 定期檢測 | 鹿島工程技術顧問股份有限公司 | 2 | 2 | 1 | 1 | 其他損傷 | 已維修 | 清除植生或雜物 | 400 | 平方公尺 | A1 | 23532 | 引道路堤保護措施 | 橋台清理 | 5000 | 2020-11-26 | 2020-12-15 | 2021-03-05 21:38 | 張菁瑩
[12 empty] | 80 | 2020-06-11 | 定期檢測 | 鹿島工程技術顧問股份有限公司 | 2 | 1 | 2 | 2 | 混凝土剝落、破碎、鋼筋外露、銹蝕 | 已維修 | 鋼筋除鏽及混凝土修復 | 2 | 處 | P1-2正面 | 42010 | 橋墩／帽梁 | 鋼筋除鏽及混凝土修復 | 1900 | 2022-06-01 | 2022-06-01 | 2022-10-24 13:00 | 張菁瑩 | 2022-10-24 13:00 | 張菁瑩
[12 empty] | 81 | 2020-06-11 | 定期檢測 | 鹿島工程技術顧問股份有限公司 | 2 | 1 | 1 | 1 | 其他損傷 | 已維修 | 清除植生或雜物 | 1 | 處 | A1 | 31353 | 翼牆／擋土牆 | 植物清除 | 400 | 2020-11-27 | 2020-11-27 | 2021-07-12 21:29 | 張菁瑩 | 2021-07-12 21:29 | 張菁瑩
[12 empty] | 82 | 2020-06-11 | 定期檢測 | 鹿島工程技術顧問股份有限公司 | 2 | 2 | 2 | 2 | 其他損傷 | 已維修 | 清除植生或雜物 | 1 | 處 | A2橋檢梯 | 23534 | 其他 | 橋台清理 | 5000 | 2020-11-26 | 2020-12-15 | 2021-03-05 21:38 | 張菁瑩
[12 empty] | 83 | 2020-06-11 | 定期檢測 | 鹿島工程技術顧問股份有限公司 | 2 | 2 | 1 | 1 | 其他損傷 | 已維修 | 清除植生或雜物 | 400 | 平方公尺 | A2 | 23531 | 引道路堤保護措施 | 橋台清理 | 5000 | 2020-11-26 | 2020-12-15 | 2021-03-05 21:38 | 張菁瑩
359 | 35107 | 新竹系統交流道匝道A(三)跨越橋 | 國道3號 | 國道 | 0K+953.474M ~0K~988.594M | 高公局北區養護工程分局 | 關西工務段 | U型梁 | 預力混凝土 | 79 | 已維修：1 | NO | 檢測日期 | 檢測類別 | 檢測單位 | D | E | R | U | 劣化類型 | 狀態 | 建議維修工法 | 數量 | 單位 | 損壞位置 | 維修紀錄ID | 維修構件 | 維修工法 | 金額 | 開工日期 | 完成日期 | 維修原始紀錄日期 | 維修原始紀錄者 | 維修最後修改日期 | 維修最後修改者
[11 empty] | 未維修：10 | 1 | 2020-07-05 | 定期檢測 | 鹿島工程技術顧問股份有限公司 | 2 | 1 | 1 | 1 | 鋼筋外露、銹蝕 | 未維修 | 鋼筋除鏽混凝土修復(<=0.4x0.4x0.05m) | 2 | 處 | A1右側 |  | 引道路堤護欄
[11 empty] | 全部：11 | 2 | 2020-07-05 | 定期檢測 | 鹿島工程技術顧問股份有限公司 | 2 | 1 | 1 | 1 | 鋼筋外露、銹蝕 | 未維修 | 鋼筋除鏽混凝土修復(<=0.4x0.4x0.05m) | 3 | 處 | A2右側 |  | 翼牆／擋土牆
[12 empty] | 3 | 2020-07-05 | 定期檢測 | 鹿島工程技術顧問股份有限公司 | 2 | 2 | 1 | 1 | 滲水、白華 | 未維修 | 白華處理 | 4.5 | 平方公尺 | 1G1 |  | 主梁
[12 empty] | 4 | 2020-07-05 | 定期檢測 | 鹿島工程技術顧問股份有限公司 | 2 | 2 | 1 | 1 | 其他損傷 | 未維修 | 植生清除 | 1 | 處 | A1右側 |  | 其他
[12 empty] | 5 | 2020-07-05 | 定期檢測 | 鹿島工程技術顧問股份有限公司 | 2 | 2 | 1 | 1 | 裂縫 | 未維修 | 植生清除 | 4 | 處 | A2 |  | 引道路堤保護措施
[12 empty] | 6 | 2020-07-05 | 定期檢測 | 鹿島工程技術顧問股份有限公司 | 2 | 1 | 1 | 1 | 橋名牌(柱)損壞 | 未維修 | 增設橋名牌 | 2 | 處 | A1、A2 |  | 其他
[12 empty] | 7 | 2020-07-05 | 定期檢測 | 鹿島工程技術顧問股份有限公司 | 2 | 1 | 1 | 1 | 混凝土剝落 | 未維修 | 混凝土修復(<=0.4x0.4x0.05m) | 1 | 處 | A2右側 |  | 引道路堤護欄
[12 empty] | 8 | 2020-07-05 | 定期檢測 | 鹿島工程技術顧問股份有限公司 | 2 | 3 | 1 | 1 | 裂縫 | 未維修 | 植生清除 | 1 |  | A1 |  | 引道路堤保護措施
[12 empty] | 9 | 2020-07-05 | 定期檢測 | 鹿島工程技術顧問股份有限公司 | 2 | 1 | 1 | 1 | 滲水、白華 | 未維修 | 增設落水管 | 1 | 處 | A2 |  | 橋台
[12 empty] | 10 | 2020-07-05 | 定期檢測 | 鹿島工程技術顧問股份有限公司 | 2 | 2 | 1 | 1 | 滲水、白華 | 未維修 | 白華處理 | 3 | 處 | 1G3 |  | 主梁
[12 empty] | 11 | 2020-07-05 | 定期檢測 | 鹿島工程技術顧問股份有限公司 | 2 | 2 | 1 | 1 | 伸縮縫間雜物堆積 | 已維修 | 伸縮縫清理 | 8 | 公尺 | A2 | 20281 | 伸縮縫 | 伸縮縫清理 | 300 | 2020-06-04 | 2020-06-30 | 2020-10-28 22:10 | 張菁瑩
360 | 35108 | 崎林路高架橋(雙林路)南向 | 國道3號 | 國道 | 101K+736M ~101K~981M | 高公局北區養護工程分局 | 關西工務段 | I型梁 | 預力混凝土 | 84 | 已維修：4 | NO | 檢測日期 | 檢測類別 | 檢測單位 | D | E | R | U | 劣化類型 | 狀態 | 建議維修工法 | 數量 | 單位 | 損壞位置 | 維修紀錄ID | 維修構件 | 維修工法 | 金額 | 開工日期 | 完成日期 | 維修原始紀錄日期 | 維修原始紀錄者 | 維修最後修改日期 | 維修最後修改者
[11 empty] | 未維修：30 | 1 | 2020-07-07 | 定期檢測 | 鹿島工程技術顧問股份有限公司 | 2 | 1 | 1 | 1 | 滲水、白華 | 未維修 | 白華處理 | 4 | 平方公尺 | 7G1 |  | 主梁
[11 empty] | 全部：34 | 2 | 2020-07-07 | 定期檢測 | 鹿島工程技術顧問股份有限公司 | 2 | 1 | 1 | 1 | 鋼筋、鋼腱或錨碇部位外露、銹蝕 | 未維修 | 鋼筋除鏽混凝土修復(<=0.4x0.4x0.05m) | 1 | 處 | 7G8底部 |  | 主梁
[12 empty] | 3 | 2020-07-07 | 定期檢測 | 鹿島工程技術顧問股份有限公司 | 2 | 1 | 1 | 1 | 滲水、白華 | 未維修 | 增設落水管 | 1 | 處 | P3-2 |  | 橋墩／帽梁
[12 empty] | 4 | 2020-07-07 | 定期檢測 | 鹿島工程技術顧問股份有限公司 | 2 | 1 | 1 | 1 | 鋼筋、鋼腱或錨碇部位外露、銹蝕 | 未維修 | 鋼筋除鏽混凝土修復(<=0.4x0.4x0.05m) | 1 | 處 | 2G3底部 |  | 主梁
[12 empty] | 5 | 2020-07-07 | 定期檢測 | 鹿島工程技術顧問股份有限公司 | 2 | 1 | 1 | 1 | 鋼筋、鋼腱或錨碇部位外露、銹蝕 | 未維修 | 鋼筋除鏽混凝土修復(<=0.4x0.4x0.05m) | 1 | 處 | S2近左側懸臂板 |  | 橋面板
[12 empty] | 6 | 2020-07-07 | 定期檢測 | 鹿島工程技術顧問股份有限公司 | 2 | 1 | 1 | 1 | 混凝土剝落 | 未維修 | 混凝土修復(<=0.4x0.4x0.05m) | 1 | 處 | A2 |  | 引道路堤護欄
[12 empty] | 7 | 2020-07-07 | 定期檢測 | 鹿島工程技術顧問股份有限公司 | 2 | 2 | 2 | 2 | 保護設施遭破壞、移動或遺失 | 未維修 | 混凝土修復(>=0.4x0.4x0.05m) | 4 | 平方公尺 | A2右側 |  | 引道路堤保護措施
[12 empty] | 8 | 2020-07-07 | 定期檢測 | 鹿島工程技術顧問股份有限公司 | 2 | 1 | 1 | 1 | 排水設施損傷 | 未維修 | 修復受損的排水管 | 2 | 公尺 | S1右側、S6右外側 |  | 橋梁排水設施
[12 empty] | 9 | 2020-07-07 | 定期檢測 | 鹿島工程技術顧問股份有限公司 | 2 | 1 | 1 | 1 | 鋼筋、鋼腱或錨碇部位外露、銹蝕 | 未維修 | 鋼筋除鏽混凝土修復(<=0.4x0.4x0.05m) | 1 | 處 | P3-2左側 |  | 橋墩／帽梁
[12 empty] | 10 | 2020-07-07 | 定期檢測 | 鹿島工程技術顧問股份有限公司 | 2 | 1 | 1 | 1 | 鋼筋、鋼腱或錨碇部位外露、銹蝕 | 未維修 | 鋼筋除鏽混凝土修復(>=0.4x0.4x0.05m) | 0.25 | 平方公尺 | P4-1右側 |  | 橋墩／帽梁
[12 empty] | 11 | 2020-07-07 | 定期檢測 | 鹿島工程技術顧問股份有限公司 | 2 | 1 | 1 | 1 | 鋼筋、鋼腱或錨碇部位外露、銹蝕 | 未維修 | 鋼筋除鏽混凝土修復(<=0.4x0.4x0.05m) | 1 | 處 | P6-2帽梁 |  | 橋墩／帽梁
[12 empty] | 12 | 2020-07-07 | 定期檢測 | 鹿島工程技術顧問股份有限公司 | 2 | 1 | 1 | 1 | 滲水、白華 | 未維修 | 白華處理 | 2 | 處 | 6G1 |  | 主梁
[12 empty] | 13 | 2020-07-07 | 定期檢測 | 鹿島工程技術顧問股份有限公司 | 2 | 2 | 1 | 1 | 滲水、白華 | 未維修 | 白華處理 | 6 | 平方公尺 | 7G7 |  | 主梁
[12 empty] | 14 | 2020-07-07 | 定期檢測 | 鹿島工程技術顧問股份有限公司 | 2 | 2 | 1 | 1 | 滲水、白華 | 未維修 | 白華處理 | 6 | 平方公尺 | 7G8 |  | 主梁
[12 empty] | 15 | 2020-07-07 | 定期檢測 | 鹿島工程技術顧問股份有限公司 | 2 | 1 | 1 | 1 | 間距異常 | 未維修 | 齒型伸縮縫更換(伸縮量>10cm)(含材料) | 27 | 公尺 | P3 |  | 伸縮縫
[12 empty] | 16 | 2020-07-07 | 定期檢測 | 鹿島工程技術顧問股份有限公司 | 2 | 1 | 1 | 1 | 其他損傷 | 未維修 | 白華處理 | 10 | 處 | S1右外側 |  | 橋護欄
[12 empty] | 17 | 2020-07-07 | 定期檢測 | 鹿島工程技術顧問股份有限公司 | 2 | 1 | 1 | 1 | 鋼筋外露、銹蝕 | 未維修 | 鋼筋除鏽混凝土修復(<=0.4x0.4x0.05m) | 7 | 處 | S5、S6右外側、S7右側 |  | 橋護欄
[12 empty] | 18 | 2020-07-07 | 定期檢測 | 鹿島工程技術顧問股份有限公司 | 2 | 1 | 1 | 1 | 其他損傷 | 未維修 | 植生清除 | 1 | 處 | P6上方 |  | 橋護欄
[12 empty] | 19 | 2020-07-07 | 定期檢測 | 鹿島工程技術顧問股份有限公司 | 2 | 1 | 1 | 1 | 鋼筋、鋼腱或錨碇部位外露、銹蝕 | 未維修 | 鋼筋除鏽混凝土修復(<=0.4x0.4x0.05m) | 1 | 處 | P4-2帽梁 |  | 橋墩／帽梁
[12 empty] | 20 | 2020-07-07 | 定期檢測 | 鹿島工程技術顧問股份有限公司 | 2 | 1 | 1 | 1 | 混凝土塊(片)狀剝離 | 未維修 | 混凝土修復(<=0.4x0.4x0.05m) | 1 | 處 | P6-2帽梁底部 |  | 橋墩／帽梁
[12 empty] | 21 | 2020-07-07 | 定期檢測 | 鹿島工程技術顧問股份有限公司 | 2 | 1 | 1 | 1 | 滲水、白華 | 未維修 | 白華處理 | 1 | 處 | 2G6底部 |  | 主梁
[12 empty] | 22 | 2020-07-07 | 定期檢測 | 鹿島工程技術顧問股份有限公司 | 2 | 1 | 1 | 1 | 混凝土剝落 | 未維修 | 混凝土修復(<=0.4x0.4x0.05m) | 1 | 處 | 2G6底部 |  | 主梁
[12 empty] | 23 | 2020-07-07 | 定期檢測 | 鹿島工程技術顧問股份有限公司 | 2 | 1 | 1 | 1 | 鋼筋、鋼腱或錨碇部位外露、銹蝕 | 未維修 | 鋼筋除鏽混凝土修復(<=0.4x0.4x0.05m) | 1 | 處 | 7G3 |  | 主梁
[12 empty] | 24 | 2020-07-07 | 定期檢測 | 鹿島工程技術顧問股份有限公司 | 2 | 1 | 1 | 1 | 鋼筋、鋼腱或錨碇部位外露、銹蝕 | 未維修 | 鋼筋除鏽混凝土修復(<=0.4x0.4x0.05m) | 1 | 處 | 7G5 |  | 主梁
[12 empty] | 25 | 2020-07-07 | 定期檢測 | 鹿島工程技術顧問股份有限公司 | 2 | 2 | 1 | 1 | 鋼筋、鋼腱或錨碇部位外露、銹蝕 | 未維修 | 鋼筋除鏽混凝土修復(>=0.4x0.4x0.05m) | 0.2 | 平方公尺 | 1G5左側 |  | 主梁
[12 empty] | 26 | 2020-07-07 | 定期檢測 | 鹿島工程技術顧問股份有限公司 | 2 | 1 | 1 | 1 | 鋼筋、鋼腱或錨碇部位外露、銹蝕 | 未維修 | 混凝土修復(<=0.4x0.4x0.05m) | 1 | 處 | 1G8右側近A1端 |  | 主梁
[12 empty] | 27 | 2020-07-07 | 定期檢測 | 鹿島工程技術顧問股份有限公司 | 2 | 1 | 1 | 1 | 滲水、白華 | 未維修 | 白華處理 | 2 | 處 | 6G5 |  | 主梁
[12 empty] | 28 | 2020-07-07 | 定期檢測 | 鹿島工程技術顧問股份有限公司 | 2 | 1 | 1 | 1 | 滲水、白華 | 未維修 | 白華處理 | 1 | 處 | 6G7 |  | 主梁
[12 empty] | 29 | 2020-07-07 | 定期檢測 | 鹿島工程技術顧問股份有限公司 | 2 | 1 | 1 | 1 | 防護網(柵)構件損傷 | 未維修 | 防護網更換 | 4 | 平方公尺 | S6右側 |  | 其他
[12 empty] | 30 | 2020-07-07 | 定期檢測 | 鹿島工程技術顧問股份有限公司 | 2 | 1 | 1 | 1 | 橋名牌(柱)損壞 | 未維修 | 增設橋名牌 | 6 | 處 | P1~P6 |  | 其他
[12 empty] | 31 | 2020-07-07 | 定期檢測 | 鹿島工程技術顧問股份有限公司 | 2 | 2 | 1 | 1 | 鋼筋、鋼腱或錨碇部位外露、銹蝕 | 已維修 | 鋼筋除鏽混凝土修復(>=0.4x0.4x0.05m) | 6 | 平方公尺 | P2-2右側 | 44443 | 橋墩／帽梁 | 修補混凝土 | 1900 | 2022-04-15 | 2022-04-15 | 2022-12-07 16:57 | 郭凱文 | 2022-12-07 16:57 | 郭凱文
[12 empty] | 32 | 2020-07-07 | 定期檢測 | 鹿島工程技術顧問股份有限公司 | 2 | 2 | 1 | 1 | 裂縫 | 已維修 | 植生清除 | 1 |  | A1 | 49154 | 引道路堤保護措施 | 清除植生 | 600 |  | 2023-03-27 | 2023-07-04 23:08 | 張菁瑩 | 2023-07-04 23:08 | 張菁瑩
[12 empty] | 33 | 2020-07-07 | 定期檢測 | 鹿島工程技術顧問股份有限公司 | 2 | 2 | 1 | 1 | 裂縫 | 已維修 | 植生清除 | 1 |  | A2 | 49155 | 引道路堤保護措施 | 清除植生 | 600 |  | 2023-03-27 | 2023-07-04 23:08 | 張菁瑩 | 2023-07-04 23:08 | 張菁瑩
[12 empty] | 34 | 2020-07-07 | 定期檢測 | 鹿島工程技術顧問股份有限公司 | 2 | 2 | 1 | 2 | 排水設施阻塞 | 已維修 | 清理淤塞的排水孔 | 5 | 個 | S2~S7右側 | 20252 | 橋梁排水設施 | 清理淤塞的排水孔 | 500 | 2020-03-05 | 2020-03-31 | 2020-10-28 21:12 | 張菁瑩
361 | 35109 | 新竹系統交流道匝道E排水橋 | 國道3號 | 國道 | 1K+448M ~1K~553M | 高公局北區養護工程分局 | 關西工務段 | I型梁 | 預力混凝土 | 79 | 已維修：0 | NO | 檢測日期 | 檢測類別 | 檢測單位 | D | E | R | U | 劣化類型 | 狀態 | 建議維修工法 | 數量 | 單位 | 損壞位置 | 維修紀錄ID | 維修構件 | 維修工法 | 金額 | 開工日期 | 完成日期 | 維修原始紀錄日期 | 維修原始紀錄者 | 維修最後修改日期 | 維修最後修改者
[11 empty] | 未維修：18 | 1 | 2020-07-04 | 定期檢測 | 鹿島工程技術顧問股份有限公司 | 2 | 2 | 1 | 1 | 鋼筋外露、銹蝕 | 未維修 | 鋼筋除鏽混凝土修復(>=0.4x0.4x0.05m) | 2 | 平方公尺 | A2 |  | 引道路堤護欄
[11 empty] | 全部：18 | 2 | 2020-07-04 | 定期檢測 | 鹿島工程技術顧問股份有限公司 | 2 | 1 | 2 | 2 | 螺栓損傷、欠缺及鬆動 | 未維修 | 防震拉桿鎖緊固定 | 1 | 個 | A2 |  | 防落設施
[12 empty] | 3 | 2020-07-04 | 定期檢測 | 鹿島工程技術顧問股份有限公司 | 2 | 1 | 1 | 1 | 混凝土剝落 | 未維修 | 混凝土修復(<=0.4x0.4x0.05m) | 1 | 處 | 1G5底部近右側 |  | 主梁
[12 empty] | 4 | 2020-07-04 | 定期檢測 | 鹿島工程技術顧問股份有限公司 | 2 | 2 | 1 | 1 | 其他損傷 | 未維修 | 植生清除 | 1 |  | A2 |  | 其他
[12 empty] | 5 | 2020-07-04 | 定期檢測 | 鹿島工程技術顧問股份有限公司 | 2 | 1 | 1 | 1 | 裂縫 | 未維修 | AC裂縫修補 | 11.6 | 公尺 | A1 |  | 引道路堤
[12 empty] | 6 | 2020-07-04 | 定期檢測 | 鹿島工程技術顧問股份有限公司 | 2 | 3 | 2 | 2 | 裂縫 | 未維修 | 植生清除 | 1 |  | A1 |  | 引道路堤保護措施
[12 empty] | 7 | 2020-07-04 | 定期檢測 | 鹿島工程技術顧問股份有限公司 | 2 | 3 | 2 | 2 | 裂縫 | 未維修 | 植生清除 | 1 |  | A2 |  | 引道路堤保護措施
[12 empty] | 8 | 2020-07-04 | 定期檢測 | 鹿島工程技術顧問股份有限公司 | 2 | 2 | 1 | 1 | 河道淤積 | 未維修 | 河道清淤整治 | 1 |  | S2 |  | 河道
[12 empty] | 9 | 2020-07-04 | 定期檢測 | 鹿島工程技術顧問股份有限公司 | 2 | 2 | 1 | 1 | 混凝土裂縫 | 未維修 | 修補寬度大於0.3mm的裂縫 | 8 | 公尺 | A2右側 |  | 翼牆／擋土牆
[12 empty] | 10 | 2020-07-04 | 定期檢測 | 鹿島工程技術顧問股份有限公司 | 2 | 1 | 2 | 2 | 排水設施損傷 | 未維修 | 增設排水管 | 20 | 公尺 | A1橋台 |  | 橋梁排水設施
[12 empty] | 11 | 2020-07-04 | 定期檢測 | 鹿島工程技術顧問股份有限公司 | 2 | 2 | 1 | 1 | 鋼筋外露、銹蝕 | 未維修 | 鋼筋除鏽混凝土修復(<=0.4x0.4x0.05m) | 29 | 處 | S1~S2左側 |  | 橋護欄
[12 empty] | 12 | 2020-07-04 | 定期檢測 | 鹿島工程技術顧問股份有限公司 | 2 | 1 | 1 | 1 | 伸縮縫間雜物堆積 | 未維修 | 伸縮縫清理 | 8 | 公尺 | A1 |  | 伸縮縫
[12 empty] | 13 | 2020-07-04 | 定期檢測 | 鹿島工程技術顧問股份有限公司 | 2 | 1 | 1 | 1 | 伸縮縫間雜物堆積 | 未維修 | 伸縮縫清理 | 8 | 公尺 | A2 |  | 伸縮縫
[12 empty] | 14 | 2020-07-04 | 定期檢測 | 鹿島工程技術顧問股份有限公司 | 2 | 1 | 1 | 1 | 混凝土剝落 | 未維修 | 混凝土修復(<=0.4x0.4x0.05m) | 1 | 處 | 3G3底部 |  | 主梁
[12 empty] | 15 | 2020-07-04 | 定期檢測 | 鹿島工程技術顧問股份有限公司 | 2 | 1 | 1 | 1 | 鋼筋、鋼腱或錨碇部位外露、銹蝕 | 未維修 | 鋼筋除鏽混凝土修復(<=0.4x0.4x0.05m) | 1 | 處 | P2左側帽梁 |  | 橋墩／帽梁
[12 empty] | 16 | 2020-07-04 | 定期檢測 | 鹿島工程技術顧問股份有限公司 | 2 | 1 | 1 | 1 | 混凝土剝落 | 未維修 | 混凝土修復(<=0.4x0.4x0.05m) | 1 | 處 | 3G1底部 |  | 主梁
[12 empty] | 17 | 2020-07-04 | 定期檢測 | 鹿島工程技術顧問股份有限公司 | 2 | 1 | 1 | 1 | 其他損傷 | 未維修 | 雜物清除 | 1 | 處 | A1 |  | 其他
[12 empty] | 18 | 2020-07-04 | 定期檢測 | 鹿島工程技術顧問股份有限公司 | 2 | 1 | 1 | 1 | 橋名牌(柱)損壞 | 未維修 | 增設橋名牌 | 2 | 處 | A1、A2橋台 |  | 其他
362 | 35110 | 寶山二號跨越橋(雙向) | 雙林路一段286巷 | 農路 | 無K+無M ~無K~無M | 高公局北區養護工程分局 | 關西工務段 | 箱型梁 | 預力混凝土 | 84 | 已維修：1 | NO | 檢測日期 | 檢測類別 | 檢測單位 | D | E | R | U | 劣化類型 | 狀態 | 建議維修工法 | 數量 | 單位 | 損壞位置 | 維修紀錄ID | 維修構件 | 維修工法 | 金額 | 開工日期 | 完成日期 | 維修原始紀錄日期 | 維修原始紀錄者 | 維修最後修改日期 | 維修最後修改者
[11 empty] | 未維修：8 | 1 | 2020-07-16 | 定期檢測 | 鹿島工程技術顧問股份有限公司 | 2 | 1 | 1 | 1 | 混凝土剝落、破碎、鋼筋外露、銹蝕 | 未維修 | 混凝土修復(<=0.4x0.4x0.05m) | 2 | 處 | S1(近A1左側與A2右側) |  | 橋護欄
[11 empty] | 全部：9 | 2 | 2020-07-16 | 定期檢測 | 鹿島工程技術顧問股份有限公司 | 2 | 1 | 1 | 1 | 滲水、白華 | 未維修 | 表面環氧樹脂砂漿修補 | 0.1 | 平方公尺 | 1G1 |  | 主梁
[12 empty] | 3 | 2020-07-16 | 定期檢測 | 鹿島工程技術顧問股份有限公司 | 2 | 1 | 1 | 1 | 其他損傷 | 未維修 | 重貼橋名牌 | 2 | 處 | A1,A2橋上 |  | 其他
[12 empty] | 4 | 2020-07-16 | 定期檢測 | 鹿島工程技術顧問股份有限公司 | 2 | 2 | 1 | 1 | 其他損傷 | 未維修 | 植生清除 | 1 | 式 | A1左側 |  | 引道路堤護欄
[12 empty] | 5 | 2020-07-16 | 定期檢測 | 鹿島工程技術顧問股份有限公司 | 2 | 2 | 1 | 1 | 滲水、白華 | 未維修 | 表面環氧樹脂砂漿修補 | 0.75 | 平方公尺 | A2 |  | 橋台
[12 empty] | 6 | 2020-07-16 | 定期檢測 | 鹿島工程技術顧問股份有限公司 | 2 | 1 | 1 | 1 | 其他損傷 | 未維修 | 維修孔蓋裝設 | 1 | 式 | 2G1 |  | 主梁
[12 empty] | 7 | 2020-07-16 | 定期檢測 | 鹿島工程技術顧問股份有限公司 | 2 | 1 | 1 | 1 | 其他損傷 | 未維修 | 增設橋名牌 | 3 | 處 | A1~A2 |  | 其他
[12 empty] | 8 | 2020-07-16 | 定期檢測 | 鹿島工程技術顧問股份有限公司 | 2 | 1 | 1 | 1 | 保護設施遭破壞、移動或遺失 | 未維修 | 植生清除 | 1 | 式 | A2 |  | 引道路堤保護措施
[12 empty] | 9 | 2020-07-16 | 定期檢測 | 鹿島工程技術顧問股份有限公司 | 2 | 1 | 1 | 1 | 排水設施阻塞或功能性降低 | 已維修 | 清理淤塞的排水孔 | 2 | 個 | S1 | 33295 | 橋梁排水設施 | 清理淤塞的排水孔 | 500 | 2020-12-26 | 2020-12-26 | 2021-08-24 02:37 | 張菁瑩 | 2021-08-24 02:37 | 張菁瑩
363 | 35111 | 大湳三號跨越橋(雙向) | 後庄街 | 市區道路 | 無K+無M ~無K~無M | 高公局北區養護工程分局 | 關西工務段 | 箱型梁 | 預力混凝土 | 86 | 已維修：1 | NO | 檢測日期 | 檢測類別 | 檢測單位 | D | E | R | U | 劣化類型 | 狀態 | 建議維修工法 | 數量 | 單位 | 損壞位置 | 維修紀錄ID | 維修構件 | 維修工法 | 金額 | 開工日期 | 完成日期 | 維修原始紀錄日期 | 維修原始紀錄者 | 維修最後修改日期 | 維修最後修改者
[11 empty] | 未維修：13 | 1 | 2020-07-17 | 定期檢測 | 鹿島工程技術顧問股份有限公司 | 2 | 3 | 1 | 1 | 其他損傷 | 未維修 | 清除植生 | 1 | 式 | A1 |  | 引道路堤保護措施
[11 empty] | 全部：14 | 2 | 2020-07-17 | 定期檢測 | 鹿島工程技術顧問股份有限公司 | 2 | 1 | 1 | 1 | 混凝土剝落、破碎、鋼筋外露、銹蝕 | 未維修 | 鋼筋除鏽及混凝土修復(<=0.4*0.4*0.05m) | 3 | 處 | A1背牆 |  | 橋台
[12 empty] | 3 | 2020-07-17 | 定期檢測 | 鹿島工程技術顧問股份有限公司 | 2 | 1 | 1 | 1 | 混凝土剝落、破碎、鋼筋外露、銹蝕 | 未維修 | 鋼筋除鏽及混凝土修復(<=0.4*0.4*0.05m) | 3 | 處 | A2背牆 |  | 橋台
[12 empty] | 4 | 2020-07-17 | 定期檢測 | 鹿島工程技術顧問股份有限公司 | 2 | 1 | 1 | 1 | 混凝土剝落、破碎、鋼筋、鋼腱或錨碇外露、銹蝕 | 未維修 | 混凝土修復(<=0.4*0.4*0.05m) | 2 | 處 | 1G1 |  | 主梁
[12 empty] | 5 | 2020-07-17 | 定期檢測 | 鹿島工程技術顧問股份有限公司 | 2 | 2 | 2 | 2 | 其他損傷 | 未維修 | 填縫劑更新 | 7 | 公尺 | A2 |  | 伸縮縫
[12 empty] | 6 | 2020-07-17 | 定期檢測 | 鹿島工程技術顧問股份有限公司 | 2 | 3 | 1 | 1 | 其他損傷 | 未維修 | 清除植生 | 1 | 式 | A2 |  | 引道路堤保護措施
[12 empty] | 7 | 2020-07-17 | 定期檢測 | 鹿島工程技術顧問股份有限公司 | 2 | 2 | 2 | 2 | 混凝土結構裂縫 | 未維修 | >0.3mm混凝土裂縫修補 | 2.6 | 公尺 | A1 |  | 橋台
[12 empty] | 8 | 2020-07-17 | 定期檢測 | 鹿島工程技術顧問股份有限公司 | 2 | 2 | 1 | 1 | 其他損傷 | 未維修 | 混凝土修復(>0.4x0.4x0.05m) | 0.2 | 平方公尺 | A1 |  | 其他
[12 empty] | 9 | 2020-07-17 | 定期檢測 | 鹿島工程技術顧問股份有限公司 | 2 | 1 | 1 | 1 | 防護網(柵)構件損傷 | 未維修 | 更換螺栓 | 3 | 個 | S1防護網 |  | 其他
[12 empty] | 10 | 2020-07-17 | 定期檢測 | 鹿島工程技術顧問股份有限公司 | 2 | 3 | 1 | 1 | 植物生長 | 未維修 | 清理雜草 | 1 | 式 | A2兩側 |  | 引道路堤
[12 empty] | 11 | 2020-07-17 | 定期檢測 | 鹿島工程技術顧問股份有限公司 | 2 | 3 | 1 | 1 | 其他損傷 | 未維修 | 植物清除 | 4 | 處 | A2兩側 |  | 引道路堤護欄
[12 empty] | 12 | 2020-07-17 | 定期檢測 | 鹿島工程技術顧問股份有限公司 | 2 | 2 | 2 | 2 | 混凝土結構裂縫 | 未維修 | >0.3mm混凝土裂縫修補 | 2.6 | 公尺 | A2 |  | 橋台
[12 empty] | 13 | 2020-07-17 | 定期檢測 | 鹿島工程技術顧問股份有限公司 | 2 | 3 | 1 | 1 | 植物生長 | 未維修 | 清理雜草 | 1 | 式 | A1兩側 |  | 引道路堤
[12 empty] | 14 | 2020-07-17 | 定期檢測 | 鹿島工程技術顧問股份有限公司 | 2 | 1 | 1 | 1 | 排水設施阻塞或功能性降低 | 已維修 | 清理淤塞的排水孔 | 2 | 個 | S1 | 33013 | 橋梁排水設施 | 清理淤塞的排水孔 | 500 | 2020-12-11 | 2020-12-11 | 2021-08-17 23:22 | 張菁瑩 | 2021-08-17 23:22 | 張菁瑩
364 | 35112 | 大湳二號跨越橋(雙向) | 市道114 | 市道 | 無K+無M ~無K~無M | 高公局北區養護工程分局 | 關西工務段 | 箱型梁 | 預力混凝土 | 86 | 已維修：4 | NO | 檢測日期 | 檢測類別 | 檢測單位 | D | E | R | U | 劣化類型 | 狀態 | 建議維修工法 | 數量 | 單位 | 損壞位置 | 維修紀錄ID | 維修構件 | 維修工法 | 金額 | 開工日期 | 完成日期 | 維修原始紀錄日期 | 維修原始紀錄者 | 維修最後修改日期 | 維修最後修改者
[11 empty] | 未維修：9 | 1 | 2020-07-08 | 定期檢測 | 鹿島工程技術顧問股份有限公司 | 2 | 1 | 1 | 1 | 防止落橋裝置損傷 | 未維修 | 鋼筋除鏽混凝土修復(<=0.4x0.4x0.05m) | 1 | 處 | P2-2 |  | 防落設施
[11 empty] | 全部：13 | 2 | 2020-07-08 | 定期檢測 | 鹿島工程技術顧問股份有限公司 | 2 | 1 | 1 | 1 | 裂縫 | 未維修 | 植生清除 | 1 | 處 | A2 |  | 引道路堤保護措施
[12 empty] | 3 | 2020-07-08 | 定期檢測 | 鹿島工程技術顧問股份有限公司 | 2 | 1 | 1 | 1 | 其他損傷 | 未維修 | 植生清除 | 1 | 處 | S1左外側 |  | 橋護欄
[12 empty] | 4 | 2020-07-08 | 定期檢測 | 鹿島工程技術顧問股份有限公司 | 2 | 1 | 1 | 1 | 滲水、白華 | 未維修 | 增設落水管 | 1 | 處 | A1 |  | 橋台
[12 empty] | 5 | 2020-07-08 | 定期檢測 | 鹿島工程技術顧問股份有限公司 | 2 | 1 | 1 | 1 | 滲水、白華 | 未維修 | 增設落水管 | 1 | 處 | A2 |  | 橋台
[12 empty] | 6 | 2020-07-08 | 定期檢測 | 鹿島工程技術顧問股份有限公司 | 2 | 1 | 1 | 1 | 裂縫 | 未維修 | 植生清除 | 1 | 處 | A1 |  | 引道路堤保護措施
[12 empty] | 7 | 2020-07-08 | 定期檢測 | 鹿島工程技術顧問股份有限公司 | 2 | 1 | 1 | 1 | 滲水、白華 | 未維修 | 白華處理 | 1 | 處 | 3G2底部 |  | 主梁
[12 empty] | 8 | 2020-07-08 | 定期檢測 | 鹿島工程技術顧問股份有限公司 | 2 | 1 | 1 | 1 | 橋名牌(柱)損壞 | 未維修 | 增設橋名牌 | 1 | 處 | P1 |  | 其他
[12 empty] | 9 | 2020-07-08 | 定期檢測 | 鹿島工程技術顧問股份有限公司 | 2 | 1 | 1 | 2 | 防護網(柵)構件損傷 | 未維修 | 更換螺栓 | 20 | 個 | S1左側 |  | 其他
[12 empty] | 10 | 2020-07-08 | 定期檢測 | 鹿島工程技術顧問股份有限公司 | 3 | 3 | 2 | 2 | 排水設施阻塞 | 已維修 | 清理淤塞的排水孔 | 16 | 個 | S1~S3 | 33011 | 橋梁排水設施 | 清理淤塞的排水孔 | 500 | 2020-12-11 | 2020-12-11 | 2021-08-17 23:18 | 張菁瑩 | 2021-08-17 23:18 | 張菁瑩
[12 empty] | 11 | 2020-07-08 | 定期檢測 | 鹿島工程技術顧問股份有限公司 | 2 | 1 | 1 | 1 | 鋼筋外露、銹蝕 | 已維修 | 鋼筋除鏽混凝土修復(<=0.4x0.4x0.05m) | 1 | 處 | S2左外側 | 42100 | 橋護欄 | 橋欄杆修復 | 2100 | 2022-09-15 | 2022-09-15 | 2022-10-24 16:57 | 郭凱文 | 2022-10-24 16:57 | 郭凱文
[12 empty] | 12 | 2020-07-08 | 定期檢測 | 鹿島工程技術顧問股份有限公司 | 2 | 2 | 1 | 2 | 伸縮縫間雜物堆積 | 已維修 | 伸縮縫清理 | 10 | 公尺 | A1 | 31645 | 伸縮縫 | 伸縮縫清理 | 300 | 2021-01-27 | 2021-01-27 | 2021-07-14 10:43 | 張菁瑩 | 2021-07-14 10:43 | 張菁瑩
[12 empty] | 13 | 2020-07-08 | 定期檢測 | 鹿島工程技術顧問股份有限公司 | 2 | 2 | 1 | 2 | 伸縮縫間雜物堆積 | 已維修 | 伸縮縫清理 | 10 | 公尺 | A2 | 31646 | 伸縮縫 | 伸縮縫清理 | 300 | 2021-01-27 | 2021-01-27 | 2021-07-14 10:43 | 張菁瑩 | 2021-07-14 10:43 | 張菁瑩
365 | 35113 | 新竹系統交流道匝道G排水橋 | 國道3號 | 國道 | 0K+315M ~0K~405.22M | 高公局北區養護工程分局 | 關西工務段 | U型梁 | 預力混凝土 | 79 | 已維修：0 | NO | 檢測日期 | 檢測類別 | 檢測單位 | D | E | R | U | 劣化類型 | 狀態 | 建議維修工法 | 數量 | 單位 | 損壞位置 | 維修紀錄ID | 維修構件 | 維修工法 | 金額 | 開工日期 | 完成日期 | 維修原始紀錄日期 | 維修原始紀錄者 | 維修最後修改日期 | 維修最後修改者
[11 empty] | 未維修：22 | 1 | 2020-07-05 | 定期檢測 | 鹿島工程技術顧問股份有限公司 | 2 | 3 | 2 | 2 | 裂縫 | 未維修 | 植生清除 | 1 | 式 | A1 |  | 引道路堤保護措施
[11 empty] | 全部：22 | 2 | 2020-07-05 | 定期檢測 | 鹿島工程技術顧問股份有限公司 | 2 | 1 | 1 | 1 | 滲水、白華 | 未維修 | 白華處理 | 1.8 | 平方公尺 | A1 |  | 橋台
[12 empty] | 3 | 2020-07-05 | 定期檢測 | 鹿島工程技術顧問股份有限公司 | 2 | 1 | 1 | 1 | 混凝土空洞(或蜂窩) | 未維修 | 表面蜂窩修補 | 0.16 | 平方公尺 | A1右側 |  | 橋台
[12 empty] | 4 | 2020-07-05 | 定期檢測 | 鹿島工程技術顧問股份有限公司 | 2 | 2 | 1 | 1 | 伸縮縫間雜物堆積 | 未維修 | 伸縮縫清理 | 10 | 公尺 | A2 |  | 伸縮縫
[12 empty] | 5 | 2020-07-05 | 定期檢測 | 鹿島工程技術顧問股份有限公司 | 2 | 2 | 2 | 2 | 其他損傷 | 未維修 | 防落拉桿修復 | 1 | 個 | A1 |  | 防落設施
[12 empty] | 6 | 2020-07-05 | 定期檢測 | 鹿島工程技術顧問股份有限公司 | 2 | 1 | 1 | 1 | 混凝土剝落 | 未維修 | 混凝土修復(<=0.4x0.4x0.05m) | 1 | 處 | 3G1右側近A2 |  | 主梁
[12 empty] | 7 | 2020-07-05 | 定期檢測 | 鹿島工程技術顧問股份有限公司 | 2 | 1 | 1 | 1 | 鋼筋、鋼腱或錨碇部位外露、銹蝕 | 未維修 | 鋼筋除鏽混凝土修復(<=0.4x0.4x0.05m) | 1 | 處 | 3G3右側 |  | 主梁
[12 empty] | 8 | 2020-07-05 | 定期檢測 | 鹿島工程技術顧問股份有限公司 | 2 | 2 | 1 | 1 | 混凝土裂縫 | 未維修 | 修補寬度大於0.3mm的裂縫 | 12 | 公尺 | A1 |  | 橋台
[12 empty] | 9 | 2020-07-05 | 定期檢測 | 鹿島工程技術顧問股份有限公司 | 2 | 1 | 1 | 1 | 混凝土剝落 | 未維修 | 混凝土修復(<=0.4x0.4x0.05m) | 1 | 處 | A2 |  | 橋台
[12 empty] | 10 | 2020-07-05 | 定期檢測 | 鹿島工程技術顧問股份有限公司 | 2 | 2 | 1 | 1 | 伸縮縫間雜物堆積 | 未維修 | 伸縮縫清理 | 10 | 公尺 | A1 |  | 伸縮縫
[12 empty] | 11 | 2020-07-05 | 定期檢測 | 鹿島工程技術顧問股份有限公司 | 2 | 1 | 1 | 1 | 混凝土破損 | 未維修 | 混凝土修復(<=0.4x0.4x0.05m) | 1 | 處 | A2 |  | 防落設施
[12 empty] | 12 | 2020-07-05 | 定期檢測 | 鹿島工程技術顧問股份有限公司 | 2 | 1 | 1 | 1 | 混凝土空洞(或蜂窩) | 未維修 | 表面蜂窩修補 | 0.2 | 平方公尺 | 3G2近P2底部 |  | 主梁
[12 empty] | 13 | 2020-07-05 | 定期檢測 | 鹿島工程技術顧問股份有限公司 | 2 | 4 | 1 | 1 | 河道淤積 | 未維修 | 河道清淤整治 | 1 | 式 | S2 |  | 河道
[12 empty] | 14 | 2020-07-05 | 定期檢測 | 鹿島工程技術顧問股份有限公司 | 2 | 1 | 1 | 1 | 混凝土空洞(或蜂窩) | 未維修 | 表面蜂窩修補 | 0.12 | 平方公尺 | P2帽梁左側背面 |  | 橋墩／帽梁
[12 empty] | 15 | 2020-07-05 | 定期檢測 | 鹿島工程技術顧問股份有限公司 | 2 | 3 | 1 | 1 | 裂縫 | 未維修 | 植生清除及雜物堆積 | 2 | 處 | A2左側及橋台前 |  | 引道路堤保護措施
[12 empty] | 16 | 2020-07-05 | 定期檢測 | 鹿島工程技術顧問股份有限公司 | 2 | 1 | 1 | 1 | 其他損傷 | 未維修 | 植生清除 | 1 | 處 | A1右側 |  | 翼牆／擋土牆
[12 empty] | 17 | 2020-07-05 | 定期檢測 | 鹿島工程技術顧問股份有限公司 | 2 | 1 | 1 | 1 | 其他損傷 | 未維修 | 植生清除 | 1 | 處 | A2右側 |  | 翼牆／擋土牆
[12 empty] | 18 | 2020-07-05 | 定期檢測 | 鹿島工程技術顧問股份有限公司 | 2 | 2 | 1 | 1 | 排水設施損傷 | 未維修 | 修復受損的排水管 | 4 | 公尺 | A1橋台、S1~S2 |  | 橋梁排水設施
[12 empty] | 19 | 2020-07-05 | 定期檢測 | 鹿島工程技術顧問股份有限公司 | 2 | 3 | 1 | 1 | 其他損傷 | 未維修 | 植生清除 | 1 | 處 | A1 |  | 其他
[12 empty] | 20 | 2020-07-05 | 定期檢測 | 鹿島工程技術顧問股份有限公司 | 2 | 3 | 1 | 1 | 其他損傷 | 未維修 | 植生清除 | 1 | 處 | A2 |  | 其他
[12 empty] | 21 | 2020-07-05 | 定期檢測 | 鹿島工程技術顧問股份有限公司 | 2 | 1 | 1 | 1 | 其他損傷 | 未維修 | 增設入口 | 1 | 處 | A2 |  | 其他
[12 empty] | 22 | 2020-07-05 | 定期檢測 | 鹿島工程技術顧問股份有限公司 | 2 | 1 | 1 | 1 | 橋名牌(柱)損壞 | 未維修 | 增設橋名牌 | 4 | 處 | A1、A2橋台、P1、P2橋墩 |  | 其他
366 | 35114 | 新竹系統交流道匝道A(一)跨越橋 | 國道3號 | 國道 | 0K+565M ~0K~752.82M | 高公局北區養護工程分局 | 關西工務段 | U型梁 | 預力混凝土 | 79 | 已維修：4 | NO | 檢測日期 | 檢測類別 | 檢測單位 | D | E | R | U | 劣化類型 | 狀態 | 建議維修工法 | 數量 | 單位 | 損壞位置 | 維修紀錄ID | 維修構件 | 維修工法 | 金額 | 開工日期 | 完成日期 | 維修原始紀錄日期 | 維修原始紀錄者 | 維修最後修改日期 | 維修最後修改者
[11 empty] | 未維修：14 | 1 | 2020-07-04 | 定期檢測 | 鹿島工程技術顧問股份有限公司 | 2 | 1 | 1 | 1 | 其他損傷 | 未維修 | 更換螺栓 | 1 | 處 | P3背面 |  | 防落設施
[11 empty] | 全部：18 | 2 | 2020-07-04 | 定期檢測 | 鹿島工程技術顧問股份有限公司 | 2 | 1 | 1 | 1 | 鋼筋、鋼腱或錨碇部位外露、銹蝕 | 未維修 | 鋼筋除鏽混凝土修復(<=0.4x0.4x0.05m) | 1 | 平方公尺 | S4 |  | 橫隔梁
[12 empty] | 3 | 2020-07-04 | 定期檢測 | 鹿島工程技術顧問股份有限公司 | 2 | 1 | 1 | 1 | 混凝土空洞(或蜂窩) | 未維修 | 表面蜂窩修補 | 0.36 | 平方公尺 | A1背牆 |  | 橋台
[12 empty] | 4 | 2020-07-04 | 定期檢測 | 鹿島工程技術顧問股份有限公司 | 2 | 3 | 1 | 1 | 其他損傷 | 未維修 | 植生清除 | 1 |  | A2橋台護坡 |  | 橋台
[12 empty] | 5 | 2020-07-04 | 定期檢測 | 鹿島工程技術顧問股份有限公司 | 2 | 1 | 1 | 1 | 鋼筋、鋼腱或錨碇部位外露、銹蝕 | 未維修 | 鋼筋除鏽混凝土修復(<=0.4x0.4x0.05m) | 2 | 處 | 1G3底部 |  | 主梁
[12 empty] | 6 | 2020-07-04 | 定期檢測 | 鹿島工程技術顧問股份有限公司 | 2 | 1 | 1 | 1 | 鋼筋、鋼腱或錨碇部位外露、銹蝕 | 未維修 | 鋼筋除鏽混凝土修復(>=0.4x0.4x0.05m) | 0.28 | 平方公尺 | S2 |  | 橫隔梁
[12 empty] | 7 | 2020-07-04 | 定期檢測 | 鹿島工程技術顧問股份有限公司 | 2 | 3 | 1 | 1 | 其他損傷 | 未維修 | 植生清除 | 1 | 處 | A1 |  | 其他
[12 empty] | 8 | 2020-07-04 | 定期檢測 | 鹿島工程技術顧問股份有限公司 | 2 | 3 | 1 | 1 | 其他損傷 | 未維修 | 植生清除 | 1 |  | A2右側 |  | 其他
[12 empty] | 9 | 2020-07-04 | 定期檢測 | 鹿島工程技術顧問股份有限公司 | 2 | 1 | 1 | 1 | 橋名牌(柱)損壞 | 未維修 | 增設橋名牌 | 1 | 處 | A1橋台 |  | 其他
[12 empty] | 10 | 2020-07-04 | 定期檢測 | 鹿島工程技術顧問股份有限公司 | 2 | 1 | 1 | 1 | 混凝土剝落 | 未維修 | 混凝土修復(<=0.4x0.4x0.05m) | 1 | 處 | 1G1 |  | 主梁
[12 empty] | 11 | 2020-07-04 | 定期檢測 | 鹿島工程技術顧問股份有限公司 | 2 | 2 | 1 | 1 | 裂縫 | 未維修 | 植生清除 | 1 |  | A1 |  | 引道路堤保護措施
[12 empty] | 12 | 2020-07-04 | 定期檢測 | 鹿島工程技術顧問股份有限公司 | 2 | 1 | 1 | 1 | 排水設施損傷 | 未維修 | 修復受損的排水管 | 1 | 公尺 | A1處 |  | 橋梁排水設施
[12 empty] | 13 | 2020-07-04 | 定期檢測 | 鹿島工程技術顧問股份有限公司 | 2 | 3 | 1 | 1 | 裂縫 | 未維修 | 植生清除 | 1 |  | A2 |  | 引道路堤保護措施
[12 empty] | 14 | 2020-07-04 | 定期檢測 | 鹿島工程技術顧問股份有限公司 | 2 | 1 | 1 | 1 | 鋼筋、鋼腱或錨碇部位外露、銹蝕 | 未維修 | 鋼筋除鏽混凝土修復(<=0.4x0.4x0.05m) | 2 | 處 | 1G2底部 |  | 主梁
[12 empty] | 15 | 2020-07-04 | 定期檢測 | 鹿島工程技術顧問股份有限公司 | 2 | 2 | 1 | 1 | 鋼筋外露、銹蝕 | 已維修 | 鋼筋除鏽混凝土修復(>=0.4x0.4x0.05m) | 0.8 | 平方公尺 | S1左側 | 42287 | 橋護欄 | 鋼筋除銹、混凝土修補 | 5400 | 2022-06-17 | 2022-06-20 | 2022-10-25 12:45 | 張菁瑩 | 2022-10-25 12:45 | 張菁瑩
[12 empty] | 16 | 2020-07-04 | 定期檢測 | 鹿島工程技術顧問股份有限公司 | 2 | 2 | 1 | 1 | 伸縮縫間雜物堆積 | 已維修 | 伸縮縫清理 | 6 | 公尺 | A2 | 20273 | 伸縮縫 | 伸縮縫清理 | 300 | 2020-06-03 | 2020-06-30 | 2020-10-28 21:34 | 張菁瑩
[12 empty] | 17 | 2020-07-04 | 定期檢測 | 鹿島工程技術顧問股份有限公司 | 2 | 2 | 1 | 1 | 伸縮縫間雜物堆積 | 已維修 | 伸縮縫清理 | 8 | 公尺 | A1 | 20272 | 伸縮縫 | 伸縮縫清理 | 300 | 2020-06-03 | 2020-06-30 | 2020-10-28 21:34 | 張菁瑩
[12 empty] | 18 | 2020-07-04 | 定期檢測 | 鹿島工程技術顧問股份有限公司 | 2 | 1 | 1 | 1 | 伸縮縫間雜物堆積 | 已維修 | 伸縮縫清理 | 2 | 公尺 | P3 | 20274 | 伸縮縫 | 伸縮縫清理 | 300 | 2020-06-03 | 2020-06-30 | 2020-10-28 21:34 | 張菁瑩
367 | 35116 | 客雅溪橋(二)(北向) | 國道1號 | 國道 | 98K+707M ~98K~797.62M | 高公局北區養護工程分局 | 關西工務段 | I型梁 | 預力混凝土 | 74 | 已維修：1 | NO | 檢測日期 | 檢測類別 | 檢測單位 | D | E | R | U | 劣化類型 | 狀態 | 建議維修工法 | 數量 | 單位 | 損壞位置 | 維修紀錄ID | 維修構件 | 維修工法 | 金額 | 開工日期 | 完成日期 | 維修原始紀錄日期 | 維修原始紀錄者 | 維修最後修改日期 | 維修最後修改者
[11 empty] | 未維修：19 | 1 | 2020-07-24 | 定期檢測 | 鹿島工程技術顧問股份有限公司 | 2 | 3 | 1 | 1 | 其他損傷 | 未維修 | 雜物清理 | 1 | 處 | A1背牆 |  | 橋台
[11 empty] | 全部：20 | 2 | 2020-07-24 | 定期檢測 | 鹿島工程技術顧問股份有限公司 | 2 | 2 | 1 | 1 | 其他損傷 | 未維修 | 雜物清理 | 1 | 處 | A2背牆 |  | 橋台
[12 empty] | 3 | 2020-07-24 | 定期檢測 | 鹿島工程技術顧問股份有限公司 | 2 | 1 | 1 | 1 | 混凝土剝落 | 未維修 | 混凝土修復(<=0.4*0.4*0.05m) | 1 | 處 | A2 |  | 伸縮縫
[12 empty] | 4 | 2020-07-24 | 定期檢測 | 鹿島工程技術顧問股份有限公司 | 2 | 2 | 1 | 2 | 滲水、白華 | 未維修 | 白華處理(平方公尺) | 5 | 平方公尺 | P1-2 |  | 橋墩／帽梁
[12 empty] | 5 | 2020-07-24 | 定期檢測 | 鹿島工程技術顧問股份有限公司 | 2 | 1 | 1 | 1 | 鋼筋、鋼腱或錨碇部位外露、銹蝕 | 未維修 | 鋼筋除鏽及混凝土修復(<=0.4*0.4*0.05m) | 1 | 處 | S3左側懸臂板 |  | 橋面板
[12 empty] | 6 | 2020-07-24 | 定期檢測 | 鹿島工程技術顧問股份有限公司 | 2 | 1 | 1 | 1 | 排水設施損傷 | 未維修 | 修復受損的排水管 | 2 | 公尺 | P1、S3左側 |  | 橋梁排水設施
[12 empty] | 7 | 2020-07-24 | 定期檢測 | 鹿島工程技術顧問股份有限公司 | 2 | 2 | 1 | 2 | 鋼筋外露、銹蝕 | 未維修 | 鋼筋除鏽及混凝土修復(>0.4*0.4*0.05m) | 1.75 | 平方公尺 | S1～S3 |  | 橋護欄
[12 empty] | 8 | 2020-07-24 | 定期檢測 | 鹿島工程技術顧問股份有限公司 | 2 | 1 | 1 | 1 | 其他損傷 | 未維修 | 植生清除 | 1 | 處 | S1左外側 |  | 橋護欄
[12 empty] | 9 | 2020-07-24 | 定期檢測 | 鹿島工程技術顧問股份有限公司 | 2 | 1 | 1 | 2 | 滲水、白華 | 未維修 | 白華處理(平方公尺) | 0.9 | 平方公尺 | S1(A1端) |  | 橫隔梁
[12 empty] | 10 | 2020-07-24 | 定期檢測 | 鹿島工程技術顧問股份有限公司 | 2 | 1 | 1 | 2 | 滲水、白華 | 未維修 | 白華處理(平方公尺) | 1.2 | 平方公尺 | S3(A2端) |  | 橫隔梁
[12 empty] | 11 | 2020-07-24 | 定期檢測 | 鹿島工程技術顧問股份有限公司 | 2 | 2 | 1 | 2 | 其他損傷 | 未維修 | 路面修復 | 28 | 平方公尺 | A2 |  | 引道路堤
[12 empty] | 12 | 2020-07-24 | 定期檢測 | 鹿島工程技術顧問股份有限公司 | 2 | 2 | 2 | 2 | 滲水、白華 | 未維修 | 白華處理(平方公尺) | 10 | 平方公尺 | P1-1 |  | 橋墩／帽梁
[12 empty] | 13 | 2020-07-24 | 定期檢測 | 鹿島工程技術顧問股份有限公司 | 2 | 2 | 2 | 2 | 滲水、白華 | 未維修 | 白華處理(平方公尺) | 20 | 平方公尺 | S3 |  | 橋面板
[12 empty] | 14 | 2020-07-24 | 定期檢測 | 鹿島工程技術顧問股份有限公司 | 2 | 1 | 1 | 1 | 橋名牌(柱)損壞 | 未維修 | 新增橋名牌 | 1 | 個 | P2 |  | 其他
[12 empty] | 15 | 2020-07-24 | 定期檢測 | 鹿島工程技術顧問股份有限公司 | 2 | 1 | 1 | 1 | 混凝土剝落 | 未維修 | 混凝土修復(<=0.4*0.4*0.05m) | 1 | 處 | A2 |  | 引道路堤護欄
[12 empty] | 16 | 2020-07-24 | 定期檢測 | 鹿島工程技術顧問股份有限公司 | 2 | 2 | 1 | 2 | 保護設施遭破壞、移動或遺失 | 未維修 | 混凝土修復(>0.4*0.4*0.05m) | 0.5 | 平方公尺 | A1 |  | 引道路堤保護措施
[12 empty] | 17 | 2020-07-24 | 定期檢測 | 鹿島工程技術顧問股份有限公司 | 2 | 2 | 1 | 1 | 保護設施遭破壞、移動或遺失 | 未維修 | 植生清除 | 1 | 式 | A1 |  | 引道路堤保護措施
[12 empty] | 18 | 2020-07-24 | 定期檢測 | 鹿島工程技術顧問股份有限公司 | 2 | 2 | 1 | 1 | 裂縫 | 未維修 | 植生清除 | 1 | 式 | A2 |  | 引道路堤保護措施
[12 empty] | 19 | 2020-07-24 | 定期檢測 | 鹿島工程技術顧問股份有限公司 | 2 | 2 | 1 | 2 | 其他損傷 | 未維修 | 植生清除 | 1 | 式 | A1 |  | 翼牆／擋土牆
[12 empty] | 20 | 2020-07-24 | 定期檢測 | 鹿島工程技術顧問股份有限公司 | 2 | 2 | 1 | 2 | 滲水、白華 | 已維修 | 白華處理(平方公尺) | 1.6 | 平方公尺 | A2 | 47023 | 橋台 | 滲水白華處理 | 1800 |  | 2022-07-11 | 2023-05-08 14:17 | 郭凱文 | 2023-05-08 14:17 | 郭凱文
368 | 35160 | 埔頂里跨越橋 | 市8 | 市道 | 無K+無M ~無K~無M | 高公局北區養護工程分局 | 關西工務段 | 箱型梁 | 鋼構造 | 92 | 已維修：1 | NO | 檢測日期 | 檢測類別 | 檢測單位 | D | E | R | U | 劣化類型 | 狀態 | 建議維修工法 | 數量 | 單位 | 損壞位置 | 維修紀錄ID | 維修構件 | 維修工法 | 金額 | 開工日期 | 完成日期 | 維修原始紀錄日期 | 維修原始紀錄者 | 維修最後修改日期 | 維修最後修改者
[11 empty] | 未維修：19 | 1 | 2020-07-23 | 定期檢測 | 鹿島工程技術顧問股份有限公司 | 2 | 1 | 1 | 1 | 混凝土剝落、破碎、鋼筋外露、銹蝕 | 未維修 | 混凝土修復(<=0.4x0.4x0.05m) | 1 | 處 | S1右側 |  | 橋護欄
[11 empty] | 全部：20 | 2 | 2020-07-23 | 定期檢測 | 鹿島工程技術顧問股份有限公司 | 2 | 3 | 1 | 1 | 塗裝劣化、生銹或腐蝕 | 未維修 | 鋼梁油漆塗裝 | 72 | 平方公尺 | 1G1底部 |  | 主梁
[12 empty] | 3 | 2020-07-23 | 定期檢測 | 鹿島工程技術顧問股份有限公司 | 2 | 3 | 1 | 1 | 塗裝劣化、生銹或腐蝕 | 未維修 | 鋼梁油漆塗裝 | 72 | 平方公尺 | 1G2底部 |  | 主梁
[12 empty] | 4 | 2020-07-23 | 定期檢測 | 鹿島工程技術顧問股份有限公司 | 2 | 2 | 2 | 2 | 路堤損傷 | 未維修 | AC路面刨除加鋪 | 5 | 平方公尺 | A1 |  | 引道路堤
[12 empty] | 5 | 2020-07-23 | 定期檢測 | 鹿島工程技術顧問股份有限公司 | 2 | 2 | 2 | 2 | 其他損傷 | 未維修 | >0.3mm混凝土裂縫修補 | 8 | 公尺 | A2 |  | 伸縮縫
[12 empty] | 6 | 2020-07-23 | 定期檢測 | 鹿島工程技術顧問股份有限公司 | 2 | 1 | 1 | 1 | 混凝土剝落、破碎、鋼筋外露、銹蝕 | 未維修 | 護欄填縫劑更新 | 1 | 處 | S1近A1左側 |  | 橋護欄
[12 empty] | 7 | 2020-07-23 | 定期檢測 | 鹿島工程技術顧問股份有限公司 | 2 | 1 | 1 | 1 | 其他損傷 | 未維修 | 增設橋名牌 | 2 | 個 | A1,A2 |  | 其他
[12 empty] | 8 | 2020-07-23 | 定期檢測 | 鹿島工程技術顧問股份有限公司 | 2 | 2 | 1 | 1 | 路堤損傷 | 未維修 | 路面裂縫灌瀝青膠 | 8 | 公尺 | A1 |  | 引道路堤
[12 empty] | 9 | 2020-07-23 | 定期檢測 | 鹿島工程技術顧問股份有限公司 | 2 | 2 | 1 | 1 | 路堤損傷 | 未維修 | 混凝土灌漿回填 | 12 | 平方公尺 | A2側面 |  | 引道路堤
[12 empty] | 10 | 2020-07-23 | 定期檢測 | 鹿島工程技術顧問股份有限公司 | 2 | 1 | 1 | 1 | 混凝土結構裂縫 | 未維修 | >0.3mm混凝土裂縫修補 | 2 | 公尺 | A1 |  | 引道路堤護欄
[12 empty] | 11 | 2020-07-23 | 定期檢測 | 鹿島工程技術顧問股份有限公司 | 2 | 1 | 1 | 1 | 混凝土結構裂縫 | 未維修 | >0.3mm混凝土裂縫修補 | 1 | 公尺 | A2 |  | 引道路堤護欄
[12 empty] | 12 | 2020-07-23 | 定期檢測 | 鹿島工程技術顧問股份有限公司 | 2 | 1 | 1 | 1 | 其他損傷 | 未維修 | 植物清除 | 1 | 處 | S1左外側 |  | 橋護欄
[12 empty] | 13 | 2020-07-23 | 定期檢測 | 鹿島工程技術顧問股份有限公司 | 2 | 2 | 1 | 1 | 其他損傷 | 未維修 | >0.3mm混凝土裂縫修補 | 4 | 公尺 | A2 |  | 伸縮縫
[12 empty] | 14 | 2020-07-23 | 定期檢測 | 鹿島工程技術顧問股份有限公司 | 2 | 2 | 1 | 1 | 其他損傷 | 未維修 | >0.3mm混凝土裂縫修補 | 4 | 公尺 | A2 |  | 伸縮縫
[12 empty] | 15 | 2020-07-23 | 定期檢測 | 鹿島工程技術顧問股份有限公司 | 2 | 2 | 2 | 2 | 伸縮縫間隙異常 | 未維修 | 齒型伸縮縫更換(伸縮量>10cm)(含材料) | 8 | 公尺 | A2 |  | 伸縮縫
[12 empty] | 16 | 2020-07-23 | 定期檢測 | 鹿島工程技術顧問股份有限公司 | 2 | 1 | 1 | 1 | 其他損傷 | 未維修 | 植物清除 | 1 | 處 | S1 |  | 橋護欄
[12 empty] | 17 | 2020-07-23 | 定期檢測 | 鹿島工程技術顧問股份有限公司 | 2 | 2 | 1 | 1 | 伸縮縫間雜物堆積 | 未維修 | 伸縮縫清理 | 8 | 公尺 | A1 |  | 伸縮縫
[12 empty] | 18 | 2020-07-23 | 定期檢測 | 鹿島工程技術顧問股份有限公司 | 2 | 2 | 1 | 1 | 伸縮縫間雜物堆積 | 未維修 | 伸縮縫清理 | 8 | 公尺 | A1 |  | 伸縮縫
[12 empty] | 19 | 2020-07-23 | 定期檢測 | 鹿島工程技術顧問股份有限公司 | 2 | 1 | 1 | 1 | 鋼筋、鋼腱或錨碇部位外露、銹蝕 | 未維修 | 鋼筋除鏽及混凝土修復(>0.4*0.4*0.05m) | 0.56 | 平方公尺 | S1右側懸臂板 |  | 橋面板
[12 empty] | 20 | 2020-07-23 | 定期檢測 | 鹿島工程技術顧問股份有限公司 | 2 | 2 | 2 | 2 | 排水設施阻塞或功能性降低 | 已維修 | 清理淤塞的排水孔 | 16 | 個 | S1 | 32997 | 橋梁排水設施 | 清理淤塞的排水孔 | 500 | 2021-01-07 | 2021-01-07 | 2021-08-17 22:27 | 張菁瑩 | 2021-08-17 22:27 | 張菁瑩
369 | 35161 | 新安路跨越橋 | 新安路 | 市區道路 | 無K+無M ~無K~無M | 高公局北區養護工程分局 | 關西工務段 | I型梁，箱型梁 | 預力混凝土 | 73 | 已維修：1 | NO | 檢測日期 | 檢測類別 | 檢測單位 | D | E | R | U | 劣化類型 | 狀態 | 建議維修工法 | 數量 | 單位 | 損壞位置 | 維修紀錄ID | 維修構件 | 維修工法 | 金額 | 開工日期 | 完成日期 | 維修原始紀錄日期 | 維修原始紀錄者 | 維修最後修改日期 | 維修最後修改者
[11 empty] | 未維修：20 | 1 | 2020-07-24 | 定期檢測 | 鹿島工程技術顧問股份有限公司 | 2 | 2 | 1 | 1 | 其他損傷 | 未維修 | 植物清除 | 1 | 式 | A1右側 |  | 引道路堤護欄
[11 empty] | 全部：21 | 2 | 2020-07-24 | 定期檢測 | 鹿島工程技術顧問股份有限公司 | 2 | 2 | 1 | 1 | 其他損傷 | 未維修 | 植物清除 | 1 | 式 | S1,S2右外側 |  | 橋護欄
[12 empty] | 3 | 2020-07-24 | 定期檢測 | 鹿島工程技術顧問股份有限公司 | 2 | 2 | 1 | 1 | 其他損傷 | 未維修 | 清除植生 | 1 | 式 | 3G3 |  | 主梁
[12 empty] | 4 | 2020-07-24 | 定期檢測 | 鹿島工程技術顧問股份有限公司 | 2 | 2 | 1 | 1 | 滲水、白華 | 未維修 | 白華處理(處) | 2 | 處 | S3左側懸臂板 |  | 橋面板
[12 empty] | 5 | 2020-07-24 | 定期檢測 | 鹿島工程技術顧問股份有限公司 | 2 | 1 | 2 | 2 | 其他損傷 | 未維修 | 橋台清理 | 1 | 個 | A2 |  | 橋台
[12 empty] | 6 | 2020-07-24 | 定期檢測 | 鹿島工程技術顧問股份有限公司 | 2 | 1 | 1 | 1 | 混凝土剝落、破碎、鋼筋、鋼腱或錨碇外露、銹蝕 | 未維修 | 鋼筋除鏽及混凝土修復(<=0.4*0.4*0.05m) | 2 | 處 | 2G16右側下翼板 |  | 主梁
[12 empty] | 7 | 2020-07-24 | 定期檢測 | 鹿島工程技術顧問股份有限公司 | 2 | 1 | 1 | 1 | 混凝土剝落、破碎、鋼筋、鋼腱或錨碇外露、銹蝕 | 未維修 | 鋼筋除鏽及混凝土修復(<=0.4*0.4*0.05m) | 1 | 處 | 3G3右側腹板 |  | 主梁
[12 empty] | 8 | 2020-07-24 | 定期檢測 | 鹿島工程技術顧問股份有限公司 | 2 | 1 | 1 | 1 | 混凝土剝落、破碎、鋼筋外露、銹蝕 | 未維修 | 鋼筋除鏽及混凝土修復(<=0.4*0.4*0.05m) | 1 | 處 | S3右側懸臂板近A2端 |  | 橋面板
[12 empty] | 9 | 2020-07-24 | 定期檢測 | 鹿島工程技術顧問股份有限公司 | 2 | 2 | 2 | 2 | 填縫膠損壞 | 未維修 | 填縫劑更新 | 20 | 公尺 | A1 |  | 伸縮縫
[12 empty] | 10 | 2020-07-24 | 定期檢測 | 鹿島工程技術顧問股份有限公司 | 2 | 2 | 2 | 2 | 填縫膠損壞 | 未維修 | 填縫劑更新 | 20 | 公尺 | A2 |  | 伸縮縫
[12 empty] | 11 | 2020-07-24 | 定期檢測 | 鹿島工程技術顧問股份有限公司 | 2 | 2 | 2 | 2 | 填縫膠損壞 | 未維修 | 填縫劑更新 | 6 | 公尺 | P1 |  | 伸縮縫
[12 empty] | 12 | 2020-07-24 | 定期檢測 | 鹿島工程技術顧問股份有限公司 | 2 | 1 | 1 | 1 | 鋼筋外露、銹蝕 | 未維修 | 鋼筋除鏽及混凝土修復(<=0.4*0.4*0.05m) | 1 | 處 | A1右側 |  | 翼牆／擋土牆
[12 empty] | 13 | 2020-07-24 | 定期檢測 | 鹿島工程技術顧問股份有限公司 | 2 | 1 | 1 | 1 | 鋼筋、鋼腱或錨碇部位外露、銹蝕 | 未維修 | 鋼筋除鏽及混凝土修復(<=0.4*0.4*0.05m) | 1 | 處 | 1G2左側 |  | 主梁
[12 empty] | 14 | 2020-07-24 | 定期檢測 | 鹿島工程技術顧問股份有限公司 | 2 | 1 | 1 | 1 | 滲水、白華 | 未維修 | 白華處理(平方公尺) | 0.3 | 平方公尺 |  |  | 主梁
[12 empty] | 15 | 2020-07-24 | 定期檢測 | 鹿島工程技術顧問股份有限公司 | 2 | 1 | 2 | 2 | 排水設施損傷 | 未維修 | 落水管修復 | 1 | 處 | S1 |  | 橋梁排水設施
[12 empty] | 16 | 2020-07-24 | 定期檢測 | 鹿島工程技術顧問股份有限公司 | 2 | 1 | 2 | 2 | 排水設施損傷 | 未維修 | 修復受損的排水管 | 2 | 公尺 | S2 |  | 橋梁排水設施
[12 empty] | 17 | 2020-07-24 | 定期檢測 | 鹿島工程技術顧問股份有限公司 | 2 | 2 | 2 | 2 | 混凝土裂縫 | 未維修 | >0.3mm混凝土裂縫修補 | 2 | 公尺 | P1-2 |  | 橋墩／帽梁
[12 empty] | 18 | 2020-07-24 | 定期檢測 | 鹿島工程技術顧問股份有限公司 | 2 | 1 | 1 | 1 | 滲水、白華 | 未維修 | 白華處理(平方公尺) | 0.36 | 平方公尺 | 1G2 |  | 主梁
[12 empty] | 19 | 2020-07-24 | 定期檢測 | 鹿島工程技術顧問股份有限公司 | 2 | 1 | 2 | 2 | 保護設施遭破壞、移動或遺失 | 未維修 | 護坡修復 | 0.5 | 平方公尺 | A1 |  | 引道路堤保護措施
[12 empty] | 20 | 2020-07-24 | 定期檢測 | 鹿島工程技術顧問股份有限公司 | 2 | 1 | 1 | 1 | 混凝土剝落 | 未維修 | 混凝土修復(>0.4*0.4*0.05m) | 0.25 | 平方公尺 | 1G3 |  | 主梁
[12 empty] | 21 | 2020-07-24 | 定期檢測 | 鹿島工程技術顧問股份有限公司 | 3 | 1 | 3 | 3 | 混凝土剝落、破碎、鋼筋、鋼腱或錨碇外露、銹蝕 | 已維修 | 混凝土修復(>0.4*0.4*0.05m) | 1 | 平方公尺 | 3G3端部(近A2) | 21208 | 主梁 | 混凝土修復(>0.4x0.4x0.05m) | 3200 | 2020-12-19 | 2020-12-19 | 2020-12-21 10:48 | 郭凱文
370 | 35162 | 跨越橋096486 | 園區二路 | 市區道路 | 無K+無M ~無K~無M | 高公局北區養護工程分局 | 關西工務段 | 箱型梁 | 預力混凝土 | 74 | 已維修：0 | NO | 檢測日期 | 檢測類別 | 檢測單位 | D | E | R | U | 劣化類型 | 狀態 | 建議維修工法 | 數量 | 單位 | 損壞位置 | 維修紀錄ID | 維修構件 | 維修工法 | 金額 | 開工日期 | 完成日期 | 維修原始紀錄日期 | 維修原始紀錄者 | 維修最後修改日期 | 維修最後修改者
[11 empty] | 未維修：11 | 1 | 2020-07-23 | 定期檢測 | 鹿島工程技術顧問股份有限公司 | 2 | 2 | 1 | 1 | 其他損傷 | 未維修 | 植物清除 | 1 | 式 | S1~S3兩側 |  | 橋護欄
[11 empty] | 全部：11 | 2 | 2020-07-23 | 定期檢測 | 鹿島工程技術顧問股份有限公司 | 2 | 2 | 1 | 1 | 滲水、白華 | 未維修 | 白華處理(平方公尺) | 6 | 平方公尺 | S2 |  | 主梁
[12 empty] | 3 | 2020-07-23 | 定期檢測 | 鹿島工程技術顧問股份有限公司 | 2 | 2 | 2 | 2 | 混凝土剝落、破碎、鋼筋外露、銹蝕 | 未維修 | 表面環氧樹脂砂漿修補 | 1 | 平方公尺 | A2 |  | 橋台
[12 empty] | 4 | 2020-07-23 | 定期檢測 | 鹿島工程技術顧問股份有限公司 | 2 | 2 | 2 | 2 | 其他損傷 | 未維修 | 橋台護坡修復 | 0.5 | 平方公尺 | A1 |  | 橋台
[12 empty] | 5 | 2020-07-23 | 定期檢測 | 鹿島工程技術顧問股份有限公司 | 2 | 1 | 1 | 1 | 滲水、白華 | 未維修 | 白華處理(平方公尺) | 2 | 平方公尺 | A1 |  | 橋台
[12 empty] | 6 | 2020-07-23 | 定期檢測 | 鹿島工程技術顧問股份有限公司 | 2 | 2 | 1 | 1 | 其他損傷 | 未維修 | 植物清除 | 40 | 平方公尺 | S1 |  | 橋面板
[12 empty] | 7 | 2020-07-23 | 定期檢測 | 鹿島工程技術顧問股份有限公司 | 2 | 3 | 2 | 2 | 生銹及腐蝕 | 未維修 | 支承墊除鏽及油漆塗裝 | 6 | 處 | A1 |  | 支承／支承墊／阻尼裝置
[12 empty] | 8 | 2020-07-23 | 定期檢測 | 鹿島工程技術顧問股份有限公司 | 2 | 3 | 1 | 1 | 滲水、白華 | 未維修 | 白華處理(平方公尺) | 16 | 平方公尺 | S1 |  | 主梁
[12 empty] | 9 | 2020-07-23 | 定期檢測 | 鹿島工程技術顧問股份有限公司 | 2 | 1 | 1 | 1 | 鋼筋、鋼腱或錨碇部位外露、銹蝕 | 未維修 | 鋼筋除鏽及混凝土修復(<=0.4*0.4*0.05m) | 2 | 處 | 左側 |  | 主梁
[12 empty] | 10 | 2020-07-23 | 定期檢測 | 鹿島工程技術顧問股份有限公司 | 2 | 1 | 1 | 1 | 鋼筋、鋼腱或錨碇部位外露、銹蝕 | 未維修 | 鋼筋除鏽及混凝土修復(<=0.4*0.4*0.05m) | 1 | 處 | S1(近P1上方)左側懸臂板 |  | 橋面板
[12 empty] | 11 | 2020-07-23 | 定期檢測 | 鹿島工程技術顧問股份有限公司 | 2 | 1 | 1 | 1 | 其他損傷 | 未維修 | 橋台雜物及破碎混凝土塊處理 | 1 | 處 | A1 |  | 橋台
371 | 35163 | 園區二路跨越橋 | 園區二路 | 市區道路 | 無K+無M ~無K~無M | 高公局北區養護工程分局 | 關西工務段 | I型梁 | 預力混凝土 | 71 | 已維修：0 | NO | 檢測日期 | 檢測類別 | 檢測單位 | D | E | R | U | 劣化類型 | 狀態 | 建議維修工法 | 數量 | 單位 | 損壞位置 | 維修紀錄ID | 維修構件 | 維修工法 | 金額 | 開工日期 | 完成日期 | 維修原始紀錄日期 | 維修原始紀錄者 | 維修最後修改日期 | 維修最後修改者
[11 empty] | 未維修：26 | 1 | 2020-07-23 | 定期檢測 | 鹿島工程技術顧問股份有限公司 | 2 | 2 | 1 | 2 | 裂縫 | 未維修 | >0.3mm混凝土裂縫修補 | 6 | 公尺 | A1 |  | 引道路堤保護措施
[11 empty] | 全部：26 | 2 | 2020-07-23 | 定期檢測 | 鹿島工程技術顧問股份有限公司 | 2 | 1 | 1 | 1 | 鋼筋、鋼腱或錨碇部位外露、銹蝕 | 未維修 | 鋼筋凸出切除 | 2 | 處 | 1D3-1、1D3-2 |  | 橫隔梁
[12 empty] | 3 | 2020-07-23 | 定期檢測 | 鹿島工程技術顧問股份有限公司 | 2 | 1 | 2 | 2 | 鋼筋、鋼腱或錨碇部位外露、銹蝕 | 未維修 | 鋼筋除鏽及混凝土修復(<=0.4*0.4*0.05m) | 5 | 處 | 1G2 |  | 主梁
[12 empty] | 4 | 2020-07-23 | 定期檢測 | 鹿島工程技術顧問股份有限公司 | 2 | 1 | 1 | 1 | 鋼筋、鋼腱或錨碇部位外露、銹蝕 | 未維修 | 鋼筋除鏽及混凝土修復(<=0.4*0.4*0.05m) | 2 | 處 | 2G2 |  | 主梁
[12 empty] | 5 | 2020-07-23 | 定期檢測 | 鹿島工程技術顧問股份有限公司 | 2 | 1 | 1 | 1 | 鋼筋、鋼腱或錨碇部位外露、銹蝕 | 未維修 | 鋼筋除鏽及混凝土修復(<=0.4*0.4*0.05m) | 6 | 處 | 2G14底 |  | 主梁
[12 empty] | 6 | 2020-07-23 | 定期檢測 | 鹿島工程技術顧問股份有限公司 | 2 | 1 | 1 | 1 | 保護設施遭破壞、移動或遺失 | 未維修 | 護坡修復 | 0.25 | 平方公尺 | A1 |  | 引道路堤保護措施
[12 empty] | 7 | 2020-07-23 | 定期檢測 | 鹿島工程技術顧問股份有限公司 | 2 | 1 | 2 | 2 | 混凝土裂縫 | 未維修 | >0.3mm混凝土裂縫修補 | 3 | 公尺 | A1右側 |  | 翼牆／擋土牆
[12 empty] | 8 | 2020-07-23 | 定期檢測 | 鹿島工程技術顧問股份有限公司 | 2 | 2 | 1 | 1 | 滲水、白華 | 未維修 | 白華處理(平方公尺) | 6.5 | 平方公尺 | S1橋面板、左側懸臂板 |  | 橋面板
[12 empty] | 9 | 2020-07-23 | 定期檢測 | 鹿島工程技術顧問股份有限公司 | 2 | 1 | 1 | 1 | 混凝土剝落、破碎、鋼筋外露、銹蝕 | 未維修 | 鋼筋除鏽及混凝土修復(<=0.4x0.4x0.05m) | 3 | 處 | S3右側 |  | 橋護欄
[12 empty] | 10 | 2020-07-23 | 定期檢測 | 鹿島工程技術顧問股份有限公司 | 2 | 1 | 2 | 2 | 混凝土結構裂縫 | 未維修 | >0.3mm混凝土裂縫修補 | 1 | 公尺 | P2-5 |  | 橋墩／帽梁
[12 empty] | 11 | 2020-07-23 | 定期檢測 | 鹿島工程技術顧問股份有限公司 | 2 | 2 | 2 | 2 | 混凝土剝落、破碎、鋼筋外露、銹蝕 | 未維修 | 鋼筋除鏽及混凝土修復(<=0.4*0.4*0.05m) | 3 | 處 | P2-5正面 |  | 橋墩／帽梁
[12 empty] | 12 | 2020-07-23 | 定期檢測 | 鹿島工程技術顧問股份有限公司 | 2 | 1 | 1 | 1 | 混凝土剝落、破碎、鋼筋、鋼腱或錨碇外露、銹蝕 | 未維修 | 鋼筋除鏽及混凝土修復(<=0.4*0.4*0.05m) | 4 | 處 | 2G1上翼板 |  | 主梁
[12 empty] | 13 | 2020-07-23 | 定期檢測 | 鹿島工程技術顧問股份有限公司 | 2 | 1 | 1 | 1 | 混凝土剝落、破碎、鋼筋、鋼腱或錨碇外露、銹蝕 | 未維修 | 鋼筋除鏽及混凝土修復(<=0.4*0.4*0.05m) | 2 | 處 | 2G12上翼板 |  | 主梁
[12 empty] | 14 | 2020-07-23 | 定期檢測 | 鹿島工程技術顧問股份有限公司 | 2 | 1 | 1 | 1 | 其他損傷 | 未維修 | 增設橋名牌 | 1 | 處 | A2 |  | 其他
[12 empty] | 15 | 2020-07-23 | 定期檢測 | 鹿島工程技術顧問股份有限公司 | 2 | 1 | 1 | 1 | 伸縮縫間雜物堆積 | 未維修 | 伸縮縫清理 | 0.5 | 公尺 | P2 |  | 伸縮縫
[12 empty] | 16 | 2020-07-23 | 定期檢測 | 鹿島工程技術顧問股份有限公司 | 2 | 1 | 2 | 2 | 排水設施損傷 | 未維修 | 落水管修復 | 2 | 公尺 | S2,S3右側 |  | 橋梁排水設施
[12 empty] | 17 | 2020-07-23 | 定期檢測 | 鹿島工程技術顧問股份有限公司 | 2 | 1 | 1 | 1 | 混凝土剝落、破碎、鋼筋外露、銹蝕 | 未維修 | 鋼筋除鏽及混凝土修復(>0.4*0.4*0.05m) | 0.25 | 平方公尺 | P2-2帽梁 |  | 橋墩／帽梁
[12 empty] | 18 | 2020-07-23 | 定期檢測 | 鹿島工程技術顧問股份有限公司 | 2 | 2 | 1 | 1 | 混凝土剝落、破碎、鋼筋外露、銹蝕 | 未維修 | 混凝土修復(<=0.4*0.4*0.05m) | 2 | 處 | P2-4 |  | 橋墩／帽梁
[12 empty] | 19 | 2020-07-23 | 定期檢測 | 鹿島工程技術顧問股份有限公司 | 2 | 1 | 1 | 1 | 其他損傷 | 未維修 | 橋名牌修復 | 1 | 處 | P1橋名牌 |  | 其他
[12 empty] | 20 | 2020-07-23 | 定期檢測 | 鹿島工程技術顧問股份有限公司 | 2 | 3 | 1 | 1 | 伸縮縫間雜物堆積 | 未維修 | 伸縮縫清理 | 20 | 公尺 | A2 |  | 伸縮縫
[12 empty] | 21 | 2020-07-23 | 定期檢測 | 鹿島工程技術顧問股份有限公司 | 2 | 1 | 1 | 1 | 伸縮縫裝置損傷(變形、生銹、腐蝕) | 未維修 | 齒型伸縮縫更換(伸縮量>10cm)(含材料) | 1 | 公尺 | P1 |  | 伸縮縫
[12 empty] | 22 | 2020-07-23 | 定期檢測 | 鹿島工程技術顧問股份有限公司 | 2 | 1 | 1 | 1 | 滲水、白華 | 未維修 | 白華處理(處) | 4 | 處 | S2 |  | 橋面板
[12 empty] | 23 | 2020-07-23 | 定期檢測 | 鹿島工程技術顧問股份有限公司 | 2 | 3 | 1 | 1 | 伸縮縫間雜物堆積 | 未維修 | 伸縮縫清理 | 20 | 公尺 | A1 |  | 伸縮縫
[12 empty] | 24 | 2020-07-23 | 定期檢測 | 鹿島工程技術顧問股份有限公司 | 2 | 1 | 1 | 1 | 混凝土剝落、破碎、鋼筋、鋼腱或錨碇外露、銹蝕 | 未維修 | 鋼筋除鏽及混凝土修復(<=0.4*0.4*0.05m) | 2 | 處 | 2G8底部 |  | 主梁
[12 empty] | 25 | 2020-07-23 | 定期檢測 | 鹿島工程技術顧問股份有限公司 | 2 | 1 | 1 | 1 | 滲水、白華 | 未維修 | 白華處理(處) | 2 | 處 | S3 |  | 橋面板
[12 empty] | 26 | 2020-07-23 | 定期檢測 | 鹿島工程技術顧問股份有限公司 | 2 | 1 | 1 | 1 | 其他損傷 | 未維修 | 管線修復 | 1 | 處 | P1 |  | 橋梁排水設施
372 | 35164 | 園區三路跨越橋 | 園區三路 | 市區道路 | 無K+無M ~無K~無M | 高公局北區養護工程分局 | 關西工務段 | I型梁 | 預力混凝土 | 72 | 已維修：1 | NO | 檢測日期 | 檢測類別 | 檢測單位 | D | E | R | U | 劣化類型 | 狀態 | 建議維修工法 | 數量 | 單位 | 損壞位置 | 維修紀錄ID | 維修構件 | 維修工法 | 金額 | 開工日期 | 完成日期 | 維修原始紀錄日期 | 維修原始紀錄者 | 維修最後修改日期 | 維修最後修改者
[11 empty] | 未維修：24 | 1 | 2020-07-23 | 定期檢測 | 鹿島工程技術顧問股份有限公司 | 2 | 1 | 1 | 1 | 鋼筋、鋼腱或錨碇部位外露、銹蝕 | 未維修 | 鋼筋除鏽混凝土修復(<=0.4x0.4x0.05m) | 1 | 處 | 2G1底 |  | 主梁
[11 empty] | 全部：25 | 2 | 2020-07-23 | 定期檢測 | 鹿島工程技術顧問股份有限公司 | 2 | 1 | 1 | 1 | 混凝土空洞(或蜂窩) | 未維修 | 表面蜂窩修補 | 0.25 | 平方公尺 | 3D3-4 |  | 橫隔梁
[12 empty] | 3 | 2020-07-23 | 定期檢測 | 鹿島工程技術顧問股份有限公司 | 2 | 1 | 1 | 1 | 鋼筋、鋼腱或錨碇部位外露、銹蝕 | 未維修 | 鋼筋除鏽混凝土修復(<=0.4x0.4x0.05m) | 1 | 處 | S3左側 |  | 橋面板
[12 empty] | 4 | 2020-07-23 | 定期檢測 | 鹿島工程技術顧問股份有限公司 | 2 | 3 | 2 | 2 | 裂縫 | 未維修 | 植生清除 | 1 | 式 | A1右側 |  | 引道路堤保護措施
[12 empty] | 5 | 2020-07-23 | 定期檢測 | 鹿島工程技術顧問股份有限公司 | 2 | 2 | 2 | 2 | 滑動或沉陷 | 未維修 | 護坡修復 | 5 | 平方公尺 | A2 |  | 引道路堤保護措施
[12 empty] | 6 | 2020-07-23 | 定期檢測 | 鹿島工程技術顧問股份有限公司 | 2 | 1 | 1 | 1 | 排水設施損傷 | 未維修 | 修復受損的水管 | 1 | 公尺 | S3 |  | 橋梁排水設施
[12 empty] | 7 | 2020-07-23 | 定期檢測 | 鹿島工程技術顧問股份有限公司 | 2 | 1 | 1 | 1 | 鋼筋、鋼腱或錨碇部位外露、銹蝕 | 未維修 | 鋼筋除鏽混凝土修復(<=0.4x0.4x0.05m) | 1 | 處 | 1G3底 |  | 主梁
[12 empty] | 8 | 2020-07-23 | 定期檢測 | 鹿島工程技術顧問股份有限公司 | 2 | 2 | 2 | 2 | 裂縫 | 未維修 | AC裂縫修補 | 24 | 公尺 | A1 |  | 引道路堤
[12 empty] | 9 | 2020-07-23 | 定期檢測 | 鹿島工程技術顧問股份有限公司 | 2 | 2 | 2 | 2 | 裂縫 | 未維修 | AC路面修復 | 12 | 平方公尺 | A2 |  | 引道路堤
[12 empty] | 10 | 2020-07-23 | 定期檢測 | 鹿島工程技術顧問股份有限公司 | 2 | 1 | 1 | 1 | 鋼筋、鋼腱或錨碇部位外露、銹蝕 | 未維修 | 鋼筋除鏽混凝土修復(<=0.4x0.4x0.05m) | 1 | 處 | 2G3底 |  | 主梁
[12 empty] | 11 | 2020-07-23 | 定期檢測 | 鹿島工程技術顧問股份有限公司 | 2 | 1 | 1 | 1 | 鋼筋、鋼腱或錨碇部位外露、銹蝕 | 未維修 | 鋼筋除鏽混凝土修復(<=0.4x0.4x0.05m) | 1 | 處 | 2G6底 |  | 主梁
[12 empty] | 12 | 2020-07-23 | 定期檢測 | 鹿島工程技術顧問股份有限公司 | 2 | 1 | 1 | 1 | 鋼筋、鋼腱或錨碇部位外露、銹蝕 | 未維修 | 鋼筋除鏽混凝土修復(<=0.4x0.4x0.05m) | 1 | 處 | S2左側懸臂板 |  | 橋面板
[12 empty] | 13 | 2020-07-23 | 定期檢測 | 鹿島工程技術顧問股份有限公司 | 2 | 2 | 1 | 1 | 滲水、白華 | 未維修 | 白華處理 | 16 | 平方公尺 | S2底部 |  | 橋面板
[12 empty] | 14 | 2020-07-23 | 定期檢測 | 鹿島工程技術顧問股份有限公司 | 2 | 1 | 1 | 1 | 其他損傷 | 未維修 | 植生清除 | 1 | 式 | A1橋台前護坡 |  | 橋台
[12 empty] | 15 | 2020-07-23 | 定期檢測 | 鹿島工程技術顧問股份有限公司 | 3 | 2 | 2 | 2 | 保護設施遭破壞、移動或遺失 | 未維修 | 鋼筋除鏽混凝土修復(>=0.4x0.4x0.05m) | 960 | 平方公尺 | A2 |  | 引道路堤保護措施
[12 empty] | 16 | 2020-07-23 | 定期檢測 | 鹿島工程技術顧問股份有限公司 | 2 | 3 | 2 | 2 | 裂縫 | 未維修 | 植生清除 | 1 | 式 | A2 |  | 引道路堤保護措施
[12 empty] | 17 | 2020-07-23 | 定期檢測 | 鹿島工程技術顧問股份有限公司 | 2 | 2 | 2 | 2 | 其他損傷 | 未維修 | 鋼筋除鏽混凝土修復(>=0.4x0.4x0.05m) | 0.5 | 平方公尺 | P2 |  | 伸縮縫
[12 empty] | 18 | 2020-07-23 | 定期檢測 | 鹿島工程技術顧問股份有限公司 | 2 | 2 | 1 | 1 | 滲水、白華 | 未維修 | 白華處理 | 0.25 | 平方公尺 | 1D5-1 |  | 橫隔梁
[12 empty] | 19 | 2020-07-23 | 定期檢測 | 鹿島工程技術顧問股份有限公司 | 2 | 1 | 1 | 1 | 滲水、白華 | 未維修 | 白華處理 | 1.6 | 平方公尺 | S1底部 |  | 橋面板
[12 empty] | 20 | 2020-07-23 | 定期檢測 | 鹿島工程技術顧問股份有限公司 | 2 | 1 | 1 | 1 | 鋼筋、鋼腱或錨碇部位外露、銹蝕 | 未維修 | 鋼筋除鏽混凝土修復(<=0.4x0.4x0.05m) | 1 | 處 | 3G3底 |  | 主梁
[12 empty] | 21 | 2020-07-23 | 定期檢測 | 鹿島工程技術顧問股份有限公司 | 2 | 1 | 1 | 1 | 滲水、白華 | 未維修 | 白華處理 | 3.2 | 平方公尺 | S3底部 |  | 橋面板
[12 empty] | 22 | 2020-07-23 | 定期檢測 | 鹿島工程技術顧問股份有限公司 | 2 | 2 | 1 | 2 | 滲水、白華 | 未維修 | 白華處理 | 3 | 平方公尺 | A1 |  | 橋台
[12 empty] | 23 | 2020-07-23 | 定期檢測 | 鹿島工程技術顧問股份有限公司 | 2 | 1 | 1 | 1 | 橋名牌(柱)損壞 | 未維修 | 更換橋名牌 | 1 | 處 | P2橋名牌 |  | 其他
[12 empty] | 24 | 2020-07-23 | 定期檢測 | 鹿島工程技術顧問股份有限公司 | 2 | 3 | 1 | 1 | 橋名牌(柱)損壞 | 未維修 | 增設橋名牌 | 3 | 處 | A1、A2橋台和P1橋墩 |  | 其他
[12 empty] | 25 | 2020-07-23 | 定期檢測 | 鹿島工程技術顧問股份有限公司 | 2 | 3 | 1 | 1 | 排水設施阻塞 | 已維修 | 清理淤塞的排水孔 | 10 | 個 | S1~S3 | 33002 | 橋梁排水設施 | 清理淤塞的排水孔 | 500 | 2021-01-07 | 2021-01-07 | 2021-08-17 22:41 | 張菁瑩 | 2021-08-17 22:41 | 張菁瑩
373 | 35165 | 三峰路跨越橋 | 竹43 | 鄉道 | 無K+無M ~無K~無M | 高公局北區養護工程分局 | 關西工務段 | I型梁 | 預力混凝土 | 86 | 已維修：1 | NO | 檢測日期 | 檢測類別 | 檢測單位 | D | E | R | U | 劣化類型 | 狀態 | 建議維修工法 | 數量 | 單位 | 損壞位置 | 維修紀錄ID | 維修構件 | 維修工法 | 金額 | 開工日期 | 完成日期 | 維修原始紀錄日期 | 維修原始紀錄者 | 維修最後修改日期 | 維修最後修改者
[11 empty] | 未維修：22 | 1 | 2020-07-18 | 定期檢測 | 鹿島工程技術顧問股份有限公司 | 2 | 3 | 1 | 1 | 混凝土結構裂縫 | 未維修 | 修補寬度大於0.3mm的裂縫 | 2 | 公尺 | 近A1橋台 |  | 引道路堤保護措施
[11 empty] | 全部：23 | 2 | 2020-07-18 | 定期檢測 | 鹿島工程技術顧問股份有限公司 | 2 | 1 | 1 | 1 | 排水設施損傷 | 未維修 | 落水管修復 | 1 | 公尺 | S1右側2處 |  | 橋梁排水設施
[12 empty] | 3 | 2020-07-18 | 定期檢測 | 鹿島工程技術顧問股份有限公司 | 2 | 1 | 1 | 1 | 其他損傷 | 未維修 | 表面蜂窩修補 | 0.1 | 平方公尺 | S1 |  | 橫隔梁
[12 empty] | 4 | 2020-07-18 | 定期檢測 | 鹿島工程技術顧問股份有限公司 | 2 | 2 | 1 | 1 | 混凝土剝落、破碎、鋼筋、鋼腱或錨碇外露、銹蝕 | 未維修 | 鋼筋除鏽及混凝土修復(>0.4*0.4*0.05m) | 0.3 | 平方公尺 | 左側下翼板 |  | 主梁
[12 empty] | 5 | 2020-07-18 | 定期檢測 | 鹿島工程技術顧問股份有限公司 | 2 | 2 | 1 | 1 | 植物生長 | 未維修 | 清理雜草 | 1 | 式 | A1路堤 |  | 引道路堤
[12 empty] | 6 | 2020-07-18 | 定期檢測 | 鹿島工程技術顧問股份有限公司 | 2 | 2 | 1 | 1 | 植物生長 | 未維修 | 清理雜草 | 1 | 式 | A2路堤 |  | 引道路堤
[12 empty] | 7 | 2020-07-18 | 定期檢測 | 鹿島工程技術顧問股份有限公司 | 3 | 1 | 2 | 2 | 坑洞 | 未維修 | 路面修補 | 1 | 平方公尺 | s2 |  | 鋪面
[12 empty] | 8 | 2020-07-18 | 定期檢測 | 鹿島工程技術顧問股份有限公司 | 2 | 2 | 1 | 1 | 混凝土剝落、破碎、鋼筋外露、銹蝕 | 未維修 | 鋼筋除鏽及混凝土修復(>0.4*0.4*0.05m) | 1.2 | 平方公尺 | S2右外側 |  | 橋護欄
[12 empty] | 9 | 2020-07-18 | 定期檢測 | 鹿島工程技術顧問股份有限公司 | 2 | 1 | 1 | 1 | 混凝土剝落、破碎、鋼筋外露、銹蝕 | 未維修 | 鋼筋除鏽及混凝土修復(>0.4*0.4*0.05m) | 0.32 | 平方公尺 | A1端隔梁 |  | 橫隔梁
[12 empty] | 10 | 2020-07-18 | 定期檢測 | 鹿島工程技術顧問股份有限公司 | 2 | 1 | 1 | 1 | 混凝土剝落、破碎、鋼筋外露、銹蝕 | 未維修 | 鋼筋除鏽及混凝土修復(>0.4*0.4*0.05m) | 0.3 | 平方公尺 | 左側懸臂板 |  | 橋面板
[12 empty] | 11 | 2020-07-18 | 定期檢測 | 鹿島工程技術顧問股份有限公司 | 2 | 2 | 1 | 2 | 混凝土剝落、破碎、鋼筋、鋼腱或錨碇外露、銹蝕 | 未維修 | 鋼筋除鏽及混凝土修復(>0.4*0.4*0.05m) | 0.48 | 平方公尺 | 2G5底部 |  | 主梁
[12 empty] | 12 | 2020-07-18 | 定期檢測 | 鹿島工程技術顧問股份有限公司 | 2 | 1 | 1 | 1 | 混凝土空洞(或蜂窩) | 未維修 | 表面蜂窩修補 | 0.1 | 平方公尺 | 左側下翼板 |  | 主梁
[12 empty] | 13 | 2020-07-18 | 定期檢測 | 鹿島工程技術顧問股份有限公司 | 2 | 1 | 1 | 1 | 混凝土剝落、破碎、鋼筋外露、銹蝕 | 未維修 | 鋼筋除鏽及混凝土修復(<=0.4*0.4*0.05m) | 2 | 處 | A2橋台 |  | 橋台
[12 empty] | 14 | 2020-07-18 | 定期檢測 | 鹿島工程技術顧問股份有限公司 | 2 | 2 | 1 | 1 | 混凝土裂縫(止震塊) | 未維修 | >0.3mm混凝土裂縫修補 | 1 | 公尺 | A1止震塊 |  | 防落設施
[12 empty] | 15 | 2020-07-18 | 定期檢測 | 鹿島工程技術顧問股份有限公司 | 2 | 1 | 1 | 1 | 混凝土剝落 | 未維修 | 混凝土修復(<=0.4*0.4*0.05m) | 1 | 處 | 左側下翼板 |  | 主梁
[12 empty] | 16 | 2020-07-18 | 定期檢測 | 鹿島工程技術顧問股份有限公司 | 2 | 3 | 1 | 1 | 其他損傷 | 未維修 | 清除植生或雜物 | 1 | 式 | A1護坡 |  | 引道路堤保護措施
[12 empty] | 17 | 2020-07-18 | 定期檢測 | 鹿島工程技術顧問股份有限公司 | 2 | 3 | 1 | 1 | 其他損傷 | 未維修 | 清除植生或雜物 | 1 | 式 | A2 |  | 引道路堤保護措施
[12 empty] | 18 | 2020-07-18 | 定期檢測 | 鹿島工程技術顧問股份有限公司 | 2 | 1 | 2 | 2 | 路堤損傷 | 未維修 | AC路面刨除加鋪 | 0.2 | 平方公尺 | 近伸縮縫 |  | 引道路堤
[12 empty] | 19 | 2020-07-18 | 定期檢測 | 鹿島工程技術顧問股份有限公司 | 2 | 2 | 1 | 1 | 螺栓損傷、欠缺或鬆動或護欄脫落 | 未維修 | 橋欄杆修復 | 2 | 處 | S2左側 |  | 橋護欄
[12 empty] | 20 | 2020-07-18 | 定期檢測 | 鹿島工程技術顧問股份有限公司 | 2 | 1 | 1 | 1 | 其他損傷 | 未維修 | 鋼筋除鏽及混凝土修復(<=0.4*0.4*0.05m) | 2 | 處 | 1G3底部 |  | 主梁
[12 empty] | 21 | 2020-07-18 | 定期檢測 | 鹿島工程技術顧問股份有限公司 | 2 | 1 | 1 | 1 | 混凝土剝落、破碎、鋼筋外露、銹蝕 | 未維修 | 鋼筋除鏽及混凝土修復(>0.4*0.4*0.05m) | 0.2 | 平方公尺 | 左側懸臂板 |  | 橋面板
[12 empty] | 22 | 2020-07-18 | 定期檢測 | 鹿島工程技術顧問股份有限公司 | 2 | 2 | 1 | 1 | 橋名牌(柱)損壞 | 未維修 | 釘橋名牌 | 3 | 個 | P1橋墩、橋上A1&A2 |  | 其他
[12 empty] | 23 | 2020-07-18 | 定期檢測 | 鹿島工程技術顧問股份有限公司 | 2 | 2 | 1 | 1 | 排水設施阻塞或功能性降低 | 已維修 | 清理淤塞的排水孔 | 6 | 個 | S1、S2 | 19498 | 橋梁排水設施 | 清理淤塞的排水孔 | 500 | 2020-02-28 | 2020-03-15 | 2020-10-06 10:39 | 張菁瑩
374 | 35166 | 跨越橋099886 | 產業道路 | 村里道路 | 無K+無M ~無K~無M | 高公局北區養護工程分局 | 關西工務段 | 箱型梁 | 預力混凝土 | 74 | 已維修：2 | NO | 檢測日期 | 檢測類別 | 檢測單位 | D | E | R | U | 劣化類型 | 狀態 | 建議維修工法 | 數量 | 單位 | 損壞位置 | 維修紀錄ID | 維修構件 | 維修工法 | 金額 | 開工日期 | 完成日期 | 維修原始紀錄日期 | 維修原始紀錄者 | 維修最後修改日期 | 維修最後修改者
[11 empty] | 未維修：21 | 1 | 2020-07-19 | 定期檢測 | 鹿島工程技術顧問股份有限公司 | 2 | 2 | 1 | 2 | 沖刷或侵蝕造成掏空 | 未維修 | 混凝土修復(>0.4*0.4*0.05m) | 0.6 | 平方公尺 | A2 |  | 引道路堤
[11 empty] | 全部：23 | 2 | 2020-07-19 | 定期檢測 | 鹿島工程技術顧問股份有限公司 | 2 | 1 | 1 | 1 | 鋼筋外露、銹蝕 | 未維修 | 鋼筋除鏽及混凝土修復(<=0.4*0.4*0.05m) | 1 | 處 | A1 |  | 橋台
[12 empty] | 3 | 2020-07-19 | 定期檢測 | 鹿島工程技術顧問股份有限公司 | 2 | 2 | 1 | 2 | 伸縮縫裝置損傷 | 未維修 | 角鋼伸縮縫更換(伸縮量<5cm)(含材料) | 5 | 公尺 | A1 |  | 伸縮縫
[12 empty] | 4 | 2020-07-19 | 定期檢測 | 鹿島工程技術顧問股份有限公司 | 2 | 1 | 1 | 2 | 鋼筋、鋼腱或錨碇部位外露、銹蝕 | 未維修 | 鋼筋除鏽及混凝土修復(<=0.4*0.4*0.05m) | 4 | 處 | S1G1 |  | 主梁
[12 empty] | 5 | 2020-07-19 | 定期檢測 | 鹿島工程技術顧問股份有限公司 | 2 | 2 | 1 | 1 | 其他損傷 | 未維修 | 植生清除 | 1 | 式 | A1兩側 |  | 引道路堤護欄
[12 empty] | 6 | 2020-07-19 | 定期檢測 | 鹿島工程技術顧問股份有限公司 | 2 | 2 | 1 | 1 | 其他損傷 | 未維修 | 植生清除 | 1 | 式 | A2兩側 |  | 引道路堤護欄
[12 empty] | 7 | 2020-07-19 | 定期檢測 | 鹿島工程技術顧問股份有限公司 | 2 | 3 | 2 | 2 | 裂縫 | 未維修 | 植生清除 | 1 | 式 | A1 |  | 引道路堤保護措施
[12 empty] | 8 | 2020-07-19 | 定期檢測 | 鹿島工程技術顧問股份有限公司 | 2 | 3 | 2 | 2 | 裂縫 | 未維修 | 植生清除 | 1 | 式 | A2 |  | 引道路堤保護措施
[12 empty] | 9 | 2020-07-19 | 定期檢測 | 鹿島工程技術顧問股份有限公司 | 2 | 1 | 1 | 1 | 鋼筋、鋼腱或錨碇部位外露、銹蝕 | 未維修 | 鋼筋除鏽及混凝土修復(<=0.4*0.4*0.05m) | 1 | 處 | P1正面 |  | 橋墩／帽梁
[12 empty] | 10 | 2020-07-19 | 定期檢測 | 鹿島工程技術顧問股份有限公司 | 2 | 1 | 1 | 1 | 鋼筋、鋼腱或錨碇部位外露、銹蝕 | 未維修 | 鋼筋除鏽及混凝土修復(<=0.4*0.4*0.05m) | 1 | 處 | P2背面 |  | 橋墩／帽梁
[12 empty] | 11 | 2020-07-19 | 定期檢測 | 鹿島工程技術顧問股份有限公司 | 2 | 1 | 2 | 2 | 其他損傷 | 未維修 | 路面修復 | 20 | 平方公尺 | A2 |  | 引道路堤
[12 empty] | 12 | 2020-07-19 | 定期檢測 | 鹿島工程技術顧問股份有限公司 | 2 | 2 | 2 | 2 | 其他損傷 | 未維修 | 植生清除 | 1 | 式 | A2 |  | 橋台
[12 empty] | 13 | 2020-07-19 | 定期檢測 | 鹿島工程技術顧問股份有限公司 | 2 | 2 | 1 | 2 | 伸縮縫裝置損傷 | 未維修 | 角鋼伸縮縫更換(伸縮量<5cm)(含材料) | 5 | 公尺 | A2 |  | 伸縮縫
[12 empty] | 14 | 2020-07-19 | 定期檢測 | 鹿島工程技術顧問股份有限公司 | 2 | 2 | 2 | 2 | 生銹及腐蝕 | 未維修 | 剪力鋼棒更換 | 2 | 個 | A1 |  | 防落設施
[12 empty] | 15 | 2020-07-19 | 定期檢測 | 鹿島工程技術顧問股份有限公司 | 2 | 1 | 1 | 1 | 鋼筋、鋼腱或錨碇部位外露、銹蝕 | 未維修 | 鋼筋除鏽及混凝土修復(<=0.4*0.4*0.05m) | 2 | 處 | S2G1 |  | 主梁
[12 empty] | 16 | 2020-07-19 | 定期檢測 | 鹿島工程技術顧問股份有限公司 | 2 | 2 | 1 | 2 | 其他損傷 | 未維修 | 植生清除 | 1 | 式 | A2橋檢梯 |  | 其他
[12 empty] | 17 | 2020-07-19 | 定期檢測 | 鹿島工程技術顧問股份有限公司 | 2 | 2 | 1 | 2 | 其他損傷 | 未維修 | 混凝土修復(>0.4*0.4*0.05m) | 2 | 平方公尺 | A1右側 |  | 翼牆／擋土牆
[12 empty] | 18 | 2020-07-19 | 定期檢測 | 鹿島工程技術顧問股份有限公司 | 2 | 2 | 1 | 2 | 其他損傷 | 未維修 | 植生清除 | 1 | 式 | A2兩側 |  | 翼牆／擋土牆
[12 empty] | 19 | 2020-07-19 | 定期檢測 | 鹿島工程技術顧問股份有限公司 | 2 | 1 | 1 | 2 | 蓋板損壞 | 未維修 | 修復受損的排水孔 | 2 | 個 | S2 |  | 橋梁排水設施
[12 empty] | 20 | 2020-07-19 | 定期檢測 | 鹿島工程技術顧問股份有限公司 | 2 | 3 | 2 | 2 | 路堤沉陷 | 未維修 | 路面修復 | 1.5 | 平方公尺 | A1 |  | 引道路堤
[12 empty] | 21 | 2020-07-19 | 定期檢測 | 鹿島工程技術顧問股份有限公司 | 2 | 1 | 1 | 1 | 橋名牌(柱)損壞 | 未維修 | 新增橋名牌 | 2 | 個 | P1～P2 |  | 其他
[12 empty] | 22 | 2020-07-19 | 定期檢測 | 鹿島工程技術顧問股份有限公司 | 2 | 2 | 1 | 1 | 排水設施阻塞 | 已維修 | 清理淤塞的排水孔 | 6 | 個 | S1～S3 | 31640 | 橋梁排水設施 | 清理淤塞的排水孔 | 500 | 2021-01-06 | 2021-01-06 | 2021-07-14 10:20 | 張菁瑩 | 2021-07-14 10:20 | 張菁瑩
[12 empty] | 23 | 2020-07-19 | 定期檢測 | 鹿島工程技術顧問股份有限公司 | 3 | 3 | 2 | 3 | 欄杆脫落 | 已維修 | 橋欄杆修復 | 20 | 公尺 | S1～S3左側 | 29730 | 橋護欄 | 橋欄杆鋼管修復(不含材料) |  | 2021-05-03 | 2021-05-03 | 2021-05-04 14:03 | 郭凱文
375 | 35167 | 峰城路跨越橋 | 竹47-2 | 鄉道 | 無K+無M ~無K~無M | 高公局北區養護工程分局 | 關西工務段 | 箱型梁 | 預力混凝土 | 74 | 已維修：2 | NO | 檢測日期 | 檢測類別 | 檢測單位 | D | E | R | U | 劣化類型 | 狀態 | 建議維修工法 | 數量 | 單位 | 損壞位置 | 維修紀錄ID | 維修構件 | 維修工法 | 金額 | 開工日期 | 完成日期 | 維修原始紀錄日期 | 維修原始紀錄者 | 維修最後修改日期 | 維修最後修改者
[11 empty] | 未維修：18 | 1 | 2020-07-19 | 定期檢測 | 鹿島工程技術顧問股份有限公司 | 2 | 2 | 1 | 2 | 其他損傷 | 未維修 | 油漆塗裝 | 2.2 | 平方公尺 | S1～S3兩側 |  | 橋護欄
[11 empty] | 全部：20 | 2 | 2020-07-19 | 定期檢測 | 鹿島工程技術顧問股份有限公司 | 2 | 2 | 1 | 2 | 鋼筋、鋼腱或錨碇部位外露、銹蝕 | 未維修 | 鋼筋除鏽及混凝土修復(<=0.4*0.4*0.05m) | 29 | 處 | S1G1底部 |  | 主梁
[12 empty] | 3 | 2020-07-19 | 定期檢測 | 鹿島工程技術顧問股份有限公司 | 2 | 1 | 1 | 1 | 其他損傷 | 未維修 | 植生清除 | 1 | 式 | A2 |  | 引道路堤護欄
[12 empty] | 4 | 2020-07-19 | 定期檢測 | 鹿島工程技術顧問股份有限公司 | 2 | 1 | 1 | 1 | 混凝土剝落 | 未維修 | 混凝土修復(<=0.4*0.4*0.05m) | 1 | 處 | A1左側 |  | 翼牆／擋土牆
[12 empty] | 5 | 2020-07-19 | 定期檢測 | 鹿島工程技術顧問股份有限公司 | 2 | 1 | 1 | 1 | 混凝土剝落 | 未維修 | 混凝土修復(<=0.4*0.4*0.05m) | 1 | 處 | P1 |  | 橋墩／帽梁
[12 empty] | 6 | 2020-07-19 | 定期檢測 | 鹿島工程技術顧問股份有限公司 | 2 | 1 | 1 | 1 | 滲水、白華 | 未維修 | 白華處理(平方公尺) | 0.08 | 平方公尺 | S2G1左側腹板 |  | 主梁
[12 empty] | 7 | 2020-07-19 | 定期檢測 | 鹿島工程技術顧問股份有限公司 | 2 | 1 | 1 | 1 | 其他損傷 | 未維修 | 植生清除 | 1 | 式 | A1兩側 |  | 引道路堤護欄
[12 empty] | 8 | 2020-07-19 | 定期檢測 | 鹿島工程技術顧問股份有限公司 | 2 | 2 | 1 | 2 | 其他損傷 | 未維修 | 植生清除 | 1 | 式 | A2 |  | 橋台
[12 empty] | 9 | 2020-07-19 | 定期檢測 | 鹿島工程技術顧問股份有限公司 | 2 | 2 | 1 | 1 | 鋼筋、鋼腱或錨碇部位外露、銹蝕 | 未維修 | 鋼筋除鏽及混凝土修復(<=0.4*0.4*0.05m) | 1 | 處 | S3G1底部 |  | 主梁
[12 empty] | 10 | 2020-07-19 | 定期檢測 | 鹿島工程技術顧問股份有限公司 | 2 | 1 | 1 | 1 | 其他損傷 | 未維修 | 植生清除 | 1 | 式 | A1橋檢梯 |  | 其他
[12 empty] | 11 | 2020-07-19 | 定期檢測 | 鹿島工程技術顧問股份有限公司 | 2 | 1 | 1 | 1 | 橋名牌(柱)損壞 | 未維修 | 新增橋名牌 | 2 | 個 | 橋上A1、A2 |  | 其他
[12 empty] | 12 | 2020-07-19 | 定期檢測 | 鹿島工程技術顧問股份有限公司 | 2 | 3 | 2 | 2 | 裂縫 | 未維修 | 植生清除 | 1 | 式 | A1 |  | 引道路堤保護措施
[12 empty] | 13 | 2020-07-19 | 定期檢測 | 鹿島工程技術顧問股份有限公司 | 2 | 3 | 2 | 2 | 裂縫 | 未維修 | 植生清除 | 1 | 式 | A2 |  | 引道路堤保護措施
[12 empty] | 14 | 2020-07-19 | 定期檢測 | 鹿島工程技術顧問股份有限公司 | 2 | 2 | 2 | 2 | 混凝土剝落 | 未維修 | 混凝土修復(>0.4*0.4*0.05m) | 1.15 | 平方公尺 | A1左側 |  | 橋台
[12 empty] | 15 | 2020-07-19 | 定期檢測 | 鹿島工程技術顧問股份有限公司 | 2 | 2 | 2 | 2 | 其他損傷 | 未維修 | 植生清除 | 1 | 式 | A2 |  | 翼牆／擋土牆
[12 empty] | 16 | 2020-07-19 | 定期檢測 | 鹿島工程技術顧問股份有限公司 | 2 | 2 | 2 | 2 | 混凝土裂縫 | 未維修 | >0.3mm混凝土裂縫修補 | 1.5 | 公尺 | P1 |  | 橋墩／帽梁
[12 empty] | 17 | 2020-07-19 | 定期檢測 | 鹿島工程技術顧問股份有限公司 | 2 | 1 | 1 | 1 | 鋼筋、鋼腱或錨碇部位外露、銹蝕 | 未維修 | 鋼筋除鏽及混凝土修復(<=0.4*0.4*0.05m) | 1 | 處 | S2G1底部 |  | 主梁
[12 empty] | 18 | 2020-07-19 | 定期檢測 | 鹿島工程技術顧問股份有限公司 | 2 | 1 | 1 | 2 | 混凝土剝落 | 未維修 | 混凝土修復(<=0.4*0.4*0.05m) | 3 | 處 | S2兩側腹板 |  | 橋面板
[12 empty] | 19 | 2020-07-19 | 定期檢測 | 鹿島工程技術顧問股份有限公司 | 2 | 1 | 1 | 1 | 排水設施阻塞 | 已維修 | 清理淤塞的排水孔 | 6 | 個 | S1～S3 | 31616 | 橋梁排水設施 | 清理淤塞的排水孔 | 500 | 2021-01-06 | 2021-01-06 | 2021-07-14 09:54 | 張菁瑩 | 2021-07-14 09:54 | 張菁瑩
[12 empty] | 20 | 2020-07-19 | 定期檢測 | 鹿島工程技術顧問股份有限公司 | 2 | 1 | 1 | 1 | 排水設施損傷 | 已維修 | 修復受損的排水孔 | 1 | 個 | S1G1底部 | 48117 | 橋梁排水設施 | 洩水孔清淤 | 1500 |  | 2022-07-29 | 2023-06-05 10:51 | 郭凱文 | 2023-06-05 10:51 | 郭凱文
376 | 35178 | 客雅溪橋(二)(南向) | 國道1號 | 國道 | 98K+707M ~98K~797.62M | 高公局北區養護工程分局 | 關西工務段 | I型梁 | 預力混凝土 | 74 | 已維修：4 | NO | 檢測日期 | 檢測類別 | 檢測單位 | D | E | R | U | 劣化類型 | 狀態 | 建議維修工法 | 數量 | 單位 | 損壞位置 | 維修紀錄ID | 維修構件 | 維修工法 | 金額 | 開工日期 | 完成日期 | 維修原始紀錄日期 | 維修原始紀錄者 | 維修最後修改日期 | 維修最後修改者
[11 empty] | 未維修：18 | 1 | 2020-07-24 | 定期檢測 | 鹿島工程技術顧問股份有限公司 | 3 | 1 | 2 | 2 | 滲水、白華 | 未維修 | 白華處理(處) | 2 | 處 | S1(G5～G6) |  | 橋面板
[11 empty] | 全部：22 | 2 | 2020-07-24 | 定期檢測 | 鹿島工程技術顧問股份有限公司 | 2 | 1 | 1 | 1 | 其他損傷 | 未維修 | 雜物清理 | 1 | 處 | A1橋檢梯 |  | 其他
[12 empty] | 3 | 2020-07-24 | 定期檢測 | 鹿島工程技術顧問股份有限公司 | 2 | 2 | 1 | 2 | 鋼筋外露、銹蝕 | 未維修 | 鋼筋除鏽及混凝土修復(>0.4*0.4*0.05m) | 0.6 | 平方公尺 | A2 |  | 引道路堤護欄
[12 empty] | 4 | 2020-07-24 | 定期檢測 | 鹿島工程技術顧問股份有限公司 | 2 | 1 | 1 | 2 | 混凝土破損 | 未維修 | 止震塊修復 | 1 | 個 | A1 |  | 防落設施
[12 empty] | 5 | 2020-07-24 | 定期檢測 | 鹿島工程技術顧問股份有限公司 | 2 | 1 | 1 | 1 | 鋼筋、鋼腱或錨碇部位外露、銹蝕 | 未維修 | 鋼筋除鏽及混凝土修復(<=0.4*0.4*0.05m) | 1 | 處 | S1 |  | 橋面板
[12 empty] | 6 | 2020-07-24 | 定期檢測 | 鹿島工程技術顧問股份有限公司 | 2 | 1 | 1 | 2 | 鋼筋、鋼腱或錨碇部位外露、銹蝕 | 未維修 | 鋼筋除鏽及混凝土修復(<=0.4*0.4*0.05m) | 1 | 處 | S3D3-3 |  | 橫隔梁
[12 empty] | 7 | 2020-07-24 | 定期檢測 | 鹿島工程技術顧問股份有限公司 | 2 | 2 | 2 | 2 | 滲水、白華 | 未維修 | 白華處理(平方公尺) | 7.5 | 平方公尺 | P1-1 |  | 橋墩／帽梁
[12 empty] | 8 | 2020-07-24 | 定期檢測 | 鹿島工程技術顧問股份有限公司 | 2 | 1 | 1 | 2 | 鋼筋、鋼腱或錨碇部位外露、銹蝕 | 未維修 | 鋼筋除鏽及混凝土修復(<=0.4*0.4*0.05m) | 1 | 處 | S1D1-1～1D2-1 |  | 橫隔梁
[12 empty] | 9 | 2020-07-24 | 定期檢測 | 鹿島工程技術顧問股份有限公司 | 2 | 3 | 2 | 2 | 裂縫 | 未維修 | 植生清除 | 1 | 式 | A2 |  | 引道路堤保護措施
[12 empty] | 10 | 2020-07-24 | 定期檢測 | 鹿島工程技術顧問股份有限公司 | 2 | 2 | 2 | 2 | 支承裝置損傷 | 未維修 | 橡膠支承墊更換 | 1 | 個 | A1 |  | 支承／支承墊／阻尼裝置
[12 empty] | 11 | 2020-07-24 | 定期檢測 | 鹿島工程技術顧問股份有限公司 | 2 | 2 | 2 | 2 | 其他損傷 | 未維修 | 延長排水管 | 1 | 公尺 |  |  | 橋梁排水設施
[12 empty] | 12 | 2020-07-24 | 定期檢測 | 鹿島工程技術顧問股份有限公司 | 2 | 2 | 2 | 2 | 排水設施損傷 | 未維修 | 其他 | 5 | 公尺 | P1-1 |  | 橋梁排水設施
[12 empty] | 13 | 2020-07-24 | 定期檢測 | 鹿島工程技術顧問股份有限公司 | 2 | 1 | 2 | 2 | 支承裝置損傷 | 未維修 | 混凝土修補 | 0.1 | 立方公尺 | P1-1 |  | 支承／支承墊／阻尼裝置
[12 empty] | 14 | 2020-07-24 | 定期檢測 | 鹿島工程技術顧問股份有限公司 | 2 | 4 | 1 | 1 | 生銹或腐蝕 | 未維修 | 橋欄杆油漆 | 180 | 公尺 | S1~S3兩側 |  | 橋護欄
[12 empty] | 15 | 2020-07-24 | 定期檢測 | 鹿島工程技術顧問股份有限公司 | 2 | 1 | 2 | 2 | 滲水、白華 | 未維修 | 白華處理(平方公尺) | 1 | 平方公尺 | 2G6 |  | 主梁
[12 empty] | 16 | 2020-07-24 | 定期檢測 | 鹿島工程技術顧問股份有限公司 | 2 | 1 | 2 | 2 | 滲水、白華 | 未維修 | 白華處理(平方公尺) | 0.1 | 平方公尺 | S2底部 |  | 橋面板
[12 empty] | 17 | 2020-07-24 | 定期檢測 | 鹿島工程技術顧問股份有限公司 | 2 | 1 | 1 | 1 | 其他損傷 | 未維修 | 護欄填縫劑更新 | 1 | 處 |  |  | 橋護欄
[12 empty] | 18 | 2020-07-24 | 定期檢測 | 鹿島工程技術顧問股份有限公司 | 2 | 1 | 1 | 1 | 螺栓損傷、欠缺或鬆動或護欄脫落 | 未維修 | 其他 | 1 | 處 |  |  | 橋護欄
[12 empty] | 19 | 2020-07-24 | 定期檢測 | 鹿島工程技術顧問股份有限公司 | 2 | 2 | 1 | 1 | 滲水、白華 | 已維修 | 白華處理(平方公尺) | 1 | 平方公尺 | S3G5右側上翼板 | 47075 | 主梁 | 滲水白華處理 | 1800 |  | 2022-07-12 | 2023-05-11 12:35 | 郭凱文 | 2023-05-11 12:35 | 郭凱文
[12 empty] | 20 | 2020-07-24 | 定期檢測 | 鹿島工程技術顧問股份有限公司 | 2 | 3 | 2 | 2 | 裂縫 | 已維修 | 清除植生或雜物 | 2 | 處 | A1 | 49072 | 引道路堤保護措施 | 清除植生 | 600 |  | 2023-03-20 | 2023-07-04 11:23 | 張菁瑩 | 2023-07-04 11:23 | 張菁瑩
[12 empty] | 21 | 2020-07-24 | 定期檢測 | 鹿島工程技術顧問股份有限公司 | 2 | 1 | 1 | 2 | 滲水、白華 | 已維修 | 白華處理(平方公尺) | 0.42 | 平方公尺 | A1右側背牆 | 47064 | 橋台 | 滲水白華處理 | 1800 |  | 2022-07-25 | 2023-05-10 11:18 | 郭凱文 | 2023-05-10 11:18 | 郭凱文
[12 empty] | 22 | 2020-07-24 | 定期檢測 | 鹿島工程技術顧問股份有限公司 | 2 | 2 | 1 | 1 | 其他損傷 | 已維修 | 雜物清理 | 1 | 處 | A1 | 49073 | 橋台 | 清除植生 | 600 |  | 2023-03-20 | 2023-07-04 11:23 | 張菁瑩 | 2023-07-04 11:23 | 張菁瑩
377 | 35208 | 雙園路跨越橋 | 竹82 | 鄉道 | 無K+無M ~無K~無M | 高公局北區養護工程分局 | 關西工務段 | 箱型梁 | 鋼構造 | 90 | 已維修：8 | NO | 檢測日期 | 檢測類別 | 檢測單位 | D | E | R | U | 劣化類型 | 狀態 | 建議維修工法 | 數量 | 單位 | 損壞位置 | 維修紀錄ID | 維修構件 | 維修工法 | 金額 | 開工日期 | 完成日期 | 維修原始紀錄日期 | 維修原始紀錄者 | 維修最後修改日期 | 維修最後修改者
[11 empty] | 未維修：20 | 1 | 2020-07-23 | 定期檢測 | 鹿島工程技術顧問股份有限公司 | 2 | 3 | 2 | 2 | 生銹及腐蝕 | 未維修 | 支承墊除鏽及油漆塗裝 | 4 | 處 | A1 |  | 支承／支承墊／阻尼裝置
[11 empty] | 全部：28 | 2 | 2020-07-23 | 定期檢測 | 鹿島工程技術顧問股份有限公司 | 2 | 2 | 2 | 2 | 油漆剝落 | 未維修 | 鋼梁油漆塗裝 | 0.48 | 平方公尺 | 1G3底部 |  | 主梁
[12 empty] | 3 | 2020-07-23 | 定期檢測 | 鹿島工程技術顧問股份有限公司 | 2 | 2 | 1 | 1 | 滲水、白華 | 未維修 | 白華處理 | 1 | 處 | S1懸臂板 |  | 橋面板
[12 empty] | 4 | 2020-07-23 | 定期檢測 | 鹿島工程技術顧問股份有限公司 | 2 | 3 | 2 | 2 | 裂縫 | 未維修 | 植生清除 | 1 |  | A1 |  | 引道路堤保護措施
[12 empty] | 5 | 2020-07-23 | 定期檢測 | 鹿島工程技術顧問股份有限公司 | 2 | 3 | 2 | 2 | 裂縫 | 未維修 | 植生清除 | 1 |  | A2 |  | 引道路堤保護措施
[12 empty] | 6 | 2020-07-23 | 定期檢測 | 鹿島工程技術顧問股份有限公司 | 2 | 3 | 2 | 2 | 油漆銹蝕 | 未維修 | 鋼梁油漆塗裝 | 0.32 | 平方公尺 | 1G4底部 |  | 主梁
[12 empty] | 7 | 2020-07-23 | 定期檢測 | 鹿島工程技術顧問股份有限公司 | 2 | 2 | 1 | 1 | 其他損傷 | 未維修 | 植生清除 | 1 | 處 | A2 |  | 其他
[12 empty] | 8 | 2020-07-23 | 定期檢測 | 鹿島工程技術顧問股份有限公司 | 2 | 1 | 1 | 1 | 橋名牌(柱)損壞 | 未維修 | 增設橋名牌 | 2 | 個 | A1、A2橋上 |  | 其他
[12 empty] | 9 | 2020-07-23 | 定期檢測 | 鹿島工程技術顧問股份有限公司 | 2 | 3 | 2 | 2 | 生銹及腐蝕 | 未維修 | 支承墊除鏽及油漆塗裝 | 4 | 處 | A2 |  | 支承／支承墊／阻尼裝置
[12 empty] | 10 | 2020-07-23 | 定期檢測 | 鹿島工程技術顧問股份有限公司 | 2 | 1 | 2 | 2 | 螺栓損傷、欠缺及鬆動 | 未維修 | 更換螺栓及接續板 | 0.1 | 平方公尺 | S1 |  | 橫隔梁
[12 empty] | 11 | 2020-07-23 | 定期檢測 | 鹿島工程技術顧問股份有限公司 | 2 | 3 | 2 | 2 | 油漆銹蝕 | 未維修 | 鋼梁油漆塗裝 | 2.48 | 平方公尺 | 1G1底部 |  | 主梁
[12 empty] | 12 | 2020-07-23 | 定期檢測 | 鹿島工程技術顧問股份有限公司 | 2 | 1 | 1 | 1 | 混凝土裂縫 | 未維修 | 修補寬度大於0.3mm的裂縫 | 1.8 | 公尺 | A2兩側 |  | 引道路堤護欄
[12 empty] | 13 | 2020-07-23 | 定期檢測 | 鹿島工程技術顧問股份有限公司 | 2 | 1 | 1 | 1 | 其他損傷 | 未維修 | 植生清除 | 1 | 處 | A2 |  | 橋台
[12 empty] | 14 | 2020-07-23 | 定期檢測 | 鹿島工程技術顧問股份有限公司 | 2 | 1 | 1 | 1 | 其他損傷 | 未維修 | 植生清除 | 1 | 處 | A2 |  | 橋台
[12 empty] | 15 | 2020-07-23 | 定期檢測 | 鹿島工程技術顧問股份有限公司 | 2 | 1 | 1 | 1 | 植物生長 | 未維修 | 清除積土及雜草 | 4 | 公尺 | A1兩側 |  | 引道路堤
[12 empty] | 16 | 2020-07-23 | 定期檢測 | 鹿島工程技術顧問股份有限公司 | 2 | 2 | 1 | 1 | 植物生長 | 未維修 | 清除積土及雜草 | 2 | 公尺 | A2兩側 |  | 引道路堤
[12 empty] | 17 | 2020-07-23 | 定期檢測 | 鹿島工程技術顧問股份有限公司 | 2 | 2 | 2 | 2 | 油漆剝落 | 未維修 | 鋼梁油漆塗裝 | 0.48 | 平方公尺 | 1G2底部 |  | 主梁
[12 empty] | 18 | 2020-07-23 | 定期檢測 | 鹿島工程技術顧問股份有限公司 | 2 | 2 | 1 | 1 | 滲水、白華 | 未維修 | 增設落水管 | 1 | 處 | A1 |  | 橋台
[12 empty] | 19 | 2020-07-23 | 定期檢測 | 鹿島工程技術顧問股份有限公司 | 2 | 2 | 1 | 1 | 滲水、白華 | 未維修 | 增設落水管 | 1 | 處 | A2 |  | 橋台
[12 empty] | 20 | 2020-07-23 | 定期檢測 | 鹿島工程技術顧問股份有限公司 | 2 | 1 | 1 | 1 | 其他損傷 | 未維修 | 植生清除 | 2 | 處 | S1左外側 |  | 橋護欄
[12 empty] | 21 | 2020-07-23 | 定期檢測 | 鹿島工程技術顧問股份有限公司 | 2 | 3 | 2 | 2 | 伸縮縫間雜物堆積 | 已維修 | 伸縮縫清理 | 12 | 公尺 | A2 | 31642 | 伸縮縫 | 伸縮縫清理 | 300 | 2021-01-26 | 2021-01-26 | 2021-07-14 10:24 | 張菁瑩 | 2021-07-14 10:24 | 張菁瑩
[12 empty] | 22 | 2020-07-23 | 定期檢測 | 鹿島工程技術顧問股份有限公司 | 2 | 2 | 2 | 2 | 鋼筋外露、銹蝕 | 已維修 | 鋼筋除鏽混凝土修復(<=0.4x0.4x0.05m) | 7 | 處 | A2左側 | 31538 | 引道路堤護欄 | 混凝土剝落鋼筋鏽蝕修復 | 500 | 2020-12-16 | 2020-12-16 | 2021-07-13 16:27 | 張菁瑩 | 2021-07-13 16:27 | 張菁瑩
[12 empty] | 23 | 2020-07-23 | 定期檢測 | 鹿島工程技術顧問股份有限公司 | 2 | 1 | 1 | 1 | 鋼筋外露、銹蝕 | 已維修 | 鋼筋除鏽混凝土修復(<=0.4x0.4x0.05m) | 1 | 處 | A1右側 | 19514 | 翼牆／擋土牆 | 修補混凝土 | 3000 | 2020-06-05 | 2020-06-15 | 2020-10-06 11:11 | 張菁瑩
[12 empty] | 24 | 2020-07-23 | 定期檢測 | 鹿島工程技術顧問股份有限公司 | 3 | 2 | 3 | 3 | 沖刷或侵蝕造成掏空 | 已維修 | 混凝土修復(>=0.4x0.4x0.05m) | 4 | 平方公尺 | A1 | 21209 | 引道路堤 | 混凝土灌漿回填 | 2100 | 2020-12-18 | 2020-12-18 | 2020-12-21 11:01 | 郭凱文
[12 empty] | 25 | 2020-07-23 | 定期檢測 | 鹿島工程技術顧問股份有限公司 | 2 | 3 | 2 | 2 | 伸縮縫間雜物堆積 | 已維修 | 伸縮縫清理 | 12 | 公尺 | A1 | 31641 | 伸縮縫 | 伸縮縫清理 | 300 | 2021-01-26 | 2021-01-26 | 2021-07-14 10:24 | 張菁瑩 | 2021-07-14 10:24 | 張菁瑩
[12 empty] | 26 | 2020-07-23 | 定期檢測 | 鹿島工程技術顧問股份有限公司 | 2 | 2 | 1 | 1 | 混凝土空洞(或蜂窩) | 已維修 | 表面蜂窩修補 | 1 | 平方公尺 | A2 | 19515 | 翼牆／擋土牆 | 修補混凝土 | 3000 | 2020-06-05 | 2020-06-15 | 2020-10-06 11:11 | 張菁瑩
[12 empty] | 27 | 2020-07-23 | 定期檢測 | 鹿島工程技術顧問股份有限公司 | 2 | 1 | 1 | 1 | 排水設施阻塞 | 已維修 | 清理淤塞的排水孔 | 2 | 個 | S1兩側 | 19517 | 橋梁排水設施 | 清理淤塞的排水孔 | 500 | 2020-02-28 | 2020-03-15 | 2020-10-06 11:16 | 張菁瑩
[12 empty] | 28 | 2020-07-23 | 定期檢測 | 鹿島工程技術顧問股份有限公司 | 2 | 1 | 1 | 1 | 鋼筋外露、銹蝕 | 已維修 | 鋼筋除鏽混凝土修復(<=0.4x0.4x0.05m) | 5 | 處 | S1兩側、右外側、A2引道中央分隔島 | 24396 | 橋護欄 | 鋼筋除鏽及修補混凝土 | 3000 | 2020-12-16 | 2020-12-31 | 2021-03-11 11:17 | 張菁瑩
378 | 35337 | 崁下排水橋(北向) | 國道3號 | 國道 | 89K+520M ~89K~580.32M | 高公局北區養護工程分局 | 關西工務段 | I型梁 | 預力混凝土 | 82 | 已維修：10 | NO | 檢測日期 | 檢測類別 | 檢測單位 | D | E | R | U | 劣化類型 | 狀態 | 建議維修工法 | 數量 | 單位 | 損壞位置 | 維修紀錄ID | 維修構件 | 維修工法 | 金額 | 開工日期 | 完成日期 | 維修原始紀錄日期 | 維修原始紀錄者 | 維修最後修改日期 | 維修最後修改者
[11 empty] | 未維修：76 | 1 | 2020-06-17 | 定期檢測 | 鹿島工程技術顧問股份有限公司 | 2 | 1 | 2 | 2 | 其他損傷 | 未維修 | 結構物伸縮縫填縫劑更新 | 2 | 公尺 | A2 |  | 橋台
[11 empty] | 全部：86 | 2 | 2020-06-17 | 定期檢測 | 鹿島工程技術顧問股份有限公司 | 2 | 1 | 2 | 2 | 混凝土剝落、破碎、鋼筋外露、銹蝕 | 未維修 | 鋼筋除鏽及混凝土修復 | 0.1 | 平方公尺 | S1兩側懸臂板 |  | 橋面板
[12 empty] | 3 | 2020-06-17 | 定期檢測 | 鹿島工程技術顧問股份有限公司 | 2 | 2 | 1 | 1 | 滲水、白華 | 未維修 | 白華處理(平方公尺) | 8 | 平方公尺 | A1右側背牆 |  | 橋台
[12 empty] | 4 | 2020-06-17 | 定期檢測 | 鹿島工程技術顧問股份有限公司 | 2 | 1 | 2 | 2 | 混凝土剝落、破碎、鋼筋外露、銹蝕 | 未維修 | 鋼筋除鏽及混凝土修復 | 20 | 處 | P1-2 |  | 橋墩／帽梁
[12 empty] | 5 | 2020-06-17 | 定期檢測 | 鹿島工程技術顧問股份有限公司 | 2 | 2 | 2 | 2 | 混凝土結構裂縫 | 未維修 | 混凝土裂縫修補 | 15 | 公尺 | S1兩側懸臂板 |  | 橋面板
[12 empty] | 6 | 2020-06-17 | 定期檢測 | 鹿島工程技術顧問股份有限公司 | 2 | 1 | 2 | 2 | 混凝土結構裂縫 | 未維修 | 混凝土裂縫修補 | 8 | 公尺 | S3兩側懸臂板 |  | 橋面板
[12 empty] | 7 | 2020-06-17 | 定期檢測 | 鹿島工程技術顧問股份有限公司 | 2 | 1 | 1 | 1 | 混凝土剝落、破碎、鋼筋外露、銹蝕 | 未維修 | 鋼筋凸出切除 | 1 | 處 | 2D2-1 |  | 橫隔梁
[12 empty] | 8 | 2020-06-17 | 定期檢測 | 鹿島工程技術顧問股份有限公司 | 2 | 1 | 2 | 2 | 滲水、白華 | 未維修 | 白華處理(平方公尺) | 1 | 平方公尺 | S2(2S5-2) |  | 橋面板
[12 empty] | 9 | 2020-06-17 | 定期檢測 | 鹿島工程技術顧問股份有限公司 | 2 | 1 | 1 | 1 | 其他損傷 | 未維修 | 其他 | 0.5 | 平方公尺 | 1G1右側 |  | 主梁
[12 empty] | 10 | 2020-06-17 | 定期檢測 | 鹿島工程技術顧問股份有限公司 | 2 | 2 | 2 | 2 | 混凝土裂縫 | 未維修 | 混凝土裂縫修補 | 15 | 公尺 | S2兩側懸臂板 |  | 橋面板
[12 empty] | 11 | 2020-06-17 | 定期檢測 | 鹿島工程技術顧問股份有限公司 | 2 | 1 | 2 | 2 | 混凝土剝落、破碎、鋼筋外露、銹蝕 | 未維修 | 鋼筋除鏽及混凝土修復 | 20 | 處 | P1-1 |  | 橋墩／帽梁
[12 empty] | 12 | 2020-06-17 | 定期檢測 | 鹿島工程技術顧問股份有限公司 | 2 | 2 | 1 | 1 | 滲水、白華 | 未維修 | 白華處理(平方公尺) | 60 | 平方公尺 | A2 |  | 橋台
[12 empty] | 13 | 2020-06-17 | 定期檢測 | 鹿島工程技術顧問股份有限公司 | 2 | 1 | 2 | 2 | 混凝土剝落、破碎、鋼筋外露、銹蝕 | 未維修 | 鋼筋除鏽及混凝土修復 | 0.1 | 平方公尺 | A1 |  | 橋台
[12 empty] | 14 | 2020-06-17 | 定期檢測 | 鹿島工程技術顧問股份有限公司 | 2 | 2 | 2 | 2 | 混凝土剝落、破碎、鋼筋外露、銹蝕 | 未維修 | 混凝土剝落鋼筋鏽蝕修復 | 43 | 處 | S1~S3兩側 |  | 橋護欄
[12 empty] | 15 | 2020-06-17 | 定期檢測 | 鹿島工程技術顧問股份有限公司 | 2 | 2 | 2 | 2 | 混凝土結構裂縫 | 未維修 | 修補裂縫 | 13 | 公尺 | A2 |  | 橋台
[12 empty] | 16 | 2020-06-17 | 定期檢測 | 鹿島工程技術顧問股份有限公司 | 2 | 1 | 1 | 1 | 混凝土剝落、破碎、鋼筋、鋼腱或錨碇外露、銹蝕 | 未維修 | 混凝土修補 | 0.02 | 立方公尺 | 3G6 |  | 主梁
[12 empty] | 17 | 2020-06-17 | 定期檢測 | 鹿島工程技術顧問股份有限公司 | 2 | 1 | 1 | 1 | 其他損傷 | 未維修 | 護坡修復 | 0.6 | 平方公尺 | A1 |  | 引道路堤保護措施
[12 empty] | 18 | 2020-06-17 | 定期檢測 | 鹿島工程技術顧問股份有限公司 | 2 | 1 | 1 | 1 | 其他損傷 | 未維修 | 板模拆除 | 1 | 式 | 1G1 |  | 主梁
[12 empty] | 19 | 2020-06-17 | 定期檢測 | 鹿島工程技術顧問股份有限公司 | 2 | 1 | 1 | 1 | 護欄損傷 | 未維修 | 橋欄杆修復 | 0.3 | 公尺 | A1左側 |  | 引道路堤護欄
[12 empty] | 20 | 2020-06-17 | 定期檢測 | 鹿島工程技術顧問股份有限公司 | 2 | 1 | 1 | 1 | 其他損傷 | 未維修 | AC路面刨除加鋪 | 1.8 | 平方公尺 | A2 |  | 引道路堤
[12 empty] | 21 | 2020-06-17 | 定期檢測 | 鹿島工程技術顧問股份有限公司 | 2 | 1 | 1 | 1 | 其他損傷 | 未維修 | 鋼筋凸出切除 | 3 | 處 | A2左側 |  | 橋台
[12 empty] | 22 | 2020-06-17 | 定期檢測 | 鹿島工程技術顧問股份有限公司 | 2 | 1 | 1 | 1 | 其他損傷 | 未維修 | 鋼筋凸出切除 | 1 | 處 | A2左側 |  | 翼牆／擋土牆
[12 empty] | 23 | 2020-06-17 | 定期檢測 | 鹿島工程技術顧問股份有限公司 | 2 | 1 | 1 | 1 | 其他損傷 | 未維修 | 清除植生或雜物 | 1 | 處 | A2 |  | 防落設施
[12 empty] | 24 | 2020-06-17 | 定期檢測 | 鹿島工程技術顧問股份有限公司 | 2 | 1 | 2 | 2 | 滲水、白華 | 未維修 | 白華處理(平方公尺) | 0.24 | 平方公尺 | S3（3G2~3G3之間近A2) |  | 橋面板
[12 empty] | 25 | 2020-06-17 | 定期檢測 | 鹿島工程技術顧問股份有限公司 | 2 | 1 | 1 | 1 | 其他損傷 | 未維修 | 板模拆除 | 1 | 式 | S3 |  | 橋面板
[12 empty] | 26 | 2020-06-17 | 定期檢測 | 鹿島工程技術顧問股份有限公司 | 2 | 1 | 1 | 1 | 其他損傷 | 未維修 | 板模拆除 | 1 | 式 | 3G1 |  | 主梁
[12 empty] | 27 | 2020-06-17 | 定期檢測 | 鹿島工程技術顧問股份有限公司 | 2 | 1 | 1 | 1 | 其他損傷 | 未維修 | 板模拆除 | 1 | 式 | 3G2 |  | 主梁
[12 empty] | 28 | 2020-06-17 | 定期檢測 | 鹿島工程技術顧問股份有限公司 | 2 | 1 | 1 | 1 | 其他損傷 | 未維修 | 鋼筋凸出切除 | 12 | 處 | 2G5 |  | 主梁
[12 empty] | 29 | 2020-06-17 | 定期檢測 | 鹿島工程技術顧問股份有限公司 | 2 | 1 | 1 | 1 | 其他損傷 | 未維修 | 板模拆除 | 1 | 式 | 2G6 |  | 主梁
[12 empty] | 30 | 2020-06-17 | 定期檢測 | 鹿島工程技術顧問股份有限公司 | 2 | 1 | 1 | 1 | 其他損傷 | 未維修 | 板模拆除 | 1 | 式 | 3D2-2、3D2-3 |  | 橫隔梁
[12 empty] | 31 | 2020-06-17 | 定期檢測 | 鹿島工程技術顧問股份有限公司 | 2 | 1 | 1 | 2 | 滲水、白華 | 未維修 | 白華處理(平方公尺) | 0.36 | 平方公尺 | S2（2G2~2G3～2G4之間） |  | 橋面板
[12 empty] | 32 | 2020-06-17 | 定期檢測 | 鹿島工程技術顧問股份有限公司 | 2 | 1 | 1 | 1 | 其他損傷 | 未維修 | 板模拆除 | 1 | 式 | S2 |  | 橋面板
[12 empty] | 33 | 2020-06-17 | 定期檢測 | 鹿島工程技術顧問股份有限公司 | 2 | 1 | 1 | 1 | 伸縮縫間雜物堆積 | 未維修 | 伸縮縫清理 | 3 | 公尺 | A2 |  | 伸縮縫
[12 empty] | 34 | 2020-06-17 | 定期檢測 | 鹿島工程技術顧問股份有限公司 | 2 | 1 | 2 | 2 | 混凝土結構裂縫 | 未維修 | 混凝土裂縫修補 | 6 | 公尺 | S1 |  | 橋面板
[12 empty] | 35 | 2020-06-17 | 定期檢測 | 鹿島工程技術顧問股份有限公司 | 2 | 1 | 1 | 1 | 其他損傷 | 未維修 | 板模拆除 | 1 | 式 | 1G2 |  | 主梁
[12 empty] | 36 | 2020-06-17 | 定期檢測 | 鹿島工程技術顧問股份有限公司 | 2 | 1 | 1 | 2 | 混凝土剝落、破碎、鋼筋、鋼腱或錨碇外露、銹蝕 | 未維修 | 鋼筋除鏽及混凝土修復 | 0.06 | 平方公尺 | 3G6左側 |  | 主梁
[12 empty] | 37 | 2020-06-17 | 定期檢測 | 鹿島工程技術顧問股份有限公司 | 2 | 1 | 1 | 1 | 其他損傷 | 未維修 | 混凝土修補 | 0.03 | 立方公尺 | 3G2 |  | 主梁
[12 empty] | 38 | 2020-06-17 | 定期檢測 | 鹿島工程技術顧問股份有限公司 | 2 | 1 | 2 | 2 | 混凝土結構裂縫 | 未維修 | 混凝土裂縫修補 | 9 | 公尺 | S3 |  | 橋面板
[12 empty] | 39 | 2020-06-17 | 定期檢測 | 鹿島工程技術顧問股份有限公司 | 2 | 1 | 1 | 1 | 其他損傷 | 未維修 | 清除植生或雜物 | 1 | 處 | P2-1 |  | 橋墩／帽梁
[12 empty] | 40 | 2020-06-17 | 定期檢測 | 鹿島工程技術顧問股份有限公司 | 2 | 1 | 1 | 1 | 塵土、雜物、植生堆積 | 未維修 | 垃圾或土砂清理 | 1 | 式 | P2 |  | 支承／支承墊／阻尼裝置
[12 empty] | 41 | 2020-06-17 | 定期檢測 | 鹿島工程技術顧問股份有限公司 | 2 | 1 | 1 | 1 | 其他損傷 | 未維修 | 鋼筋凸出切除 | 1 | 處 | 2G2 |  | 主梁
[12 empty] | 42 | 2020-06-17 | 定期檢測 | 鹿島工程技術顧問股份有限公司 | 2 | 1 | 1 | 1 | 其他損傷 | 未維修 | 板模拆除 | 1 | 式 | 2G4 |  | 主梁
[12 empty] | 43 | 2020-06-17 | 定期檢測 | 鹿島工程技術顧問股份有限公司 | 2 | 1 | 1 | 1 | 滲水、白華 | 未維修 | 白華處理(平方公尺) | 0.02 | 平方公尺 | A2左側 |  | 翼牆／擋土牆
[12 empty] | 44 | 2020-06-17 | 定期檢測 | 鹿島工程技術顧問股份有限公司 | 2 | 1 | 1 | 1 | 生銹或腐蝕 | 未維修 | 橋欄杆油漆 | 18 | 公尺 | 左側 |  | 橋護欄
[12 empty] | 45 | 2020-06-17 | 定期檢測 | 鹿島工程技術顧問股份有限公司 | 2 | 1 | 1 | 1 | 塵土、雜物、植生堆積 | 未維修 | 垃圾或土砂清理 | 1 | 式 | A1 |  | 支承／支承墊／阻尼裝置
[12 empty] | 46 | 2020-06-17 | 定期檢測 | 鹿島工程技術顧問股份有限公司 | 2 | 2 | 2 | 2 | 其他損傷 | 未維修 | 護坡修復 | 1.2 | 平方公尺 | A2 |  | 引道路堤保護措施
[12 empty] | 47 | 2020-06-17 | 定期檢測 | 鹿島工程技術顧問股份有限公司 | 2 | 1 | 1 | 1 | 塵土、雜物、植生堆積 | 未維修 | 垃圾或土砂清理 | 1 | 式 | A2 |  | 支承／支承墊／阻尼裝置
[12 empty] | 48 | 2020-06-17 | 定期檢測 | 鹿島工程技術顧問股份有限公司 | 2 | 1 | 1 | 1 | 生銹或腐蝕 | 未維修 | 鋼筋除鏽及混凝土修復 | 2 | 處 | A2（3G5-3G6之間） |  | 防落設施
[12 empty] | 49 | 2020-06-17 | 定期檢測 | 鹿島工程技術顧問股份有限公司 | 2 | 1 | 1 | 1 | 其他損傷 | 未維修 | 板模拆除 | 1 | 式 | 3G5 |  | 主梁
[12 empty] | 50 | 2020-06-17 | 定期檢測 | 鹿島工程技術顧問股份有限公司 | 2 | 1 | 1 | 1 | 混凝土剝落、破碎、鋼筋、鋼腱或錨碇外露、銹蝕 | 未維修 | 鋼筋除鏽及混凝土修復 | 0.02 | 平方公尺 | 3G2右側 |  | 主梁
[12 empty] | 51 | 2020-06-17 | 定期檢測 | 鹿島工程技術顧問股份有限公司 | 2 | 1 | 1 | 1 | 其他損傷 | 未維修 | 清除植生或雜物 | 1 | 處 | 3G3左側 |  | 主梁
[12 empty] | 52 | 2020-06-17 | 定期檢測 | 鹿島工程技術顧問股份有限公司 | 2 | 1 | 1 | 1 | 其他損傷 | 未維修 | 清除植生或雜物 | 1 | 處 | P2-2 |  | 橋墩／帽梁
[12 empty] | 53 | 2020-06-17 | 定期檢測 | 鹿島工程技術顧問股份有限公司 | 2 | 1 | 1 | 2 | 混凝土結構裂縫 | 未維修 | 修補裂縫 | 4.8 | 公尺 | P2-1正面左側及背面 |  | 橋墩／帽梁
[12 empty] | 54 | 2020-06-17 | 定期檢測 | 鹿島工程技術顧問股份有限公司 | 2 | 1 | 1 | 1 | 其他損傷 | 未維修 | 板模拆除 | 1 | 式 | 2G3 |  | 主梁
[12 empty] | 55 | 2020-06-17 | 定期檢測 | 鹿島工程技術顧問股份有限公司 | 2 | 1 | 1 | 1 | 其他損傷 | 未維修 | 板模拆除 | 1 | 式 | 2G5 |  | 主梁
[12 empty] | 56 | 2020-06-17 | 定期檢測 | 鹿島工程技術顧問股份有限公司 | 2 | 1 | 1 | 1 | 混凝土剝落、破碎、鋼筋、鋼腱或錨碇外露、銹蝕 | 未維修 | 混凝土修補 | 0.01 | 立方公尺 | 3G5（A2支承上方） |  | 主梁
[12 empty] | 57 | 2020-06-17 | 定期檢測 | 鹿島工程技術顧問股份有限公司 | 2 | 1 | 1 | 1 | 其他損傷 | 未維修 | 板模拆除 | 1 | 式 | 3G4 |  | 主梁
[12 empty] | 58 | 2020-06-17 | 定期檢測 | 鹿島工程技術顧問股份有限公司 | 2 | 1 | 1 | 1 | 混凝土剝落、破碎、鋼筋外露、銹蝕 | 未維修 | 混凝土修補 | 0.02 | 平方公尺 | S3 |  | 橋面板
[12 empty] | 59 | 2020-06-17 | 定期檢測 | 鹿島工程技術顧問股份有限公司 | 2 | 1 | 1 | 1 | 其他損傷 | 未維修 | 板模拆除 | 1 | 式 | 3G3 |  | 主梁
[12 empty] | 60 | 2020-06-17 | 定期檢測 | 鹿島工程技術顧問股份有限公司 | 2 | 1 | 1 | 2 | 混凝土結構裂縫 | 未維修 | 修補裂縫 | 2.4 | 公尺 | P2-2左側及右側 |  | 橋墩／帽梁
[12 empty] | 61 | 2020-06-17 | 定期檢測 | 鹿島工程技術顧問股份有限公司 | 2 | 1 | 1 | 1 | 其他損傷 | 未維修 | 板模拆除 | 1 | 式 | 2D2-1，2D2-3 |  | 橫隔梁
[12 empty] | 62 | 2020-06-17 | 定期檢測 | 鹿島工程技術顧問股份有限公司 | 2 | 1 | 1 | 1 | 其他損傷 | 未維修 | 鋼筋凸出切除 | 1 | 處 | 2G1 |  | 主梁
[12 empty] | 63 | 2020-06-17 | 定期檢測 | 鹿島工程技術顧問股份有限公司 | 2 | 1 | 1 | 1 | 其他損傷 | 未維修 | 板模拆除 | 1 | 式 | 2G1 |  | 主梁
[12 empty] | 64 | 2020-06-17 | 定期檢測 | 鹿島工程技術顧問股份有限公司 | 2 | 1 | 1 | 1 | 其他損傷 | 未維修 | 板模拆除 | 1 | 式 | 2G2 |  | 主梁
[12 empty] | 65 | 2020-06-17 | 定期檢測 | 鹿島工程技術顧問股份有限公司 | 2 | 1 | 1 | 1 | 伸縮縫間雜物堆積 | 未維修 | 伸縮縫清理 | 3 | 公尺 | A1 |  | 伸縮縫
[12 empty] | 66 | 2020-06-17 | 定期檢測 | 鹿島工程技術顧問股份有限公司 | 2 | 1 | 2 | 2 | 滑動或沉陷或遺失 | 未維修 | 護坡修復 | 0.6 | 平方公尺 | A1左側 |  | 引道路堤保護措施
[12 empty] | 67 | 2020-06-17 | 定期檢測 | 鹿島工程技術顧問股份有限公司 | 2 | 1 | 1 | 1 | 滑動或沉陷或遺失 | 未維修 | 護坡修復 | 0.6 | 平方公尺 | A2左側 |  | 引道路堤保護措施
[12 empty] | 68 | 2020-06-17 | 定期檢測 | 鹿島工程技術顧問股份有限公司 | 2 | 1 | 1 | 1 | 其他損傷 | 未維修 | 板模拆除 | 1 | 式 | 1G3 |  | 主梁
[12 empty] | 69 | 2020-06-17 | 定期檢測 | 鹿島工程技術顧問股份有限公司 | 2 | 1 | 1 | 1 | 其他損傷 | 未維修 | 板模拆除 | 1 | 式 | S1 |  | 橫隔梁
[12 empty] | 70 | 2020-06-17 | 定期檢測 | 鹿島工程技術顧問股份有限公司 | 2 | 1 | 1 | 1 | 其他損傷 | 未維修 | 板模拆除 | 1 | 式 | 1G4 |  | 主梁
[12 empty] | 71 | 2020-06-17 | 定期檢測 | 鹿島工程技術顧問股份有限公司 | 2 | 1 | 1 | 1 | 其他損傷 | 未維修 | 板模拆除 | 1 | 式 | 1G5 |  | 主梁
[12 empty] | 72 | 2020-06-17 | 定期檢測 | 鹿島工程技術顧問股份有限公司 | 2 | 1 | 1 | 1 | 其他損傷 | 未維修 | 板模拆除 | 1 | 式 | 1G6 |  | 主梁
[12 empty] | 73 | 2020-06-17 | 定期檢測 | 鹿島工程技術顧問股份有限公司 | 2 | 1 | 1 | 1 | 其他損傷 | 未維修 | 清除植生或雜物 | 1 | 處 | A1 |  | 防落設施
[12 empty] | 74 | 2020-06-17 | 定期檢測 | 鹿島工程技術顧問股份有限公司 | 2 | 1 | 1 | 1 | 混凝土剝落、破碎、鋼筋外露、銹蝕 | 未維修 | 鋼筋除鏽及混凝土修復 | 2 | 處 | A1左側 |  | 翼牆／擋土牆
[12 empty] | 75 | 2020-06-17 | 定期檢測 | 鹿島工程技術顧問股份有限公司 | 2 | 1 | 1 | 1 | 塵土、雜物、植生堆積 | 未維修 | 垃圾或土砂清理 | 1 | 式 | P1 |  | 支承／支承墊／阻尼裝置
[12 empty] | 76 | 2020-06-17 | 定期檢測 | 鹿島工程技術顧問股份有限公司 | 2 | 1 | 1 | 1 | 其他損傷 | 未維修 | 其他 | 4 | 處 | P1~P2 |  | 其他
[12 empty] | 77 | 2020-06-17 | 定期檢測 | 鹿島工程技術顧問股份有限公司 | 2 | 1 | 1 | 1 | 其他損傷 | 已維修 | 清除植生或雜物 | 2 | 處 | A2 | 31375 | 橋台 | 橋台清理 | 2000 | 2020-11-30 | 2020-11-30 | 2021-07-13 00:06 | 張菁瑩 | 2021-07-13 00:06 | 張菁瑩
[12 empty] | 78 | 2020-06-17 | 定期檢測 | 鹿島工程技術顧問股份有限公司 | 2 | 1 | 1 | 1 | 排水設施阻塞或功能性降低 | 已維修 | 清理淤塞的排水孔 | 12 | 個 | S1~S3 | 33223 | 橋梁排水設施 | 清理淤塞的排水孔 | 500 | 2020-12-17 | 2021-02-25 | 2021-08-23 22:56 | 張菁瑩 | 2021-08-23 22:56 | 張菁瑩
[12 empty] | 79 | 2020-06-17 | 定期檢測 | 鹿島工程技術顧問股份有限公司 | 2 | 1 | 1 | 1 | 排水設施阻塞或功能性降低 | 已維修 | 修復受損的排水管 | 1 | 公尺 | S3左側 | 31561 | 橋梁排水設施 | 修復受損的排水管 | 600 | 2020-12-10 | 2020-12-16 | 2021-07-13 21:02 | 張菁瑩 | 2021-07-13 21:02 | 張菁瑩
[12 empty] | 80 | 2020-06-17 | 定期檢測 | 鹿島工程技術顧問股份有限公司 | 2 | 2 | 1 | 1 | 其他損傷 | 已維修 | 清除植生或雜物 | 1 | 處 | A2左側橋檢梯 | 23905 | 其他 | 橋台清理 | 5000 | 2020-11-30 | 2020-12-15 | 2021-03-08 23:03 | 張菁瑩
[12 empty] | 81 | 2020-06-17 | 定期檢測 | 鹿島工程技術顧問股份有限公司 | 2 | 2 | 1 | 1 | 其他損傷 | 已維修 | 清除植生或雜物 | 4 | 平方公尺 | A2左側 | 23902 | 引道路堤保護措施 | 橋台清理 | 5000 | 2020-11-30 | 2020-12-15 | 2021-03-08 23:03 | 張菁瑩
[12 empty] | 82 | 2020-06-17 | 定期檢測 | 鹿島工程技術顧問股份有限公司 | 2 | 3 | 1 | 1 | 其他損傷 | 已維修 | 清除植生或雜物 | 6 | 平方公尺 | A1左側 | 23903 | 引道路堤保護措施 | 橋台清理 | 5000 | 2020-11-30 | 2020-12-15 | 2021-03-08 23:03 | 張菁瑩
[12 empty] | 83 | 2020-06-17 | 定期檢測 | 鹿島工程技術顧問股份有限公司 | 2 | 1 | 1 | 1 | 其他損傷 | 已維修 | 清除植生或雜物 | 1 | 處 | S1 | 33221 | 橋梁排水設施 | 清理淤塞的排水孔 | 500 | 2020-12-17 | 2021-02-25 | 2021-08-23 22:56 | 張菁瑩 | 2021-08-23 22:56 | 張菁瑩
[12 empty] | 84 | 2020-06-17 | 定期檢測 | 鹿島工程技術顧問股份有限公司 | 2 | 3 | 1 | 1 | 其他損傷 | 已維修 | 清除植生或雜物 | 100 | 平方公尺 | A1 | 23901 | 橋台 | 橋台清理 | 5000 | 2020-11-30 | 2020-12-15 | 2021-03-08 23:03 | 張菁瑩
[12 empty] | 85 | 2020-06-17 | 定期檢測 | 鹿島工程技術顧問股份有限公司 | 2 | 1 | 1 | 1 | 其他損傷 | 已維修 | 清除植生或雜物 | 1 | 處 | A2 | 23900 | 橋台 | 橋台清理 | 5000 | 2020-11-30 | 2020-12-15 | 2021-03-08 23:03 | 張菁瑩
[12 empty] | 86 | 2020-06-17 | 定期檢測 | 鹿島工程技術顧問股份有限公司 | 2 | 3 | 1 | 1 | 其他損傷 | 已維修 | 清除植生或雜物 | 1 | 處 | A1左側橋檢梯 | 23904 | 其他 | 橋台清理 | 5000 | 2020-11-30 | 2020-12-15 | 2021-03-08 23:03 | 張菁瑩
379 | 35338 | 崁下排水橋(南向) | 國道3號 | 國道 | 89K+520M ~89K~580.32M | 高公局北區養護工程分局 | 關西工務段 | I型梁 | 預力混凝土 | 82 | 已維修：5 | NO | 檢測日期 | 檢測類別 | 檢測單位 | D | E | R | U | 劣化類型 | 狀態 | 建議維修工法 | 數量 | 單位 | 損壞位置 | 維修紀錄ID | 維修構件 | 維修工法 | 金額 | 開工日期 | 完成日期 | 維修原始紀錄日期 | 維修原始紀錄者 | 維修最後修改日期 | 維修最後修改者
[11 empty] | 未維修：67 | 1 | 2020-06-17 | 定期檢測 | 鹿島工程技術顧問股份有限公司 | 2 | 2 | 1 | 1 | 其他損傷 | 未維修 | 白華處理(平方公尺) | 30 | 平方公尺 | A2 |  | 橋台
[11 empty] | 全部：72 | 2 | 2020-06-17 | 定期檢測 | 鹿島工程技術顧問股份有限公司 | 2 | 1 | 1 | 1 | 滲水、白華 | 未維修 | 白華處理(平方公尺) | 4 | 平方公尺 | A2兩側背牆 |  | 橋台
[12 empty] | 3 | 2020-06-17 | 定期檢測 | 鹿島工程技術顧問股份有限公司 | 2 | 1 | 1 | 1 | 滲水、白華 | 未維修 | 白華處理(平方公尺) | 0.2 | 平方公尺 | 3G2 |  | 主梁
[12 empty] | 4 | 2020-06-17 | 定期檢測 | 鹿島工程技術顧問股份有限公司 | 2 | 1 | 1 | 1 | 滲水、白華 | 未維修 | 白華處理(平方公尺) | 2 | 平方公尺 | S1兩側懸臂板 |  | 橋面板
[12 empty] | 5 | 2020-06-17 | 定期檢測 | 鹿島工程技術顧問股份有限公司 | 2 | 1 | 1 | 1 | 滲水、白華 | 未維修 | 白華處理(平方公尺) | 0.06 | 平方公尺 | S2兩側懸臂板(近P2) |  | 橋面板
[12 empty] | 6 | 2020-06-17 | 定期檢測 | 鹿島工程技術顧問股份有限公司 | 2 | 1 | 2 | 2 | 混凝土剝落、破碎、鋼筋外露、銹蝕 | 未維修 | 鋼筋除鏽及混凝土修復 | 0.12 | 平方公尺 | S2兩側懸臂板 |  | 橋面板
[12 empty] | 7 | 2020-06-17 | 定期檢測 | 鹿島工程技術顧問股份有限公司 | 2 | 1 | 1 | 1 | 其他損傷 | 未維修 | 白華處理(平方公尺) | 1 | 平方公尺 | P2-1左側帽梁 |  | 橋墩／帽梁
[12 empty] | 8 | 2020-06-17 | 定期檢測 | 鹿島工程技術顧問股份有限公司 | 2 | 1 | 1 | 1 | 其他損傷 | 未維修 | 清除植生或雜物 | 1 | 處 | P2-2 |  | 橋墩／帽梁
[12 empty] | 9 | 2020-06-17 | 定期檢測 | 鹿島工程技術顧問股份有限公司 | 2 | 1 | 1 | 1 | 其他損傷 | 未維修 | 白華處理(平方公尺) | 0.5 | 平方公尺 | P2-2背面帽梁 |  | 橋墩／帽梁
[12 empty] | 10 | 2020-06-17 | 定期檢測 | 鹿島工程技術顧問股份有限公司 | 2 | 1 | 2 | 2 | 混凝土剝落、破碎、鋼筋外露、銹蝕 | 未維修 | 鋼筋除鏽及混凝土修復 | 1 | 處 | A1左側背牆 |  | 橋台
[12 empty] | 11 | 2020-06-17 | 定期檢測 | 鹿島工程技術顧問股份有限公司 | 2 | 1 | 1 | 1 | 其他損傷 | 未維修 | 鋼筋凸出切除 | 6 | 處 | A1 |  | 其他
[12 empty] | 12 | 2020-06-17 | 定期檢測 | 鹿島工程技術顧問股份有限公司 | 2 | 2 | 2 | 2 | 護欄損傷 | 未維修 | 橋欄杆修復 | 2 | 公尺 | A1右側 |  | 引道路堤護欄
[12 empty] | 13 | 2020-06-17 | 定期檢測 | 鹿島工程技術顧問股份有限公司 | 2 | 1 | 1 | 1 | 其他損傷 | 未維修 | 護欄填縫劑更新 | 4 | 處 | s2～S3 |  | 橋護欄
[12 empty] | 14 | 2020-06-17 | 定期檢測 | 鹿島工程技術顧問股份有限公司 | 2 | 1 | 2 | 2 | 其他損傷 | 未維修 | 修補裂縫 | 1.2 | 公尺 | A2 |  | 引道路堤保護措施
[12 empty] | 15 | 2020-06-17 | 定期檢測 | 鹿島工程技術顧問股份有限公司 | 2 | 1 | 2 | 2 | 混凝土剝落、破碎、鋼筋外露、銹蝕 | 未維修 | 鋼筋除鏽及混凝土修復 | 1 | 處 | P2-1左側帽梁 |  | 橋墩／帽梁
[12 empty] | 16 | 2020-06-17 | 定期檢測 | 鹿島工程技術顧問股份有限公司 | 2 | 1 | 2 | 2 | 其他損傷 | 未維修 | 護坡修復 | 0.06 | 平方公尺 | A1右側 |  | 引道路堤保護措施
[12 empty] | 17 | 2020-06-17 | 定期檢測 | 鹿島工程技術顧問股份有限公司 | 2 | 1 | 1 | 1 | 其他損傷 | 未維修 | 護坡修復 | 0.6 | 平方公尺 | A2 |  | 引道路堤保護措施
[12 empty] | 18 | 2020-06-17 | 定期檢測 | 鹿島工程技術顧問股份有限公司 | 2 | 2 | 1 | 1 | 混凝土結構裂縫 | 未維修 | 修補裂縫 | 3.5 | 公尺 | A2 |  | 橋台
[12 empty] | 19 | 2020-06-17 | 定期檢測 | 鹿島工程技術顧問股份有限公司 | 2 | 1 | 2 | 2 | 混凝土剝落、破碎、鋼筋外露、銹蝕 | 未維修 | 鋼筋除鏽及混凝土修復 | 1 | 處 | A2右側背牆 |  | 橋台
[12 empty] | 20 | 2020-06-17 | 定期檢測 | 鹿島工程技術顧問股份有限公司 | 2 | 1 | 1 | 1 | 混凝土剝落、破碎、鋼筋外露、銹蝕 | 未維修 | 鋼筋除鏽及混凝土修復 | 20 | 處 | P1-2 |  | 橋墩／帽梁
[12 empty] | 21 | 2020-06-17 | 定期檢測 | 鹿島工程技術顧問股份有限公司 | 2 | 1 | 1 | 1 | 其他損傷 | 未維修 | 混凝土修補 | 0.4 | 立方公尺 | 1G5(近A1) |  | 主梁
[12 empty] | 22 | 2020-06-17 | 定期檢測 | 鹿島工程技術顧問股份有限公司 | 2 | 1 | 1 | 1 | 混凝土剝落、破碎、鋼筋、鋼腱或錨碇外露、銹蝕 | 未維修 | 混凝土修補 | 0.06 | 立方公尺 | 3G1(近A2) |  | 主梁
[12 empty] | 23 | 2020-06-17 | 定期檢測 | 鹿島工程技術顧問股份有限公司 | 2 | 1 | 1 | 1 | 滲水、白華 | 未維修 | 白華處理(平方公尺) | 2 | 平方公尺 | S3兩側懸臂板 |  | 橋面板
[12 empty] | 24 | 2020-06-17 | 定期檢測 | 鹿島工程技術顧問股份有限公司 | 2 | 2 | 1 | 1 | 其他損傷 | 未維修 | 白華處理(平方公尺) | 10 | 平方公尺 | A1 |  | 橋台
[12 empty] | 25 | 2020-06-17 | 定期檢測 | 鹿島工程技術顧問股份有限公司 | 2 | 1 | 1 | 1 | 混凝土剝落、破碎、鋼筋外露、銹蝕 | 未維修 | 鋼筋除鏽及混凝土修復 | 20 | 處 | P1-1 |  | 橋墩／帽梁
[12 empty] | 26 | 2020-06-17 | 定期檢測 | 鹿島工程技術顧問股份有限公司 | 2 | 2 | 1 | 1 | 其他損傷 | 未維修 | 清除植生或雜物 | 1 | 處 | P2-1右側 |  | 橋墩／帽梁
[12 empty] | 27 | 2020-06-17 | 定期檢測 | 鹿島工程技術顧問股份有限公司 | 2 | 1 | 2 | 2 | 混凝土剝落、破碎、鋼筋、鋼腱或錨碇外露、銹蝕 | 未維修 | 鋼筋除鏽及混凝土修復 | 0.1 | 平方公尺 | 1G1右側下翼板 |  | 主梁
[12 empty] | 28 | 2020-06-17 | 定期檢測 | 鹿島工程技術顧問股份有限公司 | 2 | 1 | 2 | 2 | 混凝土剝落、破碎、鋼筋、鋼腱或錨碇外露、銹蝕 | 未維修 | 鋼筋除鏽及混凝土修復 | 0.01 | 平方公尺 | 2G1 |  | 主梁
[12 empty] | 29 | 2020-06-17 | 定期檢測 | 鹿島工程技術顧問股份有限公司 | 2 | 1 | 2 | 2 | 混凝土剝落、破碎、鋼筋外露、銹蝕 | 未維修 | 鋼筋除鏽及混凝土修復 | 0.15 | 平方公尺 | S3兩側懸臂板(近A2) |  | 橋面板
[12 empty] | 30 | 2020-06-17 | 定期檢測 | 鹿島工程技術顧問股份有限公司 | 2 | 1 | 1 | 1 | 其他損傷 | 未維修 | 清除植生或雜物 | 1 | 處 | A2右側橋檢梯 |  | 其他
[12 empty] | 31 | 2020-06-17 | 定期檢測 | 鹿島工程技術顧問股份有限公司 | 2 | 1 | 1 | 1 | 路堤損傷 | 未維修 | AC路面刨除加鋪 | 0.9 | 平方公尺 | a2 |  | 引道路堤
[12 empty] | 32 | 2020-06-17 | 定期檢測 | 鹿島工程技術顧問股份有限公司 | 2 | 1 | 1 | 1 | 其他損傷 | 未維修 | 清除植生或雜物 | 1 | 處 | p2-1 |  | 防落設施
[12 empty] | 33 | 2020-06-17 | 定期檢測 | 鹿島工程技術顧問股份有限公司 | 2 | 1 | 1 | 1 | 塵土、雜物、植生堆積 | 未維修 | 垃圾或土砂清理 | 1 | 式 | p2-2 |  | 支承／支承墊／阻尼裝置
[12 empty] | 34 | 2020-06-17 | 定期檢測 | 鹿島工程技術顧問股份有限公司 | 2 | 1 | 1 | 1 | 其他損傷 | 未維修 | 板模拆除 | 1 | 式 | 3g5(近p2-2) |  | 主梁
[12 empty] | 35 | 2020-06-17 | 定期檢測 | 鹿島工程技術顧問股份有限公司 | 2 | 1 | 1 | 1 | 其他損傷 | 未維修 | 板模拆除 | 1 | 式 | 3g6(近p2-2) |  | 主梁
[12 empty] | 36 | 2020-06-17 | 定期檢測 | 鹿島工程技術顧問股份有限公司 | 2 | 1 | 1 | 1 | 其他損傷 | 未維修 | 板模拆除 | 1 | 式 | 1G3 |  | 主梁
[12 empty] | 37 | 2020-06-17 | 定期檢測 | 鹿島工程技術顧問股份有限公司 | 2 | 1 | 1 | 1 | 其他損傷 | 未維修 | 板模拆除 | 1 | 式 | 1G5 |  | 主梁
[12 empty] | 38 | 2020-06-17 | 定期檢測 | 鹿島工程技術顧問股份有限公司 | 2 | 1 | 1 | 1 | 其他損傷 | 未維修 | 板模拆除 | 1 | 式 | 1d2-5 |  | 橫隔梁
[12 empty] | 39 | 2020-06-17 | 定期檢測 | 鹿島工程技術顧問股份有限公司 | 2 | 1 | 1 | 1 | 混凝土剝落、破碎、鋼筋外露、銹蝕 | 未維修 | 修補混凝土 | 0.75 | 立方公尺 | a2 |  | 引道路堤護欄
[12 empty] | 40 | 2020-06-17 | 定期檢測 | 鹿島工程技術顧問股份有限公司 | 2 | 1 | 2 | 2 | 混凝土結構裂縫 | 未維修 | 修補裂縫 | 0.4 | 公尺 | a2右側 |  | 翼牆／擋土牆
[12 empty] | 41 | 2020-06-17 | 定期檢測 | 鹿島工程技術顧問股份有限公司 | 2 | 1 | 1 | 1 | 混凝土剝落、破碎、鋼筋、鋼腱或錨碇外露、銹蝕 | 未維修 | 混凝土修補 | 0.08 | 立方公尺 | 3g4左側 |  | 主梁
[12 empty] | 42 | 2020-06-17 | 定期檢測 | 鹿島工程技術顧問股份有限公司 | 2 | 1 | 1 | 1 | 其他損傷 | 未維修 | 板模拆除 | 1 | 式 | 3g3 |  | 主梁
[12 empty] | 43 | 2020-06-17 | 定期檢測 | 鹿島工程技術顧問股份有限公司 | 2 | 1 | 1 | 1 | 其他損傷 | 未維修 | 板模拆除 | 1 | 式 | 2g2(近p2-1) |  | 主梁
[12 empty] | 44 | 2020-06-17 | 定期檢測 | 鹿島工程技術顧問股份有限公司 | 2 | 1 | 1 | 1 | 生銹或腐蝕 | 未維修 | 鋼筋除鏽及混凝土修復 | 1 | 處 | p1-2背面 |  | 防落設施
[12 empty] | 45 | 2020-06-17 | 定期檢測 | 鹿島工程技術顧問股份有限公司 | 2 | 1 | 1 | 1 | 伸縮縫間雜物堆積 | 未維修 | 伸縮縫清理 | 2 | 公尺 | A1 |  | 伸縮縫
[12 empty] | 46 | 2020-06-17 | 定期檢測 | 鹿島工程技術顧問股份有限公司 | 2 | 1 | 1 | 1 | 滲水、白華 | 未維修 | 白華處理(平方公尺) | 0.02 | 平方公尺 | S1(g2-3間近a1) |  | 橋面板
[12 empty] | 47 | 2020-06-17 | 定期檢測 | 鹿島工程技術顧問股份有限公司 | 2 | 1 | 1 | 1 | 塵土、雜物、植生堆積 | 未維修 | 垃圾或土砂清理 | 1 | 式 | p1-1 |  | 支承／支承墊／阻尼裝置
[12 empty] | 48 | 2020-06-17 | 定期檢測 | 鹿島工程技術顧問股份有限公司 | 2 | 1 | 1 | 1 | 其他損傷 | 未維修 | 板模拆除 | 1 | 式 | 1G4 |  | 主梁
[12 empty] | 49 | 2020-06-17 | 定期檢測 | 鹿島工程技術顧問股份有限公司 | 2 | 1 | 1 | 1 | 混凝土剝落、破碎、鋼筋外露、銹蝕 | 未維修 | 修補混凝土 | 0.12 | 立方公尺 | a2右側 |  | 翼牆／擋土牆
[12 empty] | 50 | 2020-06-17 | 定期檢測 | 鹿島工程技術顧問股份有限公司 | 2 | 1 | 1 | 1 | 生銹或腐蝕 | 未維修 | 鋼筋除鏽及混凝土修復 | 1 | 處 | a2(g5-g6間) |  | 防落設施
[12 empty] | 51 | 2020-06-17 | 定期檢測 | 鹿島工程技術顧問股份有限公司 | 2 | 1 | 2 | 2 | 混凝土裂縫(止震塊) | 未維修 | 混凝土裂縫修補 | 0.7 | 公尺 | a2 |  | 防落設施
[12 empty] | 52 | 2020-06-17 | 定期檢測 | 鹿島工程技術顧問股份有限公司 | 2 | 1 | 1 | 1 | 其他損傷 | 未維修 | 板模拆除 | 1 | 式 | S3 |  | 橋面板
[12 empty] | 53 | 2020-06-17 | 定期檢測 | 鹿島工程技術顧問股份有限公司 | 2 | 1 | 1 | 1 | 其他損傷 | 未維修 | 板模拆除 | 1 | 式 | 3d2-5 |  | 橫隔梁
[12 empty] | 54 | 2020-06-17 | 定期檢測 | 鹿島工程技術顧問股份有限公司 | 2 | 1 | 1 | 1 | 混凝土剝落、破碎、鋼筋外露、銹蝕 | 未維修 | 修補混凝土 | 0.08 | 立方公尺 | a1右側 |  | 翼牆／擋土牆
[12 empty] | 55 | 2020-06-17 | 定期檢測 | 鹿島工程技術顧問股份有限公司 | 2 | 1 | 1 | 1 | 混凝土剝落、破碎、鋼筋外露、銹蝕 | 未維修 | 修補混凝土 | 0.08 | 立方公尺 | a1右側 |  | 翼牆／擋土牆
[12 empty] | 56 | 2020-06-17 | 定期檢測 | 鹿島工程技術顧問股份有限公司 | 2 | 1 | 1 | 1 | 其他損傷 | 未維修 | 其他 | 4 | 處 | p1-2,2-1、p1-1,2-2 |  | 其他
[12 empty] | 57 | 2020-06-17 | 定期檢測 | 鹿島工程技術顧問股份有限公司 | 2 | 1 | 2 | 2 | 混凝土裂縫(止震塊) | 未維修 | 混凝土裂縫修補 | 1.2 | 公尺 | a1 |  | 防落設施
[12 empty] | 58 | 2020-06-17 | 定期檢測 | 鹿島工程技術顧問股份有限公司 | 2 | 1 | 1 | 1 | 塵土、雜物、植生堆積 | 未維修 | 垃圾或土砂清理 | 1 | 式 | 3g6 |  | 支承／支承墊／阻尼裝置
[12 empty] | 59 | 2020-06-17 | 定期檢測 | 鹿島工程技術顧問股份有限公司 | 2 | 1 | 1 | 1 | 混凝土剝落、破碎、鋼筋、鋼腱或錨碇外露、銹蝕 | 未維修 | 混凝土修補 | 0.04 | 立方公尺 | 3g4右側 |  | 主梁
[12 empty] | 60 | 2020-06-17 | 定期檢測 | 鹿島工程技術顧問股份有限公司 | 2 | 1 | 2 | 2 | 混凝土剝落、破碎、鋼筋、鋼腱或錨碇外露、銹蝕 | 未維修 | 鋼筋除鏽及混凝土修復 | 0.02 | 平方公尺 | 3g3右側 |  | 主梁
[12 empty] | 61 | 2020-06-17 | 定期檢測 | 鹿島工程技術顧問股份有限公司 | 2 | 1 | 1 | 1 | 其他損傷 | 未維修 | 板模拆除 | 1 | 式 | 2g3(近p2-1) |  | 主梁
[12 empty] | 62 | 2020-06-17 | 定期檢測 | 鹿島工程技術顧問股份有限公司 | 2 | 1 | 1 | 1 | 伸縮縫間雜物堆積 | 未維修 | 伸縮縫清理 | 2 | 公尺 | a2 |  | 伸縮縫
[12 empty] | 63 | 2020-06-17 | 定期檢測 | 鹿島工程技術顧問股份有限公司 | 2 | 1 | 1 | 1 | 其他損傷 | 未維修 | 板模拆除 | 1 | 式 | p1-1 |  | 防落設施
[12 empty] | 64 | 2020-06-17 | 定期檢測 | 鹿島工程技術顧問股份有限公司 | 2 | 1 | 1 | 1 | 其他損傷 | 未維修 | 板模拆除 | 1 | 式 | 1G1 |  | 主梁
[12 empty] | 65 | 2020-06-17 | 定期檢測 | 鹿島工程技術顧問股份有限公司 | 2 | 1 | 1 | 1 | 其他損傷 | 未維修 | 板模拆除 | 1 | 式 | 1G2 |  | 主梁
[12 empty] | 66 | 2020-06-17 | 定期檢測 | 鹿島工程技術顧問股份有限公司 | 2 | 1 | 1 | 1 | 混凝土剝落、破碎、鋼筋、鋼腱或錨碇外露、銹蝕 | 未維修 | 混凝土修補 | 0.04 | 立方公尺 | 1G6右側(近a1) |  | 主梁
[12 empty] | 67 | 2020-06-17 | 定期檢測 | 鹿島工程技術顧問股份有限公司 | 2 | 1 | 1 | 1 | 塵土、雜物、植生堆積 | 未維修 | 垃圾或土砂清理 | 1 | 式 | 1g1 |  | 支承／支承墊／阻尼裝置
[12 empty] | 68 | 2020-06-17 | 定期檢測 | 鹿島工程技術顧問股份有限公司 | 2 | 1 | 1 | 1 | 排水設施阻塞或功能性降低 | 已維修 | 清理淤塞的排水孔 | 12 | 個 | s1-s3 | 33222 | 橋梁排水設施 | 清理淤塞的排水孔 | 500 | 2020-12-17 | 2021-02-25 | 2021-08-23 22:56 | 張菁瑩 | 2021-08-23 22:56 | 張菁瑩
[12 empty] | 69 | 2020-06-17 | 定期檢測 | 鹿島工程技術顧問股份有限公司 | 2 | 2 | 1 | 1 | 其他損傷 | 已維修 | 清除植生或雜物 | 1 | 處 | A1橋檢梯 | 24267 | 其他 | 橋台清理 | 5000 | 2020-10-21 | 2020-11-15 | 2021-03-11 09:34 | 張菁瑩
[12 empty] | 70 | 2020-06-17 | 定期檢測 | 鹿島工程技術顧問股份有限公司 | 2 | 1 | 1 | 1 | 其他損傷 | 已維修 | 清除植生或雜物 | 1 | 處 | A1右側 | 31509 | 橋台 | 橋台清理 | 2000 | 2020-10-21 | 2020-10-21 | 2021-07-13 14:59 | 張菁瑩 | 2021-07-13 14:59 | 張菁瑩
[12 empty] | 71 | 2020-06-17 | 定期檢測 | 鹿島工程技術顧問股份有限公司 | 2 | 1 | 1 | 1 | 其他損傷 | 已維修 | 清除植生或雜物 | 1 | 處 | A2右側 | 31508 | 橋台 | 橋台清理 | 2000 | 2020-10-21 | 2020-10-21 | 2021-07-13 14:59 | 張菁瑩 | 2021-07-13 14:59 | 張菁瑩
[12 empty] | 72 | 2020-06-17 | 定期檢測 | 鹿島工程技術顧問股份有限公司 | 2 | 2 | 1 | 1 | 其他損傷 | 已維修 | 清除植生或雜物 | 1 | 處 | A2 | 24266 | 橋台 | 橋台清理 | 5000 | 2020-10-21 | 2020-11-15 | 2021-03-11 09:34 | 張菁瑩
380 | 35339 | 120縣道文衡路穿越橋(北向) | 國道3號 | 國道 | 89K+697M ~89K~724.82M | 高公局北區養護工程分局 | 關西工務段 | I型梁 | 預力混凝土 | 82 | 已維修：4 | NO | 檢測日期 | 檢測類別 | 檢測單位 | D | E | R | U | 劣化類型 | 狀態 | 建議維修工法 | 數量 | 單位 | 損壞位置 | 維修紀錄ID | 維修構件 | 維修工法 | 金額 | 開工日期 | 完成日期 | 維修原始紀錄日期 | 維修原始紀錄者 | 維修最後修改日期 | 維修最後修改者
[11 empty] | 未維修：24 | 1 | 2020-06-16 | 定期檢測 | 鹿島工程技術顧問股份有限公司 | 2 | 1 | 1 | 1 | 混凝土剝落、破碎、鋼筋外露、銹蝕 | 未維修 | 修補混凝土 | 0.12 | 立方公尺 | A2 |  | 引道路堤護欄
[11 empty] | 全部：28 | 2 | 2020-06-16 | 定期檢測 | 鹿島工程技術顧問股份有限公司 | 2 | 1 | 1 | 1 | 混凝土剝落、破碎、鋼筋外露、銹蝕 | 未維修 | 修補混凝土 | 0.12 | 立方公尺 | A1、A2左側 |  | 橋護欄
[12 empty] | 3 | 2020-06-16 | 定期檢測 | 鹿島工程技術顧問股份有限公司 | 2 | 1 | 1 | 1 | 其他損傷 | 未維修 | 護欄填縫劑更新 | 1 | 處 | S1 |  | 橋護欄
[12 empty] | 4 | 2020-06-16 | 定期檢測 | 鹿島工程技術顧問股份有限公司 | 2 | 1 | 2 | 2 | 混凝土剝落、破碎、鋼筋、鋼腱或錨碇外露、銹蝕 | 未維修 | 鋼筋除鏽及混凝土修復 | 0.1 | 平方公尺 | 1G6 |  | 主梁
[12 empty] | 5 | 2020-06-16 | 定期檢測 | 鹿島工程技術顧問股份有限公司 | 2 | 2 | 1 | 1 | 其他損傷 | 未維修 | 清除植生或雜物 | 20 | 平方公尺 | A1左側 |  | 引道路堤保護措施
[12 empty] | 6 | 2020-06-16 | 定期檢測 | 鹿島工程技術顧問股份有限公司 | 2 | 2 | 2 | 2 | 混凝土剝落、破碎、鋼筋外露、銹蝕 | 未維修 | 鋼筋除鏽及混凝土修復 | 4.8 | 平方公尺 | A1 |  | 橋台
[12 empty] | 7 | 2020-06-16 | 定期檢測 | 鹿島工程技術顧問股份有限公司 | 2 | 1 | 2 | 2 | 混凝土剝落、破碎、鋼筋外露、銹蝕 | 未維修 | 鋼筋除鏽及混凝土修復 | 0.2 | 平方公尺 | A2左側 |  | 翼牆／擋土牆
[12 empty] | 8 | 2020-06-16 | 定期檢測 | 鹿島工程技術顧問股份有限公司 | 2 | 1 | 2 | 2 | 混凝土剝落、破碎、鋼筋外露、銹蝕 | 未維修 | 鋼筋除鏽及混凝土修復 | 0.01 | 平方公尺 | 1D2-3、5-4 |  | 橫隔梁
[12 empty] | 9 | 2020-06-16 | 定期檢測 | 鹿島工程技術顧問股份有限公司 | 2 | 1 | 2 | 2 | 混凝土剝落、破碎、鋼筋外露、銹蝕 | 未維修 | 鋼筋除鏽及混凝土修復 | 1 | 處 | A1右側背牆 |  | 橋台
[12 empty] | 10 | 2020-06-16 | 定期檢測 | 鹿島工程技術顧問股份有限公司 | 2 | 1 | 2 | 2 | 混凝土剝落、破碎、鋼筋外露、銹蝕 | 未維修 | 鋼筋除鏽及混凝土修復 | 0.16 | 平方公尺 | S1左外側 |  | 橋護欄
[12 empty] | 11 | 2020-06-16 | 定期檢測 | 鹿島工程技術顧問股份有限公司 | 2 | 1 | 2 | 2 | 滲水、白華 | 未維修 | 白華處理(平方公尺) | 3 | 平方公尺 | S1左側懸臂板 |  | 橋面板
[12 empty] | 12 | 2020-06-16 | 定期檢測 | 鹿島工程技術顧問股份有限公司 | 2 | 2 | 1 | 1 | 其他損傷 | 未維修 | 結構物伸縮縫填縫劑更新 | 5 | 公尺 | A1左側 |  | 橋台
[12 empty] | 13 | 2020-06-16 | 定期檢測 | 鹿島工程技術顧問股份有限公司 | 2 | 1 | 2 | 2 | 混凝土結構裂縫 | 未維修 | 裂縫修補 | 0.4 | 公尺 | A1近右側 |  | 橋台
[12 empty] | 14 | 2020-06-16 | 定期檢測 | 鹿島工程技術顧問股份有限公司 | 2 | 1 | 1 | 1 | 其他損傷 | 未維修 | 其他 | 1 | 平方公尺 | A2 |  | 橋台
[12 empty] | 15 | 2020-06-16 | 定期檢測 | 鹿島工程技術顧問股份有限公司 | 2 | 1 | 2 | 2 | 混凝土結構裂縫 | 未維修 | 混凝土裂縫修補 | 3 | 公尺 | S1右側懸臂板 |  | 橋面板
[12 empty] | 16 | 2020-06-16 | 定期檢測 | 鹿島工程技術顧問股份有限公司 | 2 | 2 | 1 | 1 | 其他損傷 | 未維修 | 清除植生或雜物 | 40 | 平方公尺 | A2左側 |  | 引道路堤保護措施
[12 empty] | 17 | 2020-06-16 | 定期檢測 | 鹿島工程技術顧問股份有限公司 | 2 | 1 | 1 | 1 | 其他損傷 | 未維修 | 清除植生或雜物 | 2 | 處 | A1左側 |  | 橋台
[12 empty] | 18 | 2020-06-16 | 定期檢測 | 鹿島工程技術顧問股份有限公司 | 2 | 1 | 1 | 1 | 其他損傷 | 未維修 | 清除植生或雜物 | 1 | 處 | A2左側 |  | 橋台
[12 empty] | 19 | 2020-06-16 | 定期檢測 | 鹿島工程技術顧問股份有限公司 | 2 | 1 | 1 | 1 | 其他損傷 | 未維修 | 植生清除或雜物 | 1 | 處 | A1左側 |  | 翼牆／擋土牆
[12 empty] | 20 | 2020-06-16 | 定期檢測 | 鹿島工程技術顧問股份有限公司 | 2 | 1 | 1 | 1 | 其他損傷 | 未維修 | 清除植生或雜物 | 1 | 處 | A1左側 |  | 翼牆／擋土牆
[12 empty] | 21 | 2020-06-16 | 定期檢測 | 鹿島工程技術顧問股份有限公司 | 2 | 1 | 1 | 1 | 其他損傷 | 未維修 | 清除植生或雜物 | 2 | 處 | A1 |  | 橋台
[12 empty] | 22 | 2020-06-16 | 定期檢測 | 鹿島工程技術顧問股份有限公司 | 2 | 1 | 1 | 1 | 其他損傷 | 未維修 | 鋼筋凸出切除 | 5 | 處 | 1G1左側 |  | 主梁
[12 empty] | 23 | 2020-06-16 | 定期檢測 | 鹿島工程技術顧問股份有限公司 | 3 | 2 | 2 | 2 | 混凝土結構裂縫 | 未維修 | 修補裂縫 | 12 | 公尺 | A2 |  | 橋台
[12 empty] | 24 | 2020-06-16 | 定期檢測 | 鹿島工程技術顧問股份有限公司 | 2 | 1 | 2 | 2 | 防止落橋裝置損傷 | 未維修 | 混凝土修補 | 0.1 | 立方公尺 | A1左側 |  | 防落設施
[12 empty] | 25 | 2020-06-16 | 定期檢測 | 鹿島工程技術顧問股份有限公司 | 2 | 2 | 1 | 1 | 滲水、白華 | 已維修 | 白華處理(平方公尺) | 50 | 平方公尺 | A1 | 48255 | 橋台 | 滲水白華處理 | 1800 |  | 2021-07-26 | 2023-06-06 22:44 | 張菁瑩 | 2023-06-06 22:44 | 張菁瑩
[12 empty] | 26 | 2020-06-16 | 定期檢測 | 鹿島工程技術顧問股份有限公司 | 2 | 1 | 1 | 2 | 排水設施損傷 | 已維修 | 修復受損的排水管 | 2 | 公尺 | S1左側 | 42737 | 橋梁排水設施 | 洩水管破損修復 | 2000 | 2022-07-22 | 2022-07-22 | 2022-10-27 08:29 | 張菁瑩 | 2022-10-27 08:29 | 張菁瑩
[12 empty] | 27 | 2020-06-16 | 定期檢測 | 鹿島工程技術顧問股份有限公司 | 2 | 2 | 2 | 2 | 滲水、白華 | 已維修 | 白華處理(平方公尺) | 50 | 平方公尺 | A2 | 48256 | 橋台 | 滲水白華處理 | 1800 |  | 2021-07-26 | 2023-06-06 22:44 | 張菁瑩 | 2023-06-06 22:44 | 張菁瑩
[12 empty] | 28 | 2020-06-16 | 定期檢測 | 鹿島工程技術顧問股份有限公司 | 2 | 1 | 2 | 2 | 其他損傷 | 已維修 | 植物清除 | 2 | 處 | S1左外側 | 34643 | 橋護欄 | 植物清除 | 400 | 2021-04-26 | 2021-04-26 | 2021-11-02 22:12 | 張菁瑩 | 2021-11-02 22:12 | 張菁瑩
381 | 35340 | 竹林交流道穿越橋(南向) | 國道3號 | 國道 | 90K+299M ~90K~354.26M | 高公局北區養護工程分局 | 關西工務段 | I型梁 | 預力混凝土 | 82 | 已維修：2 | NO | 檢測日期 | 檢測類別 | 檢測單位 | D | E | R | U | 劣化類型 | 狀態 | 建議維修工法 | 數量 | 單位 | 損壞位置 | 維修紀錄ID | 維修構件 | 維修工法 | 金額 | 開工日期 | 完成日期 | 維修原始紀錄日期 | 維修原始紀錄者 | 維修最後修改日期 | 維修最後修改者
[11 empty] | 未維修：38 | 1 | 2020-06-29 | 定期檢測 | 鹿島工程技術顧問股份有限公司 | 2 | 1 | 1 | 1 | 其他損傷 | 未維修 | 混凝土修補 | 0.1 | 立方公尺 | A2 |  | 伸縮縫
[11 empty] | 全部：40 | 2 | 2020-06-29 | 定期檢測 | 鹿島工程技術顧問股份有限公司 | 2 | 2 | 2 | 2 | 其他損傷 | 未維修 | 伸縮縫修復 | 6 | 公尺 | A2 |  | 伸縮縫
[12 empty] | 3 | 2020-06-29 | 定期檢測 | 鹿島工程技術顧問股份有限公司 | 2 | 1 | 1 | 1 | 其他損傷 | 未維修 | 修補混凝土 | 1.5 | 立方公尺 | P1-1兩側背面 |  | 橋墩／帽梁
[12 empty] | 4 | 2020-06-29 | 定期檢測 | 鹿島工程技術顧問股份有限公司 | 3 | 1 | 2 | 2 | 混凝土結構裂縫 | 未維修 | 混凝土裂縫修補 | 8 | 公尺 | S1左側懸臂板 |  | 橋面板
[12 empty] | 5 | 2020-06-29 | 定期檢測 | 鹿島工程技術顧問股份有限公司 | 2 | 1 | 1 | 1 | 混凝土剝落、破碎、鋼筋外露、銹蝕 | 未維修 | 鋼筋除鏽及混凝土修復 | 0.12 | 平方公尺 | S2兩側懸臂板 |  | 橋面板
[12 empty] | 6 | 2020-06-29 | 定期檢測 | 鹿島工程技術顧問股份有限公司 | 2 | 1 | 1 | 1 | 滲水、白華 | 未維修 | 白華處理(平方公尺) | 1 | 平方公尺 | S2(近A2) |  | 橋面板
[12 empty] | 7 | 2020-06-29 | 定期檢測 | 鹿島工程技術顧問股份有限公司 | 3 | 1 | 2 | 2 | 混凝土結構裂縫 | 未維修 | 混凝土裂縫修補 | 10 | 公尺 | S2左側懸臂板 |  | 橋面板
[12 empty] | 8 | 2020-06-29 | 定期檢測 | 鹿島工程技術顧問股份有限公司 | 3 | 1 | 2 | 2 | 混凝土結構裂縫 | 未維修 | 修補裂縫 | 10 | 公尺 | A1 |  | 引道路堤保護措施
[12 empty] | 9 | 2020-06-29 | 定期檢測 | 鹿島工程技術顧問股份有限公司 | 2 | 1 | 2 | 2 | 其他損傷 | 未維修 | 護坡修復 | 1 | 平方公尺 | A2 |  | 引道路堤保護措施
[12 empty] | 10 | 2020-06-29 | 定期檢測 | 鹿島工程技術顧問股份有限公司 | 2 | 3 | 1 | 1 | 其他損傷 | 未維修 | 清除植生或雜物 | 5 | 平方公尺 | A2 |  | 引道路堤保護措施
[12 empty] | 11 | 2020-06-29 | 定期檢測 | 鹿島工程技術顧問股份有限公司 | 2 | 1 | 1 | 1 | 其他損傷 | 未維修 | 白華處理(平方公尺) | 4 | 平方公尺 | A1 |  | 橋台
[12 empty] | 12 | 2020-06-29 | 定期檢測 | 鹿島工程技術顧問股份有限公司 | 2 | 2 | 2 | 2 | 其他損傷 | 未維修 | 伸縮縫修復 | 1.5 | 公尺 | A1 |  | 伸縮縫
[12 empty] | 13 | 2020-06-29 | 定期檢測 | 鹿島工程技術顧問股份有限公司 | 2 | 1 | 1 | 1 | 其他損傷 | 未維修 | 混凝土修補 | 1 | 立方公尺 | A1兩側 |  | 防落設施
[12 empty] | 14 | 2020-06-29 | 定期檢測 | 鹿島工程技術顧問股份有限公司 | 2 | 1 | 1 | 1 | 混凝土剝落、破碎、鋼筋、鋼腱或錨碇外露、銹蝕 | 未維修 | 混凝土修補 | 0.01 | 立方公尺 | 2G6右側 |  | 主梁
[12 empty] | 15 | 2020-06-29 | 定期檢測 | 鹿島工程技術顧問股份有限公司 | 2 | 1 | 1 | 1 | 滲水、白華 | 未維修 | 清理排水孔 | 1 | 式 | S1右側懸臂板(近P1-2) |  | 橋面板
[12 empty] | 16 | 2020-06-29 | 定期檢測 | 鹿島工程技術顧問股份有限公司 | 2 | 1 | 1 | 1 | 橋名牌(柱)損壞 | 未維修 | 增設橋名牌 | 1 | 處 | P1-1 |  | 其他
[12 empty] | 17 | 2020-06-29 | 定期檢測 | 鹿島工程技術顧問股份有限公司 | 2 | 1 | 2 | 2 | 混凝土結構裂縫 | 未維修 | 混凝土裂縫修補 | 0.8 | 公尺 | 2D4-2 |  | 橫隔梁
[12 empty] | 18 | 2020-06-29 | 定期檢測 | 鹿島工程技術顧問股份有限公司 | 2 | 1 | 1 | 1 | 混凝土剝落、破碎、鋼筋外露、銹蝕 | 未維修 | 混凝土修補 | 0.01 | 立方公尺 | S1左側懸臂板 |  | 橋面板
[12 empty] | 19 | 2020-06-29 | 定期檢測 | 鹿島工程技術顧問股份有限公司 | 2 | 1 | 1 | 1 | 橋名牌(柱)損壞 | 未維修 | 橋名牌修復 | 1 | 處 | P1-2 |  | 其他
[12 empty] | 20 | 2020-06-29 | 定期檢測 | 鹿島工程技術顧問股份有限公司 | 2 | 1 | 2 | 2 | 混凝土剝落、破碎、鋼筋外露、銹蝕 | 未維修 | 鋼筋除鏽及混凝土修復 | 2 | 處 | A2 |  | 橋台
[12 empty] | 21 | 2020-06-29 | 定期檢測 | 鹿島工程技術顧問股份有限公司 | 2 | 1 | 1 | 1 | 其他損傷 | 未維修 | 白華處理(平方公尺) | 2 | 平方公尺 | A2兩側背牆 |  | 橋台
[12 empty] | 22 | 2020-06-29 | 定期檢測 | 鹿島工程技術顧問股份有限公司 | 2 | 1 | 1 | 1 | 其他損傷 | 未維修 | 鋼筋凸出切除 | 4 | 處 | A2 |  | 橋台
[12 empty] | 23 | 2020-06-29 | 定期檢測 | 鹿島工程技術顧問股份有限公司 | 2 | 1 | 1 | 1 | 混凝土剝落、破碎、鋼筋、鋼腱或錨碇外露、銹蝕 | 未維修 | 混凝土修補 | 0.01 | 平方公尺 | 1G6 |  | 主梁
[12 empty] | 24 | 2020-06-29 | 定期檢測 | 鹿島工程技術顧問股份有限公司 | 2 | 1 | 2 | 2 | 混凝土剝落、破碎、鋼筋、鋼腱或錨碇外露、銹蝕 | 未維修 | 鋼筋除鏽及混凝土修復 | 0.06 | 平方公尺 | 2G1 |  | 主梁
[12 empty] | 25 | 2020-06-29 | 定期檢測 | 鹿島工程技術顧問股份有限公司 | 2 | 1 | 1 | 1 | 混凝土剝落、破碎、鋼筋、鋼腱或錨碇外露、銹蝕 | 未維修 | 鋼筋除鏽及混凝土修復 | 0.01 | 平方公尺 | 2G4右側(近A2) |  | 主梁
[12 empty] | 26 | 2020-06-29 | 定期檢測 | 鹿島工程技術顧問股份有限公司 | 2 | 1 | 1 | 1 | 混凝土剝落、破碎、鋼筋、鋼腱或錨碇外露、銹蝕 | 未維修 | 鋼筋除鏽及混凝土修復 | 0.06 | 平方公尺 | 2G5(近A2) |  | 主梁
[12 empty] | 27 | 2020-06-29 | 定期檢測 | 鹿島工程技術顧問股份有限公司 | 2 | 1 | 1 | 1 | 混凝土剝落、破碎、鋼筋外露、銹蝕 | 未維修 | 修補混凝土 | 0.27 | 平方公尺 | A1 |  | 橋台
[12 empty] | 28 | 2020-06-29 | 定期檢測 | 鹿島工程技術顧問股份有限公司 | 2 | 1 | 2 | 2 | 其他損傷 | 未維修 | 清除植生或雜物 | 1 | 處 | A1左側 |  | 橋台
[12 empty] | 29 | 2020-06-29 | 定期檢測 | 鹿島工程技術顧問股份有限公司 | 2 | 1 | 1 | 1 | 混凝土剝落、破碎、鋼筋外露、銹蝕 | 未維修 | 修補混凝土 | 0.36 | 平方公尺 | A2 |  | 橋台
[12 empty] | 30 | 2020-06-29 | 定期檢測 | 鹿島工程技術顧問股份有限公司 | 2 | 1 | 1 | 1 | 其他損傷 | 未維修 | 清除植生或雜物 | 1 | 處 | A1背牆 |  | 橋台
[12 empty] | 31 | 2020-06-29 | 定期檢測 | 鹿島工程技術顧問股份有限公司 | 2 | 1 | 1 | 1 | 其他損傷 | 未維修 | 修補混凝土 | 0.6 | 平方公尺 | A1兩側夾牆 |  | 橋台
[12 empty] | 32 | 2020-06-29 | 定期檢測 | 鹿島工程技術顧問股份有限公司 | 2 | 1 | 1 | 1 | 混凝土剝落、破碎、鋼筋外露、銹蝕 | 未維修 | 混凝土剝落鋼筋鏽蝕修復 | 1 | 處 | S2右外側 |  | 橋護欄
[12 empty] | 33 | 2020-06-29 | 定期檢測 | 鹿島工程技術顧問股份有限公司 | 2 | 1 | 1 | 1 | 其他損傷 | 未維修 | 修補裂縫 | 3 | 公尺 | A1 |  | 伸縮縫
[12 empty] | 34 | 2020-06-29 | 定期檢測 | 鹿島工程技術顧問股份有限公司 | 2 | 1 | 1 | 1 | 其他損傷 | 未維修 | 修補混凝土 | 0.5 | 立方公尺 | P1-2左側 |  | 橋墩／帽梁
[12 empty] | 35 | 2020-06-29 | 定期檢測 | 鹿島工程技術顧問股份有限公司 | 2 | 1 | 2 | 2 | 混凝土剝落、破碎、鋼筋外露、銹蝕 | 未維修 | 鋼筋除鏽及混凝土修復 | 1 | 處 | P1-2帽梁 |  | 橋墩／帽梁
[12 empty] | 36 | 2020-06-29 | 定期檢測 | 鹿島工程技術顧問股份有限公司 | 2 | 1 | 1 | 1 | 其他損傷 | 未維修 | 修補混凝土 | 0.1 | 立方公尺 | S2右外側 |  | 橋護欄
[12 empty] | 37 | 2020-06-29 | 定期檢測 | 鹿島工程技術顧問股份有限公司 | 2 | 1 | 1 | 1 | 滲水、白華 | 未維修 | 白華處理(平方公尺) | 2 | 平方公尺 | P1-2左側帽梁 |  | 橋墩／帽梁
[12 empty] | 38 | 2020-06-29 | 定期檢測 | 鹿島工程技術顧問股份有限公司 | 2 | 1 | 1 | 1 | 混凝土剝落、破碎、鋼筋外露、銹蝕 | 未維修 | 混凝土剝落鋼筋鏽蝕修復 | 6 | 處 | A1右外側 |  | 引道路堤護欄
[12 empty] | 39 | 2020-06-29 | 定期檢測 | 鹿島工程技術顧問股份有限公司 | 2 | 1 | 1 | 1 | 排水設施損傷 | 已維修 | 修復受損的排水管 | 1 | 處 | P1-2背面 | 24453 | 橋梁排水設施 | 修復受損的排水管 |  | 2020-11-27 | 2020-12-15 | 2021-03-11 13:00 | 張菁瑩
[12 empty] | 40 | 2020-06-29 | 定期檢測 | 鹿島工程技術顧問股份有限公司 | 2 | 1 | 1 | 1 | 排水設施損傷 | 已維修 | 修復受損的排水孔 | 2 | 公尺 | S2 | 24452 | 橋梁排水設施 | 修復受損的排水管 |  | 2020-11-27 | 2020-12-15 | 2021-03-11 13:00 | 張菁瑩
382 | 35341 | 頭前溪河川橋(北向) | 國道3號 | 國道 | 90K+885M ~91K~681.8M | 高公局北區養護工程分局 | 關西工務段 | 箱型梁 | 預力混凝土 | 82 | 已維修：9 | NO | 檢測日期 | 檢測類別 | 檢測單位 | D | E | R | U | 劣化類型 | 狀態 | 建議維修工法 | 數量 | 單位 | 損壞位置 | 維修紀錄ID | 維修構件 | 維修工法 | 金額 | 開工日期 | 完成日期 | 維修原始紀錄日期 | 維修原始紀錄者 | 維修最後修改日期 | 維修最後修改者
[11 empty] | 未維修：53 | 1 | 2020-06-24 | 定期檢測 | 鹿島工程技術顧問股份有限公司 | 2 | 2 | 1 | 1 | 混凝土剝落、破碎、鋼筋外露、銹蝕 | 未維修 | 修補混凝土 | 8 | 立方公尺 | P5墩柱正面及背面 |  | 橋墩／帽梁
[11 empty] | 全部：62 | 2 | 2020-06-24 | 定期檢測 | 鹿島工程技術顧問股份有限公司 | 2 | 2 | 1 | 1 | 混凝土剝落、破碎、鋼筋外露、銹蝕 | 未維修 | 修補混凝土 | 7.2 | 立方公尺 | P1墩柱正面及背面 |  | 橋墩／帽梁
[12 empty] | 3 | 2020-06-24 | 定期檢測 | 鹿島工程技術顧問股份有限公司 | 2 | 1 | 2 | 2 | 混凝土結構裂縫 | 未維修 | 混凝土裂縫修補 | 5 | 公尺 | 5G1右側 |  | 主梁
[12 empty] | 4 | 2020-06-24 | 定期檢測 | 鹿島工程技術顧問股份有限公司 | 2 | 1 | 2 | 2 | 滲水、白華 | 未維修 | 白華處理(平方公尺) | 6 | 平方公尺 | 7G1底部 |  | 主梁
[12 empty] | 5 | 2020-06-24 | 定期檢測 | 鹿島工程技術顧問股份有限公司 | 2 | 1 | 1 | 1 | 混凝土剝落、破碎、鋼筋、鋼腱或錨碇外露、銹蝕 | 未維修 | 混凝土修補 | 0.1 | 立方公尺 | 15G1底部 |  | 主梁
[12 empty] | 6 | 2020-06-24 | 定期檢測 | 鹿島工程技術顧問股份有限公司 | 2 | 1 | 1 | 1 | 混凝土剝落、破碎、鋼筋外露、銹蝕 | 未維修 | 修補混凝土 | 1.8 | 立方公尺 | P14墩柱 |  | 橋墩／帽梁
[12 empty] | 7 | 2020-06-24 | 定期檢測 | 鹿島工程技術顧問股份有限公司 | 2 | 2 | 1 | 1 | 其他損傷 | 未維修 | 清除植生或雜物 | 2 | 處 | P15旁 |  | 橋墩／帽梁
[12 empty] | 8 | 2020-06-24 | 定期檢測 | 鹿島工程技術顧問股份有限公司 | 2 | 1 | 1 | 1 | 排水設施損傷 | 未維修 | 修復受損的排水管 | 1 | 公尺 | S18 |  | 橋梁排水設施
[12 empty] | 9 | 2020-06-24 | 定期檢測 | 鹿島工程技術顧問股份有限公司 | 2 | 1 | 1 | 1 | 其他損傷 | 未維修 | 鋼筋凸出切除 | 9 | 處 | 6G1左側 |  | 主梁
[12 empty] | 10 | 2020-06-24 | 定期檢測 | 鹿島工程技術顧問股份有限公司 | 2 | 1 | 1 | 1 | 防止落橋裝置損傷 | 未維修 | 混凝土修補 | 0.1 | 立方公尺 | P14右側 |  | 防落設施
[12 empty] | 11 | 2020-06-24 | 定期檢測 | 鹿島工程技術顧問股份有限公司 | 2 | 2 | 2 | 2 | 基礎沖刷、裸露、掏空 | 未維修 | 其他 | 0.7 | 公尺 | P8 |  | 橋墩基礎
[12 empty] | 12 | 2020-06-24 | 定期檢測 | 鹿島工程技術顧問股份有限公司 | 2 | 1 | 2 | 2 | 混凝土剝落、破碎、鋼筋外露、銹蝕 | 未維修 | 鋼筋除鏽及混凝土修復 | 0.4 | 平方公尺 | P11墩柱兩側 |  | 橋墩／帽梁
[12 empty] | 13 | 2020-06-24 | 定期檢測 | 鹿島工程技術顧問股份有限公司 | 2 | 1 | 1 | 1 | 其他損傷 | 未維修 | 無收縮混凝土修復 | 0.18 | 立方公尺 | A1 |  | 伸縮縫
[12 empty] | 14 | 2020-06-24 | 定期檢測 | 鹿島工程技術顧問股份有限公司 | 2 | 1 | 1 | 1 | 其他損傷 | 未維修 | 無收縮混凝土修復 | 0.24 | 立方公尺 | A2 |  | 伸縮縫
[12 empty] | 15 | 2020-06-24 | 定期檢測 | 鹿島工程技術顧問股份有限公司 | 2 | 1 | 2 | 2 | 滲水、白華 | 未維修 | 環氧樹脂及無收縮砂漿修補 | 0.1 | 立方公尺 | 15G1底部 |  | 主梁
[12 empty] | 16 | 2020-06-24 | 定期檢測 | 鹿島工程技術顧問股份有限公司 | 2 | 1 | 1 | 1 | 混凝土剝落、破碎、鋼筋外露、銹蝕 | 未維修 | 修補混凝土 | 0.2 | 立方公尺 | P17墩柱背面 |  | 橋墩／帽梁
[12 empty] | 17 | 2020-06-24 | 定期檢測 | 鹿島工程技術顧問股份有限公司 | 2 | 1 | 2 | 2 | 混凝土剝落、破碎、鋼筋、鋼腱或錨碇外露、銹蝕 | 未維修 | 鋼筋除鏽及混凝土修復 | 0.12 | 平方公尺 | 18G1底部 |  | 主梁
[12 empty] | 18 | 2020-06-24 | 定期檢測 | 鹿島工程技術顧問股份有限公司 | 2 | 1 | 1 | 1 | 滲水、白華 | 未維修 | 白華處理(平方公尺) | 0.96 | 平方公尺 | S18右側懸臂板 |  | 橋面板
[12 empty] | 19 | 2020-06-24 | 定期檢測 | 鹿島工程技術顧問股份有限公司 | 2 | 1 | 2 | 2 | 混凝土剝落、破碎、鋼筋外露、銹蝕 | 未維修 | 鋼筋除鏽及混凝土修復 | 0.1 | 平方公尺 | A1左側 |  | 橋台
[12 empty] | 20 | 2020-06-24 | 定期檢測 | 鹿島工程技術顧問股份有限公司 | 2 | 1 | 1 | 1 | 其他損傷 | 未維修 | 鋼筋凸出切除 | 9 | 處 | 4G1左側 |  | 主梁
[12 empty] | 21 | 2020-06-24 | 定期檢測 | 鹿島工程技術顧問股份有限公司 | 2 | 1 | 1 | 1 | 其他損傷 | 未維修 | 鋼筋凸出切除 | 9 | 處 | 5G1左側 |  | 主梁
[12 empty] | 22 | 2020-06-24 | 定期檢測 | 鹿島工程技術顧問股份有限公司 | 2 | 1 | 1 | 1 | 滲水、白華 | 未維修 | 白華處理(平方公尺) | 2 | 平方公尺 | S12右側懸臂板 |  | 橋面板
[12 empty] | 23 | 2020-06-24 | 定期檢測 | 鹿島工程技術顧問股份有限公司 | 2 | 1 | 1 | 1 | 滲水、白華 | 未維修 | 白華處理(平方公尺) | 2 | 平方公尺 | S13右側懸臂板 |  | 橋面板
[12 empty] | 24 | 2020-06-24 | 定期檢測 | 鹿島工程技術顧問股份有限公司 | 2 | 1 | 1 | 1 | 滲水、白華 | 未維修 | 白華處理(平方公尺) | 1.6 | 平方公尺 | S14右側懸臂板 |  | 橋面板
[12 empty] | 25 | 2020-06-24 | 定期檢測 | 鹿島工程技術顧問股份有限公司 | 2 | 2 | 1 | 1 | 混凝土剝落、破碎、鋼筋外露、銹蝕 | 未維修 | 修補混凝土 | 6 | 立方公尺 | P13墩柱 |  | 橋墩／帽梁
[12 empty] | 26 | 2020-06-24 | 定期檢測 | 鹿島工程技術顧問股份有限公司 | 2 | 2 | 1 | 1 | 橋名牌(柱)損壞 | 未維修 | 其他 | 6 | 處 | P9~P11、P14、P16~P17 |  | 其他
[12 empty] | 27 | 2020-06-24 | 定期檢測 | 鹿島工程技術顧問股份有限公司 | 2 | 2 | 1 | 1 | 滲水、白華 | 未維修 | 清理排水孔 | 1 | 式 | A1 |  | 橋台
[12 empty] | 28 | 2020-06-24 | 定期檢測 | 鹿島工程技術顧問股份有限公司 | 2 | 1 | 1 | 1 | 滲水、白華 | 未維修 | 白華處理(平方公尺) | 1.6 | 平方公尺 | S9右側懸臂板 |  | 橋面板
[12 empty] | 29 | 2020-06-24 | 定期檢測 | 鹿島工程技術顧問股份有限公司 | 2 | 1 | 2 | 2 | 生銹或腐蝕 | 未維修 | 橋欄杆油漆 | 0.6 | 公尺 | A1左側 |  | 引道路堤護欄
[12 empty] | 30 | 2020-06-24 | 定期檢測 | 鹿島工程技術顧問股份有限公司 | 2 | 1 | 2 | 2 | 螺栓損傷、欠缺或鬆動或護欄脫落 | 未維修 | 其他 | 7 | 個 | S12、S18 |  | 橋護欄
[12 empty] | 31 | 2020-06-24 | 定期檢測 | 鹿島工程技術顧問股份有限公司 | 2 | 2 | 2 | 2 | 混凝土剝落、破碎、鋼筋外露、銹蝕 | 未維修 | 鋼筋除鏽及混凝土修復 | 2.16 | 平方公尺 | S1～S16 |  | 橋護欄
[12 empty] | 32 | 2020-06-24 | 定期檢測 | 鹿島工程技術顧問股份有限公司 | 2 | 1 | 1 | 1 | 混凝土剝落、破碎、鋼筋外露、銹蝕 | 未維修 | 修補混凝土 | 4 | 立方公尺 | P9墩柱 |  | 橋墩／帽梁
[12 empty] | 33 | 2020-06-24 | 定期檢測 | 鹿島工程技術顧問股份有限公司 | 2 | 1 | 1 | 1 | 滲水、白華 | 未維修 | 白華處理(平方公尺) | 1.6 | 平方公尺 | S10右側懸臂板 |  | 橋面板
[12 empty] | 34 | 2020-06-24 | 定期檢測 | 鹿島工程技術顧問股份有限公司 | 2 | 1 | 1 | 1 | 滲水、白華 | 未維修 | 白華處理(平方公尺) | 2.4 | 平方公尺 | S11右側懸臂板 |  | 橋面板
[12 empty] | 35 | 2020-06-24 | 定期檢測 | 鹿島工程技術顧問股份有限公司 | 2 | 1 | 1 | 1 | 滲水、白華 | 未維修 | 白華處理(平方公尺) | 2.4 | 平方公尺 | 1G1底部 |  | 主梁
[12 empty] | 36 | 2020-06-24 | 定期檢測 | 鹿島工程技術顧問股份有限公司 | 2 | 1 | 2 | 2 | 混凝土剝落、破碎、鋼筋外露、銹蝕 | 未維修 | 鋼筋除鏽及混凝土修復 | 0.1 | 平方公尺 | P1墩柱左側 |  | 橋墩／帽梁
[12 empty] | 37 | 2020-06-24 | 定期檢測 | 鹿島工程技術顧問股份有限公司 | 2 | 1 | 1 | 1 | 混凝土剝落、破碎、鋼筋外露、銹蝕 | 未維修 | 修補混凝土 | 3 | 立方公尺 | P12墩柱 |  | 橋墩／帽梁
[12 empty] | 38 | 2020-06-24 | 定期檢測 | 鹿島工程技術顧問股份有限公司 | 2 | 1 | 1 | 1 | 混凝土剝落、破碎、鋼筋外露、銹蝕 | 未維修 | 修補混凝土 | 5 | 立方公尺 | P15墩柱 |  | 橋墩／帽梁
[12 empty] | 39 | 2020-06-24 | 定期檢測 | 鹿島工程技術顧問股份有限公司 | 2 | 1 | 2 | 2 | 其他損傷 | 未維修 | 裂縫修補 | 1 | 公尺 | A2 |  | 伸縮縫
[12 empty] | 40 | 2020-06-24 | 定期檢測 | 鹿島工程技術顧問股份有限公司 | 2 | 1 | 1 | 1 | 滲水、白華 | 未維修 | 白華處理(平方公尺) | 1.28 | 平方公尺 | S15右側懸臂板 |  | 橋面板
[12 empty] | 41 | 2020-06-24 | 定期檢測 | 鹿島工程技術顧問股份有限公司 | 2 | 1 | 1 | 1 | 滲水、白華 | 未維修 | 白華處理(平方公尺) | 0.96 | 平方公尺 | S16右側懸臂板 |  | 橋面板
[12 empty] | 42 | 2020-06-24 | 定期檢測 | 鹿島工程技術顧問股份有限公司 | 2 | 1 | 1 | 1 | 路堤損傷 | 未維修 | AC路面刨除加鋪 | 1 | 平方公尺 | A1 |  | 引道路堤
[12 empty] | 43 | 2020-06-24 | 定期檢測 | 鹿島工程技術顧問股份有限公司 | 2 | 1 | 2 | 2 | 混凝土剝落、破碎、鋼筋、鋼腱或錨碇外露、銹蝕 | 未維修 | 鋼筋除鏽及混凝土修復 | 0.1 | 平方公尺 | 6G1底部近P6處 |  | 主梁
[12 empty] | 44 | 2020-06-24 | 定期檢測 | 鹿島工程技術顧問股份有限公司 | 2 | 1 | 2 | 2 | 混凝土結構裂縫 | 未維修 | 混凝土裂縫修補 | 3.6 | 公尺 | 6G1右側 |  | 主梁
[12 empty] | 45 | 2020-06-24 | 定期檢測 | 鹿島工程技術顧問股份有限公司 | 2 | 2 | 2 | 2 | 基礎沖刷、裸露、掏空 | 未維修 | 其他 | 0.8 | 公尺 | P7 |  | 橋墩基礎
[12 empty] | 46 | 2020-06-24 | 定期檢測 | 鹿島工程技術顧問股份有限公司 | 2 | 1 | 1 | 1 | 滲水、白華 | 未維修 | 白華處理(平方公尺) | 0.96 | 平方公尺 | S17右側懸臂板 |  | 橋面板
[12 empty] | 47 | 2020-06-24 | 定期檢測 | 鹿島工程技術顧問股份有限公司 | 2 | 1 | 2 | 2 | 混凝土結構裂縫 | 未維修 | 修補裂縫 | 1.6 | 公尺 | P17墩柱正面 |  | 橋墩／帽梁
[12 empty] | 48 | 2020-06-24 | 定期檢測 | 鹿島工程技術顧問股份有限公司 | 2 | 1 | 1 | 1 | 滲水、白華 | 未維修 | 環氧樹脂及無收縮砂漿修補 | 3 | 立方公尺 | P17墩柱正面 |  | 橋墩／帽梁
[12 empty] | 49 | 2020-06-24 | 定期檢測 | 鹿島工程技術顧問股份有限公司 | 2 | 1 | 2 | 2 | 防止落橋裝置損傷 | 未維修 | 鋼筋除鏽及混凝土修復 | 0.1 | 平方公尺 | P6右側 |  | 防落設施
[12 empty] | 50 | 2020-06-24 | 定期檢測 | 鹿島工程技術顧問股份有限公司 | 2 | 2 | 1 | 1 | 滲水、白華 | 未維修 | 白華處理(平方公尺) | 60 | 平方公尺 | P7墩柱 |  | 橋墩／帽梁
[12 empty] | 51 | 2020-06-24 | 定期檢測 | 鹿島工程技術顧問股份有限公司 | 2 | 1 | 1 | 1 | 滲水、白華 | 未維修 | 白華處理(平方公尺) | 1.6 | 平方公尺 | S8右側懸臂板 |  | 橋面板
[12 empty] | 52 | 2020-06-24 | 定期檢測 | 鹿島工程技術顧問股份有限公司 | 2 | 1 | 1 | 1 | 混凝土剝落、破碎、鋼筋外露、銹蝕 | 未維修 | 修補混凝土 | 1 | 平方公尺 | A2左側上方 |  | 橋台
[12 empty] | 53 | 2020-06-24 | 定期檢測 | 鹿島工程技術顧問股份有限公司 | 2 | 1 | 1 | 1 | 滲水、白華 | 未維修 | 環氧樹脂及無收縮砂漿修補 | 0.3 | 立方公尺 | S4右側懸臂板 |  | 橋面板
[12 empty] | 54 | 2020-06-24 | 定期檢測 | 鹿島工程技術顧問股份有限公司 | 2 | 1 | 2 | 2 | 混凝土剝落、破碎、鋼筋外露、銹蝕 | 已維修 | 鋼筋除鏽及混凝土修復 | 0.12 | 平方公尺 | P15墩柱 | 38993 | 橋墩／帽梁 | 鋼筋除鏽及混凝土修復(<=0.4x0.4x0.05m) | 800 | 2022-03-07 | 2022-03-14 | 2022-05-23 15:20 | 張菁瑩 | 2022-05-23 15:20 | 張菁瑩
[12 empty] | 55 | 2020-06-24 | 定期檢測 | 鹿島工程技術顧問股份有限公司 | 2 | 1 | 2 | 2 | 混凝土結構裂縫 | 已維修 | 修補裂縫 | 3 | 公尺 | A2 | 38980 | 橋台 | >0.3mm混凝土裂縫修補 | 700 | 2022-02-21 | 2022-03-03 | 2022-05-23 14:52 | 張菁瑩 | 2022-05-23 14:52 | 張菁瑩
[12 empty] | 56 | 2020-06-24 | 定期檢測 | 鹿島工程技術顧問股份有限公司 | 2 | 1 | 1 | 1 | 其他損傷 | 已維修 | 清除植生或雜物 | 5 | 處 | A2 | 24292 | 橋台 | 橋台清理 | 5000 | 2020-11-30 | 2020-12-15 | 2021-03-11 10:07 | 張菁瑩
[12 empty] | 57 | 2020-06-24 | 定期檢測 | 鹿島工程技術顧問股份有限公司 | 2 | 1 | 1 | 1 | 其他損傷 | 已維修 | 植物清除 | 12 | 處 | S2～S3、S14～S17 | 45258 | 橋護欄 | 清除植生 | 600 | 2021-04-26 | 2021-04-26 | 2023-03-02 10:02 | 張菁瑩 | 2023-03-02 10:02 | 張菁瑩
[12 empty] | 58 | 2020-06-24 | 定期檢測 | 鹿島工程技術顧問股份有限公司 | 2 | 1 | 2 | 2 | 混凝土剝落、破碎、鋼筋、鋼腱或錨碇外露、銹蝕 | 已維修 | 鋼筋除鏽及混凝土修復 | 0.16 | 平方公尺 | 1G1底部 | 38992 | 主梁 | 鋼筋除鏽及混凝土修復(<=0.4x0.4x0.05m) | 800 | 2022-03-07 | 2022-03-14 | 2022-05-23 15:20 | 張菁瑩 | 2022-05-23 15:20 | 張菁瑩
[12 empty] | 59 | 2020-06-24 | 定期檢測 | 鹿島工程技術顧問股份有限公司 | 2 | 2 | 1 | 1 | 其他損傷 | 已維修 | 清除植生或雜物 | 1 | 處 | A1 | 24291 | 橋台 | 橋台清理 | 5000 | 2020-11-30 | 2020-12-15 | 2021-03-11 10:07 | 張菁瑩
[12 empty] | 60 | 2020-06-24 | 定期檢測 | 鹿島工程技術顧問股份有限公司 | 2 | 3 | 2 | 2 | 其他損傷 | 已維修 | 清除植生或雜物 | 4 | 平方公尺 | A2左側 | 24293 | 引道路堤保護措施 | 橋台清理 | 5000 | 2020-11-30 | 2020-12-15 | 2021-03-11 10:07 | 張菁瑩
[12 empty] | 61 | 2020-06-24 | 定期檢測 | 鹿島工程技術顧問股份有限公司 | 2 | 2 | 2 | 2 | 混凝土結構裂縫 | 已維修 | 修補裂縫 | 9.6 | 公尺 | P1墩柱 | 38981 | 橋墩／帽梁 | >0.3mm混凝土裂縫修補 | 700 | 2022-02-21 | 2022-03-03 | 2022-05-23 14:52 | 張菁瑩 | 2022-05-23 14:52 | 張菁瑩
[12 empty] | 62 | 2020-06-24 | 定期檢測 | 鹿島工程技術顧問股份有限公司 | 2 | 1 | 1 | 1 | 滲水、白華 | 已維修 | 白華處理(平方公尺) | 0.25 | 平方公尺 | A2 | 38983 | 橋台 | 白華處理(平方公尺) | 1800 | 2022-03-01 | 2022-03-02 | 2022-05-23 15:04 | 張菁瑩 | 2022-05-23 15:04 | 張菁瑩
383 | 35342 | 竹40鄉道穿越橋(北向) | 國道3號 | 國道 | 93K+674M ~93K~704.22M | 高公局北區養護工程分局 | 關西工務段 | I型梁 | 預力混凝土 | 83 | 已維修：9 | NO | 檢測日期 | 檢測類別 | 檢測單位 | D | E | R | U | 劣化類型 | 狀態 | 建議維修工法 | 數量 | 單位 | 損壞位置 | 維修紀錄ID | 維修構件 | 維修工法 | 金額 | 開工日期 | 完成日期 | 維修原始紀錄日期 | 維修原始紀錄者 | 維修最後修改日期 | 維修最後修改者
[11 empty] | 未維修：16 | 1 | 2020-06-15 | 定期檢測 | 鹿島工程技術顧問股份有限公司 | 2 | 1 | 1 | 1 | 其他損傷 | 未維修 | 無收縮混凝土修復 | 0.6 | 立方公尺 | A1 |  | 伸縮縫
[11 empty] | 全部：25 | 2 | 2020-06-15 | 定期檢測 | 鹿島工程技術顧問股份有限公司 | 2 | 1 | 2 | 2 | 混凝土剝落、破碎、鋼筋外露、銹蝕 | 未維修 | 鋼筋除鏽及混凝土修復 | 2 | 平方公尺 | S1左外側 |  | 橋護欄
[12 empty] | 3 | 2020-06-15 | 定期檢測 | 鹿島工程技術顧問股份有限公司 | 2 | 1 | 1 | 1 | 滲水、白華 | 未維修 | 白華處理(平方公尺) | 0.5 | 平方公尺 | S1 |  | 橋面板
[12 empty] | 4 | 2020-06-15 | 定期檢測 | 鹿島工程技術顧問股份有限公司 | 2 | 1 | 2 | 2 | 混凝土結構裂縫 | 未維修 | 修補裂縫 | 0.8 | 公尺 | A1 |  | 橋台
[12 empty] | 5 | 2020-06-15 | 定期檢測 | 鹿島工程技術顧問股份有限公司 | 2 | 3 | 2 | 2 | 支承裝置損傷 | 未維修 | 支承墊除鏽及油漆塗裝 | 6 | 處 | A1 |  | 支承／支承墊／阻尼裝置
[12 empty] | 6 | 2020-06-15 | 定期檢測 | 鹿島工程技術顧問股份有限公司 | 2 | 2 | 1 | 1 | 滲水、白華 | 未維修 | 清理排水孔 | 1 | 式 | A1 |  | 橋台
[12 empty] | 7 | 2020-06-15 | 定期檢測 | 鹿島工程技術顧問股份有限公司 | 2 | 1 | 1 | 1 | 混凝土剝落、破碎、鋼筋、鋼腱或錨碇外露、銹蝕 | 未維修 | 混凝土修補 | 0.6 | 立方公尺 | 1G1左側 |  | 主梁
[12 empty] | 8 | 2020-06-15 | 定期檢測 | 鹿島工程技術顧問股份有限公司 | 2 | 2 | 1 | 1 | 滲水、白華 | 未維修 | 清理排水孔 | 1 | 式 | A2近右側 |  | 橋台
[12 empty] | 9 | 2020-06-15 | 定期檢測 | 鹿島工程技術顧問股份有限公司 | 2 | 1 | 2 | 2 | 混凝土剝落、破碎、鋼筋外露、銹蝕 | 未維修 | 鋼筋除鏽及混凝土修復 | 0.24 | 平方公尺 | A2左側 |  | 引道路堤護欄
[12 empty] | 10 | 2020-06-15 | 定期檢測 | 鹿島工程技術顧問股份有限公司 | 2 | 2 | 1 | 1 | 滲水、白華 | 未維修 | 白華處理(平方公尺) | 2.4 | 平方公尺 | 1G4底部 |  | 主梁
[12 empty] | 11 | 2020-06-15 | 定期檢測 | 鹿島工程技術顧問股份有限公司 | 2 | 2 | 1 | 1 | 滲水、白華 | 未維修 | 白華處理(平方公尺) | 2.4 | 平方公尺 | 1G5底部 |  | 主梁
[12 empty] | 12 | 2020-06-15 | 定期檢測 | 鹿島工程技術顧問股份有限公司 | 2 | 1 | 2 | 2 | 混凝土剝落、破碎、鋼筋、鋼腱或錨碇外露、銹蝕 | 未維修 | 鋼筋除鏽及混凝土修復 | 0.6 | 平方公尺 | 1G1底部 |  | 主梁
[12 empty] | 13 | 2020-06-15 | 定期檢測 | 鹿島工程技術顧問股份有限公司 | 2 | 1 | 2 | 2 | 混凝土結構裂縫 | 未維修 | 混凝土裂縫修補 | 3.2 | 公尺 | S1右側懸臂板 |  | 橋面板
[12 empty] | 14 | 2020-06-15 | 定期檢測 | 鹿島工程技術顧問股份有限公司 | 2 | 2 | 1 | 1 | 路堤損傷 | 未維修 | AC路面刨除加鋪 | 8 | 平方公尺 | A2 |  | 引道路堤
[12 empty] | 15 | 2020-06-15 | 定期檢測 | 鹿島工程技術顧問股份有限公司 | 2 | 1 | 1 | 1 | 混凝土剝落、破碎、鋼筋外露、銹蝕 | 未維修 | 修補混凝土 | 0.21 | 立方公尺 | S2左側近A2端 |  | 橋護欄
[12 empty] | 16 | 2020-06-15 | 定期檢測 | 鹿島工程技術顧問股份有限公司 | 2 | 1 | 2 | 2 | 混凝土剝落、破碎、鋼筋、鋼腱或錨碇外露、銹蝕 | 未維修 | 鋼筋除鏽及混凝土修復(<=0.4*0.4*0.05m) | 1 | 處 | 1g5 |  | 主梁
[12 empty] | 17 | 2020-06-15 | 定期檢測 | 鹿島工程技術顧問股份有限公司 | 2 | 1 | 2 | 2 | 混凝土結構裂縫 | 已維修 | 修補裂縫 | 3 | 公尺 | A2 | 42022 | 橋台 | 修補裂縫 | 1200 | 2022-04-01 | 2022-04-01 | 2022-10-24 13:22 | 張菁瑩 | 2022-10-24 13:22 | 張菁瑩
[12 empty] | 18 | 2020-06-15 | 定期檢測 | 鹿島工程技術顧問股份有限公司 | 2 | 3 | 1 | 1 | 其他損傷 | 已維修 | 清除植生或雜物 | 10 | 平方公尺 | A1橋檢梯 | 23863 | 其他 | 清除植生或雜物 |  | 2020-11-27 | 2020-12-15 | 2021-03-08 21:19 | 張菁瑩
[12 empty] | 19 | 2020-06-15 | 定期檢測 | 鹿島工程技術顧問股份有限公司 | 2 | 1 | 2 | 2 | 混凝土剝落、破碎、鋼筋、鋼腱或錨碇外露、銹蝕 | 已維修 | 鋼筋除鏽及混凝土修復 | 0.1 | 平方公尺 | 1G6右側 | 39139 | 主梁 | 鋼筋除鏽及混凝土修復(<=0.4x0.4x0.05m) | 800 | 2022-03-29 | 2022-03-29 | 2022-05-24 16:31 | 張菁瑩 | 2022-05-24 16:31 | 張菁瑩
[12 empty] | 20 | 2020-06-15 | 定期檢測 | 鹿島工程技術顧問股份有限公司 | 2 | 1 | 2 | 2 | 混凝土剝落、破碎、鋼筋外露、銹蝕 | 已維修 | 鋼筋除鏽及混凝土修復 | 0.1 | 平方公尺 | 1D3-1 | 42025 | 橫隔梁 | 鋼筋除鏽及混凝土修復 | 1900 | 2022-04-01 | 2022-04-01 | 2022-10-24 13:26 | 張菁瑩 | 2022-10-24 13:26 | 張菁瑩
[12 empty] | 21 | 2020-06-15 | 定期檢測 | 鹿島工程技術顧問股份有限公司 | 2 | 1 | 2 | 2 | 混凝土剝落、破碎、鋼筋、鋼腱或錨碇外露、銹蝕 | 已維修 | 混凝土修補 | 0.16 | 立方公尺 | 1G2底部 | 42017 | 主梁 | 混凝土修補 | 1900 | 2022-04-01 | 2022-04-01 | 2022-10-24 13:17 | 張菁瑩 | 2022-10-24 13:17 | 張菁瑩
[12 empty] | 22 | 2020-06-15 | 定期檢測 | 鹿島工程技術顧問股份有限公司 | 2 | 3 | 1 | 1 | 其他損傷 | 已維修 | 清除植生或雜物 | 200 | 平方公尺 | A1 | 23861 | 引道路堤保護措施 | 清除植生或雜物 |  | 2020-11-27 | 2020-12-15 | 2021-03-08 21:19 | 張菁瑩
[12 empty] | 23 | 2020-06-15 | 定期檢測 | 鹿島工程技術顧問股份有限公司 | 2 | 1 | 1 | 1 | 混凝土剝落、破碎、鋼筋外露、銹蝕 | 已維修 | 修補混凝土 | 1.5 | 平方公尺 | A2 | 39142 | 橋台 | 混凝土修復(>0.4x0.4x0.05m) | 3200 | 2022-03-29 | 2022-03-29 | 2022-05-24 16:40 | 張菁瑩 | 2022-05-24 16:40 | 張菁瑩
[12 empty] | 24 | 2020-06-15 | 定期檢測 | 鹿島工程技術顧問股份有限公司 | 2 | 2 | 1 | 1 | 滲水、白華 | 已維修 | 白華處理(平方公尺) | 7.5 | 平方公尺 | 1G6底部 | 39135 | 主梁 | 白華處理(平方公尺) | 1800 | 2022-03-29 | 2022-03-29 | 2022-05-24 16:24 | 張菁瑩 | 2022-05-24 16:24 | 張菁瑩
[12 empty] | 25 | 2020-06-15 | 定期檢測 | 鹿島工程技術顧問股份有限公司 | 2 | 3 | 1 | 1 | 其他損傷 | 已維修 | 清除植生或雜物 | 100 | 平方公尺 | A2 | 23862 | 引道路堤保護措施 | 清除植生或雜物 |  | 2020-11-27 | 2020-12-15 | 2021-03-08 21:19 | 張菁瑩
384 | 35343 | 94K+612渡槽兼人行橋 | 人行道路 | 農路 | 無K+無M ~無K~無M | 高公局北區養護工程分局 | 關西工務段 | 箱型梁 | 預力混凝土 | 83 | 已維修：0 | NO | 檢測日期 | 檢測類別 | 檢測單位 | D | E | R | U | 劣化類型 | 狀態 | 建議維修工法 | 數量 | 單位 | 損壞位置 | 維修紀錄ID | 維修構件 | 維修工法 | 金額 | 開工日期 | 完成日期 | 維修原始紀錄日期 | 維修原始紀錄者 | 維修最後修改日期 | 維修最後修改者
[11 empty] | 未維修：14 | 1 | 2020-06-15 | 定期檢測 | 鹿島工程技術顧問股份有限公司 | 2 | 1 | 1 | 1 | 其他損傷 | 未維修 | 清除植生或雜物 | 1 | 處 | A1右側 |  | 翼牆／擋土牆
[11 empty] | 全部：14 | 2 | 2020-06-15 | 定期檢測 | 鹿島工程技術顧問股份有限公司 | 2 | 3 | 2 | 2 | 其他損傷 | 未維修 | 修補混凝土 | 4.8 | 立方公尺 | S1~S3兩側 |  | 橋護欄
[12 empty] | 3 | 2020-06-15 | 定期檢測 | 鹿島工程技術顧問股份有限公司 | 2 | 1 | 2 | 2 | 生銹或腐蝕 | 未維修 | 除鏽保養 | 2 | 處 | A1 |  | 防落設施
[12 empty] | 4 | 2020-06-15 | 定期檢測 | 鹿島工程技術顧問股份有限公司 | 2 | 3 | 1 | 1 | 其他損傷 | 未維修 | 清除植生或雜物 | 60 | 平方公尺 | A1 |  | 引道路堤保護措施
[12 empty] | 5 | 2020-06-15 | 定期檢測 | 鹿島工程技術顧問股份有限公司 | 2 | 2 | 1 | 1 | 橋名牌(柱)損壞 | 未維修 | 橋名牌修復 | 2 | 處 | A1、A2橋上 |  | 其他
[12 empty] | 6 | 2020-06-15 | 定期檢測 | 鹿島工程技術顧問股份有限公司 | 2 | 2 | 1 | 1 | 其他損傷 | 未維修 | 清除植生或雜物 | 36 | 平方公尺 | A2 |  | 引道路堤保護措施
[12 empty] | 7 | 2020-06-15 | 定期檢測 | 鹿島工程技術顧問股份有限公司 | 2 | 1 | 1 | 1 | 滲水、白華 | 未維修 | 清理排水孔 | 1 | 式 | A2 |  | 橋台
[12 empty] | 8 | 2020-06-15 | 定期檢測 | 鹿島工程技術顧問股份有限公司 | 2 | 1 | 2 | 2 | 其他損傷 | 未維修 | 白華處理(平方公尺) | 0.6 | 平方公尺 | 2G1右側(近P2) |  | 主梁
[12 empty] | 9 | 2020-06-15 | 定期檢測 | 鹿島工程技術顧問股份有限公司 | 2 | 4 | 1 | 1 | 橋名牌(柱)損壞 | 未維修 | 增設橋名牌 | 4 | 處 | A1~A2 |  | 其他
[12 empty] | 10 | 2020-06-15 | 定期檢測 | 鹿島工程技術顧問股份有限公司 | 2 | 1 | 1 | 1 | 滲水、白華 | 未維修 | 清理排水孔 | 1 | 式 | A1 |  | 橋台
[12 empty] | 11 | 2020-06-15 | 定期檢測 | 鹿島工程技術顧問股份有限公司 | 2 | 1 | 2 | 2 | 混凝土剝落、破碎、鋼筋外露、銹蝕 | 未維修 | 修補混凝土 | 1 | 立方公尺 | A1右側 |  | 翼牆／擋土牆
[12 empty] | 12 | 2020-06-15 | 定期檢測 | 鹿島工程技術顧問股份有限公司 | 2 | 1 | 2 | 2 | 混凝土剝落、破碎、鋼筋、鋼腱或錨碇外露、銹蝕 | 未維修 | 混凝土修補 | 0.6 | 立方公尺 | 2G1 |  | 主梁
[12 empty] | 13 | 2020-06-15 | 定期檢測 | 鹿島工程技術顧問股份有限公司 | 2 | 1 | 2 | 2 | 混凝土剝落、破碎、鋼筋、鋼腱或錨碇外露、銹蝕 | 未維修 | 鋼筋除鏽及混凝土修復 | 0.2 | 平方公尺 | 3G1 |  | 主梁
[12 empty] | 14 | 2020-06-15 | 定期檢測 | 鹿島工程技術顧問股份有限公司 | 2 | 1 | 1 | 1 | 混凝土剝落、破碎、鋼筋、鋼腱或錨碇外露、銹蝕 | 未維修 | 鋼筋除鏽及混凝土修復 | 0.06 | 平方公尺 | 1G1 |  | 主梁
385 | 35344 | 柯子湖排水橋(北向) | 國道3號 | 國道 | 94K+981M ~95K~93.82M | 高公局北區養護工程分局 | 關西工務段 | I型梁 | 預力混凝土 | 83 | 已維修：6 | NO | 檢測日期 | 檢測類別 | 檢測單位 | D | E | R | U | 劣化類型 | 狀態 | 建議維修工法 | 數量 | 單位 | 損壞位置 | 維修紀錄ID | 維修構件 | 維修工法 | 金額 | 開工日期 | 完成日期 | 維修原始紀錄日期 | 維修原始紀錄者 | 維修最後修改日期 | 維修最後修改者
[11 empty] | 未維修：17 | 1 | 2020-06-17 | 定期檢測 | 鹿島工程技術顧問股份有限公司 | 2 | 2 | 1 | 1 | 混凝土剝落、破碎、鋼筋外露、銹蝕 | 未維修 | 修補混凝土 | 0.3 | 立方公尺 | P2-2右側帽梁底部 |  | 橋墩／帽梁
[11 empty] | 全部：23 | 2 | 2020-06-17 | 定期檢測 | 鹿島工程技術顧問股份有限公司 | 2 | 2 | 2 | 2 | 滲水、白華 | 未維修 | 白華處理(平方公尺) | 6 | 平方公尺 | S2底部 |  | 橋面板
[12 empty] | 3 | 2020-06-17 | 定期檢測 | 鹿島工程技術顧問股份有限公司 | 2 | 1 | 1 | 1 | 混凝土剝落、破碎、鋼筋外露、銹蝕 | 未維修 | 修補混凝土 | 0.25 | 平方公尺 | A2左側 |  | 翼牆／擋土牆
[12 empty] | 4 | 2020-06-17 | 定期檢測 | 鹿島工程技術顧問股份有限公司 | 2 | 2 | 1 | 1 | 堤防沖刷或侵蝕 | 未維修 | 清除植生或雜物 | 80 | 平方公尺 | S2 |  | 河道
[12 empty] | 5 | 2020-06-17 | 定期檢測 | 鹿島工程技術顧問股份有限公司 | 2 | 1 | 2 | 2 | 混凝土剝落、破碎、鋼筋外露、銹蝕 | 未維修 | 鋼筋除鏽及混凝土修復 | 0.15 | 平方公尺 | 2D3-5 |  | 橫隔梁
[12 empty] | 6 | 2020-06-17 | 定期檢測 | 鹿島工程技術顧問股份有限公司 | 2 | 1 | 2 | 2 | 混凝土剝落、破碎、鋼筋外露、銹蝕 | 未維修 | 鋼筋除鏽及混凝土修復 | 0.25 | 平方公尺 | P2-2左側帽梁底部 |  | 橋墩／帽梁
[12 empty] | 7 | 2020-06-17 | 定期檢測 | 鹿島工程技術顧問股份有限公司 | 2 | 1 | 1 | 1 | 橋名牌(柱)損壞 | 未維修 | 其他 | 1 | 處 | P2 |  | 其他
[12 empty] | 8 | 2020-06-17 | 定期檢測 | 鹿島工程技術顧問股份有限公司 | 2 | 2 | 1 | 1 | 其他損傷 | 未維修 | 無收縮混凝土裂縫 | 0.3 | 立方公尺 | A1 |  | 伸縮縫
[12 empty] | 9 | 2020-06-17 | 定期檢測 | 鹿島工程技術顧問股份有限公司 | 2 | 1 | 2 | 2 | 混凝土剝落、破碎、鋼筋外露、銹蝕 | 未維修 | 鋼筋除鏽及混凝土修復 | 0.18 | 平方公尺 | 1D1-4、2-5 |  | 橫隔梁
[12 empty] | 10 | 2020-06-17 | 定期檢測 | 鹿島工程技術顧問股份有限公司 | 2 | 1 | 2 | 2 | 混凝土剝落、破碎、鋼筋外露、銹蝕 | 未維修 | 鋼筋除鏽及混凝土修復 | 0.8 | 平方公尺 | S3 |  | 橋面板
[12 empty] | 11 | 2020-06-17 | 定期檢測 | 鹿島工程技術顧問股份有限公司 | 3 | 2 | 2 | 2 | 滑動或沉陷或遺失 | 未維修 | 護坡修復 | 35.2 | 平方公尺 | A2 |  | 引道路堤保護措施
[12 empty] | 12 | 2020-06-17 | 定期檢測 | 鹿島工程技術顧問股份有限公司 | 2 | 1 | 2 | 2 | 混凝土剝落、破碎、鋼筋、鋼腱或錨碇外露、銹蝕 | 未維修 | 鋼筋除鏽及混凝土修復 | 0.1 | 平方公尺 | 1G4底部 |  | 主梁
[12 empty] | 13 | 2020-06-17 | 定期檢測 | 鹿島工程技術顧問股份有限公司 | 2 | 1 | 2 | 2 | 混凝土剝落、破碎、鋼筋外露、銹蝕 | 未維修 | 鋼筋除鏽及混凝土修復 | 1 | 平方公尺 | P2-1左側帽梁底部 |  | 橋墩／帽梁
[12 empty] | 14 | 2020-06-17 | 定期檢測 | 鹿島工程技術顧問股份有限公司 | 2 | 2 | 2 | 2 | 混凝土剝落、破碎、鋼筋外露、銹蝕 | 未維修 | 鋼筋除鏽及混凝土修復 | 0.8 | 平方公尺 | P1-1帽梁 |  | 橋墩／帽梁
[12 empty] | 15 | 2020-06-17 | 定期檢測 | 鹿島工程技術顧問股份有限公司 | 2 | 2 | 2 | 2 | 滲水、白華 | 未維修 | 白華處理(平方公尺) | 12 | 平方公尺 | S1底部 |  | 橋面板
[12 empty] | 16 | 2020-06-17 | 定期檢測 | 鹿島工程技術顧問股份有限公司 | 2 | 1 | 1 | 1 | 混凝土剝落、破碎、鋼筋、鋼腱或錨碇外露、銹蝕 | 未維修 | 混凝土修補 | 0.4 | 立方公尺 | 1G3底部 |  | 主梁
[12 empty] | 17 | 2020-06-17 | 定期檢測 | 鹿島工程技術顧問股份有限公司 | 2 | 1 | 1 | 1 | 其他損傷 | 未維修 | AC路面刨除加鋪 | 0.6 | 平方公尺 | A1 |  | 引道路堤
[12 empty] | 18 | 2020-06-17 | 定期檢測 | 鹿島工程技術顧問股份有限公司 | 2 | 3 | 1 | 1 | 其他損傷 | 已維修 | 清除植生或雜物 | 1080 | 平方公尺 | A1 | 23887 | 引道路堤保護措施 | 橋台清理 | 5000 | 2020-11-27 | 2020-12-15 | 2021-03-08 22:15 | 張菁瑩
[12 empty] | 19 | 2020-06-17 | 定期檢測 | 鹿島工程技術顧問股份有限公司 | 2 | 3 | 1 | 1 | 其他損傷 | 已維修 | 清除植生或雜物 | 100 | 平方公尺 | A2 | 23886 | 引道路堤保護措施 | 橋台清理 | 5000 | 2020-11-27 | 2020-12-15 | 2021-03-08 22:15 | 張菁瑩
[12 empty] | 20 | 2020-06-17 | 定期檢測 | 鹿島工程技術顧問股份有限公司 | 2 | 3 | 1 | 1 | 其他損傷 | 已維修 | 清除植生或雜物 | 20 | 平方公尺 | A1橋檢梯 | 23888 | 其他 | 橋台清理 | 5000 | 2020-11-27 | 2020-12-15 | 2021-03-08 22:15 | 張菁瑩
[12 empty] | 21 | 2020-06-17 | 定期檢測 | 鹿島工程技術顧問股份有限公司 | 2 | 1 | 2 | 2 | 混凝土剝落、破碎、鋼筋外露、銹蝕 | 已維修 | 鋼筋除鏽及混凝土修復 | 1 | 平方公尺 | A2背牆 | 33342 | 橋台 | 鋼筋除鏽及混凝土修復(<=0.4x0.4x0.05m) | 800 | 2021-02-26 | 2021-02-26 | 2021-08-24 22:23 | 張菁瑩 | 2021-08-24 22:23 | 張菁瑩
[12 empty] | 22 | 2020-06-17 | 定期檢測 | 鹿島工程技術顧問股份有限公司 | 3 | 1 | 2 | 3 | 螺栓損傷、欠缺、鬆動 | 已維修 | 防震拉桿鎖緊固定 | 2 | 個 | A1 | 28635 | 防落設施 | 防震拉桿鎖緊固定 | 3300 | 2021-04-20 | 2021-04-20 | 2021-04-22 15:23 | 郭凱文
[12 empty] | 23 | 2020-06-17 | 定期檢測 | 鹿島工程技術顧問股份有限公司 | 2 | 1 | 1 | 1 | 其他損傷 | 已維修 | 清除植生或雜物 | 6 | 平方公尺 | A2橋檢梯 | 23889 | 其他 | 橋台清理 | 5000 | 2020-11-27 | 2020-12-15 | 2021-03-08 22:15 | 張菁瑩
386 | 35345 | 水尾溪排水橋(南向) | 國道3號 | 國道 | 99K+749M ~99K~861.86M | 高公局北區養護工程分局 | 關西工務段 | I型梁 | 預力混凝土 | 84 | 已維修：10 | NO | 檢測日期 | 檢測類別 | 檢測單位 | D | E | R | U | 劣化類型 | 狀態 | 建議維修工法 | 數量 | 單位 | 損壞位置 | 維修紀錄ID | 維修構件 | 維修工法 | 金額 | 開工日期 | 完成日期 | 維修原始紀錄日期 | 維修原始紀錄者 | 維修最後修改日期 | 維修最後修改者
[11 empty] | 未維修：60 | 1 | 2020-06-11 | 定期檢測 | 鹿島工程技術顧問股份有限公司 | 3 | 2 | 2 | 2 | 混凝土結構裂縫 | 未維修 | 修補裂縫 | 1.5 | 公尺 | A2左側背牆 |  | 橋台
[11 empty] | 全部：70 | 2 | 2020-06-11 | 定期檢測 | 鹿島工程技術顧問股份有限公司 | 2 | 1 | 2 | 2 | 混凝土結構裂縫 | 未維修 | 修補裂縫 | 2 | 公尺 | P1-2 |  | 橋墩／帽梁
[12 empty] | 3 | 2020-06-11 | 定期檢測 | 鹿島工程技術顧問股份有限公司 | 2 | 1 | 2 | 2 | 混凝土剝落、破碎、鋼筋外露、銹蝕 | 未維修 | 鋼筋除鏽及混凝土修復 | 1 | 處 | P2-2 |  | 橋墩／帽梁
[12 empty] | 4 | 2020-06-11 | 定期檢測 | 鹿島工程技術顧問股份有限公司 | 2 | 1 | 1 | 1 | 混凝土剝落、破碎、鋼筋外露、銹蝕 | 未維修 | 鋼筋除鏽及混凝土修復 | 0.04 | 平方公尺 | S2左側懸臂板 |  | 橋面板
[12 empty] | 5 | 2020-06-11 | 定期檢測 | 鹿島工程技術顧問股份有限公司 | 2 | 1 | 1 | 1 | 其他損傷 | 未維修 | 混凝土修補 | 0.5 | 立方公尺 | S3(G2~G3、G6~G7間近A2) |  | 橋面板
[12 empty] | 6 | 2020-06-11 | 定期檢測 | 鹿島工程技術顧問股份有限公司 | 2 | 1 | 1 | 1 | 滲水、白華 | 未維修 | 白華處理(平方公尺) | 0.3 | 平方公尺 | A2左側背牆 |  | 橋台
[12 empty] | 7 | 2020-06-11 | 定期檢測 | 鹿島工程技術顧問股份有限公司 | 2 | 1 | 2 | 2 | 混凝土剝落、破碎、鋼筋外露、銹蝕 | 未維修 | 鋼筋除鏽及混凝土修復 | 1 | 處 | A2左側背牆 |  | 橋台
[12 empty] | 8 | 2020-06-11 | 定期檢測 | 鹿島工程技術顧問股份有限公司 | 2 | 1 | 2 | 2 | 混凝土結構裂縫 | 未維修 | 修補裂縫 | 1 | 公尺 | P1-1右側 |  | 橋墩／帽梁
[12 empty] | 9 | 2020-06-11 | 定期檢測 | 鹿島工程技術顧問股份有限公司 | 2 | 1 | 1 | 1 | 混凝土剝落、破碎、鋼筋外露、銹蝕 | 未維修 | 鋼筋除鏽及混凝土修復 | 3 | 處 | P2-1右側 |  | 橋墩／帽梁
[12 empty] | 10 | 2020-06-11 | 定期檢測 | 鹿島工程技術顧問股份有限公司 | 2 | 1 | 1 | 1 | 滲水、白華 | 未維修 | 白華處理(平方公尺) | 0.25 | 平方公尺 | S3左側懸臂板 |  | 橋面板
[12 empty] | 11 | 2020-06-11 | 定期檢測 | 鹿島工程技術顧問股份有限公司 | 2 | 1 | 1 | 1 | 混凝土剝落、破碎、鋼筋外露、銹蝕 | 未維修 | 混凝土修補 | 0.5 | 立方公尺 | S3右側懸臂板 |  | 橋面板
[12 empty] | 12 | 2020-06-11 | 定期檢測 | 鹿島工程技術顧問股份有限公司 | 2 | 3 | 1 | 1 | 其他損傷 | 未維修 | 清除植生或雜物 | 1 | 處 | S2 |  | 河道
[12 empty] | 13 | 2020-06-11 | 定期檢測 | 鹿島工程技術顧問股份有限公司 | 2 | 1 | 1 | 1 | 其他損傷 | 未維修 | 混凝土修補 | 0.15 | 立方公尺 | A1(G2、G3間) |  | 防落設施
[12 empty] | 14 | 2020-06-11 | 定期檢測 | 鹿島工程技術顧問股份有限公司 | 2 | 1 | 2 | 2 | 其他損傷 | 未維修 | 混凝土修補 | 0.3 | 立方公尺 | P2背面 |  | 防落設施
[12 empty] | 15 | 2020-06-11 | 定期檢測 | 鹿島工程技術顧問股份有限公司 | 2 | 1 | 1 | 1 | 滲水、白華 | 未維修 | 白華處理(平方公尺) | 0.25 | 平方公尺 | S1左側懸臂板 |  | 橋面板
[12 empty] | 16 | 2020-06-11 | 定期檢測 | 鹿島工程技術顧問股份有限公司 | 2 | 1 | 1 | 1 | 滲水、白華 | 未維修 | 白華處理(平方公尺) | 1 | 平方公尺 | S2左側懸臂板 |  | 橋面板
[12 empty] | 17 | 2020-06-11 | 定期檢測 | 鹿島工程技術顧問股份有限公司 | 2 | 1 | 2 | 2 | 其他損傷 | 未維修 | 修補裂縫 | 3 | 公尺 | A1 |  | 伸縮縫
[12 empty] | 18 | 2020-06-11 | 定期檢測 | 鹿島工程技術顧問股份有限公司 | 3 | 2 | 2 | 2 | 混凝土剝落、破碎、鋼筋外露、銹蝕 | 未維修 | 鋼筋除鏽及混凝土修復 | 3 | 處 | P1-1 |  | 橋墩／帽梁
[12 empty] | 19 | 2020-06-11 | 定期檢測 | 鹿島工程技術顧問股份有限公司 | 2 | 1 | 1 | 1 | 其他損傷 | 未維修 | 板模拆除 | 1 | 式 | s1(g1-g2間近A1) |  | 橋面板
[12 empty] | 20 | 2020-06-11 | 定期檢測 | 鹿島工程技術顧問股份有限公司 | 2 | 1 | 1 | 1 | 塵土、雜物、植生堆積 | 未維修 | 垃圾或土砂清理 | 1 | 式 | 1g1 |  | 支承／支承墊／阻尼裝置
[12 empty] | 21 | 2020-06-11 | 定期檢測 | 鹿島工程技術顧問股份有限公司 | 2 | 1 | 1 | 1 | 其他損傷 | 未維修 | 鋼筋凸出切除 | 2 | 處 | A1右側 |  | 翼牆／擋土牆
[12 empty] | 22 | 2020-06-11 | 定期檢測 | 鹿島工程技術顧問股份有限公司 | 2 | 1 | 1 | 1 | 其他損傷 | 未維修 | 鋼筋凸出切除 | 1 | 處 | p2-2右側 |  | 橋墩／帽梁
[12 empty] | 23 | 2020-06-11 | 定期檢測 | 鹿島工程技術顧問股份有限公司 | 2 | 1 | 1 | 1 | 其他損傷 | 未維修 | 鋼筋凸出切除 | 1 | 處 | p2-1左側 |  | 橋墩／帽梁
[12 empty] | 24 | 2020-06-11 | 定期檢測 | 鹿島工程技術顧問股份有限公司 | 2 | 1 | 1 | 1 | 滲水、白華 | 未維修 | 白華處理(平方公尺) | 0.12 | 平方公尺 | 2g6左側 |  | 主梁
[12 empty] | 25 | 2020-06-11 | 定期檢測 | 鹿島工程技術顧問股份有限公司 | 2 | 1 | 1 | 1 | 其他損傷 | 未維修 | 模板未拆 | 1 | 式 | 3d3-4 |  | 橫隔梁
[12 empty] | 26 | 2020-06-11 | 定期檢測 | 鹿島工程技術顧問股份有限公司 | 2 | 1 | 1 | 1 | 螺栓損傷、欠缺或鬆動或護欄脫落 | 未維修 | 其他 | 2 | 處 | a1 |  | 引道路堤護欄
[12 empty] | 27 | 2020-06-11 | 定期檢測 | 鹿島工程技術顧問股份有限公司 | 2 | 1 | 2 | 2 | 混凝土結構裂縫 | 未維修 | 修補裂縫 | 0.6 | 公尺 | A1(g2-g3間) |  | 橋台
[12 empty] | 28 | 2020-06-11 | 定期檢測 | 鹿島工程技術顧問股份有限公司 | 2 | 1 | 1 | 1 | 滲水、白華 | 未維修 | 白華處理(平方公尺) | 0.08 | 平方公尺 | 1g2左側(近a1) |  | 主梁
[12 empty] | 29 | 2020-06-11 | 定期檢測 | 鹿島工程技術顧問股份有限公司 | 2 | 1 | 2 | 2 | 混凝土結構裂縫 | 未維修 | 修補裂縫 | 0.5 | 公尺 | A1右側 |  | 翼牆／擋土牆
[12 empty] | 30 | 2020-06-11 | 定期檢測 | 鹿島工程技術顧問股份有限公司 | 2 | 1 | 1 | 1 | 混凝土剝落、破碎、鋼筋外露、銹蝕 | 未維修 | 混凝土修補 | 0.06 | 立方公尺 | 1d2-6 |  | 橫隔梁
[12 empty] | 31 | 2020-06-11 | 定期檢測 | 鹿島工程技術顧問股份有限公司 | 2 | 1 | 1 | 1 | 其他損傷 | 未維修 | 清除植生或雜物 | 1 | 處 | 2g3左側 |  | 主梁
[12 empty] | 32 | 2020-06-11 | 定期檢測 | 鹿島工程技術顧問股份有限公司 | 2 | 1 | 1 | 1 | 其他損傷 | 未維修 | 板模拆除 | 1 | 式 | 2g1 |  | 主梁
[12 empty] | 33 | 2020-06-11 | 定期檢測 | 鹿島工程技術顧問股份有限公司 | 2 | 1 | 2 | 2 | 混凝土剝落、破碎、鋼筋、鋼腱或錨碇外露、銹蝕 | 未維修 | 混凝土修補 | 0.14 | 立方公尺 | 3g1右側(近a2) |  | 主梁
[12 empty] | 34 | 2020-06-11 | 定期檢測 | 鹿島工程技術顧問股份有限公司 | 2 | 1 | 1 | 1 | 滲水、白華 | 未維修 | 白華處理(平方公尺) | 0.06 | 平方公尺 | 3g3右側(近a2) |  | 主梁
[12 empty] | 35 | 2020-06-11 | 定期檢測 | 鹿島工程技術顧問股份有限公司 | 2 | 1 | 1 | 1 | 混凝土剝落、破碎、鋼筋、鋼腱或錨碇外露、銹蝕 | 未維修 | 鋼筋除鏽及混凝土修復 | 0.01 | 平方公尺 | 1g4右側 |  | 主梁
[12 empty] | 36 | 2020-06-11 | 定期檢測 | 鹿島工程技術顧問股份有限公司 | 2 | 1 | 1 | 1 | 滲水、白華 | 未維修 | 白華處理(平方公尺) | 0.04 | 平方公尺 | 2g5 |  | 主梁
[12 empty] | 37 | 2020-06-11 | 定期檢測 | 鹿島工程技術顧問股份有限公司 | 2 | 1 | 1 | 1 | 其他損傷 | 未維修 | 板模拆除 | 1 | 式 | 2d3-4.2d3-5 |  | 橫隔梁
[12 empty] | 38 | 2020-06-11 | 定期檢測 | 鹿島工程技術顧問股份有限公司 | 2 | 1 | 1 | 1 | 其他損傷 | 未維修 | 板模拆除 | 1 | 式 | 2g5 |  | 主梁
[12 empty] | 39 | 2020-06-11 | 定期檢測 | 鹿島工程技術顧問股份有限公司 | 2 | 1 | 1 | 1 | 其他損傷 | 未維修 | 板模拆除 | 1 | 式 | 3g4 |  | 主梁
[12 empty] | 40 | 2020-06-11 | 定期檢測 | 鹿島工程技術顧問股份有限公司 | 2 | 1 | 1 | 1 | 其他損傷 | 未維修 | 鋼筋凸出切除 | 2 | 處 | 1g1左側 |  | 主梁
[12 empty] | 41 | 2020-06-11 | 定期檢測 | 鹿島工程技術顧問股份有限公司 | 2 | 1 | 1 | 1 | 其他損傷 | 未維修 | 板模拆除 | 1 | 式 | 1d2-1 |  | 橫隔梁
[12 empty] | 42 | 2020-06-11 | 定期檢測 | 鹿島工程技術顧問股份有限公司 | 2 | 1 | 1 | 1 | 其他損傷 | 未維修 | 清除植生或雜物 | 1 | 處 | 1d2-2 |  | 橫隔梁
[12 empty] | 43 | 2020-06-11 | 定期檢測 | 鹿島工程技術顧問股份有限公司 | 2 | 1 | 1 | 1 | 其他損傷 | 未維修 | 鋼筋凸出切除 | 3 | 處 | 1g7右側 |  | 主梁
[12 empty] | 44 | 2020-06-11 | 定期檢測 | 鹿島工程技術顧問股份有限公司 | 2 | 1 | 1 | 1 | 滲水、白華 | 未維修 | 白華處理(平方公尺) | 0.18 | 平方公尺 | 1g5右側 |  | 主梁
[12 empty] | 45 | 2020-06-11 | 定期檢測 | 鹿島工程技術顧問股份有限公司 | 2 | 1 | 1 | 1 | 其他損傷 | 未維修 | 混凝土修補 | 1.2 | 立方公尺 | p1-1.p1-2 |  | 防落設施
[12 empty] | 46 | 2020-06-11 | 定期檢測 | 鹿島工程技術顧問股份有限公司 | 2 | 1 | 1 | 1 | 其他損傷 | 未維修 | 板模拆除 | 1 | 式 | p1-2(g5-g6間) |  | 防落設施
[12 empty] | 47 | 2020-06-11 | 定期檢測 | 鹿島工程技術顧問股份有限公司 | 2 | 1 | 1 | 1 | 其他損傷 | 未維修 | 板模拆除 | 1 | 式 | 2g2 |  | 主梁
[12 empty] | 48 | 2020-06-11 | 定期檢測 | 鹿島工程技術顧問股份有限公司 | 2 | 1 | 1 | 1 | 其他損傷 | 未維修 | 鋼筋凸出切除 | 1 | 處 | p1-2正面 |  | 橋墩／帽梁
[12 empty] | 49 | 2020-06-11 | 定期檢測 | 鹿島工程技術顧問股份有限公司 | 2 | 1 | 1 | 1 | 混凝土剝落、破碎、鋼筋、鋼腱或錨碇外露、銹蝕 | 未維修 | 混凝土修補 | 0.12 | 立方公尺 | 1g3右側(近a1) |  | 主梁
[12 empty] | 50 | 2020-06-11 | 定期檢測 | 鹿島工程技術顧問股份有限公司 | 2 | 1 | 1 | 1 | 混凝土剝落、破碎、鋼筋外露、銹蝕 | 未維修 | 修補混凝土 | 0.08 | 平方公尺 | A1(g2-g3間) |  | 橋台
[12 empty] | 51 | 2020-06-11 | 定期檢測 | 鹿島工程技術顧問股份有限公司 | 2 | 1 | 1 | 1 | 其他損傷 | 未維修 | AC路面刨除加鋪 | 1.2 | 平方公尺 | a2 |  | 引道路堤
[12 empty] | 52 | 2020-06-11 | 定期檢測 | 鹿島工程技術顧問股份有限公司 | 2 | 1 | 1 | 1 | 生銹或腐蝕 | 未維修 | 橋欄杆油漆 | 3 | 公尺 | a2 |  | 引道路堤護欄
[12 empty] | 53 | 2020-06-11 | 定期檢測 | 鹿島工程技術顧問股份有限公司 | 2 | 1 | 2 | 2 | 混凝土結構裂縫 | 未維修 | 裂縫修補 | 0.2 | 公尺 | a2 |  | 引道路堤護欄
[12 empty] | 54 | 2020-06-11 | 定期檢測 | 鹿島工程技術顧問股份有限公司 | 2 | 1 | 2 | 2 | 混凝土裂縫(止震塊) | 未維修 | 混凝土裂縫修補 | 1.2 | 公尺 | a2 |  | 防落設施
[12 empty] | 55 | 2020-06-11 | 定期檢測 | 鹿島工程技術顧問股份有限公司 | 2 | 1 | 2 | 2 | 混凝土剝落、破碎、鋼筋、鋼腱或錨碇外露、銹蝕 | 未維修 | 混凝土修補 | 0.2 | 立方公尺 | 3g7 |  | 主梁
[12 empty] | 56 | 2020-06-11 | 定期檢測 | 鹿島工程技術顧問股份有限公司 | 2 | 1 | 1 | 1 | 其他損傷 | 未維修 | 橋墩、帽梁清理 | 1 | 處 | P2-2 |  | 橋墩／帽梁
[12 empty] | 57 | 2020-06-11 | 定期檢測 | 鹿島工程技術顧問股份有限公司 | 2 | 1 | 1 | 1 | 混凝土剝落、破碎、鋼筋、鋼腱或錨碇外露、銹蝕 | 未維修 | 混凝土修補 | 0.06 | 立方公尺 | 3g2右側(近a2) |  | 主梁
[12 empty] | 58 | 2020-06-11 | 定期檢測 | 鹿島工程技術顧問股份有限公司 | 2 | 1 | 1 | 1 | 塵土、雜物、植生堆積 | 未維修 | 垃圾或土砂清理 | 1 | 式 | 3g1 |  | 支承／支承墊／阻尼裝置
[12 empty] | 59 | 2020-06-11 | 定期檢測 | 鹿島工程技術顧問股份有限公司 | 2 | 1 | 1 | 1 | 其他損傷 | 未維修 | AC路面刨除加鋪 | 0.05 | 平方公尺 | a1 |  | 引道路堤
[12 empty] | 60 | 2020-06-11 | 定期檢測 | 鹿島工程技術顧問股份有限公司 | 2 | 1 | 1 | 2 | 其他損傷 | 未維修 | 橋墩、帽梁清理 | 1 | 處 | P2-1 |  | 橋墩／帽梁
[12 empty] | 61 | 2020-06-11 | 定期檢測 | 鹿島工程技術顧問股份有限公司 | 2 | 1 | 2 | 2 | 混凝土剝落、破碎、鋼筋外露、銹蝕 | 已維修 | 鋼筋除鏽及混凝土修復 | 7 | 處 | p1-2正面右側 | 42020 | 橋墩／帽梁 | 鋼筋除鏽及混凝土修復 | 1900 | 2022-06-01 | 2022-06-01 | 2022-10-24 13:21 | 張菁瑩 | 2022-10-24 13:21 | 張菁瑩
[12 empty] | 62 | 2020-06-11 | 定期檢測 | 鹿島工程技術顧問股份有限公司 | 2 | 1 | 1 | 1 | 伸縮縫間雜物堆積 | 已維修 | 伸縮縫清理 | 3 | 公尺 | A2 | 39788 | 伸縮縫 | 伸縮縫清理 | 300 | 2021-10-04 | 2021-10-05 | 2022-06-16 17:21 | 張菁瑩 | 2022-06-16 17:21 | 張菁瑩
[12 empty] | 63 | 2020-06-11 | 定期檢測 | 鹿島工程技術顧問股份有限公司 | 2 | 1 | 1 | 1 | 其他損傷 | 已維修 | 清除植生或雜物 | 1 | 處 | A1(g1-g2間) | 39638 | 橋台 | 植物清除 | 400 | 2022-02-14 | 2022-02-14 | 2022-06-13 15:15 | 張菁瑩 | 2022-06-13 15:15 | 張菁瑩
[12 empty] | 64 | 2020-06-11 | 定期檢測 | 鹿島工程技術顧問股份有限公司 | 2 | 2 | 1 | 1 | 其他損傷 | 已維修 | 清除植生或雜物 | 1 | 處 | A1橋檢梯 | 39646 | 其他 | 植物清除 | 400 | 2022-02-14 | 2022-02-14 | 2022-06-13 15:22 | 張菁瑩 | 2022-06-13 15:22 | 張菁瑩
[12 empty] | 65 | 2020-06-11 | 定期檢測 | 鹿島工程技術顧問股份有限公司 | 2 | 2 | 1 | 1 | 其他損傷 | 已維修 | 清除植生或雜物 | 1 | 處 | A2橋檢梯 | 39647 | 其他 | 植物清除 | 400 | 2022-02-14 | 2022-02-14 | 2022-06-13 15:22 | 張菁瑩 | 2022-06-13 15:22 | 張菁瑩
[12 empty] | 66 | 2020-06-11 | 定期檢測 | 鹿島工程技術顧問股份有限公司 | 2 | 1 | 1 | 1 | 排水設施阻塞或功能性降低 | 已維修 | 清理淤塞的排水孔 | 1 | 個 | S3(99.83SO) | 33161 | 橋梁排水設施 | 清理淤塞的排水孔 | 500 | 2020-12-14 | 2020-12-14 | 2021-08-22 22:42 | 張菁瑩 | 2021-08-22 22:42 | 張菁瑩
[12 empty] | 67 | 2020-06-11 | 定期檢測 | 鹿島工程技術顧問股份有限公司 | 2 | 1 | 1 | 1 | 伸縮縫間雜物堆積 | 已維修 | 伸縮縫清理 | 2 | 公尺 | A1 | 39787 | 伸縮縫 | 伸縮縫清理 | 300 | 2021-10-04 | 2021-10-05 | 2022-06-16 17:21 | 張菁瑩 | 2022-06-16 17:21 | 張菁瑩
[12 empty] | 68 | 2020-06-11 | 定期檢測 | 鹿島工程技術顧問股份有限公司 | 2 | 2 | 1 | 1 | 其他損傷 | 已維修 | 清除植生或雜物 | 200 | 平方公尺 | A1 | 49195 | 引道路堤保護措施 | 清除植生 | 600 |  | 2023-03-30 | 2023-07-05 11:06 | 張菁瑩 | 2023-07-05 11:06 | 張菁瑩
[12 empty] | 69 | 2020-06-11 | 定期檢測 | 鹿島工程技術顧問股份有限公司 | 2 | 2 | 1 | 1 | 其他損傷 | 已維修 | 清除植生或雜物 | 400 | 平方公尺 | A2 | 49148 | 引道路堤保護措施 | 清除植生 | 600 |  | 2023-03-27 | 2023-07-04 22:51 | 張菁瑩 | 2023-07-04 22:51 | 張菁瑩
[12 empty] | 70 | 2020-06-11 | 定期檢測 | 鹿島工程技術顧問股份有限公司 | 2 | 1 | 1 | 1 | 其他損傷 | 已維修 | 清除植生或雜物 | 1 | 處 | A2右側 | 39637 | 橋台 | 植物清除 | 400 | 2022-02-14 | 2022-02-14 | 2022-06-13 15:15 | 張菁瑩 | 2022-06-13 15:15 | 張菁瑩
387 | 35346 | 崎林路高架橋(雙林路)北向 | 國道3號 | 國道 | 101K+881M ~102K~126M | 高公局北區養護工程分局 | 關西工務段 | I型梁 | 預力混凝土 | 84 | 已維修：3 | NO | 檢測日期 | 檢測類別 | 檢測單位 | D | E | R | U | 劣化類型 | 狀態 | 建議維修工法 | 數量 | 單位 | 損壞位置 | 維修紀錄ID | 維修構件 | 維修工法 | 金額 | 開工日期 | 完成日期 | 維修原始紀錄日期 | 維修原始紀錄者 | 維修最後修改日期 | 維修最後修改者
[11 empty] | 未維修：36 | 1 | 2020-07-07 | 定期檢測 | 鹿島工程技術顧問股份有限公司 | 2 | 1 | 1 | 1 | 鋼筋、鋼腱或錨碇部位外露、銹蝕 | 未維修 | 鋼筋除鏽混凝土修復(<=0.4x0.4x0.05m) | 1 | 處 | S6左側懸臂板近P5 |  | 橋面板
[11 empty] | 全部：39 | 2 | 2020-07-07 | 定期檢測 | 鹿島工程技術顧問股份有限公司 | 2 | 2 | 2 | 2 | 滲水、白華 | 未維修 | 白華處理 | 1.2 | 平方公尺 | 7G1底部 |  | 主梁
[12 empty] | 3 | 2020-07-07 | 定期檢測 | 鹿島工程技術顧問股份有限公司 | 2 | 2 | 1 | 1 | 裂縫 | 未維修 | AC裂縫修補 | 8 | 公尺 | A2 |  | 引道路堤
[12 empty] | 4 | 2020-07-07 | 定期檢測 | 鹿島工程技術顧問股份有限公司 | 2 | 2 | 2 | 2 | 滲水、白華 | 未維修 | 白華處理 | 2.4 | 平方公尺 | 7G2底部 |  | 主梁
[12 empty] | 5 | 2020-07-07 | 定期檢測 | 鹿島工程技術顧問股份有限公司 | 2 | 1 | 1 | 1 | 橋名牌(柱)損壞 | 未維修 | 增設橋名牌 | 6 | 處 | P1~P6 |  | 其他
[12 empty] | 6 | 2020-07-07 | 定期檢測 | 鹿島工程技術顧問股份有限公司 | 2 | 2 | 1 | 1 | 裂縫 | 未維修 | AC裂縫修補 | 8 | 公尺 | A1 |  | 引道路堤
[12 empty] | 7 | 2020-07-07 | 定期檢測 | 鹿島工程技術顧問股份有限公司 | 2 | 1 | 1 | 1 | 鋼筋、鋼腱或錨碇部位外露、銹蝕 | 未維修 | 鋼筋除鏽混凝土修復(<=0.4x0.4x0.05m) | 4 | 處 | P3-1 |  | 橋墩／帽梁
[12 empty] | 8 | 2020-07-07 | 定期檢測 | 鹿島工程技術顧問股份有限公司 | 2 | 1 | 1 | 1 | 混凝土塊(片)狀剝離 | 未維修 | 混凝土修復(<=0.4x0.4x0.05m) | 1 | 處 | P6-1 |  | 橋墩／帽梁
[12 empty] | 9 | 2020-07-07 | 定期檢測 | 鹿島工程技術顧問股份有限公司 | 2 | 1 | 1 | 1 | 滲水、白華 | 未維修 | 白華處理 | 0.24 | 平方公尺 | S1右側懸臂板 |  | 橋面板
[12 empty] | 10 | 2020-07-07 | 定期檢測 | 鹿島工程技術顧問股份有限公司 | 2 | 2 | 2 | 2 | 滲水、白華 | 未維修 | 白華處理 | 3.2 | 平方公尺 | 2G5底部 |  | 主梁
[12 empty] | 11 | 2020-07-07 | 定期檢測 | 鹿島工程技術顧問股份有限公司 | 2 | 1 | 1 | 1 | 滲水、白華 | 未維修 | 白華處理 | 0.4 | 平方公尺 | S4右側懸臂板 |  | 橋面板
[12 empty] | 12 | 2020-07-07 | 定期檢測 | 鹿島工程技術顧問股份有限公司 | 2 | 2 | 2 | 2 | 滲水、白華 | 未維修 | 白華處理 | 1.6 | 平方公尺 | 7G5底部 |  | 主梁
[12 empty] | 13 | 2020-07-07 | 定期檢測 | 鹿島工程技術顧問股份有限公司 | 2 | 1 | 1 | 1 | 其他損傷 | 未維修 | 混凝土修復(>=0.4x0.4x0.05m) | 0.96 | 平方公尺 | A1 |  | 其他
[12 empty] | 14 | 2020-07-07 | 定期檢測 | 鹿島工程技術顧問股份有限公司 | 2 | 1 | 1 | 1 | 鋼筋、鋼腱或錨碇部位外露、銹蝕 | 未維修 | 鋼筋除鏽混凝土修復(<=0.4x0.4x0.05m) | 1 | 處 | P2-2帽梁底部 |  | 橋墩／帽梁
[12 empty] | 15 | 2020-07-07 | 定期檢測 | 鹿島工程技術顧問股份有限公司 | 2 | 1 | 1 | 1 | 鋼筋、鋼腱或錨碇部位外露、銹蝕 | 未維修 | 鋼筋除鏽混凝土修復(<=0.4x0.4x0.05m) | 3 | 處 | P3-2帽梁右側 |  | 橋墩／帽梁
[12 empty] | 16 | 2020-07-07 | 定期檢測 | 鹿島工程技術顧問股份有限公司 | 2 | 1 | 1 | 1 | 滲水、白華 | 未維修 | 白華處理 | 0.36 | 平方公尺 | P5-2帽梁右側 |  | 橋墩／帽梁
[12 empty] | 17 | 2020-07-07 | 定期檢測 | 鹿島工程技術顧問股份有限公司 | 2 | 1 | 1 | 1 | 滲水、白華 | 未維修 | 白華處理 | 2 | 處 | P6-2帽梁右側 |  | 橋墩／帽梁
[12 empty] | 18 | 2020-07-07 | 定期檢測 | 鹿島工程技術顧問股份有限公司 | 2 | 2 | 2 | 2 | 滲水、白華 | 未維修 | 白華處理 | 3.2 | 平方公尺 | 2G2底部 |  | 主梁
[12 empty] | 19 | 2020-07-07 | 定期檢測 | 鹿島工程技術顧問股份有限公司 | 2 | 3 | 2 | 2 | 滲水、白華 | 未維修 | 白華處理 | 10 | 平方公尺 | 2G6底部 |  | 主梁
[12 empty] | 20 | 2020-07-07 | 定期檢測 | 鹿島工程技術顧問股份有限公司 | 2 | 1 | 1 | 1 | 鋼筋、鋼腱或錨碇部位外露、銹蝕 | 未維修 | 鋼筋除鏽混凝土修復(<=0.4x0.4x0.05m) | 2 | 處 | S4右側懸臂板近P4 |  | 橋面板
[12 empty] | 21 | 2020-07-07 | 定期檢測 | 鹿島工程技術顧問股份有限公司 | 2 | 2 | 1 | 1 | 生銹及腐蝕 | 未維修 | 鋼構除鏽及油漆塗裝 | 4 | 平方公尺 | S4 |  | 橋面板
[12 empty] | 22 | 2020-07-07 | 定期檢測 | 鹿島工程技術顧問股份有限公司 | 2 | 2 | 2 | 2 | 滲水、白華 | 未維修 | 白華處理 | 1.6 | 平方公尺 | 6G5底部 |  | 主梁
[12 empty] | 23 | 2020-07-07 | 定期檢測 | 鹿島工程技術顧問股份有限公司 | 2 | 1 | 2 | 2 | 滲水、白華 | 未維修 | 白華處理 | 1.4 | 平方公尺 | P1-2帽梁 |  | 橋墩／帽梁
[12 empty] | 24 | 2020-07-07 | 定期檢測 | 鹿島工程技術顧問股份有限公司 | 2 | 1 | 1 | 1 | 生銹及腐蝕 | 未維修 | 鋼構除鏽及油漆塗裝 | 1.2 | 平方公尺 | S5 |  | 橋面板
[12 empty] | 25 | 2020-07-07 | 定期檢測 | 鹿島工程技術顧問股份有限公司 | 2 | 2 | 2 | 2 | 滲水、白華 | 未維修 | 白華處理 | 1.2 | 平方公尺 | 7G6底部 |  | 主梁
[12 empty] | 26 | 2020-07-07 | 定期檢測 | 鹿島工程技術顧問股份有限公司 | 2 | 2 | 2 | 2 | 滲水、白華 | 未維修 | 白華處理 | 1.8 | 平方公尺 | 7G67底部 |  | 主梁
[12 empty] | 27 | 2020-07-07 | 定期檢測 | 鹿島工程技術顧問股份有限公司 | 2 | 2 | 2 | 2 | 滲水、白華 | 未維修 | 白華處理 | 4 | 平方公尺 | 7G8底部 |  | 主梁
[12 empty] | 28 | 2020-07-07 | 定期檢測 | 鹿島工程技術顧問股份有限公司 | 2 | 1 | 1 | 1 | 鋼筋、鋼腱或錨碇部位外露、銹蝕 | 未維修 | 鋼筋除鏽混凝土修復(<=0.4x0.4x0.05m) | 3 | 處 | S7兩側懸臂板 |  | 橋面板
[12 empty] | 29 | 2020-07-07 | 定期檢測 | 鹿島工程技術顧問股份有限公司 | 2 | 1 | 1 | 1 | 保護設施遭破壞、移動或遺失 | 未維修 | 混凝土修復(>=0.4x0.4x0.05m) | 1.8 | 平方公尺 | A1 |  | 引道路堤保護措施
[12 empty] | 30 | 2020-07-07 | 定期檢測 | 鹿島工程技術顧問股份有限公司 | 2 | 1 | 1 | 1 | 鋼筋、鋼腱或錨碇部位外露、銹蝕 | 未維修 | 鋼筋除鏽混凝土修復(<=0.4x0.4x0.05m) | 3 | 處 | P4-2帽梁右側 |  | 橋墩／帽梁
[12 empty] | 31 | 2020-07-07 | 定期檢測 | 鹿島工程技術顧問股份有限公司 | 2 | 1 | 1 | 1 | 鋼筋、鋼腱或錨碇部位外露、銹蝕 | 未維修 | 鋼筋除鏽混凝土修復(<=0.4x0.4x0.05m) | 1 | 處 | P5-2帽梁右側 |  | 橋墩／帽梁
[12 empty] | 32 | 2020-07-07 | 定期檢測 | 鹿島工程技術顧問股份有限公司 | 2 | 1 | 1 | 1 | 鋼筋、鋼腱或錨碇部位外露、銹蝕 | 未維修 | 鋼筋除鏽混凝土修復(<=0.4x0.4x0.05m) | 1 | 處 | S3右側懸臂板 |  | 橋面板
[12 empty] | 33 | 2020-07-07 | 定期檢測 | 鹿島工程技術顧問股份有限公司 | 2 | 1 | 1 | 1 | 滲水、白華 | 未維修 | 白華處理 | 0.4 | 平方公尺 | S4右側懸臂板 |  | 橋面板
[12 empty] | 34 | 2020-07-07 | 定期檢測 | 鹿島工程技術顧問股份有限公司 | 2 | 1 | 2 | 2 | 鋼筋外露、銹蝕 | 未維修 | 鋼筋除鏽混凝土修復(<=0.4x0.4x0.05m) | 10 | 處 | A1 |  | 翼牆／擋土牆
[12 empty] | 35 | 2020-07-07 | 定期檢測 | 鹿島工程技術顧問股份有限公司 | 2 | 1 | 2 | 2 | 鋼筋外露、銹蝕 | 未維修 | 鋼筋除鏽混凝土修復(<=0.4x0.4x0.05m) | 8 | 處 | A2 |  | 翼牆／擋土牆
[12 empty] | 36 | 2020-07-07 | 定期檢測 | 鹿島工程技術顧問股份有限公司 | 2 | 1 | 2 | 2 | 滲水、白華 | 未維修 | 白華處理 | 0.8 | 平方公尺 | P1-1帽梁 |  | 橋墩／帽梁
[12 empty] | 37 | 2020-07-07 | 定期檢測 | 鹿島工程技術顧問股份有限公司 | 2 | 2 | 1 | 1 | 裂縫 | 已維修 | 植生清除 | 1 |  | A1 | 24270 | 引道路堤保護措施 | 橋台清理 | 5000 | 2020-11-26 | 2020-12-15 | 2021-03-11 09:45 | 張菁瑩
[12 empty] | 38 | 2020-07-07 | 定期檢測 | 鹿島工程技術顧問股份有限公司 | 2 | 2 | 1 | 1 | 裂縫 | 已維修 | 植生清除 | 1 |  | A2 | 24271 | 引道路堤保護措施 | 橋台清理 | 5000 | 2020-11-26 | 2020-12-15 | 2021-03-11 09:45 | 張菁瑩
[12 empty] | 39 | 2020-07-07 | 定期檢測 | 鹿島工程技術顧問股份有限公司 | 2 | 1 | 1 | 1 | 其他損傷 | 已維修 | 植生清除 | 1 | 處 | A2左側 | 24269 | 橋台 | 橋台清理 | 5000 | 2020-11-26 | 2021-04-26 | 2021-03-11 09:45 | 張菁瑩 | 2023-03-01 22:28 | 張菁瑩
388 | 35347 | 茄苳高架橋(南向) | 國道3號 | 國道 | 104K+669M ~105K~109.09M | 高公局北區養護工程分局 | 關西工務段 | I型梁 | 預力混凝土 | 84 | 已維修：5 | NO | 檢測日期 | 檢測類別 | 檢測單位 | D | E | R | U | 劣化類型 | 狀態 | 建議維修工法 | 數量 | 單位 | 損壞位置 | 維修紀錄ID | 維修構件 | 維修工法 | 金額 | 開工日期 | 完成日期 | 維修原始紀錄日期 | 維修原始紀錄者 | 維修最後修改日期 | 維修最後修改者
[11 empty] | 未維修：56 | 1 | 2020-07-16 | 定期檢測 | 鹿島工程技術顧問股份有限公司 | 2 | 1 | 1 | 1 | 混凝土剝落、破碎、鋼筋外露、銹蝕 | 未維修 | 混凝土修復(<=0.4*0.4*0.05m) | 1 | 處 | A1 |  | 橋台
[11 empty] | 全部：61 | 2 | 2020-07-16 | 定期檢測 | 鹿島工程技術顧問股份有限公司 | 2 | 2 | 2 | 2 | 混凝土結構裂縫 | 未維修 | >0.3mm混凝土裂縫修補 | 1.5 | 公尺 | P3正面 |  | 橋墩／帽梁
[12 empty] | 3 | 2020-07-16 | 定期檢測 | 鹿島工程技術顧問股份有限公司 | 2 | 1 | 1 | 1 | 混凝土剝落、破碎、鋼筋外露、銹蝕 | 未維修 | 鋼筋除鏽及混凝土修復(<=0.4*0.4*0.05m) | 2 | 處 | P3兩側帽梁底 |  | 橋墩／帽梁
[12 empty] | 4 | 2020-07-16 | 定期檢測 | 鹿島工程技術顧問股份有限公司 | 2 | 1 | 1 | 1 | 其他損傷 | 未維修 | 植物清除 | 1 | 處 | P4右側帽梁上方 |  | 橋墩／帽梁
[12 empty] | 5 | 2020-07-16 | 定期檢測 | 鹿島工程技術顧問股份有限公司 | 2 | 1 | 1 | 1 | 混凝土剝落、破碎、鋼筋外露、銹蝕 | 未維修 | 鋼筋除鏽及混凝土修復(>0.4*0.4*0.05m) | 2.04 | 平方公尺 | P8右側 |  | 橋墩／帽梁
[12 empty] | 6 | 2020-07-16 | 定期檢測 | 鹿島工程技術顧問股份有限公司 | 2 | 2 | 2 | 2 | 混凝土剝落、破碎、鋼筋外露、銹蝕 | 未維修 | 混凝土修復(>0.4*0.4*0.05m) | 1 | 平方公尺 | P1底部 |  | 橋墩／帽梁
[12 empty] | 7 | 2020-07-16 | 定期檢測 | 鹿島工程技術顧問股份有限公司 | 2 | 2 | 2 | 2 | 混凝土結構裂縫 | 未維修 | >0.3mm混凝土裂縫修補 | 1.3 | 公尺 | P2背面 |  | 橋墩／帽梁
[12 empty] | 8 | 2020-07-16 | 定期檢測 | 鹿島工程技術顧問股份有限公司 | 2 | 2 | 2 | 2 | 混凝土結構裂縫 | 未維修 | >0.3mm混凝土裂縫修補 | 8 | 公尺 | P5正背面 |  | 橋墩／帽梁
[12 empty] | 9 | 2020-07-16 | 定期檢測 | 鹿島工程技術顧問股份有限公司 | 2 | 1 | 1 | 1 | 混凝土剝落、破碎、鋼筋外露、銹蝕 | 未維修 | 混凝土修復(<=0.4*0.4*0.05m) | 1 | 處 | P7右側 |  | 橋墩／帽梁
[12 empty] | 10 | 2020-07-16 | 定期檢測 | 鹿島工程技術顧問股份有限公司 | 2 | 1 | 1 | 1 | 混凝土剝落、破碎、鋼筋、鋼腱或錨碇外露、銹蝕 | 未維修 | 混凝土修復(<=0.4*0.4*0.05m) | 1 | 處 | 1G4右側下翼板(近P1端) |  | 主梁
[12 empty] | 11 | 2020-07-16 | 定期檢測 | 鹿島工程技術顧問股份有限公司 | 2 | 1 | 1 | 1 | 防止落橋裝置損傷 | 未維修 | 止震塊修復 | 2 | 個 | P4正面 |  | 防落設施
[12 empty] | 12 | 2020-07-16 | 定期檢測 | 鹿島工程技術顧問股份有限公司 | 2 | 1 | 1 | 1 | 混凝土剝落、破碎、鋼筋、鋼腱或錨碇外露、銹蝕 | 未維修 | 混凝土修復(<=0.4*0.4*0.05m) | 1 | 處 | 2G2下翼板 |  | 主梁
[12 empty] | 13 | 2020-07-16 | 定期檢測 | 鹿島工程技術顧問股份有限公司 | 2 | 1 | 1 | 1 | 混凝土剝落、破碎、鋼筋、鋼腱或錨碇外露、銹蝕 | 未維修 | 鋼筋除鏽及混凝土修復(<=0.4*0.4*0.05m) | 1 | 處 | 3G3上翼板(近P2) |  | 主梁
[12 empty] | 14 | 2020-07-16 | 定期檢測 | 鹿島工程技術顧問股份有限公司 | 2 | 1 | 1 | 1 | 混凝土剝落、破碎、鋼筋、鋼腱或錨碇外露、銹蝕 | 未維修 | 混凝土修復(<=0.4*0.4*0.05m) | 1 | 處 | 3G5右側下翼板 |  | 主梁
[12 empty] | 15 | 2020-07-16 | 定期檢測 | 鹿島工程技術顧問股份有限公司 | 2 | 1 | 1 | 1 | 混凝土剝落、破碎、鋼筋、鋼腱或錨碇外露、銹蝕 | 未維修 | 混凝土修復(<=0.4*0.4*0.05m) | 1 | 處 | 9G4下翼板 |  | 主梁
[12 empty] | 16 | 2020-07-16 | 定期檢測 | 鹿島工程技術顧問股份有限公司 | 2 | 1 | 1 | 1 | 混凝土剝落、破碎、鋼筋外露、銹蝕 | 未維修 | 鋼筋除鏽及混凝土修復(<=0.4*0.4*0.05m) | 1 | 處 | 6D5-2 |  | 橫隔梁
[12 empty] | 17 | 2020-07-16 | 定期檢測 | 鹿島工程技術顧問股份有限公司 | 2 | 2 | 1 | 1 | 其他損傷 | 未維修 | 鋼床板油漆塗裝 | 4 | 平方公尺 | S5(近P5端) |  | 橋面板
[12 empty] | 18 | 2020-07-16 | 定期檢測 | 鹿島工程技術顧問股份有限公司 | 2 | 1 | 1 | 1 | 其他損傷 | 未維修 | 增設橋名牌 | 10 | 個 | P1~P10 |  | 其他
[12 empty] | 19 | 2020-07-16 | 定期檢測 | 鹿島工程技術顧問股份有限公司 | 2 | 1 | 1 | 1 | 伸縮縫間隙異常 | 未維修 | 齒型伸縮縫更換(伸縮量>10cm)(含材料) | 16.35 | 公尺 | P8 |  | 伸縮縫
[12 empty] | 20 | 2020-07-16 | 定期檢測 | 鹿島工程技術顧問股份有限公司 | 2 | 1 | 1 | 1 | 其他損傷 | 未維修 | 修補蓋版 | 1 | 處 | S3(104.72SO) |  | 橋梁排水設施
[12 empty] | 21 | 2020-07-16 | 定期檢測 | 鹿島工程技術顧問股份有限公司 | 2 | 1 | 1 | 1 | 其他損傷 | 未維修 | 植物清除 | 1 | 處 | S2右外側 |  | 橋護欄
[12 empty] | 22 | 2020-07-16 | 定期檢測 | 鹿島工程技術顧問股份有限公司 | 2 | 2 | 2 | 2 | 混凝土結構裂縫 | 未維修 | >0.3mm混凝土裂縫修補 | 9 | 公尺 | P1正面 |  | 橋墩／帽梁
[12 empty] | 23 | 2020-07-16 | 定期檢測 | 鹿島工程技術顧問股份有限公司 | 2 | 1 | 1 | 1 | 其他損傷 | 未維修 | 鋼筋凸出切除 | 1 | 處 | P1 |  | 橋墩／帽梁
[12 empty] | 24 | 2020-07-16 | 定期檢測 | 鹿島工程技術顧問股份有限公司 | 2 | 2 | 1 | 1 | 其他損傷 | 未維修 | 混凝土修復(>0.4*0.4*0.05m) | 1 | 平方公尺 | P6 |  | 橋墩／帽梁
[12 empty] | 25 | 2020-07-16 | 定期檢測 | 鹿島工程技術顧問股份有限公司 | 2 | 2 | 1 | 1 | 混凝土結構裂縫 | 未維修 | >0.3mm混凝土裂縫修補 | 4 | 公尺 | P7背面 |  | 橋墩／帽梁
[12 empty] | 26 | 2020-07-16 | 定期檢測 | 鹿島工程技術顧問股份有限公司 | 2 | 1 | 1 | 1 | 混凝土剝落、破碎、鋼筋、鋼腱或錨碇外露、銹蝕 | 未維修 | 鋼筋除鏽及混凝土修復(<=0.4*0.4*0.05m) | 2 | 處 | 2G6左側上翼板(近P2端),底部 |  | 主梁
[12 empty] | 27 | 2020-07-16 | 定期檢測 | 鹿島工程技術顧問股份有限公司 | 2 | 1 | 1 | 1 | 混凝土剝落、破碎、鋼筋、鋼腱或錨碇外露、銹蝕 | 未維修 | 鋼筋除鏽及混凝土修復(<=0.4*0.4*0.05m) | 1 | 處 | 3G1上翼板(近P2) |  | 主梁
[12 empty] | 28 | 2020-07-16 | 定期檢測 | 鹿島工程技術顧問股份有限公司 | 2 | 1 | 1 | 1 | 混凝土剝落、破碎、鋼筋、鋼腱或錨碇外露、銹蝕 | 未維修 | 混凝土修復(<=0.4*0.4*0.05m) | 1 | 處 | 9G5 |  | 主梁
[12 empty] | 29 | 2020-07-16 | 定期檢測 | 鹿島工程技術顧問股份有限公司 | 2 | 1 | 1 | 1 | 混凝土剝落、破碎、鋼筋、鋼腱或錨碇外露、銹蝕 | 未維修 | 鋼筋除鏽及混凝土修復(>0.4*0.4*0.05m) | 1.02 | 平方公尺 | 9G7(近P9) |  | 主梁
[12 empty] | 30 | 2020-07-16 | 定期檢測 | 鹿島工程技術顧問股份有限公司 | 2 | 1 | 1 | 1 | 混凝土剝落、破碎、鋼筋外露、銹蝕 | 未維修 | 鋼筋除鏽及混凝土修復(<=0.4*0.4*0.05m) | 1 | 處 | 4D1-2 |  | 橫隔梁
[12 empty] | 31 | 2020-07-16 | 定期檢測 | 鹿島工程技術顧問股份有限公司 | 2 | 2 | 2 | 2 | 其他損傷 | 未維修 | 鋼床板油漆塗裝 | 6 | 平方公尺 | S8(近P8端) |  | 橋面板
[12 empty] | 32 | 2020-07-16 | 定期檢測 | 鹿島工程技術顧問股份有限公司 | 2 | 1 | 1 | 1 | 混凝土剝落、破碎、鋼筋外露、銹蝕 | 未維修 | 鋼筋除鏽及混凝土修復(<=0.4*0.4*0.05m) | 2 | 處 | P1帽梁 |  | 橋墩／帽梁
[12 empty] | 33 | 2020-07-16 | 定期檢測 | 鹿島工程技術顧問股份有限公司 | 2 | 2 | 1 | 1 | 滲水、白華 | 未維修 | 表面環氧樹脂砂漿修補 | 4 | 平方公尺 | P4 |  | 橋墩／帽梁
[12 empty] | 34 | 2020-07-16 | 定期檢測 | 鹿島工程技術顧問股份有限公司 | 2 | 1 | 1 | 1 | 混凝土剝落、破碎、鋼筋外露、銹蝕 | 未維修 | 鋼筋除鏽及混凝土修復(<=0.4*0.4*0.05m) | 1 | 處 | P5右側墩柱 |  | 橋墩／帽梁
[12 empty] | 35 | 2020-07-16 | 定期檢測 | 鹿島工程技術顧問股份有限公司 | 2 | 1 | 1 | 1 | 其他損傷 | 未維修 | 混凝土修復 | 0.32 | 平方公尺 | P7背面 |  | 橋墩／橋基保護設施
[12 empty] | 36 | 2020-07-16 | 定期檢測 | 鹿島工程技術顧問股份有限公司 | 2 | 2 | 1 | 1 | 滲水、白華 | 未維修 | 表面環氧樹脂砂漿修補 | 4.5 | 平方公尺 | P8右側 |  | 橋墩／帽梁
[12 empty] | 37 | 2020-07-16 | 定期檢測 | 鹿島工程技術顧問股份有限公司 | 2 | 1 | 1 | 1 | 防止落橋裝置損傷 | 未維修 | 止震塊修復 | 5 | 個 | P8背面 |  | 防落設施
[12 empty] | 38 | 2020-07-16 | 定期檢測 | 鹿島工程技術顧問股份有限公司 | 2 | 1 | 1 | 1 | 混凝土剝落、破碎、鋼筋、鋼腱或錨碇外露、銹蝕 | 未維修 | 混凝土修復(<=0.4*0.4*0.05m) | 1 | 處 | 1G5左側下翼板 |  | 主梁
[12 empty] | 39 | 2020-07-16 | 定期檢測 | 鹿島工程技術顧問股份有限公司 | 2 | 1 | 1 | 1 | 混凝土剝落、破碎、鋼筋、鋼腱或錨碇外露、銹蝕 | 未維修 | 鋼筋除鏽及混凝土修復(<=0.4*0.4*0.05m) | 1 | 處 | 2G4右側上翼板(近P2端) |  | 主梁
[12 empty] | 40 | 2020-07-16 | 定期檢測 | 鹿島工程技術顧問股份有限公司 | 2 | 1 | 1 | 1 | 混凝土剝落、破碎、鋼筋、鋼腱或錨碇外露、銹蝕 | 未維修 | 混凝土修復(<=0.4*0.4*0.05m) | 2 | 處 | 3G6底部 |  | 主梁
[12 empty] | 41 | 2020-07-16 | 定期檢測 | 鹿島工程技術顧問股份有限公司 | 2 | 1 | 1 | 1 | 混凝土剝落、破碎、鋼筋、鋼腱或錨碇外露、銹蝕 | 未維修 | 混凝土修復(<=0.4*0.4*0.05m) | 1 | 處 | 10G3 |  | 主梁
[12 empty] | 42 | 2020-07-16 | 定期檢測 | 鹿島工程技術顧問股份有限公司 | 2 | 1 | 1 | 1 | 混凝土剝落、破碎、鋼筋外露、銹蝕 | 未維修 | 鋼筋除鏽及混凝土修復(>0.4*0.4*0.05m) | 6.18 | 平方公尺 | 5D5-1,5D5-3 |  | 橫隔梁
[12 empty] | 43 | 2020-07-16 | 定期檢測 | 鹿島工程技術顧問股份有限公司 | 2 | 2 | 1 | 1 | 其他損傷 | 未維修 | 鋼床板油漆塗裝 | 12 | 平方公尺 | S4(近P4) |  | 橋面板
[12 empty] | 44 | 2020-07-16 | 定期檢測 | 鹿島工程技術顧問股份有限公司 | 2 | 2 | 1 | 1 | 混凝土剝落、破碎、鋼筋外露、銹蝕 | 未維修 | 鋼床板油漆塗裝 | 4 | 平方公尺 | S6 |  | 橋面板
[12 empty] | 45 | 2020-07-16 | 定期檢測 | 鹿島工程技術顧問股份有限公司 | 2 | 2 | 1 | 1 | 混凝土剝落、破碎、鋼筋外露、銹蝕 | 未維修 | 鋼筋除鏽及混凝土修復(<=0.4*0.4*0.05m) | 1 | 處 | S11右側 |  | 橋面板
[12 empty] | 46 | 2020-07-16 | 定期檢測 | 鹿島工程技術顧問股份有限公司 | 2 | 2 | 1 | 1 | 混凝土剝落、破碎、鋼筋外露、銹蝕 | 未維修 | 混凝土剝落鋼筋鏽蝕修復 | 4 | 處 | S1,S7,S8,S11 |  | 橋護欄
[12 empty] | 47 | 2020-07-16 | 定期檢測 | 鹿島工程技術顧問股份有限公司 | 2 | 1 | 1 | 1 | 其他損傷 | 未維修 | 護欄填縫劑更新 | 2 | 處 | P5,P8 |  | 橋護欄
[12 empty] | 48 | 2020-07-16 | 定期檢測 | 鹿島工程技術顧問股份有限公司 | 2 | 1 | 1 | 1 | 伸縮縫間隙異常 | 未維修 | 齒型伸縮縫更換(伸縮量>10cm)(含材料) | 16.35 | 公尺 | P5 |  | 伸縮縫
[12 empty] | 49 | 2020-07-16 | 定期檢測 | 鹿島工程技術顧問股份有限公司 | 2 | 2 | 1 | 1 | 混凝土剝落、破碎、鋼筋外露、銹蝕 | 未維修 | 混凝土修復(>0.4*0.4*0.05m) | 0.2 | 平方公尺 | S1右側懸臂板(近A2端) |  | 橋面板
[12 empty] | 50 | 2020-07-16 | 定期檢測 | 鹿島工程技術顧問股份有限公司 | 2 | 2 | 1 | 1 | 混凝土剝落、破碎、鋼筋、鋼腱或錨碇外露、銹蝕 | 未維修 | 鋼筋除鏽及混凝土修復(>0.4*0.4*0.05m) | 0.45 | 平方公尺 | 4G1左側下翼板(近P3端) |  | 主梁
[12 empty] | 51 | 2020-07-16 | 定期檢測 | 鹿島工程技術顧問股份有限公司 | 2 | 1 | 1 | 1 | 混凝土剝落、破碎、鋼筋、鋼腱或錨碇外露、銹蝕 | 未維修 | 鋼筋除鏽及混凝土修復(<=0.4*0.4*0.05m) | 1 | 處 | 4G3底部 |  | 主梁
[12 empty] | 52 | 2020-07-16 | 定期檢測 | 鹿島工程技術顧問股份有限公司 | 2 | 1 | 1 | 1 | 混凝土剝落、破碎、鋼筋、鋼腱或錨碇外露、銹蝕 | 未維修 | 鋼筋除鏽及混凝土修復(<=0.4*0.4*0.05m) | 2 | 處 | 4G4底部 |  | 主梁
[12 empty] | 53 | 2020-07-16 | 定期檢測 | 鹿島工程技術顧問股份有限公司 | 2 | 2 | 2 | 2 | 混凝土剝落、破碎、鋼筋、鋼腱或錨碇外露、銹蝕 | 未維修 | 鋼筋除鏽及混凝土修復(>0.4*0.4*0.05m) | 0.24 | 平方公尺 | 8G4下翼板 |  | 主梁
[12 empty] | 54 | 2020-07-16 | 定期檢測 | 鹿島工程技術顧問股份有限公司 | 2 | 1 | 1 | 1 | 混凝土剝落、破碎、鋼筋外露、銹蝕 | 未維修 | 鋼筋除鏽及混凝土修復(>0.4*0.4*0.05m) | 2.06 | 平方公尺 | 10D2-3 |  | 橫隔梁
[12 empty] | 55 | 2020-07-16 | 定期檢測 | 鹿島工程技術顧問股份有限公司 | 2 | 1 | 1 | 1 | 混凝土剝落、破碎、鋼筋外露、銹蝕 | 未維修 | 混凝土修復(<=0.4x0.4x0.05m) | 1 | 處 | A1右側 |  | 引道路堤護欄
[12 empty] | 56 | 2020-07-16 | 定期檢測 | 鹿島工程技術顧問股份有限公司 | 2 | 1 | 1 | 1 | 其他損傷 | 未維修 | 無收縮混凝土修復(5000PSI) | 0.08 | 立方公尺 | A1 |  | 伸縮縫
[12 empty] | 57 | 2020-07-16 | 定期檢測 | 鹿島工程技術顧問股份有限公司 | 2 | 2 | 2 | 2 | 排水設施阻塞或功能性降低 | 已維修 | 清理淤塞的排水孔 | 11 | 個 | S2~S11右側 | 20161 | 橋梁排水設施 | 清理淤塞的排水孔 | 500 | 2020-03-05 | 2020-03-31 | 2020-10-28 09:49 | 張菁瑩
[12 empty] | 58 | 2020-07-16 | 定期檢測 | 鹿島工程技術顧問股份有限公司 | 2 | 1 | 1 | 1 | 其他損傷 | 已維修 | 植物清除 | 1 | 處 | A1橋檢梯 | 23899 | 其他 | 清除植生或雜物 |  | 2020-10-28 | 2020-11-15 | 2021-03-08 22:57 | 張菁瑩
[12 empty] | 59 | 2020-07-16 | 定期檢測 | 鹿島工程技術顧問股份有限公司 | 2 | 1 | 1 | 1 | 其他損傷 | 已維修 | 清除植生 | 1 | 式 | A1 | 23898 | 引道路堤保護措施 | 清除植生或雜物 |  | 2020-10-28 | 2020-11-15 | 2021-03-08 22:57 | 張菁瑩
[12 empty] | 60 | 2020-07-16 | 定期檢測 | 鹿島工程技術顧問股份有限公司 | 2 | 1 | 1 | 1 | 其他損傷 | 已維修 | 橋台清理 | 1 | 個 | A1背牆 | 31374 | 橋台 | 橋台清理 | 2000 | 2020-10-28 | 2020-10-28 | 2021-07-13 | 張菁瑩 | 2021-07-13 | 張菁瑩
[12 empty] | 61 | 2020-07-16 | 定期檢測 | 鹿島工程技術顧問股份有限公司 | 2 | 1 | 1 | 1 | 其他損傷 | 已維修 | 清除植生 | 1 | 處 | P8右側 | 49299 | 橋墩／帽梁 | 清除植生 | 600 |  | 2023-04-28 | 2023-07-06 12:28 | 張菁瑩 | 2023-07-06 12:28 | 張菁瑩
389 | 35348 | 117縣道(一)高架橋(南向) | 國道3號 | 國道 | 105K+669M ~106K~29M | 高公局北區養護工程分局 | 關西工務段 | I型梁 | 預力混凝土 | 84 | 已維修：2 | NO | 檢測日期 | 檢測類別 | 檢測單位 | D | E | R | U | 劣化類型 | 狀態 | 建議維修工法 | 數量 | 單位 | 損壞位置 | 維修紀錄ID | 維修構件 | 維修工法 | 金額 | 開工日期 | 完成日期 | 維修原始紀錄日期 | 維修原始紀錄者 | 維修最後修改日期 | 維修最後修改者
[11 empty] | 未維修：27 | 1 | 2020-07-20 | 定期檢測 | 鹿島工程技術顧問股份有限公司 | 2 | 1 | 1 | 1 | 生銹及腐蝕 | 未維修 | 除鏽及油漆塗裝 | 0.6 | 平方公尺 | S8 |  | 橋面板
[11 empty] | 全部：29 | 2 | 2020-07-20 | 定期檢測 | 鹿島工程技術顧問股份有限公司 | 2 | 1 | 1 | 1 | 其他損傷 | 未維修 | 護欄填縫劑更新 | 1 | 處 | A1左側 |  | 引道路堤護欄
[12 empty] | 3 | 2020-07-20 | 定期檢測 | 鹿島工程技術顧問股份有限公司 | 2 | 3 | 1 | 1 | 裂縫 | 未維修 | 植生清除 | 1 |  | A1 |  | 引道路堤保護措施
[12 empty] | 4 | 2020-07-20 | 定期檢測 | 鹿島工程技術顧問股份有限公司 | 2 | 1 | 1 | 1 | 滲水、白華 | 未維修 | 白華處理 | 1 | 處 | A2右側 |  | 翼牆／擋土牆
[12 empty] | 5 | 2020-07-20 | 定期檢測 | 鹿島工程技術顧問股份有限公司 | 2 | 1 | 1 | 1 | 鋼筋、鋼腱或錨碇部位外露、銹蝕 | 未維修 | 鋼筋除鏽混凝土修復(<=0.4x0.4x0.05m) | 2 | 處 | P2 |  | 橋墩／帽梁
[12 empty] | 6 | 2020-07-20 | 定期檢測 | 鹿島工程技術顧問股份有限公司 | 2 | 1 | 1 | 1 | 鋼筋、鋼腱或錨碇部位外露、銹蝕 | 未維修 | 鋼筋除鏽混凝土修復(<=0.4x0.4x0.05m) | 2 | 處 | P8 |  | 橋墩／帽梁
[12 empty] | 7 | 2020-07-20 | 定期檢測 | 鹿島工程技術顧問股份有限公司 | 2 | 1 | 1 | 1 | 生銹及腐蝕 | 未維修 | 除鏽及油漆塗裝 | 0.32 | 平方公尺 | S2 |  | 橋面板
[12 empty] | 8 | 2020-07-20 | 定期檢測 | 鹿島工程技術顧問股份有限公司 | 2 | 1 | 1 | 1 | 鋼筋、鋼腱或錨碇部位外露、銹蝕 | 未維修 | 鋼筋除鏽混凝土修復(<=0.4x0.4x0.05m) | 1 | 處 | 7G2底部 |  | 主梁
[12 empty] | 9 | 2020-07-20 | 定期檢測 | 鹿島工程技術顧問股份有限公司 | 2 | 1 | 1 | 1 | 鋼筋、鋼腱或錨碇部位外露、銹蝕 | 未維修 | 鋼筋除鏽混凝土修復(<=0.4x0.4x0.05m) | 1 | 處 | 9D3-3背面 |  | 橫隔梁
[12 empty] | 10 | 2020-07-20 | 定期檢測 | 鹿島工程技術顧問股份有限公司 | 2 | 1 | 1 | 2 | 鋼筋外露、銹蝕 | 未維修 | 鋼筋除鏽混凝土修復(<=0.4x0.4x0.05m) | 3 | 處 | S1、S3、P6 |  | 橋護欄
[12 empty] | 11 | 2020-07-20 | 定期檢測 | 鹿島工程技術顧問股份有限公司 | 2 | 1 | 1 | 1 | 其他損傷 | 未維修 | 護欄填縫劑更新 | 1 | 處 | A2伸縮縫處 |  | 橋護欄
[12 empty] | 12 | 2020-07-20 | 定期檢測 | 鹿島工程技術顧問股份有限公司 | 2 | 1 | 1 | 1 | 混凝土剝落 | 未維修 | 混凝土修復(<=0.4x0.4x0.05m) | 1 | 處 | P4 |  | 橋墩／帽梁
[12 empty] | 13 | 2020-07-20 | 定期檢測 | 鹿島工程技術顧問股份有限公司 | 2 | 1 | 1 | 1 | 鋼筋、鋼腱或錨碇部位外露、銹蝕 | 未維修 | 鋼筋除鏽混凝土修復(<=0.4x0.4x0.05m) | 1 | 處 | P5左側帽梁底部 |  | 橋墩／帽梁
[12 empty] | 14 | 2020-07-20 | 定期檢測 | 鹿島工程技術顧問股份有限公司 | 2 | 2 | 1 | 1 | 滲水、白華 | 未維修 | 增設落水管 | 1 | 處 | P6 |  | 橋墩／帽梁
[12 empty] | 15 | 2020-07-20 | 定期檢測 | 鹿島工程技術顧問股份有限公司 | 2 | 3 | 1 | 1 | 橋名牌(柱)損壞 | 未維修 | 增設橋名牌 | 8 | 處 | P1~P8 |  | 其他
[12 empty] | 16 | 2020-07-20 | 定期檢測 | 鹿島工程技術顧問股份有限公司 | 2 | 1 | 1 | 2 | 防護網(柵)構件損傷 | 未維修 | 更換防護網 | 3 | 平方公尺 | S2、S3右側 |  | 其他
[12 empty] | 17 | 2020-07-20 | 定期檢測 | 鹿島工程技術顧問股份有限公司 | 2 | 1 | 1 | 1 | 鋼筋外露、銹蝕 | 未維修 | 鋼筋除鏽混凝土修復(>=0.4x0.4x0.05m) | 1 | 平方公尺 | A1左側 |  | 橋台
[12 empty] | 18 | 2020-07-20 | 定期檢測 | 鹿島工程技術顧問股份有限公司 | 2 | 1 | 1 | 1 | 鋼筋、鋼腱或錨碇部位外露、銹蝕 | 未維修 | 鋼筋除鏽混凝土修復(<=0.4x0.4x0.05m) | 2 | 處 | 3G4底部 |  | 主梁
[12 empty] | 19 | 2020-07-20 | 定期檢測 | 鹿島工程技術顧問股份有限公司 | 2 | 2 | 1 | 1 | 生銹及腐蝕 | 未維修 | 除鏽及油漆塗裝 | 1.8 | 平方公尺 | S3 |  | 橋面板
[12 empty] | 20 | 2020-07-20 | 定期檢測 | 鹿島工程技術顧問股份有限公司 | 2 | 1 | 1 | 1 | 鋼筋、鋼腱或錨碇部位外露、銹蝕 | 未維修 | 鋼筋除鏽混凝土修復(<=0.4x0.4x0.05m) | 4 | 處 | 4G1底部 |  | 主梁
[12 empty] | 21 | 2020-07-20 | 定期檢測 | 鹿島工程技術顧問股份有限公司 | 2 | 1 | 1 | 1 | 鋼筋、鋼腱或錨碇部位外露、銹蝕 | 未維修 | 鋼筋除鏽混凝土修復(<=0.4x0.4x0.05m) | 1 | 處 | 6D5-6 |  | 橫隔梁
[12 empty] | 22 | 2020-07-20 | 定期檢測 | 鹿島工程技術顧問股份有限公司 | 2 | 1 | 2 | 2 | 排水設施損傷 | 未維修 | 修復受損的排水管 | 4 | 公尺 | S2、S3、S7 |  | 橋梁排水設施
[12 empty] | 23 | 2020-07-20 | 定期檢測 | 鹿島工程技術顧問股份有限公司 | 2 | 3 | 1 | 1 | 間距異常 | 未維修 | 齒型伸縮縫更換(伸縮量>10cm)(含材料) | 15 | 公尺 | P6 |  | 伸縮縫
[12 empty] | 24 | 2020-07-20 | 定期檢測 | 鹿島工程技術顧問股份有限公司 | 2 | 1 | 1 | 1 | 鋼筋、鋼腱或錨碇部位外露、銹蝕 | 未維修 | 鋼筋除鏽混凝土修復(<=0.4x0.4x0.05m) | 2 | 處 | P2 |  | 橋墩／帽梁
[12 empty] | 25 | 2020-07-20 | 定期檢測 | 鹿島工程技術顧問股份有限公司 | 2 | 1 | 1 | 1 | 鋼筋、鋼腱或錨碇部位外露、銹蝕 | 未維修 | 鋼筋除鏽混凝土修復(>=0.4x0.4x0.05m) | 0.24 | 平方公尺 | S1右側 |  | 橋面板
[12 empty] | 26 | 2020-07-20 | 定期檢測 | 鹿島工程技術顧問股份有限公司 | 2 | 1 | 1 | 1 | 鋼筋、鋼腱或錨碇部位外露、銹蝕 | 未維修 | 鋼筋除鏽混凝土修復(<=0.4x0.4x0.05m) | 15 | 處 | 3G1底部 |  | 主梁
[12 empty] | 27 | 2020-07-20 | 定期檢測 | 鹿島工程技術顧問股份有限公司 | 2 | 1 | 1 | 1 | 鋼筋、鋼腱或錨碇部位外露、銹蝕 | 未維修 | 鋼筋除鏽混凝土修復(<=0.4x0.4x0.05m) | 1 | 處 | 6G6底部 |  | 主梁
[12 empty] | 28 | 2020-07-20 | 定期檢測 | 鹿島工程技術顧問股份有限公司 | 2 | 3 | 1 | 1 | 裂縫 | 已維修 | 植生清除 | 1 |  | A2右側 | 23318 | 引道路堤保護措施 | 清除植生或雜物 |  | 2020-10-28 | 2020-11-15 | 2021-03-04 12:26 | 張菁瑩
[12 empty] | 29 | 2020-07-20 | 定期檢測 | 鹿島工程技術顧問股份有限公司 | 2 | 1 | 1 | 1 | 其他損傷 | 已維修 | 伸縮縫清理 | 2 | 公尺 | P6 | 39712 | 伸縮縫 | 伸縮縫清理 | 300 | 2021-10-04 | 2021-11-03 | 2022-06-16 14:39 | 張菁瑩 | 2022-06-16 14:39 | 張菁瑩
390 | 35349 | 117縣道(二)高架橋(南向) | 國道3號 | 國道 | 107K+445M ~107K~805M | 高公局北區養護工程分局 | 關西工務段 | I型梁 | 預力混凝土 | 84 | 已維修：3 | NO | 檢測日期 | 檢測類別 | 檢測單位 | D | E | R | U | 劣化類型 | 狀態 | 建議維修工法 | 數量 | 單位 | 損壞位置 | 維修紀錄ID | 維修構件 | 維修工法 | 金額 | 開工日期 | 完成日期 | 維修原始紀錄日期 | 維修原始紀錄者 | 維修最後修改日期 | 維修最後修改者
[11 empty] | 未維修：46 | 1 | 2020-07-14 | 定期檢測 | 鹿島工程技術顧問股份有限公司 | 2 | 1 | 1 | 1 | 排水設施損傷 | 未維修 | 修復受損的排水管 | 1 | 公尺 | S9外側 |  | 橋梁排水設施
[11 empty] | 全部：49 | 2 | 2020-07-14 | 定期檢測 | 鹿島工程技術顧問股份有限公司 | 2 | 1 | 2 | 2 | 鋼筋外露、銹蝕 | 未維修 | 鋼筋除鏽混凝土修復(<=0.4x0.4x0.05m) | 1 | 處 | S9右側A2端 |  | 橋護欄
[12 empty] | 3 | 2020-07-14 | 定期檢測 | 鹿島工程技術顧問股份有限公司 | 2 | 1 | 1 | 1 | 混凝土剝落 | 未維修 | 混凝土修復(<=0.4x0.4x0.05m) | 1 | 處 | P1左側帽梁底部 |  | 橋墩／帽梁
[12 empty] | 4 | 2020-07-14 | 定期檢測 | 鹿島工程技術顧問股份有限公司 | 2 | 2 | 1 | 1 | 滲水、白華 | 未維修 | 白華處理 | 5 | 平方公尺 | P1背面 |  | 橋墩／帽梁
[12 empty] | 5 | 2020-07-14 | 定期檢測 | 鹿島工程技術顧問股份有限公司 | 2 | 1 | 1 | 1 | 滲水、白華 | 未維修 | 白華處理 | 1 | 處 | 3G6底部 |  | 主梁
[12 empty] | 6 | 2020-07-14 | 定期檢測 | 鹿島工程技術顧問股份有限公司 | 2 | 1 | 1 | 1 | 鋼筋、鋼腱或錨碇部位外露、銹蝕 | 未維修 | 鋼筋除鏽混凝土修復(<=0.4x0.4x0.05m) | 1 | 處 | 3G6底部 |  | 主梁
[12 empty] | 7 | 2020-07-14 | 定期檢測 | 鹿島工程技術顧問股份有限公司 | 2 | 2 | 1 | 1 | 滲水、白華 | 未維修 | 白華處理 | 4 | 平方公尺 | 4G2底部 |  | 主梁
[12 empty] | 8 | 2020-07-14 | 定期檢測 | 鹿島工程技術顧問股份有限公司 | 2 | 2 | 1 | 1 | 滲水、白華 | 未維修 | 白華處理 | 7.2 | 平方公尺 | 4G3底部 |  | 主梁
[12 empty] | 9 | 2020-07-14 | 定期檢測 | 鹿島工程技術顧問股份有限公司 | 2 | 1 | 1 | 1 | 鋼筋、鋼腱或錨碇部位外露、銹蝕 | 未維修 | 鋼筋除鏽混凝土修復(<=0.4x0.4x0.05m) | 1 | 處 | 9G5底部 |  | 主梁
[12 empty] | 10 | 2020-07-14 | 定期檢測 | 鹿島工程技術顧問股份有限公司 | 2 | 1 | 1 | 1 | 混凝土剝落 | 未維修 | 混凝土修復(<=0.4x0.4x0.05m) | 1 | 處 | A1右側 |  | 引道路堤護欄
[12 empty] | 11 | 2020-07-14 | 定期檢測 | 鹿島工程技術顧問股份有限公司 | 2 | 2 | 1 | 1 | 滲水、白華 | 未維修 | 增設落水管 | 1 | 處 | A1 |  | 橋台
[12 empty] | 12 | 2020-07-14 | 定期檢測 | 鹿島工程技術顧問股份有限公司 | 2 | 1 | 1 | 1 | 滲水、白華 | 未維修 | 白華處理 | 0.3 | 平方公尺 | A1左側 |  | 翼牆／擋土牆
[12 empty] | 13 | 2020-07-14 | 定期檢測 | 鹿島工程技術顧問股份有限公司 | 2 | 1 | 1 | 1 | 鋼筋、鋼腱或錨碇部位外露、銹蝕 | 未維修 | 鋼筋除鏽混凝土修復(<=0.4x0.4x0.05m) | 1 | 處 | P1左側帽梁 |  | 橋墩／帽梁
[12 empty] | 14 | 2020-07-14 | 定期檢測 | 鹿島工程技術顧問股份有限公司 | 2 | 2 | 1 | 1 | 鋼筋、鋼腱或錨碇部位外露、銹蝕 | 未維修 | 鋼筋除鏽混凝土修復(>=0.4x0.4x0.05m) | 0.18 | 平方公尺 | P6帽梁背面近左側 |  | 橋墩／帽梁
[12 empty] | 15 | 2020-07-14 | 定期檢測 | 鹿島工程技術顧問股份有限公司 | 2 | 1 | 1 | 1 | 鋼筋、鋼腱或錨碇部位外露、銹蝕 | 未維修 | 鋼筋除鏽混凝土修復(<=0.4x0.4x0.05m) | 3 | 處 | 3G1左側上翼板 |  | 主梁
[12 empty] | 16 | 2020-07-14 | 定期檢測 | 鹿島工程技術顧問股份有限公司 | 2 | 2 | 1 | 1 | 滲水、白華 | 未維修 | 白華處理 | 1.5 | 平方公尺 | 3G2底部 |  | 主梁
[12 empty] | 17 | 2020-07-14 | 定期檢測 | 鹿島工程技術顧問股份有限公司 | 2 | 2 | 1 | 1 | 其他損傷 | 未維修 | 植生清除 | 2 | 處 | P7正面及背面 |  | 橋墩／帽梁
[12 empty] | 18 | 2020-07-14 | 定期檢測 | 鹿島工程技術顧問股份有限公司 | 2 | 1 | 1 | 1 | 混凝土裂縫 | 未維修 | 修補寬度大於0.3mm的裂縫 | 1 | 公尺 | P7 |  | 橋墩／帽梁
[12 empty] | 19 | 2020-07-14 | 定期檢測 | 鹿島工程技術顧問股份有限公司 | 2 | 2 | 1 | 1 | 鋼筋、鋼腱或錨碇部位外露、銹蝕 | 未維修 | 鋼筋除鏽混凝土修復(<=0.4x0.4x0.05m) | 1 | 處 | 2G3 |  | 主梁
[12 empty] | 20 | 2020-07-14 | 定期檢測 | 鹿島工程技術顧問股份有限公司 | 2 | 1 | 1 | 1 | 滲水、白華 | 未維修 | 白華處理 | 1 | 處 | 7G1底部 |  | 主梁
[12 empty] | 21 | 2020-07-14 | 定期檢測 | 鹿島工程技術顧問股份有限公司 | 2 | 1 | 1 | 1 | 鋼筋、鋼腱或錨碇部位外露、銹蝕 | 未維修 | 鋼筋除鏽混凝土修復(<=0.4x0.4x0.05m) | 2 | 處 | 7G2底部 |  | 主梁
[12 empty] | 22 | 2020-07-14 | 定期檢測 | 鹿島工程技術顧問股份有限公司 | 2 | 1 | 1 | 1 | 鋼筋、鋼腱或錨碇部位外露、銹蝕 | 未維修 | 鋼筋除鏽混凝土修復(<=0.4x0.4x0.05m) | 2 | 處 | 8G2底部 |  | 主梁
[12 empty] | 23 | 2020-07-14 | 定期檢測 | 鹿島工程技術顧問股份有限公司 | 2 | 1 | 1 | 1 | 鋼筋、鋼腱或錨碇部位外露、銹蝕 | 未維修 | 鋼筋除鏽混凝土修復(<=0.4x0.4x0.05m) | 5 | 處 | 8G4底部 |  | 主梁
[12 empty] | 24 | 2020-07-14 | 定期檢測 | 鹿島工程技術顧問股份有限公司 | 2 | 1 | 1 | 1 | 鋼筋、鋼腱或錨碇部位外露、銹蝕 | 未維修 | 鋼筋除鏽混凝土修復(<=0.4x0.4x0.05m) | 5 | 處 | 8G5底部 |  | 主梁
[12 empty] | 25 | 2020-07-14 | 定期檢測 | 鹿島工程技術顧問股份有限公司 | 2 | 3 | 1 | 1 | 間距異常 | 未維修 | 齒型伸縮縫更換(伸縮量>10cm)(含材料) | 15 | 公尺 | P6 |  | 伸縮縫
[12 empty] | 26 | 2020-07-14 | 定期檢測 | 鹿島工程技術顧問股份有限公司 | 2 | 1 | 1 | 1 | 混凝土剝落 | 未維修 | 混凝土修復(>=0.4x0.4x0.05m) | 0.6 | 平方公尺 | A2右側 |  | 翼牆／擋土牆
[12 empty] | 27 | 2020-07-14 | 定期檢測 | 鹿島工程技術顧問股份有限公司 | 2 | 1 | 1 | 1 | 鋼筋、鋼腱或錨碇部位外露、銹蝕 | 未維修 | 鋼筋除鏽混凝土修復(<=0.4x0.4x0.05m) | 2 | 處 | 9G6底部 |  | 主梁
[12 empty] | 28 | 2020-07-14 | 定期檢測 | 鹿島工程技術顧問股份有限公司 | 2 | 2 | 2 | 2 | 鋼筋、鋼腱或錨碇部位外露、銹蝕 | 未維修 | 鋼筋除鏽混凝土修復(<=0.4x0.4x0.05m) | 3 | 處 | 9G7底部 |  | 主梁
[12 empty] | 29 | 2020-07-14 | 定期檢測 | 鹿島工程技術顧問股份有限公司 | 2 | 1 | 2 | 2 | 防護網(柵)構件損傷 | 未維修 | 防護網更換 | 5 | 平方公尺 | S8~S9 |  | 其他
[12 empty] | 30 | 2020-07-14 | 定期檢測 | 鹿島工程技術顧問股份有限公司 | 2 | 2 | 1 | 1 | 滲水、白華 | 未維修 | 白華處理 | 4 | 平方公尺 | 8G6底部 |  | 主梁
[12 empty] | 31 | 2020-07-14 | 定期檢測 | 鹿島工程技術顧問股份有限公司 | 2 | 2 | 2 | 2 | 混凝土剝落 | 未維修 | 混凝土修復(>=0.4x0.4x0.05m) | 0.8 | 平方公尺 | S6端隔梁 |  | 橫隔梁
[12 empty] | 32 | 2020-07-14 | 定期檢測 | 鹿島工程技術顧問股份有限公司 | 2 | 1 | 1 | 1 | 鋼筋、鋼腱或錨碇部位外露、銹蝕 | 未維修 | 鋼筋除鏽混凝土修復(<=0.4x0.4x0.05m) | 3 | 處 | 7G1 |  | 主梁
[12 empty] | 33 | 2020-07-14 | 定期檢測 | 鹿島工程技術顧問股份有限公司 | 2 | 1 | 1 | 1 | 鋼筋、鋼腱或錨碇部位外露、銹蝕 | 未維修 | 鋼筋除鏽混凝土修復(<=0.4x0.4x0.05m) | 2 | 處 | 9G1底部 |  | 主梁
[12 empty] | 34 | 2020-07-14 | 定期檢測 | 鹿島工程技術顧問股份有限公司 | 2 | 1 | 1 | 1 | 鋼筋、鋼腱或錨碇部位外露、銹蝕 | 未維修 | 鋼筋除鏽混凝土修復(<=0.4x0.4x0.05m) | 3 | 處 | 9G3底部 |  | 主梁
[12 empty] | 35 | 2020-07-14 | 定期檢測 | 鹿島工程技術顧問股份有限公司 | 2 | 1 | 1 | 1 | 橋名牌(柱)損壞 | 未維修 | 增設橋名牌 | 8 | 處 | P1~P8 |  | 其他
[12 empty] | 36 | 2020-07-14 | 定期檢測 | 鹿島工程技術顧問股份有限公司 | 2 | 2 | 1 | 1 | 混凝土裂縫 | 未維修 | 修補寬度大於0.3mm的裂縫 | 1.6 | 公尺 | A1 |  | 橋台
[12 empty] | 37 | 2020-07-14 | 定期檢測 | 鹿島工程技術顧問股份有限公司 | 2 | 2 | 1 | 1 | 滲水、白華 | 未維修 | 增設落水管 | 1 | 處 | A2 |  | 橋台
[12 empty] | 38 | 2020-07-14 | 定期檢測 | 鹿島工程技術顧問股份有限公司 | 2 | 1 | 1 | 2 | 其他損傷 | 未維修 | 護欄填縫劑更新 | 1 | 處 | P6處 |  | 橋護欄
[12 empty] | 39 | 2020-07-14 | 定期檢測 | 鹿島工程技術顧問股份有限公司 | 2 | 2 | 1 | 1 | 滲水、白華 | 未維修 | 增設落水管 | 1 | 處 | P3帽梁 |  | 橋墩／帽梁
[12 empty] | 40 | 2020-07-14 | 定期檢測 | 鹿島工程技術顧問股份有限公司 | 2 | 1 | 1 | 1 | 混凝土剝落 | 未維修 | 混凝土修復(<=0.4x0.4x0.05m) | 1 | 處 | P5左側背面 |  | 橋墩／帽梁
[12 empty] | 41 | 2020-07-14 | 定期檢測 | 鹿島工程技術顧問股份有限公司 | 2 | 1 | 1 | 1 | 混凝土裂縫 | 未維修 | 修補寬度大於0.3mm的裂縫 | 10 | 公尺 | 3G1底部 |  | 主梁
[12 empty] | 42 | 2020-07-14 | 定期檢測 | 鹿島工程技術顧問股份有限公司 | 2 | 1 | 1 | 1 | 滲水、白華 | 未維修 | 白華處理 | 1 | 處 | 3G3底部 |  | 主梁
[12 empty] | 43 | 2020-07-14 | 定期檢測 | 鹿島工程技術顧問股份有限公司 | 2 | 1 | 1 | 1 | 鋼筋、鋼腱或錨碇部位外露、銹蝕 | 未維修 | 鋼筋除鏽混凝土修復(<=0.4x0.4x0.05m) | 4 | 處 | 5G2底部 |  | 主梁
[12 empty] | 44 | 2020-07-14 | 定期檢測 | 鹿島工程技術顧問股份有限公司 | 2 | 1 | 1 | 1 | 鋼筋、鋼腱或錨碇部位外露、銹蝕 | 未維修 | 鋼筋除鏽混凝土修復(<=0.4x0.4x0.05m) | 4 | 處 | 6G1左側上翼板 |  | 主梁
[12 empty] | 45 | 2020-07-14 | 定期檢測 | 鹿島工程技術顧問股份有限公司 | 2 | 2 | 1 | 1 | 滲水、白華 | 未維修 | 白華處理 | 6.4 | 平方公尺 | 8G5底部 |  | 主梁
[12 empty] | 46 | 2020-07-14 | 定期檢測 | 鹿島工程技術顧問股份有限公司 | 2 | 1 | 1 | 1 | 滲水、白華 | 未維修 | 白華處理 | 1.2 | 平方公尺 | 9G2底部 |  | 主梁
[12 empty] | 47 | 2020-07-14 | 定期檢測 | 鹿島工程技術顧問股份有限公司 | 2 | 1 | 1 | 2 | 排水設施阻塞 | 已維修 | 清理淤塞的排水孔 | 7 | 個 | S1~S3、S9 | 19545 | 橋梁排水設施 | 清理淤塞的排水孔 | 500 | 2020-03-05 | 2020-03-31 | 2020-10-06 12:29 | 張菁瑩
[12 empty] | 48 | 2020-07-14 | 定期檢測 | 鹿島工程技術顧問股份有限公司 | 2 | 3 | 2 | 2 | 裂縫 | 已維修 | 植生清除 | 1 |  | A1右側 | 23325 | 引道路堤保護措施 | 清除植生或雜物 |  | 2020-10-30 | 2020-11-15 | 2021-03-04 12:30 | 張菁瑩
[12 empty] | 49 | 2020-07-14 | 定期檢測 | 鹿島工程技術顧問股份有限公司 | 2 | 3 | 2 | 2 | 裂縫 | 已維修 | 植生清除 | 1 |  | A2右側 | 23326 | 引道路堤保護措施 | 清除植生或雜物 |  | 2020-10-30 | 2020-11-15 | 2021-03-04 12:30 | 張菁瑩
391 | 35350 | 台一線穿越橋(南向) | 國道3號 | 國道 | 109K+110M ~109K~220M | 高公局北區養護工程分局 | 關西工務段 | 箱型梁 | 預力混凝土 | 84 | 已維修：2 | NO | 檢測日期 | 檢測類別 | 檢測單位 | D | E | R | U | 劣化類型 | 狀態 | 建議維修工法 | 數量 | 單位 | 損壞位置 | 維修紀錄ID | 維修構件 | 維修工法 | 金額 | 開工日期 | 完成日期 | 維修原始紀錄日期 | 維修原始紀錄者 | 維修最後修改日期 | 維修最後修改者
[11 empty] | 未維修：14 | 1 | 2020-07-14 | 定期檢測 | 鹿島工程技術顧問股份有限公司 | 2 | 1 | 1 | 1 | 裂縫 | 未維修 | 修補寬度大於0.3mm的裂縫 | 3.6 | 公尺 | A2 |  | 引道路堤保護措施
[11 empty] | 全部：16 | 2 | 2020-07-14 | 定期檢測 | 鹿島工程技術顧問股份有限公司 | 2 | 1 | 1 | 1 | 鋼筋、鋼腱或錨碇部位外露、銹蝕 | 未維修 | 鋼筋除鏽混凝土修復(<=0.4x0.4x0.05m) | 2 | 處 | S3兩側懸臂板 |  | 橋面板
[12 empty] | 3 | 2020-07-14 | 定期檢測 | 鹿島工程技術顧問股份有限公司 | 2 | 1 | 2 | 2 | 混凝土裂縫 | 未維修 | 修補寬度大於0.3mm的裂縫 | 2.4 | 公尺 | A1右側 |  | 翼牆／擋土牆
[12 empty] | 4 | 2020-07-14 | 定期檢測 | 鹿島工程技術顧問股份有限公司 | 2 | 1 | 1 | 1 | 其他損傷 | 未維修 | 修補寬度大於0.3mm的裂縫 | 2 | 公尺 | A1 |  | 伸縮縫
[12 empty] | 5 | 2020-07-14 | 定期檢測 | 鹿島工程技術顧問股份有限公司 | 2 | 1 | 1 | 1 | 滲水、白華 | 未維修 | 白華處理 | 1 | 處 | 1G1底部 |  | 主梁
[12 empty] | 6 | 2020-07-14 | 定期檢測 | 鹿島工程技術顧問股份有限公司 | 2 | 1 | 1 | 1 | 滲水、白華 | 未維修 | 白華處理 | 2 | 處 | 2G1底部近P2處 |  | 主梁
[12 empty] | 7 | 2020-07-14 | 定期檢測 | 鹿島工程技術顧問股份有限公司 | 2 | 1 | 1 | 1 | 橋名牌(柱)損壞 | 未維修 | 增設橋名牌 | 2 | 處 | P1和P2 |  | 其他
[12 empty] | 8 | 2020-07-14 | 定期檢測 | 鹿島工程技術顧問股份有限公司 | 2 | 1 | 1 | 1 | 保護設施遭破壞、移動或遺失 | 未維修 | 護坡修復 | 0.18 | 平方公尺 | A2 |  | 引道路堤保護措施
[12 empty] | 9 | 2020-07-14 | 定期檢測 | 鹿島工程技術顧問股份有限公司 | 2 | 1 | 1 | 1 | 裂縫 | 未維修 | AC裂縫修補 | 2 | 公尺 | A1 |  | 引道路堤
[12 empty] | 10 | 2020-07-14 | 定期檢測 | 鹿島工程技術顧問股份有限公司 | 2 | 1 | 1 | 1 | 混凝土空洞(或蜂窩) | 未維修 | 表面蜂窩修補 | 0.15 | 平方公尺 | A1右側 |  | 翼牆／擋土牆
[12 empty] | 11 | 2020-07-14 | 定期檢測 | 鹿島工程技術顧問股份有限公司 | 2 | 1 | 1 | 1 | 排水設施損傷 | 未維修 | 修復受損的排水管 | 1 | 公尺 | S1左側 |  | 橋梁排水設施
[12 empty] | 12 | 2020-07-14 | 定期檢測 | 鹿島工程技術顧問股份有限公司 | 3 | 1 | 2 | 2 | 鋼筋外露、銹蝕 | 未維修 | 鋼筋除鏽混凝土修復(>=0.4x0.4x0.05m) | 0.9 | 平方公尺 | S1~S3 |  | 橋護欄
[12 empty] | 13 | 2020-07-14 | 定期檢測 | 鹿島工程技術顧問股份有限公司 | 2 | 1 | 1 | 1 | 其他損傷 | 未維修 | 修補寬度大於0.3mm的裂縫 | 1 | 公尺 | A2 |  | 伸縮縫
[12 empty] | 14 | 2020-07-14 | 定期檢測 | 鹿島工程技術顧問股份有限公司 | 2 | 1 | 1 | 1 | 保護設施遭破壞、移動或遺失 | 未維修 | 混凝土修復(<=0.4x0.4x0.05m) | 1 | 處 | A1 |  | 引道路堤保護措施
[12 empty] | 15 | 2020-07-14 | 定期檢測 | 鹿島工程技術顧問股份有限公司 | 2 | 3 | 1 | 1 | 裂縫 | 已維修 | 植生清除 | 1 | 處 | A2 | 23547 | 引道路堤保護措施 | 清除植生或雜物 |  | 2020-10-30 | 2020-11-15 | 2021-03-05 22:03 | 張菁瑩
[12 empty] | 16 | 2020-07-14 | 定期檢測 | 鹿島工程技術顧問股份有限公司 | 2 | 3 | 1 | 1 | 裂縫 | 已維修 | 植生清除 | 1 |  | A1 | 23546 | 引道路堤保護措施 | 清除植生或雜物 |  | 2020-10-30 | 2020-11-15 | 2021-03-05 22:03 | 張菁瑩
392 | 35351 | 鹽水溪排水橋(北向) | 國道3號 | 國道 | 109K+418M ~109K~538M | 高公局北區養護工程分局 | 關西工務段 | I型梁 | 預力混凝土 | 82 | 已維修：2 | NO | 檢測日期 | 檢測類別 | 檢測單位 | D | E | R | U | 劣化類型 | 狀態 | 建議維修工法 | 數量 | 單位 | 損壞位置 | 維修紀錄ID | 維修構件 | 維修工法 | 金額 | 開工日期 | 完成日期 | 維修原始紀錄日期 | 維修原始紀錄者 | 維修最後修改日期 | 維修最後修改者
[11 empty] | 未維修：24 | 1 | 2020-07-14 | 定期檢測 | 鹿島工程技術顧問股份有限公司 | 2 | 2 | 1 | 1 | 裂縫 | 未維修 | 路面裂縫灌瀝青膠 | 8 | 公尺 | A1 |  | 引道路堤
[11 empty] | 全部：26 | 2 | 2020-07-14 | 定期檢測 | 鹿島工程技術顧問股份有限公司 | 2 | 1 | 2 | 2 | 混凝土裂縫 | 未維修 | >0.3mm混凝土裂縫修補 | 1 | 公尺 | A2左側背牆 |  | 橋台
[12 empty] | 3 | 2020-07-14 | 定期檢測 | 鹿島工程技術顧問股份有限公司 | 2 | 1 | 1 | 1 | 滲水、白華 | 未維修 | 白華處理(平方公尺) | 0.1 | 平方公尺 | A1左側 |  | 翼牆／擋土牆
[12 empty] | 4 | 2020-07-14 | 定期檢測 | 鹿島工程技術顧問股份有限公司 | 2 | 1 | 1 | 1 | 滑動或沉陷 | 未維修 | 混凝土修復(>0.4*0.4*0.05m) | 0.6 | 平方公尺 | A1 |  | 引道路堤保護措施
[12 empty] | 5 | 2020-07-14 | 定期檢測 | 鹿島工程技術顧問股份有限公司 | 2 | 1 | 1 | 1 | 保護設施遭破壞、移動或遺失 | 未維修 | 護坡修復 | 1 | 平方公尺 | A2 |  | 引道路堤保護措施
[12 empty] | 6 | 2020-07-14 | 定期檢測 | 鹿島工程技術顧問股份有限公司 | 2 | 1 | 1 | 1 | 其他損傷 | 未維修 | 植生清除 | 1 | 處 | S2左外側 |  | 橋護欄
[12 empty] | 7 | 2020-07-14 | 定期檢測 | 鹿島工程技術顧問股份有限公司 | 2 | 1 | 1 | 1 | 其他損傷 | 未維修 | 橋墩清理 | 1 | 處 | P3 |  | 橋墩／帽梁
[12 empty] | 8 | 2020-07-14 | 定期檢測 | 鹿島工程技術顧問股份有限公司 | 2 | 1 | 1 | 1 | 防止落橋裝置損傷 | 未維修 | 鋼筋除鏽及混凝土修復(<=0.4*0.4*0.05m) | 1 | 處 | A2外側 |  | 防落設施
[12 empty] | 9 | 2020-07-14 | 定期檢測 | 鹿島工程技術顧問股份有限公司 | 2 | 1 | 1 | 1 | 鋼筋、鋼腱或錨碇部位外露、銹蝕 | 未維修 | 鋼筋除鏽及混凝土修復(<=0.4*0.4*0.05m) | 1 | 處 | S1右側懸臂板 |  | 橋面板
[12 empty] | 10 | 2020-07-14 | 定期檢測 | 鹿島工程技術顧問股份有限公司 | 2 | 1 | 1 | 1 | 鋼筋、鋼腱或錨碇部位外露、銹蝕 | 未維修 | 鋼筋除鏽及混凝土修復(<=0.4*0.4*0.05m) | 1 | 處 | 3D1-5 |  | 橫隔梁
[12 empty] | 11 | 2020-07-14 | 定期檢測 | 鹿島工程技術顧問股份有限公司 | 2 | 2 | 1 | 2 | 鋼筋、鋼腱或錨碇部位外露、銹蝕 | 未維修 | 鋼筋除鏽及混凝土修復(<=0.4*0.4*0.05m) | 9 | 處 | S3兩側懸臂板 |  | 橋面板
[12 empty] | 12 | 2020-07-14 | 定期檢測 | 鹿島工程技術顧問股份有限公司 | 2 | 2 | 1 | 2 | 生銹及腐蝕 | 未維修 | 油漆塗裝 | 3 | 平方公尺 | S4 |  | 橋面板
[12 empty] | 13 | 2020-07-14 | 定期檢測 | 鹿島工程技術顧問股份有限公司 | 2 | 1 | 1 | 1 | 滲水、白華 | 未維修 | 白華處理(平方公尺) | 0.3 | 平方公尺 | A2背牆 |  | 橋台
[12 empty] | 14 | 2020-07-14 | 定期檢測 | 鹿島工程技術顧問股份有限公司 | 2 | 2 | 1 | 1 | 混凝土剝落 | 未維修 | 混凝土修復(>0.4*0.4*0.05m) | 2.4 | 平方公尺 | S2、S4 |  | 橋護欄
[12 empty] | 15 | 2020-07-14 | 定期檢測 | 鹿島工程技術顧問股份有限公司 | 2 | 2 | 1 | 1 | 鋼筋、鋼腱或錨碇部位外露、銹蝕 | 未維修 | 鋼筋除鏽及混凝土修復(<=0.4*0.4*0.05m) | 12 | 處 | P3 |  | 橋墩／帽梁
[12 empty] | 16 | 2020-07-14 | 定期檢測 | 鹿島工程技術顧問股份有限公司 | 2 | 1 | 1 | 2 | 鋼筋、鋼腱或錨碇部位外露、銹蝕 | 未維修 | 鋼筋除鏽及混凝土修復(<=0.4*0.4*0.05m) | 4 | 處 | 3G6 |  | 主梁
[12 empty] | 17 | 2020-07-14 | 定期檢測 | 鹿島工程技術顧問股份有限公司 | 2 | 1 | 1 | 2 | 混凝土剝落 | 未維修 | 混凝土修復(>0.4*0.4*0.05m) | 1 | 平方公尺 | S4右側懸臂板 |  | 橋面板
[12 empty] | 18 | 2020-07-14 | 定期檢測 | 鹿島工程技術顧問股份有限公司 | 2 | 1 | 1 | 2 | 其他損傷 | 未維修 | 混凝土修復(>0.4*0.4*0.05m) | 1 | 平方公尺 | A1左側橋檢梯 |  | 其他
[12 empty] | 19 | 2020-07-14 | 定期檢測 | 鹿島工程技術顧問股份有限公司 | 2 | 2 | 1 | 1 | 裂縫 | 未維修 | >0.3mm混凝土裂縫修補 | 3 | 公尺 | A2 |  | 引道路堤保護措施
[12 empty] | 20 | 2020-07-14 | 定期檢測 | 鹿島工程技術顧問股份有限公司 | 2 | 1 | 1 | 2 | 鋼筋、鋼腱或錨碇部位外露、銹蝕 | 未維修 | 鋼筋除鏽及混凝土修復(<=0.4*0.4*0.05m) | 4 | 處 | P1 |  | 橋墩／帽梁
[12 empty] | 21 | 2020-07-14 | 定期檢測 | 鹿島工程技術顧問股份有限公司 | 2 | 2 | 1 | 1 | 裂縫 | 未維修 | 路面裂縫灌瀝青膠 | 8 | 公尺 | A2 |  | 引道路堤
[12 empty] | 22 | 2020-07-14 | 定期檢測 | 鹿島工程技術顧問股份有限公司 | 2 | 2 | 1 | 1 | 鋼筋、鋼腱或錨碇部位外露、銹蝕 | 未維修 | 鋼筋除鏽及混凝土修復(<=0.4*0.4*0.05m) | 10 | 處 | P2背面 |  | 橋墩／帽梁
[12 empty] | 23 | 2020-07-14 | 定期檢測 | 鹿島工程技術顧問股份有限公司 | 2 | 1 | 1 | 1 | 橋名牌(柱)損壞 | 未維修 | 新增橋名牌 | 3 | 個 | P1～P3 |  | 其他
[12 empty] | 24 | 2020-07-14 | 定期檢測 | 鹿島工程技術顧問股份有限公司 | 2 | 1 | 1 | 1 | 鋼筋、鋼腱或錨碇部位外露、銹蝕 | 未維修 | 鋼筋除鏽及混凝土修復(<=0.4*0.4*0.05m) | 1 | 處 | S4G1左側 |  | 主梁
[12 empty] | 25 | 2020-07-14 | 定期檢測 | 鹿島工程技術顧問股份有限公司 | 2 | 3 | 1 | 1 | 保護設施遭破壞、移動或遺失 | 已維修 | 植生清除 | 1 | 式 | A1 | 24896 | 引道路堤保護措施 | 橋台清理 | 5000 | 2020-12-02 | 2020-12-15 | 2021-03-11 22:32 | 張菁瑩
[12 empty] | 26 | 2020-07-14 | 定期檢測 | 鹿島工程技術顧問股份有限公司 | 2 | 3 | 1 | 1 | 保護設施遭破壞、移動或遺失 | 已維修 | 植生清除 | 1 | 式 | A2 | 24897 | 引道路堤保護措施 | 橋台清理 | 5000 | 2020-12-02 | 2020-12-15 | 2021-03-11 22:32 | 張菁瑩
393 | 35352 | 台13線穿越橋(北向) | 國道3號 | 國道 | 109K+828M ~109K~938M | 高公局北區養護工程分局 | 關西工務段 | 箱型梁 | 預力混凝土 | 84 | 已維修：5 | NO | 檢測日期 | 檢測類別 | 檢測單位 | D | E | R | U | 劣化類型 | 狀態 | 建議維修工法 | 數量 | 單位 | 損壞位置 | 維修紀錄ID | 維修構件 | 維修工法 | 金額 | 開工日期 | 完成日期 | 維修原始紀錄日期 | 維修原始紀錄者 | 維修最後修改日期 | 維修最後修改者
[11 empty] | 未維修：12 | 1 | 2020-07-14 | 定期檢測 | 鹿島工程技術顧問股份有限公司 | 2 | 1 | 1 | 1 | 混凝土剝落、破碎、鋼筋外露、銹蝕 | 未維修 | 鋼筋除鏽及混凝土修復(<=0.4*0.4*0.05m) | 4 | 處 | S1、S3 |  | 橋護欄
[11 empty] | 全部：17 | 2 | 2020-07-14 | 定期檢測 | 鹿島工程技術顧問股份有限公司 | 2 | 1 | 1 | 1 | 橋名牌(柱)損壞 | 未維修 | 釘橋名牌 | 2 | 處 | P1、P2 |  | 其他
[12 empty] | 3 | 2020-07-14 | 定期檢測 | 鹿島工程技術顧問股份有限公司 | 2 | 1 | 1 | 1 | 混凝土結構裂縫 | 未維修 | >0.3mm混凝土裂縫修補 | 2 | 公尺 | 左側近A1 |  | 橋護欄
[12 empty] | 4 | 2020-07-14 | 定期檢測 | 鹿島工程技術顧問股份有限公司 | 2 | 2 | 2 | 2 | 移動異常 | 未維修 | 持續追蹤觀測 | 2 | 處 | A2 |  | 支承／支承墊／阻尼裝置
[12 empty] | 5 | 2020-07-14 | 定期檢測 | 鹿島工程技術顧問股份有限公司 | 2 | 2 | 1 | 1 | 其他損傷 | 未維修 | 清除植生或雜物 | 5 | 處 | 左側翼牆 |  | 翼牆／擋土牆
[12 empty] | 6 | 2020-07-14 | 定期檢測 | 鹿島工程技術顧問股份有限公司 | 2 | 2 | 2 | 2 | 移動異常 | 未維修 | 持續追蹤觀測 | 3 | 處 | A1 |  | 支承／支承墊／阻尼裝置
[12 empty] | 7 | 2020-07-14 | 定期檢測 | 鹿島工程技術顧問股份有限公司 | 2 | 1 | 1 | 1 | 混凝土結構裂縫 | 未維修 | >0.3mm混凝土裂縫修補 | 2.5 | 公尺 | 右側懸臂板 |  | 橋面板
[12 empty] | 8 | 2020-07-14 | 定期檢測 | 鹿島工程技術顧問股份有限公司 | 2 | 1 | 1 | 1 | 混凝土剝落、破碎、鋼筋外露、銹蝕 | 未維修 | 鋼筋除鏽及混凝土修復(<=0.4*0.4*0.05m) | 1 | 處 | 近P2 |  | 橋面板
[12 empty] | 9 | 2020-07-14 | 定期檢測 | 鹿島工程技術顧問股份有限公司 | 2 | 1 | 1 | 1 | 其他損傷 | 未維修 | 混凝土修復(<=0.4*0.4*0.05m) | 1 | 處 | 近左側 |  | 引道路堤保護措施
[12 empty] | 10 | 2020-07-14 | 定期檢測 | 鹿島工程技術顧問股份有限公司 | 2 | 1 | 1 | 1 | 路堤損傷 | 未維修 |  | 10 | 公尺 |  |  | 引道路堤
[12 empty] | 11 | 2020-07-14 | 定期檢測 | 鹿島工程技術顧問股份有限公司 | 2 | 1 | 1 | 1 | 混凝土剝落、破碎、鋼筋外露、銹蝕 | 未維修 | 鋼筋除鏽及混凝土修復(>0.4*0.4*0.05m) | 3 | 平方公尺 | 右側 |  | 引道路堤護欄
[12 empty] | 12 | 2020-07-14 | 定期檢測 | 鹿島工程技術顧問股份有限公司 | 2 | 1 | 1 | 1 | 混凝土結構裂縫 | 未維修 | >0.3mm混凝土裂縫修補 | 4 | 公尺 | 左側引道護欄 |  | 引道路堤護欄
[12 empty] | 13 | 2020-07-14 | 定期檢測 | 鹿島工程技術顧問股份有限公司 | 2 | 2 | 1 | 1 | 其他損傷 | 已維修 | 清除植生或雜物 | 10 | 平方公尺 | A1 | 24432 | 引道路堤保護措施 | 橋台清理 | 5000 | 2020-12-02 | 2020-12-31 | 2021-03-11 12:37 | 張菁瑩
[12 empty] | 14 | 2020-07-14 | 定期檢測 | 鹿島工程技術顧問股份有限公司 | 2 | 1 | 1 | 1 | 其他損傷 | 已維修 | 清除植生或雜物 | 10 | 平方公尺 | A2 | 24433 | 引道路堤保護措施 | 橋台清理 | 5000 | 2020-12-02 | 2020-12-31 | 2021-03-11 12:37 | 張菁瑩
[12 empty] | 15 | 2020-07-14 | 定期檢測 | 鹿島工程技術顧問股份有限公司 | 2 | 1 | 1 | 1 | 其他損傷 | 已維修 | 清除植生或雜物 | 1 | 處 | 左側 | 39615 | 翼牆／擋土牆 | 植物清除 | 400 | 2022-01-05 | 2022-01-05 | 2022-06-09 16:02 | 張菁瑩 | 2022-06-09 16:02 | 張菁瑩
[12 empty] | 16 | 2020-07-14 | 定期檢測 | 鹿島工程技術顧問股份有限公司 | 2 | 3 | 1 | 1 | 滲水、白華 | 已維修 | 白華處理(平方公尺) | 48 | 平方公尺 | A1 | 48354 | 橋台 | 滲水白華處理 | 1800 |  | 2021-07-23 | 2023-06-07 22:45 | 張菁瑩 | 2023-06-07 22:45 | 張菁瑩
[12 empty] | 17 | 2020-07-14 | 定期檢測 | 鹿島工程技術顧問股份有限公司 | 2 | 3 | 1 | 1 | 滲水、白華 | 已維修 | 白華處理(平方公尺) | 18 | 平方公尺 | A2 | 48355 | 橋台 | 滲水白華處理 | 1800 |  | 2021-07-23 | 2023-06-07 22:45 | 張菁瑩 | 2023-06-07 22:45 | 張菁瑩
394 | 35355 | 客雅溪橋(一)(南向) | 國道1號 | 國道 | 97K+723M ~97K~844.34M | 高公局北區養護工程分局 | 關西工務段 | I型梁 | 預力混凝土 | 86 | 已維修：8 | NO | 檢測日期 | 檢測類別 | 檢測單位 | D | E | R | U | 劣化類型 | 狀態 | 建議維修工法 | 數量 | 單位 | 損壞位置 | 維修紀錄ID | 維修構件 | 維修工法 | 金額 | 開工日期 | 完成日期 | 維修原始紀錄日期 | 維修原始紀錄者 | 維修最後修改日期 | 維修最後修改者
[11 empty] | 未維修：16 | 1 | 2020-07-23 | 定期檢測 | 鹿島工程技術顧問股份有限公司 | 2 | 2 | 2 | 2 | 滲水、白華 | 未維修 | 白華處理(平方公尺) | 2.1 | 平方公尺 | S2 |  | 橋面板
[11 empty] | 全部：24 | 2 | 2020-07-23 | 定期檢測 | 鹿島工程技術顧問股份有限公司 | 2 | 1 | 1 | 2 | 鋼筋、鋼腱或錨碇部位外露、銹蝕 | 未維修 | 鋼筋除鏽及混凝土修復(>0.4*0.4*0.05m) | 0.48 | 平方公尺 | 4G5 |  | 主梁
[12 empty] | 3 | 2020-07-23 | 定期檢測 | 鹿島工程技術顧問股份有限公司 | 3 | 1 | 2 | 2 | 鋼筋外露、銹蝕 | 未維修 | 鋼筋除鏽及混凝土修復(>0.4*0.4*0.05m) | 2 | 平方公尺 | S3～S4右側 |  | 橋護欄
[12 empty] | 4 | 2020-07-23 | 定期檢測 | 鹿島工程技術顧問股份有限公司 | 2 | 2 | 1 | 1 | 其他損傷 | 未維修 | 雜物清理 | 2 | 處 | S3～S4右側上方 |  | 橋護欄
[12 empty] | 5 | 2020-07-23 | 定期檢測 | 鹿島工程技術顧問股份有限公司 | 2 | 1 | 1 | 1 | 混凝土破損 | 未維修 | 止震塊修復 | 1 | 個 | A1 |  | 防落設施
[12 empty] | 6 | 2020-07-23 | 定期檢測 | 鹿島工程技術顧問股份有限公司 | 2 | 1 | 1 | 1 | 鋼筋、鋼腱或錨碇部位外露、銹蝕 | 未維修 | 鋼筋除鏽及混凝土修復(<=0.4*0.4*0.05m) | 10 | 處 | 1G1 |  | 主梁
[12 empty] | 7 | 2020-07-23 | 定期檢測 | 鹿島工程技術顧問股份有限公司 | 2 | 1 | 1 | 1 | 混凝土剝落 | 未維修 | 混凝土修復(<=0.4*0.4*0.05m) | 3 | 處 | 1G3 |  | 主梁
[12 empty] | 8 | 2020-07-23 | 定期檢測 | 鹿島工程技術顧問股份有限公司 | 2 | 1 | 1 | 1 | 其他損傷 | 未維修 | 雜物清除 | 1 | 式 | A2 |  | 其他
[12 empty] | 9 | 2020-07-23 | 定期檢測 | 鹿島工程技術顧問股份有限公司 | 2 | 1 | 2 | 2 | 混凝土裂縫 | 未維修 | >0.3mm混凝土裂縫修補 | 1.5 | 公尺 | A1 |  | 引道路堤護欄
[12 empty] | 10 | 2020-07-23 | 定期檢測 | 鹿島工程技術顧問股份有限公司 | 2 | 1 | 1 | 1 | 鋼筋外露、銹蝕 | 未維修 | 鋼筋除鏽及混凝土修復(<=0.4*0.4*0.05m) | 1 | 處 | A2右側 |  | 翼牆／擋土牆
[12 empty] | 11 | 2020-07-23 | 定期檢測 | 鹿島工程技術顧問股份有限公司 | 2 | 1 | 1 | 1 | 鋼筋、鋼腱或錨碇部位外露、銹蝕 | 未維修 | 鋼筋除鏽及混凝土修復(<=0.4*0.4*0.05m) | 3 | 處 | 1G2 |  | 主梁
[12 empty] | 12 | 2020-07-23 | 定期檢測 | 鹿島工程技術顧問股份有限公司 | 2 | 1 | 2 | 2 | 鋼筋、鋼腱或錨碇部位外露、銹蝕 | 未維修 | 鋼筋除鏽及混凝土修復(>0.4*0.4*0.05m) | 0.2 | 平方公尺 | S4右側 |  | 橋面板
[12 empty] | 13 | 2020-07-23 | 定期檢測 | 鹿島工程技術顧問股份有限公司 | 2 | 1 | 1 | 1 | 橋名牌(柱)損壞 | 未維修 | 新增橋名牌 | 3 | 個 | P1～P3 |  | 其他
[12 empty] | 14 | 2020-07-23 | 定期檢測 | 鹿島工程技術顧問股份有限公司 | 2 | 1 | 2 | 2 | 混凝土裂縫 | 未維修 | >0.3mm混凝土裂縫修補 | 1.5 | 公尺 | A2 |  | 引道路堤護欄
[12 empty] | 15 | 2020-07-23 | 定期檢測 | 鹿島工程技術顧問股份有限公司 | 2 | 1 | 1 | 1 | 混凝土剝落 | 未維修 | 混凝土修復(<=0.4*0.4*0.05m) | 1 | 處 | S2右側 |  | 橋護欄
[12 empty] | 16 | 2020-07-23 | 定期檢測 | 鹿島工程技術顧問股份有限公司 | 2 | 1 | 1 | 1 | 植物生長 | 未維修 | 伸縮縫清理 | 2 | 公尺 | A2 |  | 伸縮縫
[12 empty] | 17 | 2020-07-23 | 定期檢測 | 鹿島工程技術顧問股份有限公司 | 2 | 1 | 1 | 1 | 排水設施阻塞 | 已維修 | 清理淤塞的排水孔 | 1 | 個 | S1右側 | 45281 | 橋梁排水設施 | 洩水孔清淤 | 1500 | 2022-12-05 | 2022-12-05 | 2023-03-06 12:21 | 張菁瑩 | 2023-03-06 12:21 | 張菁瑩
[12 empty] | 18 | 2020-07-23 | 定期檢測 | 鹿島工程技術顧問股份有限公司 | 3 | 2 | 3 | 3 | 鋼筋外露、銹蝕 | 已維修 | 鋼筋除鏽及混凝土修復(>0.4*0.4*0.05m) | 2 | 平方公尺 | A1右側背牆 | 22614 | 橋台 | 0.4x0.4x0.05m) |  | 2021-02-22 | 2021-02-22 | 2021-02-25 14:16 | 郭凱文
[12 empty] | 19 | 2020-07-23 | 定期檢測 | 鹿島工程技術顧問股份有限公司 | 2 | 1 | 1 | 1 | 其他損傷 | 已維修 | 橋台清理 | 1 | 個 | A1上方 | 32995 | 橋台 | 橋台清理 | 2000 | 2021-02-19 | 2021-02-23 | 2021-08-16 23:01 | 張菁瑩 | 2021-08-16 23:01 | 張菁瑩
[12 empty] | 20 | 2020-07-23 | 定期檢測 | 鹿島工程技術顧問股份有限公司 | 2 | 1 | 1 | 1 | 其他損傷 | 已維修 | 橋台清理 | 1 | 個 | A2上方 | 32996 | 橋台 | 橋台清理 | 2000 | 2021-02-19 | 2021-02-23 | 2021-08-16 23:01 | 張菁瑩 | 2021-08-16 23:01 | 張菁瑩
[12 empty] | 21 | 2020-07-23 | 定期檢測 | 鹿島工程技術顧問股份有限公司 | 2 | 2 | 1 | 2 | 裂縫 | 已維修 | 植生清除 | 1 | 式 | A1 | 49065 | 引道路堤保護措施 | 清除植生 | 600 |  | 2023-03-20 | 2023-07-04 11:08 | 張菁瑩 | 2023-07-04 11:08 | 張菁瑩
[12 empty] | 22 | 2020-07-23 | 定期檢測 | 鹿島工程技術顧問股份有限公司 | 2 | 2 | 2 | 2 | 保護設施遭破壞、移動或遺失 | 已維修 | 護坡修復 | 8 | 平方公尺 | A2 | 32993 | 引道路堤保護措施 | 護坡修復 | 1400 | 2021-02-19 | 2021-02-19 | 2021-08-16 22:52 | 張菁瑩 | 2021-08-16 22:52 | 張菁瑩
[12 empty] | 23 | 2020-07-23 | 定期檢測 | 鹿島工程技術顧問股份有限公司 | 2 | 1 | 1 | 2 | 其他損傷 | 已維修 | 植生清除 | 1 | 處 | S2～S3 | 45617 | 橋護欄 | 清除植生 | 600 | 2022-06-29 | 2022-06-29 | 2023-03-16 16:05 | 郭凱文 | 2023-03-16 16:05 | 郭凱文
[12 empty] | 24 | 2020-07-23 | 定期檢測 | 鹿島工程技術顧問股份有限公司 | 2 | 1 | 1 | 2 | 其他損傷 | 已維修 | >0.3mm混凝土裂縫修補 | 0.6 | 公尺 | A2 | 42264 | 伸縮縫 | 伸縮縫零件維修 | 20000 | 2022-06-10 | 2022-06-10 | 2022-10-25 11:36 | 張菁瑩 | 2022-10-25 11:36 | 張菁瑩
395 | 35361 | 三峽溪河川橋(南向) | 國道3號 | 國道 | 45K+296M ~45K~655.36M | 高公局北區養護工程分局 | 關西工務段 | I型梁 | 預力混凝土 | 81 | 已維修：3 | NO | 檢測日期 | 檢測類別 | 檢測單位 | D | E | R | U | 劣化類型 | 狀態 | 建議維修工法 | 數量 | 單位 | 損壞位置 | 維修紀錄ID | 維修構件 | 維修工法 | 金額 | 開工日期 | 完成日期 | 維修原始紀錄日期 | 維修原始紀錄者 | 維修最後修改日期 | 維修最後修改者
[11 empty] | 未維修：32 | 1 | 2020-04-20 | 定期檢測 | 鹿島工程技術顧問股份有限公司 | 2 | 1 | 1 | 1 | 基礎裸露長度 | 未維修 | 持續追蹤檢測 | 1 | 處 | P4-3 |  | 橋墩基礎
[11 empty] | 全部：35 | 2 | 2020-04-20 | 定期檢測 | 鹿島工程技術顧問股份有限公司 | 2 | 1 | 1 | 1 | 基礎裸露長度 | 未維修 | 持續追蹤檢測 | 1 | 處 | P4-1 |  | 橋墩基礎
[12 empty] | 3 | 2020-04-20 | 定期檢測 | 鹿島工程技術顧問股份有限公司 | 2 | 1 | 1 | 1 | 基礎裸露長度 | 未維修 | 持續追蹤檢測 | 1 | 處 | P4-4 |  | 橋墩基礎
[12 empty] | 4 | 2020-04-20 | 定期檢測 | 鹿島工程技術顧問股份有限公司 | 2 | 1 | 1 | 1 | 基礎裸露長度 | 未維修 | 持續追蹤檢測 | 1 | 處 | p5-1 |  | 橋墩基礎
[12 empty] | 5 | 2020-04-20 | 定期檢測 | 鹿島工程技術顧問股份有限公司 | 2 | 1 | 1 | 1 | 基礎裸露長度 | 未維修 | 持續追蹤檢測 | 1 | 處 | p7-4 |  | 橋墩基礎
[12 empty] | 6 | 2020-04-20 | 定期檢測 | 鹿島工程技術顧問股份有限公司 | 2 | 1 | 1 | 1 | 基礎裸露長度 | 未維修 | 持續追蹤檢測 | 1 | 處 | p7-3 |  | 橋墩基礎
[12 empty] | 7 | 2020-04-20 | 定期檢測 | 鹿島工程技術顧問股份有限公司 | 2 | 1 | 1 | 1 | 基礎裸露長度 | 未維修 | 持續追蹤檢測 | 1 | 處 | p7-2 |  | 橋墩基礎
[12 empty] | 8 | 2020-04-20 | 定期檢測 | 鹿島工程技術顧問股份有限公司 | 2 | 1 | 2 | 2 | 鋼筋外露、銹蝕 | 未維修 |  |  |  | p7-2 |  | 橋墩基礎
[12 empty] | 9 | 2020-04-20 | 定期檢測 | 鹿島工程技術顧問股份有限公司 | 2 | 1 | 1 | 1 | 基礎裸露長度 | 未維修 | 持續追蹤檢測 | 1 | 處 | p5-4 |  | 橋墩基礎
[12 empty] | 10 | 2020-04-20 | 定期檢測 | 鹿島工程技術顧問股份有限公司 | 2 | 1 | 1 | 1 | 基礎裸露長度 | 未維修 | 持續追蹤檢測 | 1 | 處 | p5-2 |  | 橋墩基礎
[12 empty] | 11 | 2020-04-20 | 定期檢測 | 鹿島工程技術顧問股份有限公司 | 2 | 1 | 1 | 1 | 基礎裸露長度 | 未維修 | 持續追蹤檢測 | 1 | 處 | p6-2 |  | 橋墩基礎
[12 empty] | 12 | 2020-04-20 | 定期檢測 | 鹿島工程技術顧問股份有限公司 | 2 | 1 | 1 | 1 | 基礎裸露長度 | 未維修 | 持續追蹤檢測 | 1 | 處 | P4-2 |  | 橋墩基礎
[12 empty] | 13 | 2020-04-20 | 定期檢測 | 鹿島工程技術顧問股份有限公司 | 2 | 1 | 1 | 1 | 基礎裸露長度 | 未維修 | 持續追蹤檢測 | 1 | 處 | p6-4 |  | 橋墩基礎
[12 empty] | 14 | 2020-04-20 | 定期檢測 | 鹿島工程技術顧問股份有限公司 | 2 | 1 | 1 | 1 | 基礎裸露長度 | 未維修 | 持續追蹤檢測 | 1 | 處 | p6-3 |  | 橋墩基礎
[12 empty] | 15 | 2020-04-20 | 定期檢測 | 鹿島工程技術顧問股份有限公司 | 2 | 1 | 1 | 1 | 基礎裸露長度 | 未維修 | 持續追蹤檢測 | 1 | 處 | p5-3 |  | 橋墩基礎
[12 empty] | 16 | 2020-04-20 | 定期檢測 | 鹿島工程技術顧問股份有限公司 | 2 | 1 | 1 | 1 | 基礎裸露長度 | 未維修 | 持續追蹤檢測 | 1 | 處 | P6-1 |  | 橋墩基礎
[12 empty] | 17 | 2020-04-20 | 定期檢測 | 鹿島工程技術顧問股份有限公司 | 2 | 1 | 1 | 1 | 基礎裸露長度 | 未維修 | 持續追蹤檢測 | 1 | 處 | p7-1 |  | 橋墩基礎
[12 empty] | 18 | 2020-04-20 | 定期檢測 | 鹿島工程技術顧問股份有限公司 | 2 | 2 | 2 | 2 | 其他損傷 | 未維修 | 混凝土修復(>=0.4x0.4x0.05m) | 2 | 平方公尺 | P4-3北側 |  | 橋墩基礎
[12 empty] | 19 | 2020-04-20 | 定期檢測 | 鹿島工程技術顧問股份有限公司 | 2 | 1 | 1 | 1 | 鋼筋、鋼腱或錨碇部位外露、銹蝕 | 未維修 | 鋼筋除鏽混凝土修復(>=0.4x0.4x0.05m) | 0.36 | 平方公尺 | 8G7底部 |  | 主梁
[12 empty] | 20 | 2020-04-20 | 定期檢測 | 鹿島工程技術顧問股份有限公司 | 2 | 1 | 1 | 1 | 橋名牌(柱)損壞 | 未維修 | 增設橋名牌 | 8 | 處 | P1~P8 |  | 其他
[12 empty] | 21 | 2020-04-20 | 定期檢測 | 鹿島工程技術顧問股份有限公司 | 2 | 2 | 2 | 2 | 保護設施遭破壞、移動或遺失 | 未維修 | 鋼筋除鏽混凝土修復(>=0.4x0.4x0.05m) | 6 | 平方公尺 | P7-2 |  | 橋墩／橋基保護設施
[12 empty] | 22 | 2020-04-20 | 定期檢測 | 鹿島工程技術顧問股份有限公司 | 2 | 1 | 1 | 1 | 鋼筋外露、銹蝕 | 未維修 | 鋼筋除鏽混凝土修復(<=0.4x0.4x0.05m) | 3 | 處 | A1 |  | 橋台
[12 empty] | 23 | 2020-04-20 | 定期檢測 | 鹿島工程技術顧問股份有限公司 | 2 | 2 | 2 | 2 | 其他損傷 | 未維修 | 混凝土修復(>=0.4x0.4x0.05m) | 2 | 平方公尺 | P4-2北側 |  | 橋墩基礎
[12 empty] | 24 | 2020-04-20 | 定期檢測 | 鹿島工程技術顧問股份有限公司 | 2 | 1 | 1 | 1 | 鋼筋、鋼腱或錨碇部位外露、銹蝕 | 未維修 | 鋼筋除鏽混凝土修復(>=0.4x0.4x0.05m) | 0.36 | 平方公尺 | 8G5底部 |  | 主梁
[12 empty] | 25 | 2020-04-20 | 定期檢測 | 鹿島工程技術顧問股份有限公司 | 2 | 2 | 1 | 1 | 混凝土裂縫 | 未維修 | 修補寬度大於0.3mm的裂縫 | 9 | 公尺 | A2 |  | 橋台
[12 empty] | 26 | 2020-04-20 | 定期檢測 | 鹿島工程技術顧問股份有限公司 | 2 | 1 | 1 | 1 | 滲水、白華 | 未維修 | 白華處理 | 1.2 | 平方公尺 | A2 |  | 橋台
[12 empty] | 27 | 2020-04-20 | 定期檢測 | 鹿島工程技術顧問股份有限公司 | 2 | 1 | 1 | 1 | 其他損傷 | 未維修 | 植生清除 | 1 | 處 | A1右側 |  | 翼牆／擋土牆
[12 empty] | 28 | 2020-04-20 | 定期檢測 | 鹿島工程技術顧問股份有限公司 | 2 | 1 | 1 | 1 | 鋼筋外露、銹蝕 | 未維修 | 鋼筋除鏽混凝土修復(<=0.4x0.4x0.05m) | 5 | 處 | A2右側 |  | 翼牆／擋土牆
[12 empty] | 29 | 2020-04-20 | 定期檢測 | 鹿島工程技術顧問股份有限公司 | 2 | 4 | 2 | 2 | 其他損傷 | 未維修 | 植生清除 | 1 | 式 | A1右側 |  | 引道路堤保護措施
[12 empty] | 30 | 2020-04-20 | 定期檢測 | 鹿島工程技術顧問股份有限公司 | 2 | 1 | 1 | 1 | 保護設施遭破壞、移動或遺失 | 未維修 | 混凝土修復(<=0.4x0.4x0.05m) | 1 | 處 | P7-4 |  | 橋墩／橋基保護設施
[12 empty] | 31 | 2020-04-20 | 定期檢測 | 鹿島工程技術顧問股份有限公司 | 2 | 1 | 1 | 1 | 其他損傷 | 未維修 | 植生清除 | 1 | 處 | A1右側 |  | 橋台
[12 empty] | 32 | 2020-04-20 | 定期檢測 | 鹿島工程技術顧問股份有限公司 | 2 | 1 | 1 | 1 | 其他損傷 | 未維修 | 排水孔蓋移正 | 3 | 處 | S7右側(45.52SO)、S8(45.56SO)、S9(45.57SO) |  | 橋梁排水設施
[12 empty] | 33 | 2020-04-20 | 定期檢測 | 鹿島工程技術顧問股份有限公司 | 2 | 1 | 1 | 1 | 其他損傷 | 已維修 | 植生清除 | 1 | 處 | A2右側 | 23335 | 翼牆／擋土牆 | 清除植生或雜物 |  | 2020-10-12 | 2020-10-31 | 2021-03-04 12:39 | 張菁瑩
[12 empty] | 34 | 2020-04-20 | 定期檢測 | 鹿島工程技術顧問股份有限公司 | 2 | 1 | 1 | 1 | 排水設施阻塞或功能性降低 | 已維修 | 清理淤塞的排水孔 | 1 | 個 | S9(45.57SO) | 19779 | 橋梁排水設施 | 清理淤塞的排水孔 | 500 | 2020-03-03 | 2020-03-16 | 2020-10-26 22:27 | 張菁瑩
[12 empty] | 35 | 2020-04-20 | 定期檢測 | 鹿島工程技術顧問股份有限公司 | 2 | 4 | 2 | 2 | 其他損傷 | 已維修 | 植生清除 | 1 | 式 | A2右側 | 23334 | 引道路堤保護措施 | 清除植生或雜物 |  | 2020-10-12 | 2020-10-31 | 2021-03-04 12:39 | 張菁瑩
396 | 35365 | 大漢溪河川橋(北向) | 國道3號 | 國道 | 51K+600M ~52K~360M | 高公局北區養護工程分局 | 關西工務段 | I型梁 | 預力混凝土 | 80 | 已維修：4 | NO | 檢測日期 | 檢測類別 | 檢測單位 | D | E | R | U | 劣化類型 | 狀態 | 建議維修工法 | 數量 | 單位 | 損壞位置 | 維修紀錄ID | 維修構件 | 維修工法 | 金額 | 開工日期 | 完成日期 | 維修原始紀錄日期 | 維修原始紀錄者 | 維修最後修改日期 | 維修最後修改者
[11 empty] | 未維修：35 | 1 | 2020-05-20 | 定期檢測 | 鹿島工程技術顧問股份有限公司 | 2 | 2 | 1 | 1 | 滲水、白華 | 未維修 | 表面環氧樹脂砂漿修補 | 30 | 平方公尺 | P12背面 |  | 橋墩／帽梁
[11 empty] | 全部：39 | 2 | 2020-05-20 | 定期檢測 | 鹿島工程技術顧問股份有限公司 | 2 | 1 | 1 | 1 | 混凝土剝落 | 未維修 | 混凝土修復(>0.4*0.4*0.05m) | 0.3 | 平方公尺 | S9 |  | 橋護欄
[12 empty] | 3 | 2020-05-20 | 定期檢測 | 鹿島工程技術顧問股份有限公司 | 2 | 2 | 1 | 1 | 鋼筋、鋼腱或錨碇部位外露、銹蝕 | 未維修 | 鋼筋除鏽及混凝土修復(<=0.4*0.4*0.05m) | 18 | 處 | P11背面 |  | 橋墩／帽梁
[12 empty] | 4 | 2020-05-20 | 定期檢測 | 鹿島工程技術顧問股份有限公司 | 2 | 1 | 1 | 1 | 橋名牌(柱)損壞 | 未維修 | 增設橋名牌 | 1 | 處 | P8 |  | 其他
[12 empty] | 5 | 2020-05-20 | 定期檢測 | 鹿島工程技術顧問股份有限公司 | 2 | 1 | 1 | 1 | 其他損傷 | 未維修 | 里程牌更換 | 1 | 處 | S10處里程牌 |  | 其他
[12 empty] | 6 | 2020-05-20 | 定期檢測 | 鹿島工程技術顧問股份有限公司 | 2 | 1 | 1 | 1 | 裂縫 | 未維修 | 路面修補 | 10 | 平方公尺 |  |  | 鋪面
[12 empty] | 7 | 2020-05-20 | 定期檢測 | 鹿島工程技術顧問股份有限公司 | 2 | 1 | 1 | 1 | 混凝土裂縫 | 未維修 | >0.3mm混凝土裂縫修補 | 20 | 公尺 | P12正面 |  | 橋墩／帽梁
[12 empty] | 8 | 2020-05-20 | 定期檢測 | 鹿島工程技術顧問股份有限公司 | 2 | 1 | 1 | 1 | 基礎沖刷、裸露、掏空 | 未維修 | 基礎深度檢測 | 1 | 墩 | P12 |  | 橋墩基礎
[12 empty] | 9 | 2020-05-20 | 定期檢測 | 鹿島工程技術顧問股份有限公司 | 2 | 2 | 1 | 1 | 滲水、白華 | 未維修 | 表面環氧樹脂砂漿修補 | 4.8 | 平方公尺 | A1 |  | 橋台
[12 empty] | 10 | 2020-05-20 | 定期檢測 | 鹿島工程技術顧問股份有限公司 | 2 | 2 | 2 | 2 | 鋼筋外露、銹蝕 | 未維修 | 鋼筋除鏽及混凝土修復(<=0.4x0.4x0.05m) | 4 | 處 | S1左側內外側、S8左側 |  | 橋護欄
[12 empty] | 11 | 2020-05-20 | 定期檢測 | 鹿島工程技術顧問股份有限公司 | 2 | 1 | 1 | 1 | 混凝土剝落 | 未維修 | 混凝土修復(<=0.4*0.4*0.05m) | 1 | 處 | S6 |  | 橋護欄
[12 empty] | 12 | 2020-05-20 | 定期檢測 | 鹿島工程技術顧問股份有限公司 | 2 | 1 | 1 | 1 | 混凝土剝落 | 未維修 | 混凝土修復(>0.4*0.4*0.05m) | 0.3 | 平方公尺 | S12 |  | 橋護欄
[12 empty] | 13 | 2020-05-20 | 定期檢測 | 鹿島工程技術顧問股份有限公司 | 2 | 1 | 1 | 1 | 橋名牌(柱)損壞 | 未維修 | 橋名牌更換 | 1 | 處 | P12背面橋名牌 |  | 其他
[12 empty] | 14 | 2020-05-20 | 定期檢測 | 鹿島工程技術顧問股份有限公司 | 2 | 1 | 1 | 1 | 坑洞 | 未維修 | 路面修補 | 0.7 | 平方公尺 |  |  | 鋪面
[12 empty] | 15 | 2020-05-20 | 定期檢測 | 鹿島工程技術顧問股份有限公司 | 2 | 1 | 1 | 1 | 坑洞 | 未維修 | 路面修補 | 0.8 | 平方公尺 |  |  | 鋪面
[12 empty] | 16 | 2020-05-20 | 定期檢測 | 鹿島工程技術顧問股份有限公司 | 2 | 2 | 2 | 2 | 混凝土裂縫 | 未維修 | >0.3mm混凝土裂縫修補 | 8 | 公尺 | P11右側背面 |  | 橋墩／帽梁
[12 empty] | 17 | 2020-05-20 | 定期檢測 | 鹿島工程技術顧問股份有限公司 | 2 | 1 | 1 | 1 | 混凝土破損 | 未維修 | 止震塊修復 | 1 | 個 | P2 |  | 防落設施
[12 empty] | 18 | 2020-05-20 | 定期檢測 | 鹿島工程技術顧問股份有限公司 | 2 | 1 | 1 | 1 | 鋼筋、鋼腱或錨碇部位外露、銹蝕 | 未維修 | 鋼筋除鏽及混凝土修復(<=0.4*0.4*0.05m) | 4 | 處 | 11D2-1、11D3-3、11D3-5、11D3-7橫隔梁 |  | 橫隔梁
[12 empty] | 19 | 2020-05-20 | 定期檢測 | 鹿島工程技術顧問股份有限公司 | 2 | 1 | 1 | 1 | 鋼筋、鋼腱或錨碇部位外露、銹蝕 | 未維修 | 鋼筋除鏽及混凝土修復(<=0.4*0.4*0.05m) | 6 | 處 | 12D3-3、12D3-4、12D3-6、12D3-7、12D4-2、12D4-7橫隔梁 |  | 橫隔梁
[12 empty] | 20 | 2020-05-20 | 定期檢測 | 鹿島工程技術顧問股份有限公司 | 2 | 1 | 1 | 2 | 混凝土裂縫 | 未維修 | >0.3mm混凝土裂縫修補 | 1.2 | 公尺 | S1左側 |  | 橋護欄
[12 empty] | 21 | 2020-05-20 | 定期檢測 | 鹿島工程技術顧問股份有限公司 | 2 | 1 | 1 | 1 | 混凝土剝落 | 未維修 | 混凝土修復(<=0.4*0.4*0.05m) | 1 | 處 | S3 |  | 橋護欄
[12 empty] | 22 | 2020-05-20 | 定期檢測 | 鹿島工程技術顧問股份有限公司 | 2 | 1 | 1 | 1 | 其他損傷 | 未維修 | 護欄填縫劑更新 | 1 | 處 | S5左側 |  | 橋護欄
[12 empty] | 23 | 2020-05-20 | 定期檢測 | 鹿島工程技術顧問股份有限公司 | 2 | 1 | 1 | 1 | 其他損傷 | 未維修 | 護欄填縫劑更新 | 1 | 處 | S6左側 |  | 橋護欄
[12 empty] | 24 | 2020-05-20 | 定期檢測 | 鹿島工程技術顧問股份有限公司 | 2 | 1 | 1 | 1 | 鋼筋外露、銹蝕 | 未維修 | 鋼筋除鏽混凝土修復(<=0.4x0.4x0.05m) | 1 | 處 | S1左外側 |  | 橋護欄
[12 empty] | 25 | 2020-05-20 | 定期檢測 | 鹿島工程技術顧問股份有限公司 | 2 | 1 | 1 | 1 | 鋼筋、鋼腱或錨碇部位外露、銹蝕 | 未維修 | 鋼筋除鏽及混凝土修復(<=0.4x0.4x0.05m) | 3 | 處 | P16帽梁右側 |  | 橋墩／帽梁
[12 empty] | 26 | 2020-05-20 | 定期檢測 | 鹿島工程技術顧問股份有限公司 | 2 | 1 | 1 | 1 | 基礎沖刷、裸露、掏空 | 未維修 | 基礎裸露趨勢建議持續追蹤定期檢測 | 1 | 立方公尺 | P3 |  | 橋墩基礎
[12 empty] | 27 | 2020-05-20 | 定期檢測 | 鹿島工程技術顧問股份有限公司 | 2 | 1 | 1 | 1 | 基礎沖刷、裸露、掏空 | 未維修 | 基礎裸露趨勢建議持續追蹤定期檢測 | 0.7 | 立方公尺 | P11 |  | 橋墩基礎
[12 empty] | 28 | 2020-05-20 | 定期檢測 | 鹿島工程技術顧問股份有限公司 | 2 | 1 | 1 | 1 | 基礎沖刷、裸露、掏空 | 未維修 | 基礎裸露趨勢建議持續追蹤定期檢測 | 1.3 | 立方公尺 | P10 |  | 橋墩基礎
[12 empty] | 29 | 2020-05-20 | 定期檢測 | 鹿島工程技術顧問股份有限公司 | 2 | 1 | 1 | 1 | 基礎沖刷、裸露、掏空 | 未維修 | 基礎裸露趨勢建議持續追蹤定期檢測 | 8.694 | 立方公尺 | P7 |  | 橋墩基礎
[12 empty] | 30 | 2020-05-20 | 定期檢測 | 鹿島工程技術顧問股份有限公司 | 2 | 1 | 1 | 1 | 基礎沖刷、裸露、掏空 | 未維修 | 基礎裸露趨勢建議持續追蹤定期檢測 | 162 | 立方公尺 | P6 |  | 橋墩基礎
[12 empty] | 31 | 2020-05-20 | 定期檢測 | 鹿島工程技術顧問股份有限公司 | 2 | 1 | 1 | 1 | 橋名牌(柱)損壞 | 未維修 | 新增橋名牌 | 1 | 個 | P8 |  | 其他
[12 empty] | 32 | 2020-05-20 | 定期檢測 | 鹿島工程技術顧問股份有限公司 | 2 | 1 | 1 | 1 | 基礎沖刷、裸露、掏空 | 未維修 | 基礎裸露趨勢建議持續追蹤定期檢測 | 2 | 立方公尺 | P8 |  | 橋墩基礎
[12 empty] | 33 | 2020-05-20 | 定期檢測 | 鹿島工程技術顧問股份有限公司 | 2 | 1 | 1 | 1 | 基礎沖刷、裸露、掏空 | 未維修 | 基礎裸露趨勢建議持續追蹤定期檢測 | 1.7 | 立方公尺 | P9 |  | 橋墩基礎
[12 empty] | 34 | 2020-05-20 | 定期檢測 | 鹿島工程技術顧問股份有限公司 | 2 | 1 | 2 | 2 | 混凝土剝落、破碎、鋼筋外露、銹蝕 | 未維修 | 4000PSI混凝土修補 | 0.2 | 立方公尺 | P7 |  | 橋墩基礎
[12 empty] | 35 | 2020-05-20 | 定期檢測 | 鹿島工程技術顧問股份有限公司 | 2 | 1 | 1 | 1 | 基礎沖刷、裸露、掏空 | 未維修 | 基礎裸露趨勢建議持續追蹤定期檢測 | 0.55 | 立方公尺 | P12 |  | 橋墩基礎
[12 empty] | 36 | 2020-05-20 | 定期檢測 | 鹿島工程技術顧問股份有限公司 | 2 | 2 | 1 | 1 | 伸縮縫間雜物堆積 | 已維修 | 伸縮縫清理 |  | 公尺 | a2 | 19801 | 伸縮縫 | 伸縮縫清理 | 300 | 2019-11-25 | 2020-04-21 | 2020-10-27 08:51 | 張菁瑩
[12 empty] | 37 | 2020-05-20 | 定期檢測 | 鹿島工程技術顧問股份有限公司 | 2 | 2 | 1 | 1 | 伸縮縫間雜物堆積 | 已維修 | 伸縮縫清理 | 1 | 公尺 | P15 | 19802 | 伸縮縫 | 伸縮縫清理 | 300 | 2019-11-25 | 2020-04-21 | 2020-10-27 08:51 | 張菁瑩
[12 empty] | 38 | 2020-05-20 | 定期檢測 | 鹿島工程技術顧問股份有限公司 | 2 | 3 | 1 | 1 | 保護設施遭破壞、移動或遺失 | 已維修 | 清除植生或雜物 | 1 | 式 | A2 | 23491 | 引道路堤保護措施 | 清除植生或雜物 |  | 2020-11-23 | 2020-12-15 | 2021-03-05 13:56 | 張菁瑩
[12 empty] | 39 | 2020-05-20 | 定期檢測 | 鹿島工程技術顧問股份有限公司 | 2 | 1 | 1 | 1 | 排水設施損傷 | 已維修 | 修復受損的排水管 | 3 | 處 | S14內側 | 44877 | 橋梁排水設施 | 洩水孔清淤 | 1500 | 2022-08-30 | 2022-08-30 | 2023-02-02 15:24 | 郭凱文 | 2023-02-02 15:24 | 郭凱文
397 | 35386 | 鳳山溪河川橋(南向) | 國道3號 | 國道 | 81K+868M ~82K~507.14M | 高公局北區養護工程分局 | 關西工務段 | 箱型梁 | 預力混凝土 | 82 | 已維修：26 | NO | 檢測日期 | 檢測類別 | 檢測單位 | D | E | R | U | 劣化類型 | 狀態 | 建議維修工法 | 數量 | 單位 | 損壞位置 | 維修紀錄ID | 維修構件 | 維修工法 | 金額 | 開工日期 | 完成日期 | 維修原始紀錄日期 | 維修原始紀錄者 | 維修最後修改日期 | 維修最後修改者
[11 empty] | 未維修：47 | 1 | 2020-06-30 | 定期檢測 | 鹿島工程技術顧問股份有限公司 | 2 | 2 | 2 | 2 | 其他損傷 | 未維修 | 鋼板及安裝 | 6 | 平方公尺 | P1 |  | 橋墩／帽梁
[11 empty] | 全部：73 | 2 | 2020-06-30 | 定期檢測 | 鹿島工程技術顧問股份有限公司 | 3 | 2 | 2 | 2 | 混凝土結構裂縫 | 未維修 | 修補裂縫 | 12 | 公尺 | P4 |  | 橋墩／帽梁
[12 empty] | 3 | 2020-06-30 | 定期檢測 | 鹿島工程技術顧問股份有限公司 | 2 | 1 | 2 | 2 | 混凝土結構裂縫 | 未維修 | 修補裂縫 | 5 | 公尺 | P11 |  | 橋墩／帽梁
[12 empty] | 4 | 2020-06-30 | 定期檢測 | 鹿島工程技術顧問股份有限公司 | 2 | 1 | 1 | 1 | 混凝土剝落、破碎、鋼筋外露、銹蝕 | 未維修 | 修補混凝土 | 0.06 | 立方公尺 | S9(82K+250) |  | 橋護欄
[12 empty] | 5 | 2020-06-30 | 定期檢測 | 鹿島工程技術顧問股份有限公司 | 2 | 1 | 1 | 1 | 伸縮縫間雜物堆積 | 未維修 | 伸縮縫清理 | 1 | 公尺 | A2 |  | 伸縮縫
[12 empty] | 6 | 2020-06-30 | 定期檢測 | 鹿島工程技術顧問股份有限公司 | 2 | 1 | 1 | 1 | 生銹或腐蝕 | 未維修 | 油漆塗裝 | 0.5 | 平方公尺 | S1 |  | 橋護欄
[12 empty] | 7 | 2020-06-30 | 定期檢測 | 鹿島工程技術顧問股份有限公司 | 2 | 2 | 2 | 2 | 漏水 | 未維修 | 伸縮縫清理修復 | 10 | 公尺 | A1 |  | 伸縮縫
[12 empty] | 8 | 2020-06-30 | 定期檢測 | 鹿島工程技術顧問股份有限公司 | 2 | 1 | 2 | 2 | 混凝土剝落、破碎、鋼筋、鋼腱或錨碇外露、銹蝕 | 未維修 | 鋼筋除鏽及混凝土修復 | 0.03 | 平方公尺 | 13G1 |  | 主梁
[12 empty] | 9 | 2020-06-30 | 定期檢測 | 鹿島工程技術顧問股份有限公司 | 2 | 1 | 2 | 2 | 混凝土剝落、破碎、鋼筋、鋼腱或錨碇外露、銹蝕 | 未維修 | 鋼筋除鏽及混凝土修復 | 0.27 | 平方公尺 | 14G1 |  | 主梁
[12 empty] | 10 | 2020-06-30 | 定期檢測 | 鹿島工程技術顧問股份有限公司 | 2 | 1 | 1 | 1 | 滲水、白華 | 未維修 | 白華處理(平方公尺) | 0.3 | 平方公尺 | 14G1 |  | 主梁
[12 empty] | 11 | 2020-06-30 | 定期檢測 | 鹿島工程技術顧問股份有限公司 | 2 | 1 | 2 | 2 | 混凝土結構裂縫 | 未維修 | 混凝土裂縫修補 | 6 | 公尺 | 14G1兩側 |  | 主梁
[12 empty] | 12 | 2020-06-30 | 定期檢測 | 鹿島工程技術顧問股份有限公司 | 2 | 1 | 1 | 1 | 滲水、白華 | 未維修 | 白華處理(平方公尺) | 4 | 平方公尺 | S3右側懸臂板 |  | 橋面板
[12 empty] | 13 | 2020-06-30 | 定期檢測 | 鹿島工程技術顧問股份有限公司 | 2 | 1 | 2 | 2 | 混凝土剝落、破碎、鋼筋外露、銹蝕 | 未維修 | 鋼筋除鏽及混凝土修復 | 5 | 處 | P4左側 |  | 橋墩／帽梁
[12 empty] | 14 | 2020-06-30 | 定期檢測 | 鹿島工程技術顧問股份有限公司 | 2 | 1 | 2 | 2 | 混凝土結構裂縫 | 未維修 | 修補裂縫 | 4 | 公尺 | P5 |  | 橋墩／帽梁
[12 empty] | 15 | 2020-06-30 | 定期檢測 | 鹿島工程技術顧問股份有限公司 | 2 | 1 | 1 | 1 | 滲水、白華 | 未維修 | 白華處理(平方公尺) | 2 | 平方公尺 | 4G1 |  | 主梁
[12 empty] | 16 | 2020-06-30 | 定期檢測 | 鹿島工程技術顧問股份有限公司 | 2 | 1 | 1 | 1 | 滲水、白華 | 未維修 | 白華處理(平方公尺) | 0.5 | 平方公尺 | 8G1 |  | 主梁
[12 empty] | 17 | 2020-06-30 | 定期檢測 | 鹿島工程技術顧問股份有限公司 | 2 | 1 | 2 | 2 | 混凝土剝落、破碎、鋼筋、鋼腱或錨碇外露、銹蝕 | 未維修 | 鋼筋除鏽及混凝土修復 | 0.09 | 平方公尺 | 10G1 |  | 主梁
[12 empty] | 18 | 2020-06-30 | 定期檢測 | 鹿島工程技術顧問股份有限公司 | 2 | 1 | 1 | 1 | 滲水、白華 | 未維修 | 白華處理(平方公尺) | 5 | 平方公尺 | S14右側懸臂板 |  | 橋面板
[12 empty] | 19 | 2020-06-30 | 定期檢測 | 鹿島工程技術顧問股份有限公司 | 2 | 2 | 2 | 2 | 其他損傷 | 未維修 | 修補混凝土 | 1 | 立方公尺 | A2橋檢梯 |  | 其他
[12 empty] | 20 | 2020-06-30 | 定期檢測 | 鹿島工程技術顧問股份有限公司 | 2 | 1 | 2 | 2 | 其他損傷 | 未維修 | 鋼筋除鏽及混凝土修復 | 0.24 | 平方公尺 | A1右側 |  | 伸縮縫
[12 empty] | 21 | 2020-06-30 | 定期檢測 | 鹿島工程技術顧問股份有限公司 | 2 | 1 | 1 | 1 | 其他損傷 | 未維修 | 修補混凝土 | 4 | 立方公尺 | P1 |  | 橋墩／帽梁
[12 empty] | 22 | 2020-06-30 | 定期檢測 | 鹿島工程技術顧問股份有限公司 | 2 | 1 | 1 | 1 | 混凝土剝落、破碎、鋼筋外露、銹蝕 | 未維修 | 修補混凝土 | 0.04 | 立方公尺 | A2內側 |  | 引道路堤護欄
[12 empty] | 23 | 2020-06-30 | 定期檢測 | 鹿島工程技術顧問股份有限公司 | 2 | 1 | 2 | 2 | 混凝土結構裂縫 | 未維修 | 修補裂縫 | 6 | 公尺 | A2背牆 |  | 橋台
[12 empty] | 24 | 2020-06-30 | 定期檢測 | 鹿島工程技術顧問股份有限公司 | 3 | 2 | 2 | 2 | 混凝土結構裂縫 | 未維修 | 修補裂縫 | 24 | 公尺 | P3 |  | 橋墩／帽梁
[12 empty] | 25 | 2020-06-30 | 定期檢測 | 鹿島工程技術顧問股份有限公司 | 2 | 1 | 2 | 2 | 混凝土剝落、破碎、鋼筋外露、銹蝕 | 未維修 | 鋼筋除鏽及混凝土修復 | 1 | 處 | P7左側帽梁 |  | 橋墩／帽梁
[12 empty] | 26 | 2020-06-30 | 定期檢測 | 鹿島工程技術顧問股份有限公司 | 2 | 2 | 2 | 2 | 基礎沖刷、裸露、掏空 | 未維修 | 橋墩基礎定期觀測 | 1 | 式 | P8 |  | 橋墩基礎
[12 empty] | 27 | 2020-06-30 | 定期檢測 | 鹿島工程技術顧問股份有限公司 | 2 | 2 | 2 | 2 | 基礎沖刷、裸露、掏空 | 未維修 | 橋墩基礎定期觀測 | 1 | 式 | P9 |  | 橋墩基礎
[12 empty] | 28 | 2020-06-30 | 定期檢測 | 鹿島工程技術顧問股份有限公司 | 2 | 1 | 2 | 2 | 生銹或腐蝕 | 未維修 | 支承墊除鏽及油漆塗裝 | 2 | 處 | A1 |  | 支承／支承墊／阻尼裝置
[12 empty] | 29 | 2020-06-30 | 定期檢測 | 鹿島工程技術顧問股份有限公司 | 2 | 1 | 2 | 2 | 生銹或腐蝕 | 未維修 | 支承墊除鏽及油漆塗裝 | 2 | 處 | A2 |  | 支承／支承墊／阻尼裝置
[12 empty] | 30 | 2020-06-30 | 定期檢測 | 鹿島工程技術顧問股份有限公司 | 2 | 1 | 1 | 1 | 其他損傷 | 未維修 | 混凝土修補 | 0.2 | 立方公尺 | A1右側 |  | 防落設施
[12 empty] | 31 | 2020-06-30 | 定期檢測 | 鹿島工程技術顧問股份有限公司 | 2 | 1 | 2 | 2 | 混凝土剝落、破碎、鋼筋、鋼腱或錨碇外露、銹蝕 | 未維修 | 混凝土修補 | 0.12 | 立方公尺 | 4G1 |  | 主梁
[12 empty] | 32 | 2020-06-30 | 定期檢測 | 鹿島工程技術顧問股份有限公司 | 2 | 1 | 1 | 1 | 滲水、白華 | 未維修 | 白華處理(平方公尺) | 0.3 | 平方公尺 | 7G1 |  | 主梁
[12 empty] | 33 | 2020-06-30 | 定期檢測 | 鹿島工程技術顧問股份有限公司 | 2 | 1 | 1 | 1 | 滲水、白華 | 未維修 | 白華處理(平方公尺) | 1 | 平方公尺 | 9G1 |  | 主梁
[12 empty] | 34 | 2020-06-30 | 定期檢測 | 鹿島工程技術顧問股份有限公司 | 2 | 1 | 1 | 1 | 滲水、白華 | 未維修 | 白華處理(平方公尺) | 2 | 平方公尺 | S5右側懸臂板 |  | 橋面板
[12 empty] | 35 | 2020-06-30 | 定期檢測 | 鹿島工程技術顧問股份有限公司 | 2 | 2 | 2 | 2 | 混凝土結構裂縫 | 未維修 | 修補裂縫 | 40 | 公尺 | P8 |  | 橋墩／帽梁
[12 empty] | 36 | 2020-06-30 | 定期檢測 | 鹿島工程技術顧問股份有限公司 | 2 | 2 | 2 | 2 | 混凝土結構裂縫 | 未維修 | 修補裂縫 | 40 | 公尺 | P9 |  | 橋墩／帽梁
[12 empty] | 37 | 2020-06-30 | 定期檢測 | 鹿島工程技術顧問股份有限公司 | 2 | 2 | 2 | 2 | 其他損傷 | 未維修 | 修復因沖刷引起的破壞 | 9 | 立方公尺 | S9(近P8) |  | 河道
[12 empty] | 38 | 2020-06-30 | 定期檢測 | 鹿島工程技術顧問股份有限公司 | 3 | 2 | 2 | 2 | 混凝土結構裂縫 | 未維修 | 修補裂縫 | 8 | 公尺 | P12背面帽梁 |  | 橋墩／帽梁
[12 empty] | 39 | 2020-06-30 | 定期檢測 | 鹿島工程技術顧問股份有限公司 | 3 | 1 | 2 | 2 | 混凝土結構裂縫 | 未維修 | 修補裂縫 | 30 | 公尺 | P13帽梁 |  | 橋墩／帽梁
[12 empty] | 40 | 2020-06-30 | 定期檢測 | 鹿島工程技術顧問股份有限公司 | 2 | 1 | 1 | 1 | 其他損傷 | 未維修 | 修補混凝土 | 8 | 立方公尺 | P13 |  | 橋墩／帽梁
[12 empty] | 41 | 2020-06-30 | 定期檢測 | 鹿島工程技術顧問股份有限公司 | 2 | 1 | 1 | 1 | 混凝土剝落、破碎、鋼筋外露、銹蝕 | 未維修 | 鋼筋除鏽及混凝土修復 | 1 | 處 | P13右側 |  | 橋墩／帽梁
[12 empty] | 42 | 2020-06-30 | 定期檢測 | 鹿島工程技術顧問股份有限公司 | 2 | 2 | 2 | 2 | 混凝土結構裂縫 | 未維修 | 修補裂縫 | 20 | 公尺 | P7 |  | 橋墩／帽梁
[12 empty] | 43 | 2020-06-30 | 定期檢測 | 鹿島工程技術顧問股份有限公司 | 2 | 1 | 1 | 1 | 滲水、白華 | 未維修 | 白華處理(平方公尺) | 1 | 平方公尺 | 5G1 |  | 主梁
[12 empty] | 44 | 2020-06-30 | 定期檢測 | 鹿島工程技術顧問股份有限公司 | 2 | 1 | 1 | 1 | 滲水、白華 | 未維修 | 白華處理(平方公尺) | 0.2 | 平方公尺 | 6G1 |  | 主梁
[12 empty] | 45 | 2020-06-30 | 定期檢測 | 鹿島工程技術顧問股份有限公司 | 2 | 1 | 1 | 1 | 混凝土剝落、破碎、鋼筋、鋼腱或錨碇外露、銹蝕 | 未維修 | 混凝土修補 | 0.01 | 立方公尺 | 6G1(近P5) |  | 主梁
[12 empty] | 46 | 2020-06-30 | 定期檢測 | 鹿島工程技術顧問股份有限公司 | 3 | 2 | 2 | 2 | 混凝土結構裂縫 | 未維修 | 混凝土裂縫修補 | 10 | 公尺 | 7G1兩側 |  | 主梁
[12 empty] | 47 | 2020-06-30 | 定期檢測 | 鹿島工程技術顧問股份有限公司 | 2 | 4 | 1 | 1 | 橋名牌(柱)損壞 | 未維修 | 增設橋名牌 | 13 | 處 | P1~P13 |  | 其他
[12 empty] | 48 | 2020-06-30 | 定期檢測 | 鹿島工程技術顧問股份有限公司 | 2 | 2 | 1 | 1 | 其他損傷 | 已維修 | 清除植生或雜物 | 1 | 處 | A2橋檢梯 | 24290 | 其他 | 橋台清理 | 5000 | 2020-10-19 | 2020-10-31 | 2021-03-11 10:04 | 張菁瑩
[12 empty] | 49 | 2020-06-30 | 定期檢測 | 鹿島工程技術顧問股份有限公司 | 2 | 1 | 1 | 1 | 其他損傷 | 已維修 | 混凝土修補 | 16 | 立方公尺 | P3 | 39020 | 橋墩／帽梁 | 鋼筋除鏽及混凝土修復(<=0.4x0.4x0.05m) | 800 | 2022-03-21 | 2022-03-24 | 2022-05-23 16:38 | 張菁瑩 | 2022-05-23 16:38 | 張菁瑩
[12 empty] | 50 | 2020-06-30 | 定期檢測 | 鹿島工程技術顧問股份有限公司 | 2 | 1 | 2 | 2 | 生銹或腐蝕 | 已維修 | 除鏽保養 | 4 | 個 | P12 | 33430 | 防落設施 | 除鏽保養 | 3000 | 2021-08-27 | 2021-08-27 | 2021-09-03 16:20 | 郭凱文 | 2021-09-03 16:20 | 郭凱文
[12 empty] | 51 | 2020-06-30 | 定期檢測 | 鹿島工程技術顧問股份有限公司 | 2 | 3 | 1 | 1 | 其他損傷 | 已維修 | 清除植生或雜物 | 50 | 平方公尺 | A1右側 | 24287 | 引道路堤保護措施 | 橋台清理 | 5000 | 2020-10-19 | 2020-10-31 | 2021-03-11 10:04 | 張菁瑩
[12 empty] | 52 | 2020-06-30 | 定期檢測 | 鹿島工程技術顧問股份有限公司 | 2 | 3 | 1 | 1 | 其他損傷 | 已維修 | 清除植生或雜物 | 15 | 平方公尺 | A2左側 | 24288 | 引道路堤保護措施 | 橋台清理 | 5000 | 2020-10-19 | 2020-10-31 | 2021-03-11 10:04 | 張菁瑩
[12 empty] | 53 | 2020-06-30 | 定期檢測 | 鹿島工程技術顧問股份有限公司 | 2 | 1 | 2 | 2 | 生銹或腐蝕 | 已維修 | 除鏽保養 | 4 | 個 | P5正背面 | 33428 | 防落設施 | 除鏽保養 | 3000 | 2021-08-27 | 2021-08-27 | 2021-09-03 16:20 | 郭凱文 | 2021-09-03 16:20 | 郭凱文
[12 empty] | 54 | 2020-06-30 | 定期檢測 | 鹿島工程技術顧問股份有限公司 | 2 | 1 | 1 | 1 | 其他損傷 | 已維修 | 修補混凝土 | 1 | 立方公尺 | P3背面 | 39021 | 橋墩／帽梁 | 鋼筋除鏽及混凝土修復(<=0.4x0.4x0.05m) | 800 | 2022-03-21 | 2022-03-24 | 2022-05-23 16:38 | 張菁瑩 | 2022-05-23 16:38 | 張菁瑩
[12 empty] | 55 | 2020-06-30 | 定期檢測 | 鹿島工程技術顧問股份有限公司 | 2 | 1 | 1 | 1 | 其他損傷 | 已維修 | 混凝土修補 | 0.03 | 立方公尺 | P3背面帽梁 | 39022 | 橋墩／帽梁 | 鋼筋除鏽及混凝土修復(<=0.4x0.4x0.05m) | 800 | 2022-03-21 | 2022-03-24 | 2022-05-23 16:38 | 張菁瑩 | 2022-05-23 16:38 | 張菁瑩
[12 empty] | 56 | 2020-06-30 | 定期檢測 | 鹿島工程技術顧問股份有限公司 | 2 | 1 | 1 | 1 | 其他損傷 | 已維修 | 清除植生或雜物 | 1 | 處 | A2背牆 | 31404 | 橋台 | 橋台清理 | 2000 | 2020-10-19 | 2020-10-20 | 2021-07-13 10:08 | 張菁瑩 | 2021-07-13 10:08 | 張菁瑩
[12 empty] | 57 | 2020-06-30 | 定期檢測 | 鹿島工程技術顧問股份有限公司 | 2 | 1 | 1 | 1 | 排水設施損傷 | 已維修 | 修復受損的排水管 | 1 | 公尺 | S3左側 | 42363 | 橋梁排水設施 | 洩水管破損修復 | 2000 | 2022-09-10 | 2022-09-10 | 2022-10-25 17:09 | 郭凱文 | 2022-10-25 17:09 | 郭凱文
[12 empty] | 58 | 2020-06-30 | 定期檢測 | 鹿島工程技術顧問股份有限公司 | 2 | 1 | 1 | 1 | 其他損傷 | 已維修 | 植生清除 | 2 | 處 | S13、S14右外側 | 42543 | 橋護欄 | 清除植生 | 600 | 2022-09-17 | 2022-09-17 | 2022-10-26 09:16 | 郭凱文 | 2023-03-01 23:15 | 張菁瑩
[12 empty] | 59 | 2020-06-30 | 定期檢測 | 鹿島工程技術顧問股份有限公司 | 2 | 1 | 1 | 1 | 其他損傷 | 已維修 | 修補混凝土 | 1 | 立方公尺 | P5左側 | 39016 | 橋墩／帽梁 | 混凝土修復(>0.4x0.4x0.05m) | 3200 | 2022-03-21 | 2022-03-23 | 2022-05-23 16:23 | 張菁瑩 | 2022-05-23 16:23 | 張菁瑩
[12 empty] | 60 | 2020-06-30 | 定期檢測 | 鹿島工程技術顧問股份有限公司 | 2 | 1 | 1 | 1 | 其他損傷 | 已維修 | 混凝土修補 | 16 | 立方公尺 | P2 | 39015 | 橋墩／帽梁 | 混凝土修復(>0.4x0.4x0.05m) | 3200 | 2022-03-21 | 2022-03-23 | 2022-05-23 16:23 | 張菁瑩 | 2022-05-23 16:23 | 張菁瑩
[12 empty] | 61 | 2020-06-30 | 定期檢測 | 鹿島工程技術顧問股份有限公司 | 2 | 2 | 1 | 1 | 其他損傷 | 已維修 | 清除植生或雜物 | 1 | 處 | A1右側橋檢梯 | 24289 | 其他 | 橋台清理 | 5000 | 2020-10-19 | 2020-10-31 | 2021-03-11 10:04 | 張菁瑩
[12 empty] | 62 | 2020-06-30 | 定期檢測 | 鹿島工程技術顧問股份有限公司 | 2 | 1 | 1 | 1 | 其他損傷 | 已維修 | 修補混凝土 | 16 | 立方公尺 | P11 | 39017 | 橋墩／帽梁 | 混凝土修復(>0.4x0.4x0.05m) | 3200 | 2022-03-21 | 2022-03-23 | 2022-05-23 16:23 | 張菁瑩 | 2022-05-23 16:23 | 張菁瑩
[12 empty] | 63 | 2020-06-30 | 定期檢測 | 鹿島工程技術顧問股份有限公司 | 2 | 1 | 1 | 1 | 混凝土剝落、破碎、鋼筋外露、銹蝕 | 已維修 | 修補混凝土 | 0.01 | 立方公尺 | P11左側 | 39023 | 橋墩／帽梁 | 鋼筋除鏽及混凝土修復(<=0.4x0.4x0.05m) | 800 | 2022-03-21 | 2022-03-24 | 2022-05-23 16:38 | 張菁瑩 | 2022-05-23 16:38 | 張菁瑩
[12 empty] | 64 | 2020-06-30 | 定期檢測 | 鹿島工程技術顧問股份有限公司 | 2 | 1 | 1 | 1 | 滲水、白華 | 已維修 | 白華處理(平方公尺) | 1 | 平方公尺 | P9 | 39011 | 橋墩／帽梁 | 白華處理(平方公尺) | 1800 | 2022-01-07 | 2022-03-24 | 2022-05-23 16:06 | 張菁瑩 | 2022-05-23 16:06 | 張菁瑩
[12 empty] | 65 | 2020-06-30 | 定期檢測 | 鹿島工程技術顧問股份有限公司 | 2 | 1 | 1 | 1 | 混凝土剝落、破碎、鋼筋外露、銹蝕 | 已維修 | 鋼筋除鏽及混凝土修復 | 2 | 處 | P9 | 39024 | 橋墩／帽梁 | 鋼筋除鏽及混凝土修復(<=0.4x0.4x0.05m) | 800 | 2022-03-21 | 2022-03-24 | 2022-05-23 16:38 | 張菁瑩 | 2022-05-23 16:38 | 張菁瑩
[12 empty] | 66 | 2020-06-30 | 定期檢測 | 鹿島工程技術顧問股份有限公司 | 2 | 1 | 2 | 2 | 生銹或腐蝕 | 已維修 | 除鏽保養 | 4 | 個 | P3正背面 | 33429 | 防落設施 | 除鏽保養 | 3000 | 2021-08-27 | 2021-08-27 | 2021-09-03 16:20 | 郭凱文 | 2021-09-03 16:20 | 郭凱文
[12 empty] | 67 | 2020-06-30 | 定期檢測 | 鹿島工程技術顧問股份有限公司 | 2 | 1 | 1 | 1 | 其他損傷 | 已維修 | 清除植生或雜物 | 2 | 處 | A1 | 31403 | 橋台 | 橋台清理 | 2000 | 2020-10-19 | 2020-10-20 | 2021-07-13 10:08 | 張菁瑩 | 2021-07-13 10:08 | 張菁瑩
[12 empty] | 68 | 2020-06-30 | 定期檢測 | 鹿島工程技術顧問股份有限公司 | 2 | 3 | 1 | 1 | 其他損傷 | 已維修 | 清除植生或雜物 | 1 | 處 | A2 | 24286 | 橋台 | 橋台清理 | 5000 | 2020-10-19 | 2020-10-31 | 2021-03-11 10:04 | 張菁瑩
[12 empty] | 69 | 2020-06-30 | 定期檢測 | 鹿島工程技術顧問股份有限公司 | 2 | 2 | 1 | 1 | 其他損傷 | 已維修 | 白華處理(平方公尺) | 48 | 平方公尺 | A1 | 39009 | 橋台 | 白華處理(平方公尺) | 1800 | 2022-01-07 | 2022-03-24 | 2022-05-23 16:06 | 張菁瑩 | 2022-05-23 16:06 | 張菁瑩
[12 empty] | 70 | 2020-06-30 | 定期檢測 | 鹿島工程技術顧問股份有限公司 | 2 | 2 | 1 | 1 | 其他損傷 | 已維修 | 白華處理(平方公尺) | 4 | 平方公尺 | A2 | 39010 | 橋台 | 白華處理(平方公尺) | 1800 | 2022-01-07 | 2022-03-24 | 2022-05-23 16:06 | 張菁瑩 | 2022-05-23 16:06 | 張菁瑩
[12 empty] | 71 | 2020-06-30 | 定期檢測 | 鹿島工程技術顧問股份有限公司 | 2 | 1 | 1 | 1 | 其他損傷 | 已維修 | 修補混凝土 | 1 | 立方公尺 | P11左側帽梁 | 39018 | 橋墩／帽梁 | 混凝土修復(>0.4x0.4x0.05m) | 3200 | 2022-03-21 | 2022-03-23 | 2022-05-23 16:23 | 張菁瑩 | 2022-05-23 16:23 | 張菁瑩
[12 empty] | 72 | 2020-06-30 | 定期檢測 | 鹿島工程技術顧問股份有限公司 | 2 | 1 | 1 | 1 | 混凝土剝落、破碎、鋼筋外露、銹蝕 | 已維修 | 鋼筋除鏽及混凝土修復 | 5 | 處 | P5左側 | 39019 | 橋墩／帽梁 | 鋼筋除鏽及混凝土修復(<=0.4x0.4x0.05m) | 800 | 2022-03-21 | 2022-03-21 | 2022-05-23 16:29 | 張菁瑩 | 2022-05-23 16:29 | 張菁瑩
[12 empty] | 73 | 2020-06-30 | 定期檢測 | 鹿島工程技術顧問股份有限公司 | 2 | 1 | 1 | 1 | 其他損傷 | 已維修 | 修補混凝土 | 2 | 立方公尺 | P2左側 | 39014 | 橋墩／帽梁 | 混凝土修復(>0.4x0.4x0.05m) | 3200 | 2022-03-21 | 2022-03-23 | 2022-05-23 16:23 | 張菁瑩 | 2022-05-23 16:23 | 張菁瑩
398 | 35387 | 四重溪排水橋(南向) | 國道3號 | 國道 | 92K+680M ~92K~717.82M | 高公局北區養護工程分局 | 關西工務段 | I型梁 | 預力混凝土 | 83 | 已維修：6 | NO | 檢測日期 | 檢測類別 | 檢測單位 | D | E | R | U | 劣化類型 | 狀態 | 建議維修工法 | 數量 | 單位 | 損壞位置 | 維修紀錄ID | 維修構件 | 維修工法 | 金額 | 開工日期 | 完成日期 | 維修原始紀錄日期 | 維修原始紀錄者 | 維修最後修改日期 | 維修最後修改者
[11 empty] | 未維修：22 | 1 | 2020-06-22 | 定期檢測 | 鹿島工程技術顧問股份有限公司 | 2 | 1 | 2 | 2 | 混凝土剝落、破碎、鋼筋、鋼腱或錨碇外露、銹蝕 | 未維修 | 鋼筋除鏽及混凝土修復 | 0.02 | 平方公尺 | 1G3 |  | 主梁
[11 empty] | 全部：28 | 2 | 2020-06-22 | 定期檢測 | 鹿島工程技術顧問股份有限公司 | 2 | 1 | 2 | 2 | 混凝土剝落、破碎、鋼筋、鋼腱或錨碇外露、銹蝕 | 未維修 | 鋼筋除鏽及混凝土修復 | 0.05 | 平方公尺 | 1G5(近A2) |  | 主梁
[12 empty] | 3 | 2020-06-22 | 定期檢測 | 鹿島工程技術顧問股份有限公司 | 2 | 1 | 1 | 1 | 混凝土剝落、破碎、鋼筋外露、銹蝕 | 未維修 | 鋼筋除鏽及混凝土修復 | 0.3 | 平方公尺 | S1左側懸臂板(A1、A2端) |  | 橋面板
[12 empty] | 4 | 2020-06-22 | 定期檢測 | 鹿島工程技術顧問股份有限公司 | 2 | 1 | 2 | 2 | 滲水、白華 | 未維修 | 清理排水孔 | 1 | 式 | A2 |  | 橋台
[12 empty] | 5 | 2020-06-22 | 定期檢測 | 鹿島工程技術顧問股份有限公司 | 2 | 1 | 1 | 1 | 伸縮縫間雜物堆積 | 未維修 | 伸縮縫清理 | 1 | 公尺 | A1 |  | 伸縮縫
[12 empty] | 6 | 2020-06-22 | 定期檢測 | 鹿島工程技術顧問股份有限公司 | 3 | 1 | 2 | 2 | 混凝土剝落、破碎、鋼筋外露、銹蝕 | 未維修 | 鋼筋除鏽及混凝土修復 | 0.2 | 平方公尺 | 1D5-1 |  | 橫隔梁
[12 empty] | 7 | 2020-06-22 | 定期檢測 | 鹿島工程技術顧問股份有限公司 | 2 | 1 | 1 | 1 | 其他損傷 | 未維修 | 混凝土修補 | 0.1 | 立方公尺 | 1D1-3 |  | 橫隔梁
[12 empty] | 8 | 2020-06-22 | 定期檢測 | 鹿島工程技術顧問股份有限公司 | 2 | 1 | 1 | 1 | 路堤損傷 | 未維修 | AC路面刨除加鋪 | 0.15 | 平方公尺 | A2 |  | 引道路堤
[12 empty] | 9 | 2020-06-22 | 定期檢測 | 鹿島工程技術顧問股份有限公司 | 2 | 1 | 2 | 2 | 滲水、白華 | 未維修 | 清理排水孔 | 1 | 式 | A1 |  | 橋台
[12 empty] | 10 | 2020-06-22 | 定期檢測 | 鹿島工程技術顧問股份有限公司 | 2 | 2 | 1 | 1 | 其他損傷 | 未維修 | 修補混凝土 | 0.2 | 立方公尺 | A1 |  | 伸縮縫
[12 empty] | 11 | 2020-06-22 | 定期檢測 | 鹿島工程技術顧問股份有限公司 | 2 | 1 | 1 | 1 | 伸縮縫間雜物堆積 | 未維修 | 伸縮縫清理 | 2 | 公尺 | A2 |  | 伸縮縫
[12 empty] | 12 | 2020-06-22 | 定期檢測 | 鹿島工程技術顧問股份有限公司 | 3 | 1 | 2 | 2 | 其他損傷 | 未維修 | 止震塊修復 | 2 | 個 | A1 |  | 防落設施
[12 empty] | 13 | 2020-06-22 | 定期檢測 | 鹿島工程技術顧問股份有限公司 | 2 | 1 | 1 | 1 | 橋名牌(柱)損壞 | 未維修 | 增設橋名牌 | 1 | 處 | A2 |  | 其他
[12 empty] | 14 | 2020-06-22 | 定期檢測 | 鹿島工程技術顧問股份有限公司 | 2 | 1 | 1 | 1 | 其他損傷 | 未維修 | 清除植生或雜物 | 1 | 處 | A2右側 |  | 橋台
[12 empty] | 15 | 2020-06-22 | 定期檢測 | 鹿島工程技術顧問股份有限公司 | 2 | 1 | 2 | 2 | 其他損傷 | 未維修 | 混凝土修補 | 0.25 | 立方公尺 | A2 |  | 伸縮縫
[12 empty] | 16 | 2020-06-22 | 定期檢測 | 鹿島工程技術顧問股份有限公司 | 2 | 3 | 2 | 2 | 其他損傷 | 未維修 | 清除植生或雜物 | 1 | 處 | A1橋檢梯 |  | 其他
[12 empty] | 17 | 2020-06-22 | 定期檢測 | 鹿島工程技術顧問股份有限公司 | 2 | 1 | 2 | 2 | 混凝土剝落、破碎、鋼筋、鋼腱或錨碇外露、銹蝕 | 未維修 | 鋼筋除鏽及混凝土修復 | 0.04 | 平方公尺 | 1G4 |  | 主梁
[12 empty] | 18 | 2020-06-22 | 定期檢測 | 鹿島工程技術顧問股份有限公司 | 2 | 3 | 2 | 2 | 其他損傷 | 未維修 | 清除植生或雜物 | 30 | 平方公尺 | S1 |  | 河道
[12 empty] | 19 | 2020-06-22 | 定期檢測 | 鹿島工程技術顧問股份有限公司 | 2 | 1 | 1 | 1 | 其他損傷 | 未維修 | 止震塊修復 | 1 | 個 | A2右側 |  | 防落設施
[12 empty] | 20 | 2020-06-22 | 定期檢測 | 鹿島工程技術顧問股份有限公司 | 2 | 1 | 2 | 2 | 生銹或腐蝕 | 未維修 | 除鏽保養 | 2 | 處 | A2左側 |  | 防落設施
[12 empty] | 21 | 2020-06-22 | 定期檢測 | 鹿島工程技術顧問股份有限公司 | 2 | 1 | 2 | 2 | 混凝土剝落、破碎、鋼筋、鋼腱或錨碇外露、銹蝕 | 未維修 | 鋼筋除鏽及混凝土修復 | 0.1 | 平方公尺 | 1G1 |  | 主梁
[12 empty] | 22 | 2020-06-22 | 定期檢測 | 鹿島工程技術顧問股份有限公司 | 2 | 1 | 2 | 2 | 混凝土剝落、破碎、鋼筋、鋼腱或錨碇外露、銹蝕 | 未維修 | 鋼筋除鏽及混凝土修復 | 0.1 | 平方公尺 | 1G2 |  | 主梁
[12 empty] | 23 | 2020-06-22 | 定期檢測 | 鹿島工程技術顧問股份有限公司 | 2 | 1 | 2 | 2 | 混凝土剝落、破碎、鋼筋、鋼腱或錨碇外露、銹蝕 | 已維修 | 鋼筋除鏽及混凝土修復 | 0.3 | 平方公尺 | 1G6(近A1) | 48511 | 主梁 | 鋼筋除鏽及混凝土修復 | 1900 |  | 2021-07-20 | 2023-06-12 12:28 | 張菁瑩 | 2023-06-12 12:28 | 張菁瑩
[12 empty] | 24 | 2020-06-22 | 定期檢測 | 鹿島工程技術顧問股份有限公司 | 2 | 1 | 1 | 1 | 其他損傷 | 已維修 | 修補混凝土 | 0.3 | 立方公尺 | A1 | 48503 | 橋台 | 環氧樹脂及無收縮砂漿修補 | 3100 |  | 2021-07-20 | 2023-06-12 12:16 | 張菁瑩 | 2023-06-12 12:16 | 張菁瑩
[12 empty] | 25 | 2020-06-22 | 定期檢測 | 鹿島工程技術顧問股份有限公司 | 2 | 1 | 1 | 1 | 其他損傷 | 已維修 | 修補混凝土 | 0.5 | 平方公尺 | A2左側 | 39163 | 橋台 | 混凝土修復(>0.4x0.4x0.05m) | 3200 | 2022-03-17 | 2022-03-18 | 2022-05-25 09:49 | 張菁瑩 | 2022-05-25 09:49 | 張菁瑩
[12 empty] | 26 | 2020-06-22 | 定期檢測 | 鹿島工程技術顧問股份有限公司 | 2 | 1 | 2 | 2 | 混凝土剝落、破碎、鋼筋外露、銹蝕 | 已維修 | 鋼筋除鏽及混凝土修復 | 2 | 處 | A2左側 | 39161 | 橋台 | 鋼筋除鏽及混凝土修復(<=0.4x0.4x0.05m) | 800 | 2022-03-17 | 2022-03-17 | 2022-05-25 09:41 | 張菁瑩 | 2022-05-25 09:41 | 張菁瑩
[12 empty] | 27 | 2020-06-22 | 定期檢測 | 鹿島工程技術顧問股份有限公司 | 2 | 1 | 2 | 2 | 滲水、白華 | 已維修 | 白華處理(平方公尺) | 0.25 | 平方公尺 | S1-2-4 | 48558 | 橋面板 | 滲水白華處理 | 1800 |  | 2021-07-20 | 2023-06-13 09:54 | 張菁瑩 | 2023-06-13 09:54 | 張菁瑩
[12 empty] | 28 | 2020-06-22 | 定期檢測 | 鹿島工程技術顧問股份有限公司 | 3 | 1 | 2 | 2 | 混凝土剝落、破碎、鋼筋外露、銹蝕 | 已維修 | 鋼筋除鏽及混凝土修復 | 2 | 處 | A1右側 | 48510 | 翼牆／擋土牆 | 鋼筋除鏽及混凝土修復 | 1900 |  | 2021-07-20 | 2023-06-12 12:28 | 張菁瑩 | 2023-06-12 12:28 | 張菁瑩
399 | 35395 | 大湳交流道IC穿越橋(西向) | 國道2號 | 國道 | 18K+485M ~18K~525M | 高公局北區養護工程分局 | 關西工務段 | 箱型梁 | 預力混凝土 | 86 | 已維修：1 | NO | 檢測日期 | 檢測類別 | 檢測單位 | D | E | R | U | 劣化類型 | 狀態 | 建議維修工法 | 數量 | 單位 | 損壞位置 | 維修紀錄ID | 維修構件 | 維修工法 | 金額 | 開工日期 | 完成日期 | 維修原始紀錄日期 | 維修原始紀錄者 | 維修最後修改日期 | 維修最後修改者
[11 empty] | 未維修：15 | 1 | 2020-07-08 | 定期檢測 | 鹿島工程技術顧問股份有限公司 | 2 | 1 | 1 | 1 | 其他損傷 | 未維修 | 伸縮縫清理 | 14 | 公尺 | A2 |  | 伸縮縫
[11 empty] | 全部：16 | 2 | 2020-07-08 | 定期檢測 | 鹿島工程技術顧問股份有限公司 | 2 | 1 | 1 | 1 | 滲水、白華 | 未維修 | 白華處理(處) | 1 | 處 | A2 |  | 橋台
[12 empty] | 3 | 2020-07-08 | 定期檢測 | 鹿島工程技術顧問股份有限公司 | 2 | 2 | 1 | 1 | 生銹及腐蝕 | 未維修 | 橋欄杆修復 | 30 | 公尺 | S1兩側 |  | 橋護欄
[12 empty] | 4 | 2020-07-08 | 定期檢測 | 鹿島工程技術顧問股份有限公司 | 2 | 1 | 1 | 1 | 混凝土空洞(或蜂窩) | 未維修 | 表面蜂窩修補 | 0.32 | 平方公尺 | 1G1 |  | 主梁
[12 empty] | 5 | 2020-07-08 | 定期檢測 | 鹿島工程技術顧問股份有限公司 | 2 | 1 | 1 | 1 | 其他損傷 | 未維修 | 增設橋名牌 | 2 | 個 | A1,A2 |  | 其他
[12 empty] | 6 | 2020-07-08 | 定期檢測 | 鹿島工程技術顧問股份有限公司 | 2 | 2 | 2 | 2 | 其他損傷 | 未維修 | 固定架更換 | 13 | 個 | A1 |  | 橋台
[12 empty] | 7 | 2020-07-08 | 定期檢測 | 鹿島工程技術顧問股份有限公司 | 2 | 2 | 2 | 2 | 其他損傷 | 未維修 | 橋台清理 | 1 | 個 | A1 |  | 橋台
[12 empty] | 8 | 2020-07-08 | 定期檢測 | 鹿島工程技術顧問股份有限公司 | 2 | 3 | 2 | 2 | 滲水、白華 | 未維修 | 表面環氧樹脂砂漿修補 | 15 | 平方公尺 | A1 |  | 橋台
[12 empty] | 9 | 2020-07-08 | 定期檢測 | 鹿島工程技術顧問股份有限公司 | 2 | 1 | 2 | 2 | 混凝土裂縫 | 未維修 | >0.3mm混凝土裂縫修補 | 15.2 | 公尺 | A1 |  | 橋台
[12 empty] | 10 | 2020-07-08 | 定期檢測 | 鹿島工程技術顧問股份有限公司 | 2 | 1 | 1 | 1 | 鋼筋外露、銹蝕 | 未維修 | 鋼筋除鏽及混凝土修復(<=0.4x0.4x0.05m) | 1 | 處 | A2 |  | 引道路堤護欄
[12 empty] | 11 | 2020-07-08 | 定期檢測 | 鹿島工程技術顧問股份有限公司 | 2 | 2 | 2 | 2 | 其他損傷 | 未維修 | 固定架更換 | 6 | 個 | A2 |  | 橋台
[12 empty] | 12 | 2020-07-08 | 定期檢測 | 鹿島工程技術顧問股份有限公司 | 2 | 3 | 2 | 2 | 滲水、白華 | 未維修 | 表面環氧樹脂砂漿修補 | 40 | 平方公尺 | A2 |  | 橋台
[12 empty] | 13 | 2020-07-08 | 定期檢測 | 鹿島工程技術顧問股份有限公司 | 2 | 2 | 2 | 2 | 鋼筋外露、銹蝕 | 未維修 | 鋼筋除鏽及混凝土修復(<=0.4x0.4x0.05m) | 31 | 處 | S1兩側 |  | 橋護欄
[12 empty] | 14 | 2020-07-08 | 定期檢測 | 鹿島工程技術顧問股份有限公司 | 2 | 2 | 2 | 2 | 鋼筋外露、銹蝕 | 未維修 | 鋼筋除鏽及混凝土修復(<=0.4x0.4x0.05m) | 12 | 處 | A1 |  | 引道路堤護欄
[12 empty] | 15 | 2020-07-08 | 定期檢測 | 鹿島工程技術顧問股份有限公司 | 2 | 1 | 2 | 2 | 混凝土裂縫 | 未維修 | >0.3mm混凝土裂縫修補 | 3 | 公尺 | A2 |  | 橋台
[12 empty] | 16 | 2020-07-08 | 定期檢測 | 鹿島工程技術顧問股份有限公司 | 2 | 1 | 1 | 1 | 鋼筋、鋼腱或錨碇部位外露、銹蝕 | 已維修 | 鋼筋除鏽及混凝土修復(<=0.4*0.4*0.05m) | 10 | 處 | S1左側 | 23301 | 橋面板 | 鋼筋除鏽及混凝土修復(>0.4*0.4*0.05m) | 4000 | 2020-10-28 | 2020-11-15 | 2021-03-04 11:52 | 張菁瑩
400 | 35396 | 竹林IC環道R/A穿越橋 | 國道3號 | 國道 | 90K+299M ~90K~354.26M | 高公局北區養護工程分局 | 關西工務段 | I型梁 | 預力混凝土 | 82 | 已維修：2 | NO | 檢測日期 | 檢測類別 | 檢測單位 | D | E | R | U | 劣化類型 | 狀態 | 建議維修工法 | 數量 | 單位 | 損壞位置 | 維修紀錄ID | 維修構件 | 維修工法 | 金額 | 開工日期 | 完成日期 | 維修原始紀錄日期 | 維修原始紀錄者 | 維修最後修改日期 | 維修最後修改者
[11 empty] | 未維修：31 | 1 | 2020-06-29 | 定期檢測 | 鹿島工程技術顧問股份有限公司 | 2 | 1 | 1 | 1 | 其他損傷 | 未維修 | 白華處理(平方公尺) | 12 | 平方公尺 | A1 |  | 橋台
[11 empty] | 全部：33 | 2 | 2020-06-29 | 定期檢測 | 鹿島工程技術顧問股份有限公司 | 2 | 1 | 1 | 1 | 其他損傷 | 未維修 | 清除植生或雜物 | 2 | 處 | S1~S2左外側 |  | 橋護欄
[12 empty] | 3 | 2020-06-29 | 定期檢測 | 鹿島工程技術顧問股份有限公司 | 2 | 2 | 1 | 1 | 其他損傷 | 未維修 | 混凝土裂縫修補 | 8 | 公尺 | A2 |  | 伸縮縫
[12 empty] | 4 | 2020-06-29 | 定期檢測 | 鹿島工程技術顧問股份有限公司 | 2 | 1 | 2 | 2 | 混凝土結構裂縫 | 未維修 | 修補裂縫 | 10 | 公尺 | P1 |  | 橋墩／帽梁
[12 empty] | 5 | 2020-06-29 | 定期檢測 | 鹿島工程技術顧問股份有限公司 | 2 | 1 | 1 | 1 | 其他損傷 | 未維修 | 止震塊修復 | 1 | 個 | A2右側 |  | 防落設施
[12 empty] | 6 | 2020-06-29 | 定期檢測 | 鹿島工程技術顧問股份有限公司 | 2 | 1 | 1 | 1 | 其他損傷 | 未維修 | 混凝土修補 | 0.3 | 立方公尺 | 2G2右側 |  | 主梁
[12 empty] | 7 | 2020-06-29 | 定期檢測 | 鹿島工程技術顧問股份有限公司 | 2 | 1 | 1 | 1 | 滲水、白華 | 未維修 | 白華處理(平方公尺) | 0.05 | 平方公尺 | 2G3右側上翼板 |  | 主梁
[12 empty] | 8 | 2020-06-29 | 定期檢測 | 鹿島工程技術顧問股份有限公司 | 2 | 1 | 1 | 1 | 橋名牌(柱)損壞 | 未維修 | 增設橋名牌 | 3 | 處 | A1~A2 |  | 其他
[12 empty] | 9 | 2020-06-29 | 定期檢測 | 鹿島工程技術顧問股份有限公司 | 2 | 1 | 1 | 1 | 混凝土剝落、破碎、鋼筋外露、銹蝕 | 未維修 | 修補混凝土 | 0.12 | 平方公尺 | A2 |  | 橋台
[12 empty] | 10 | 2020-06-29 | 定期檢測 | 鹿島工程技術顧問股份有限公司 | 2 | 1 | 2 | 2 | 混凝土剝落、破碎、鋼筋外露、銹蝕 | 未維修 | 鋼筋除鏽及混凝土修復 | 2 | 處 | A2背牆 |  | 橋台
[12 empty] | 11 | 2020-06-29 | 定期檢測 | 鹿島工程技術顧問股份有限公司 | 2 | 1 | 2 | 2 | 其他損傷 | 未維修 | 清除植生或雜物 | 2 | 處 | A2背牆 |  | 橋台
[12 empty] | 12 | 2020-06-29 | 定期檢測 | 鹿島工程技術顧問股份有限公司 | 2 | 1 | 1 | 1 | 滲水、白華 | 未維修 | 清理排水孔 | 1 | 式 | A2兩側背牆 |  | 橋台
[12 empty] | 13 | 2020-06-29 | 定期檢測 | 鹿島工程技術顧問股份有限公司 | 2 | 2 | 2 | 2 | 螺栓、錨碇螺栓損傷、欠缺、鬆動 | 未維修 | 螺栓修復 | 17 | 個 | A1 |  | 伸縮縫
[12 empty] | 14 | 2020-06-29 | 定期檢測 | 鹿島工程技術顧問股份有限公司 | 2 | 1 | 1 | 1 | 其他損傷 | 未維修 | 止震塊修復 | 1 | 個 | A1右側 |  | 防落設施
[12 empty] | 15 | 2020-06-29 | 定期檢測 | 鹿島工程技術顧問股份有限公司 | 2 | 1 | 1 | 1 | 混凝土剝落、破碎、鋼筋、鋼腱或錨碇外露、銹蝕 | 未維修 | 混凝土修補 | 0.09 | 立方公尺 | 1G1 |  | 主梁
[12 empty] | 16 | 2020-06-29 | 定期檢測 | 鹿島工程技術顧問股份有限公司 | 2 | 1 | 2 | 2 | 混凝土結構裂縫 | 未維修 | 混凝土裂縫修補 | 2 | 公尺 | S1左側懸臂板 |  | 橋面板
[12 empty] | 17 | 2020-06-29 | 定期檢測 | 鹿島工程技術顧問股份有限公司 | 2 | 1 | 2 | 2 | 滲水、白華 | 未維修 | 白華處理(平方公尺) | 1 | 平方公尺 | S1 |  | 橋面板
[12 empty] | 18 | 2020-06-29 | 定期檢測 | 鹿島工程技術顧問股份有限公司 | 2 | 1 | 2 | 2 | 其他損傷 | 未維修 | 混凝土修補 | 0.3 | 立方公尺 | A1左側橋檢梯 |  | 其他
[12 empty] | 19 | 2020-06-29 | 定期檢測 | 鹿島工程技術顧問股份有限公司 | 2 | 1 | 1 | 1 | 其他損傷 | 未維修 | 護坡修復 | 0.36 | 平方公尺 | A2 |  | 引道路堤保護措施
[12 empty] | 20 | 2020-06-29 | 定期檢測 | 鹿島工程技術顧問股份有限公司 | 2 | 1 | 1 | 1 | 混凝土剝落、破碎、鋼筋外露、銹蝕 | 未維修 | 修補混凝土 | 1.8 | 平方公尺 | A1 |  | 橋台
[12 empty] | 21 | 2020-06-29 | 定期檢測 | 鹿島工程技術顧問股份有限公司 | 2 | 1 | 1 | 1 | 混凝土剝落、破碎、鋼筋、鋼腱或錨碇外露、銹蝕 | 未維修 | 鋼筋除鏽及混凝土修復 | 0.01 | 平方公尺 | 2G1左側上翼板 |  | 主梁
[12 empty] | 22 | 2020-06-29 | 定期檢測 | 鹿島工程技術顧問股份有限公司 | 2 | 1 | 1 | 1 | 其他損傷 | 未維修 | 混凝土修補 | 0.3 | 立方公尺 | 2G1右側 |  | 主梁
[12 empty] | 23 | 2020-06-29 | 定期檢測 | 鹿島工程技術顧問股份有限公司 | 2 | 1 | 1 | 1 | 滲水、白華 | 未維修 | 白華處理(平方公尺) | 0.01 | 平方公尺 | 2G1 |  | 主梁
[12 empty] | 24 | 2020-06-29 | 定期檢測 | 鹿島工程技術顧問股份有限公司 | 2 | 1 | 2 | 2 | 混凝土剝落、破碎、鋼筋外露、銹蝕 | 未維修 | 鋼筋除鏽及混凝土修復 | 0.12 | 平方公尺 | S2兩側懸臂板 |  | 橋面板
[12 empty] | 25 | 2020-06-29 | 定期檢測 | 鹿島工程技術顧問股份有限公司 | 2 | 1 | 1 | 1 | 滲水、白華 | 未維修 | 白華處理(平方公尺) | 0.15 | 平方公尺 | S2右側懸臂板 |  | 橋面板
[12 empty] | 26 | 2020-06-29 | 定期檢測 | 鹿島工程技術顧問股份有限公司 | 2 | 1 | 1 | 1 | 混凝土剝落、破碎、鋼筋外露、銹蝕 | 未維修 | 修補混凝土 | 0.08 | 立方公尺 | A2左側 |  | 引道路堤護欄
[12 empty] | 27 | 2020-06-29 | 定期檢測 | 鹿島工程技術顧問股份有限公司 | 2 | 2 | 2 | 2 | 螺栓、錨碇螺栓損傷、欠缺、鬆動 | 未維修 | 螺栓修復 | 17 | 個 | A2 |  | 伸縮縫
[12 empty] | 28 | 2020-06-29 | 定期檢測 | 鹿島工程技術顧問股份有限公司 | 2 | 2 | 1 | 1 | 螺栓、錨碇螺栓損傷、欠缺、鬆動 | 未維修 | 白華處理(平方公尺) | 2 | 平方公尺 | P1右側 |  | 橋墩／帽梁
[12 empty] | 29 | 2020-06-29 | 定期檢測 | 鹿島工程技術顧問股份有限公司 | 2 | 1 | 2 | 2 | 混凝土剝落、破碎、鋼筋外露、銹蝕 | 未維修 | 鋼筋除鏽及混凝土修復 | 2 | 處 | P1右側帽梁 |  | 橋墩／帽梁
[12 empty] | 30 | 2020-06-29 | 定期檢測 | 鹿島工程技術顧問股份有限公司 | 2 | 1 | 1 | 1 | 其他損傷 | 未維修 | 混凝土修補 | 0.3 | 立方公尺 | 2G3右側 |  | 主梁
[12 empty] | 31 | 2020-06-29 | 定期檢測 | 鹿島工程技術顧問股份有限公司 | 2 | 1 | 1 | 1 | 混凝土剝落、破碎、鋼筋外露、銹蝕 | 未維修 | 混凝土修補 | 0.3 | 立方公尺 | S1左側懸臂板(近A1) |  | 橋面板
[12 empty] | 32 | 2020-06-29 | 定期檢測 | 鹿島工程技術顧問股份有限公司 | 3 | 2 | 2 | 3 | 其他損傷 | 已維修 | 護坡修復 | 8 | 平方公尺 | A1右側 | 28636 | 引道路堤保護措施 | 護坡修復 |  | 2021-04-19 | 2021-04-19 | 2021-04-22 15:27 | 郭凱文
[12 empty] | 33 | 2020-06-29 | 定期檢測 | 鹿島工程技術顧問股份有限公司 | 2 | 1 | 1 | 1 | 排水設施阻塞或功能性降低 | 已維修 | 清理淤塞的排水孔 | 2 | 個 | S1~S2 | 33205 | 橋梁排水設施 | 清理淤塞的排水孔 | 500 | 2021-02-24 | 2021-02-24 | 2021-08-23 22:00 | 張菁瑩 | 2021-08-23 22:00 | 張菁瑩
401 | 35397 | 寶山IC雙溪排水橋(南向) | 國道3號 | 國道 | 98K+758M ~98K~908.32M | 高公局北區養護工程分局 | 關西工務段 | I型梁 | 預力混凝土 | 84 | 已維修：20 | NO | 檢測日期 | 檢測類別 | 檢測單位 | D | E | R | U | 劣化類型 | 狀態 | 建議維修工法 | 數量 | 單位 | 損壞位置 | 維修紀錄ID | 維修構件 | 維修工法 | 金額 | 開工日期 | 完成日期 | 維修原始紀錄日期 | 維修原始紀錄者 | 維修最後修改日期 | 維修最後修改者
[11 empty] | 未維修：58 | 1 | 2020-10-20 | 定期檢測 | 北分局關西工務段 | 2 | 1 | 1 | 1 | 其他損傷 | 未維修 | 護坡修復 | 0.4 | 平方公尺 | A2 |  | 引道路堤保護措施
[11 empty] | 全部：78 | 2 | 2020-06-10 | 定期檢測 | 鹿島工程技術顧問股份有限公司 | 2 | 2 | 1 | 1 | 混凝土結構裂縫 | 未維修 | 裂縫修補 | 10 | 公尺 | A2 |  | 引道路堤保護措施
[12 empty] | 3 | 2020-10-20 | 定期檢測 | 北分局關西工務段 | 2 | 1 | 1 | 1 | 混凝土剝落、破碎、鋼筋、鋼腱或錨碇外露、銹蝕 | 未維修 | 鋼筋除鏽及混凝土修復 | 0.15 | 平方公尺 | 3G2底部 |  | 主梁
[12 empty] | 4 | 2020-06-10 | 定期檢測 | 鹿島工程技術顧問股份有限公司 | 2 | 2 | 1 | 2 | 其他損傷 | 未維修 | 串方塊護坡修復 | 8 | 平方公尺 | A2 |  | 引道路堤保護措施
[12 empty] | 5 | 2020-10-20 | 定期檢測 | 北分局關西工務段 | 2 | 1 | 1 | 1 | 混凝土剝落、破碎、鋼筋、鋼腱或錨碇外露、銹蝕 | 未維修 | 混凝土修復(<=0.4*0.4*0.05m) | 0.15 | 立方公尺 | 3G3 |  | 主梁
[12 empty] | 6 | 2020-06-10 | 定期檢測 | 鹿島工程技術顧問股份有限公司 | 2 | 2 | 2 | 2 | 混凝土剝落、破碎、鋼筋外露、銹蝕 | 未維修 | 鋼筋除鏽及混凝土修復 | 1 | 處 | P2-1背面帽梁 |  | 橋墩／帽梁
[12 empty] | 7 | 2020-10-20 | 定期檢測 | 北分局關西工務段 | 2 | 1 | 1 | 1 | 排水設施損傷 | 未維修 | 修復受損的排水管 | 5 | 處 | A1 |  | 橋梁排水設施
[12 empty] | 8 | 2020-06-10 | 定期檢測 | 鹿島工程技術顧問股份有限公司 | 2 | 1 | 2 | 2 | 混凝土剝落、破碎、鋼筋外露、銹蝕 | 未維修 | 鋼筋除鏽及混凝土修復 | 1 | 處 | P3-2右側帽梁 |  | 橋墩／帽梁
[12 empty] | 9 | 2020-10-20 | 定期檢測 | 北分局關西工務段 | 2 | 1 | 1 | 1 | 混凝土剝落、破碎、鋼筋、鋼腱或錨碇外露、銹蝕 | 未維修 | 鋼筋除鏽及混凝土修復 | 2 | 平方公尺 | G3底部近p1 |  | 主梁
[12 empty] | 10 | 2020-06-10 | 定期檢測 | 鹿島工程技術顧問股份有限公司 | 2 | 1 | 1 | 1 | 其他損傷 | 未維修 | 串方塊護坡修復 | 0.4 | 平方公尺 | A2 |  | 引道路堤保護措施
[12 empty] | 11 | 2020-10-20 | 定期檢測 | 北分局關西工務段 | 2 | 1 | 1 | 1 | 其他損傷 | 未維修 | 鋼筋突出切除 | 5 | 處 | P2-2墩柱 |  | 橋墩／帽梁
[12 empty] | 12 | 2020-06-10 | 定期檢測 | 鹿島工程技術顧問股份有限公司 | 2 | 2 | 2 | 2 | 其他損傷 | 未維修 | 清除植生或雜物 | 30 | 平方公尺 | S3 |  | 河道
[12 empty] | 13 | 2020-10-20 | 定期檢測 | 北分局關西工務段 | 2 | 1 | 1 | 1 | 其他損傷 | 未維修 | 模板拆除 | 1 | 式 | S2 |  | 橫隔梁
[12 empty] | 14 | 2020-06-10 | 定期檢測 | 鹿島工程技術顧問股份有限公司 | 2 | 1 | 1 | 1 | 混凝土剝落、破碎、鋼筋外露、銹蝕 | 未維修 | 鋼筋除鏽及混凝土修復 | 4 | 處 | P2-2右側 |  | 橋墩／帽梁
[12 empty] | 15 | 2020-10-20 | 定期檢測 | 北分局關西工務段 | 2 | 1 | 1 | 1 | 其他損傷 | 未維修 | 鋼筋突出切除 | 11 | 處 | P2-1墩柱 |  | 橋墩／帽梁
[12 empty] | 16 | 2020-06-10 | 定期檢測 | 鹿島工程技術顧問股份有限公司 | 2 | 1 | 1 | 1 | 混凝土剝落、破碎、鋼筋、鋼腱或錨碇外露、銹蝕 | 未維修 | 混凝土修補 | 0.04 | 立方公尺 | 1G5(近A1) |  | 主梁
[12 empty] | 17 | 2020-10-20 | 定期檢測 | 北分局關西工務段 | 2 | 2 | 2 | 2 | 河道沖淤或變遷 | 未維修 | 河道清淤整治 | 30 | 立方公尺 | S3 |  | 河道
[12 empty] | 18 | 2020-06-10 | 定期檢測 | 鹿島工程技術顧問股份有限公司 | 2 | 1 | 1 | 1 | 混凝土剝落、破碎、鋼筋外露、銹蝕 | 未維修 | 混凝土修復 | 0.04 | 立方公尺 | S1右側(A1端) |  | 橋面板
[12 empty] | 19 | 2020-10-20 | 定期檢測 | 北分局關西工務段 | 2 | 1 | 1 | 1 | 混凝土剝落、破碎、鋼筋、鋼腱或錨碇外露、銹蝕 | 未維修 | 混凝土修復(<=0.4x0.4x0.05m) | 7 | 處 | G2底部近p1 |  | 主梁
[12 empty] | 20 | 2020-06-10 | 定期檢測 | 鹿島工程技術顧問股份有限公司 | 2 | 1 | 1 | 1 | 混凝土剝落、破碎、鋼筋外露、銹蝕 | 未維修 | 鋼筋除鏽及混凝土修復 | 0.2 | 平方公尺 | S4右側懸臂板 |  | 橋面板
[12 empty] | 21 | 2020-10-20 | 定期檢測 | 北分局關西工務段 | 2 | 1 | 1 | 1 | 其他損傷 | 未維修 | 鋼筋突出切除 | 2 | 處 | S1 |  | 橫隔梁
[12 empty] | 22 | 2020-06-10 | 定期檢測 | 鹿島工程技術顧問股份有限公司 | 2 | 2 | 1 | 1 | 生銹或腐蝕 | 未維修 | 除鏽保養 | 2 | 處 | A1 |  | 防落設施
[12 empty] | 23 | 2020-10-20 | 定期檢測 | 北分局關西工務段 | 2 | 1 | 1 | 1 | 混凝土剝落、破碎、鋼筋、鋼腱或錨碇外露、銹蝕 | 未維修 | 修補混凝土 | 2 | 立方公尺 | 1G4底部 |  | 主梁
[12 empty] | 24 | 2020-06-10 | 定期檢測 | 鹿島工程技術顧問股份有限公司 | 2 | 2 | 1 | 1 | 生銹或腐蝕 | 未維修 | 除鏽保養 | 2 | 處 | A2 |  | 防落設施
[12 empty] | 25 | 2020-10-20 | 定期檢測 | 北分局關西工務段 | 2 | 2 | 2 | 2 | 混凝土剝落、破碎、鋼筋外露、銹蝕 | 未維修 | 鋼筋除鏽及混凝土修復(>0.4*0.4*0.05m) | 2.4 | 平方公尺 | P2-1帽樑背面底部 |  | 橋墩／帽梁
[12 empty] | 26 | 2020-06-10 | 定期檢測 | 鹿島工程技術顧問股份有限公司 | 2 | 1 | 2 | 2 | 混凝土剝落、破碎、鋼筋、鋼腱或錨碇外露、銹蝕 | 未維修 | 混凝土修補 | 0.06 | 立方公尺 | 1G1左側上翼板 |  | 主梁
[12 empty] | 27 | 2020-10-20 | 定期檢測 | 北分局關西工務段 | 2 | 1 | 1 | 1 | 混凝土剝落、破碎、鋼筋、鋼腱或錨碇外露、銹蝕 | 未維修 | 鋼筋除鏽及混凝土修復 | 1 | 平方公尺 | 1G3底部近A1 |  | 主梁
[12 empty] | 28 | 2020-06-10 | 定期檢測 | 鹿島工程技術顧問股份有限公司 | 2 | 1 | 1 | 1 | 混凝土剝落、破碎、鋼筋外露、銹蝕 | 未維修 | 鋼筋除鏽及混凝土修復 | 1 | 處 | P3-1右側 |  | 橋墩／帽梁
[12 empty] | 29 | 2020-10-20 | 定期檢測 | 北分局關西工務段 | 2 | 1 | 1 | 1 | 塵土、雜物、植生堆積 | 未維修 | 混凝土支承墊破損修補 | 6 | 個 | A1端 |  | 支承／支承墊／阻尼裝置
[12 empty] | 30 | 2020-06-10 | 定期檢測 | 鹿島工程技術顧問股份有限公司 | 2 | 1 | 1 | 1 | 混凝土剝落、破碎、鋼筋、鋼腱或錨碇外露、銹蝕 | 未維修 | 混凝土修補 | 0.04 | 立方公尺 | 1G3(近A1) |  | 主梁
[12 empty] | 31 | 2020-10-20 | 定期檢測 | 北分局關西工務段 | 2 | 1 | 1 | 1 | 其他損傷 | 未維修 | 模板拆除 | 1 | 式 | G2底部近P1 |  | 主梁
[12 empty] | 32 | 2020-06-10 | 定期檢測 | 鹿島工程技術顧問股份有限公司 | 2 | 2 | 2 | 2 | 混凝土剝落、破碎、鋼筋、鋼腱或錨碇外露、銹蝕 | 未維修 | 鋼筋除鏽及混凝土修復 | 0.12 | 平方公尺 | 2G1左側上翼板 |  | 主梁
[12 empty] | 33 | 2020-10-20 | 定期檢測 | 北分局關西工務段 | 2 | 1 | 2 | 2 | 混凝土剝落、破碎、鋼筋、鋼腱或錨碇外露、銹蝕 | 未維修 | 混凝土修復(<=0.4*0.4*0.05m) | 1 | 處 | 1G1左側上翼板 |  | 主梁
[12 empty] | 34 | 2020-06-10 | 定期檢測 | 鹿島工程技術顧問股份有限公司 | 2 | 1 | 1 | 1 | 排水設施損傷 | 未維修 | 修復受損的排水管 | 5 | 公尺 | S1~S4 |  | 橋梁排水設施
[12 empty] | 35 | 2020-10-20 | 定期檢測 | 北分局關西工務段 | 2 | 1 | 1 | 1 | 混凝土剝落、破碎、鋼筋外露、銹蝕 | 未維修 | 修補混凝土 | 2 | 立方公尺 | A1端 |  | 翼牆／擋土牆
[12 empty] | 36 | 2020-06-10 | 定期檢測 | 鹿島工程技術顧問股份有限公司 | 2 | 1 | 1 | 1 | 滲水、白華 | 未維修 | 白華處理(平方公尺) | 2 | 平方公尺 | S2 |  | 橋面板
[12 empty] | 37 | 2020-10-20 | 定期檢測 | 北分局關西工務段 | 2 | 1 | 1 | 1 | 混凝土剝落、破碎、鋼筋、鋼腱或錨碇外露、銹蝕 | 未維修 | 混凝土修補 | 0.4 | 立方公尺 | 1G5底部近A1 |  | 主梁
[12 empty] | 38 | 2020-06-10 | 定期檢測 | 鹿島工程技術顧問股份有限公司 | 2 | 1 | 1 | 1 | 滲水、白華 | 未維修 | 白華處理(平方公尺) | 0.3 | 平方公尺 | S3(G4~G5間) |  | 橋面板
[12 empty] | 39 | 2020-10-20 | 定期檢測 | 北分局關西工務段 | 2 | 1 | 1 | 1 | 混凝土剝落、破碎、鋼筋外露、銹蝕 | 未維修 | 混凝土修復(<=0.4*0.4*0.05m) | 1 | 處 | S1右側A1端 |  | 橋面板
[12 empty] | 40 | 2020-06-10 | 定期檢測 | 鹿島工程技術顧問股份有限公司 | 2 | 1 | 1 | 1 | 混凝土剝落、破碎、鋼筋外露、銹蝕 | 未維修 | 混凝土修補 | 1 | 立方公尺 | S4懸臂板 |  | 橋面板
[12 empty] | 41 | 2020-10-20 | 定期檢測 | 北分局關西工務段 | 2 | 2 | 1 | 1 | 混凝土剝落、破碎、鋼筋、鋼腱或錨碇外露、銹蝕 | 未維修 | 鋼筋除鏽及混凝土修復(<=0.4*0.4*0.05m) | 2 | 處 | 2G1左側上翼板 |  | 主梁
[12 empty] | 42 | 2020-06-10 | 定期檢測 | 鹿島工程技術顧問股份有限公司 | 2 | 1 | 1 | 1 | 滲水、白華 | 未維修 | 白華處理(平方公尺) | 0.03 | 平方公尺 | S4(G5~G6間) |  | 橋面板
[12 empty] | 43 | 2020-10-20 | 定期檢測 | 北分局關西工務段 | 2 | 1 | 1 | 1 | 滲水、白華 | 未維修 | 白華處理(處) | 2 | 處 | S2 |  | 橋面板
[12 empty] | 44 | 2020-10-20 | 定期檢測 | 北分局關西工務段 | 2 | 1 | 1 | 1 | 滲水、白華 | 未維修 | 白華處理(平方公尺) | 0.3 | 平方公尺 | S3(G4-G5間) |  | 橋面板
[12 empty] | 45 | 2020-10-20 | 定期檢測 | 北分局關西工務段 | 2 | 1 | 1 | 1 | 混凝土剝落、破碎、鋼筋外露、銹蝕 | 未維修 | 鋼筋除鏽及混凝土修復(>0.4*0.4*0.05m) | 0.25 | 平方公尺 | P3-1右側中間底 |  | 橋墩／帽梁
[12 empty] | 46 | 2020-10-20 | 定期檢測 | 北分局關西工務段 | 2 | 2 | 1 | 1 | 其他損傷 | 未維修 | 串方塊護坡修復 | 8 | 平方公尺 | A2 |  | 引道路堤保護措施
[12 empty] | 47 | 2020-10-20 | 定期檢測 | 北分局關西工務段 | 2 | 1 | 1 | 2 | 混凝土剝落、破碎、鋼筋外露、銹蝕 | 未維修 | 鋼筋除鏽及混凝土修復(<=0.4*0.4*0.05m) | 4 | 處 | P2-2墩柱右側 |  | 橋墩／帽梁
[12 empty] | 48 | 2020-10-20 | 定期檢測 | 北分局關西工務段 | 2 | 1 | 1 | 1 | 混凝土剝落、破碎、鋼筋外露、銹蝕 | 未維修 | 鋼筋除鏽及混凝土修復 | 1 | 處 | P3-1右側 |  | 橋墩／帽梁
[12 empty] | 49 | 2020-10-20 | 定期檢測 | 北分局關西工務段 | 2 | 1 | 1 | 1 | 其他損傷 | 未維修 | 混凝土修復(<=0.4x0.4x0.05m) | 2 | 處 | 3G1底部 |  | 主梁
[12 empty] | 50 | 2020-10-20 | 定期檢測 | 北分局關西工務段 | 2 | 1 | 1 | 2 | 混凝土剝落、破碎、鋼筋外露、銹蝕 | 未維修 | 混凝土修復(<=0.4x0.4x0.05m) | 1 | 處 | S4 |  | 橋面板
[12 empty] | 51 | 2020-10-20 | 定期檢測 | 北分局關西工務段 | 2 | 1 | 1 | 1 | 混凝土剝落、破碎、鋼筋外露、銹蝕 | 未維修 | 鋼筋除鏽及混凝土修復(>0.4*0.4*0.05m) | 0.2 | 平方公尺 | S4右側懸臂板 |  | 橋面板
[12 empty] | 52 | 2020-10-20 | 定期檢測 | 北分局關西工務段 | 2 | 1 | 1 | 1 | 滲水、白華 | 未維修 | 白華處理(處) | 1 | 處 | S4 |  | 橋面板
[12 empty] | 53 | 2020-10-20 | 定期檢測 | 北分局關西工務段 | 2 | 1 | 1 | 1 | 混凝土剝落、破碎、鋼筋、鋼腱或錨碇外露、銹蝕 | 未維修 | 鋼筋除鏽及混凝土修復 | 15 | 平方公尺 | 3G4 |  | 主梁
[12 empty] | 54 | 2020-10-20 | 定期檢測 | 北分局關西工務段 | 2 | 1 | 1 | 1 | 混凝土剝落、破碎、鋼筋、鋼腱或錨碇外露、銹蝕 | 未維修 | 鋼筋除鏽及混凝土修復 | 11 | 平方公尺 | 3G5底部 |  | 主梁
[12 empty] | 55 | 2020-10-20 | 定期檢測 | 北分局關西工務段 | 2 | 1 | 1 | 1 | 其他損傷 | 未維修 | >0.3mm混凝土裂縫修補 | 10 | 公尺 | A2串方塊 |  | 引道路堤保護措施
[12 empty] | 56 | 2020-10-20 | 定期檢測 | 北分局關西工務段 | 2 | 2 | 1 | 1 | 生銹或腐蝕 | 未維修 | 清理保養 | 2 | 處 | A2 |  | 防落設施
[12 empty] | 57 | 2020-10-20 | 定期檢測 | 北分局關西工務段 | 2 | 2 | 1 | 1 | 生銹或腐蝕 | 未維修 | 油漆塗裝 | 2 | 處 | A1 |  | 防落設施
[12 empty] | 58 | 2020-10-20 | 定期檢測 | 北分局關西工務段 | 2 | 1 | 1 | 1 | 混凝土剝落、破碎、鋼筋、鋼腱或錨碇外露、銹蝕 | 未維修 | 鋼筋除鏽及混凝土修復 | 2 | 處 | G2底部 |  | 主梁
[12 empty] | 59 | 2020-06-10 | 定期檢測 | 鹿島工程技術顧問股份有限公司 | 2 | 2 | 1 | 1 | 護欄損傷 | 已維修 | 護欄填縫劑更新 | 25 | 處 | S1~S4 | 23311 | 橋護欄 | 護欄填縫劑更新 | 300 | 2021-01-13 | 2021-01-31 | 2021-03-04 12:12 | 張菁瑩
[12 empty] | 60 | 2020-10-20 | 定期檢測 | 北分局關西工務段 | 2 | 1 | 1 | 1 | 混凝土剝落、破碎、鋼筋外露、銹蝕 | 已維修 | 混凝土修復(<=0.4*0.4*0.05m) | 1 | 處 | A1 | 44432 | 橋台 | 鋼筋除鏽及混凝土修復 | 1900 | 2022-04-11 | 2022-04-11 | 2022-12-07 16:32 | 郭凱文 | 2022-12-07 16:32 | 郭凱文
[12 empty] | 61 | 2020-06-10 | 定期檢測 | 鹿島工程技術顧問股份有限公司 | 3 | 1 | 3 | 3 | 混凝土剝落、破碎、鋼筋外露、銹蝕 | 已維修 | 鋼筋除鏽及混凝土修復 | 1 | 處 | P1-1背面 | 27927 | 橋墩／帽梁 | 0.4x0.4x0.05m) |  | 2021-04-14 | 2021-04-14 | 2021-04-16 08:59 | 郭凱文
[12 empty] | 62 | 2020-10-20 | 定期檢測 | 北分局關西工務段 | 2 | 1 | 1 | 1 | 混凝土剝落、破碎、鋼筋外露、銹蝕 | 已維修 | 鋼筋除鏽及混凝土修復(<=0.4*0.4*0.05m) | 2 | 處 | A1 | 44433 | 橋台 | 鋼筋除鏽及混凝土修復 | 1900 | 2022-04-11 | 2022-04-11 | 2022-12-07 16:32 | 郭凱文 | 2022-12-07 16:32 | 郭凱文
[12 empty] | 63 | 2020-06-10 | 定期檢測 | 鹿島工程技術顧問股份有限公司 | 2 | 1 | 1 | 1 | 混凝土剝落、破碎、鋼筋外露、銹蝕 | 已維修 | 修補混凝土 | 0.1 | 平方公尺 | A1 | 44435 | 橋台 | 鋼筋除鏽及混凝土修復 | 1900 | 2022-04-11 | 2022-04-11 | 2022-12-07 16:32 | 郭凱文 | 2022-12-07 16:32 | 郭凱文
[12 empty] | 64 | 2020-10-20 | 定期檢測 | 北分局關西工務段 | 2 | 1 | 1 | 1 | 混凝土剝落、破碎、鋼筋外露、銹蝕 | 已維修 | 鋼筋除鏽及混凝土修復 | 8 | 處 | 橋墩頂部 | 44438 | 橋墩／帽梁 | 鋼筋除鏽及混凝土修復 | 1900 | 2022-04-19 | 2022-04-19 | 2022-12-07 16:42 | 郭凱文 | 2022-12-07 16:42 | 郭凱文
[12 empty] | 65 | 2020-06-10 | 定期檢測 | 鹿島工程技術顧問股份有限公司 | 2 | 1 | 1 | 1 | 混凝土結構裂縫 | 已維修 | 修補裂縫 | 1 | 公尺 | A2右側背牆 | 44425 | 橋台 | 鋼筋除鏽及混凝土修復 | 1900 | 2022-04-11 | 2022-04-11 | 2022-12-07 16:10 | 郭凱文 | 2022-12-07 16:10 | 郭凱文
[12 empty] | 66 | 2020-10-20 | 定期檢測 | 北分局關西工務段 | 2 | 1 | 1 | 1 | 混凝土剝落、破碎、鋼筋外露、銹蝕 | 已維修 | 鋼筋除鏽及混凝土修復(>0.4*0.4*0.05m) | 16 | 處 | 墩柱正面背面 | 44439 | 橋墩／帽梁 | 鋼筋除鏽及混凝土修復 | 1900 | 2022-04-19 | 2022-04-19 | 2022-12-07 16:42 | 郭凱文 | 2022-12-07 16:42 | 郭凱文
[12 empty] | 67 | 2020-06-10 | 定期檢測 | 鹿島工程技術顧問股份有限公司 | 2 | 2 | 1 | 1 | 其他損傷 | 已維修 | 清除植生或雜物 | 300 | 平方公尺 | A2 | 24385 | 引道路堤保護措施 | 清除植生或雜物 |  | 2020-10-14 | 2020-10-31 | 2021-03-11 10:48 | 張菁瑩
[12 empty] | 68 | 2020-10-20 | 定期檢測 | 北分局關西工務段 | 2 | 2 | 1 | 1 | 其他損傷 | 已維修 | 護欄填縫劑更新 | 25 | 處 | S1~S4 | 23310 | 橋護欄 | 護欄填縫劑更新 | 300 | 2021-01-13 | 2021-01-31 | 2021-03-04 12:12 | 張菁瑩
[12 empty] | 69 | 2020-06-10 | 定期檢測 | 鹿島工程技術顧問股份有限公司 | 2 | 2 | 1 | 1 | 其他損傷 | 已維修 | 清除植生或雜物 | 200 | 平方公尺 | A1 | 24384 | 引道路堤保護措施 | 清除植生或雜物 |  | 2020-10-14 | 2020-10-31 | 2021-03-11 10:48 | 張菁瑩
[12 empty] | 70 | 2020-10-20 | 定期檢測 | 北分局關西工務段 | 2 | 2 | 1 | 1 | 其他損傷 | 已維修 | 清除植生或雜物 | 200 | 平方公尺 | A1 | 24382 | 引道路堤保護措施 | 清除植生或雜物 |  | 2020-10-14 | 2020-10-31 | 2021-03-11 10:48 | 張菁瑩
[12 empty] | 71 | 2020-06-10 | 定期檢測 | 鹿島工程技術顧問股份有限公司 | 2 | 2 | 1 | 1 | 其他損傷 | 已維修 | 清除植生或雜物 | 20 | 平方公尺 | A1 | 31463 | 引道路堤保護措施 | 橋台清理 | 2000 | 2020-10-14 | 2020-10-14 | 2021-07-13 12:01 | 張菁瑩 | 2021-07-13 12:01 | 張菁瑩
[12 empty] | 72 | 2020-10-20 | 定期檢測 | 北分局關西工務段 | 2 | 1 | 2 | 2 | 混凝土剝落、破碎、鋼筋外露、銹蝕 | 已維修 | 鋼筋除鏽及混凝土修復(<=0.4*0.4*0.05m) | 1 | 處 | P1-1墩柱背面 | 34657 | 橋墩／帽梁 | 鋼筋除鏽及混凝土修復(>0.4x0.4x0.05m) | 4000 | 2021-04-14 | 2021-04-14 | 2021-11-02 22:40 | 張菁瑩 | 2021-11-02 22:40 | 張菁瑩
[12 empty] | 73 | 2020-06-10 | 定期檢測 | 鹿島工程技術顧問股份有限公司 | 2 | 1 | 1 | 1 | 混凝土剝落、破碎、鋼筋外露、銹蝕 | 已維修 | 鋼筋除鏽及混凝土修復 | 2 | 處 | A1 | 44434 | 橋台 | 鋼筋除鏽及混凝土修復 | 1900 | 2022-04-11 | 2022-04-11 | 2022-12-07 16:32 | 郭凱文 | 2022-12-07 16:32 | 郭凱文
[12 empty] | 74 | 2020-10-20 | 定期檢測 | 北分局關西工務段 | 2 | 1 | 1 | 1 | 混凝土剝落、破碎、鋼筋外露、銹蝕 | 已維修 | 表面蜂窩修補 | 0.15 | 平方公尺 | P1-1左側帽梁底 | 34815 | 橋墩／帽梁 | 混凝土修復(>0.4x0.4x0.05m) | 3200 | 2021-04-14 | 2021-04-27 | 2021-11-03 10:16 | 張菁瑩 | 2021-11-03 10:16 | 張菁瑩
[12 empty] | 75 | 2020-06-10 | 定期檢測 | 鹿島工程技術顧問股份有限公司 | 2 | 1 | 1 | 1 | 其他損傷 | 已維修 | 修補混凝土 | 0.15 | 立方公尺 | P1-1左側帽梁 | 34816 | 橋墩／帽梁 | 混凝土修復(>0.4x0.4x0.05m) | 3200 | 2021-04-14 | 2021-04-27 | 2021-11-03 10:16 | 張菁瑩 | 2021-11-03 10:16 | 張菁瑩
[12 empty] | 76 | 2020-10-20 | 定期檢測 | 北分局關西工務段 | 2 | 2 | 1 | 1 | 其他損傷 | 已維修 | 清除植生或雜物 | 20 | 平方公尺 | A1 | 31462 | 引道路堤保護措施 | 橋台清理 | 2000 | 2020-10-14 | 2020-10-14 | 2021-07-13 12:01 | 張菁瑩 | 2021-07-13 12:01 | 張菁瑩
[12 empty] | 77 | 2020-10-20 | 定期檢測 | 北分局關西工務段 | 2 | 1 | 1 | 1 | 滲水、白華 | 已維修 | 白華處理(平方公尺) | 1 | 公尺 | A2 | 44424 | 橋台 | 滲水白華處理 | 1800 | 2022-04-11 | 2022-04-11 | 2022-12-07 15:54 | 郭凱文 | 2022-12-07 15:54 | 郭凱文
[12 empty] | 78 | 2020-10-20 | 定期檢測 | 北分局關西工務段 | 2 | 2 | 1 | 1 | 其他損傷 | 已維修 | 清除植生或雜物 | 300 | 平方公尺 | A2 | 24383 | 引道路堤保護措施 | 清除植生或雜物 |  | 2020-10-14 | 2020-10-31 | 2021-03-11 10:48 | 張菁瑩
402 | 35400 | 寶山IC匝道七排水橋 | 國道3號 | 國道 | 0K+353M ~0K~433M | 高公局北區養護工程分局 | 關西工務段 | I型梁 | 預力混凝土 | 92 | 已維修：10 | NO | 檢測日期 | 檢測類別 | 檢測單位 | D | E | R | U | 劣化類型 | 狀態 | 建議維修工法 | 數量 | 單位 | 損壞位置 | 維修紀錄ID | 維修構件 | 維修工法 | 金額 | 開工日期 | 完成日期 | 維修原始紀錄日期 | 維修原始紀錄者 | 維修最後修改日期 | 維修最後修改者
[11 empty] | 未維修：49 | 1 | 2020-10-19 | 定期檢測 | 北分局關西工務段 | 2 | 2 | 2 | 2 | 混凝土結構裂縫 | 未維修 | ＞0.3mm混凝土修復裂縫修補 | 10 | 公尺 | A1 |  | 引道路堤保護措施
[11 empty] | 全部：59 | 2 | 2020-05-21 | 定期檢測 | 鹿島工程技術顧問股份有限公司 | 2 | 2 | 2 | 2 | 混凝土剝落、破碎、鋼筋、鋼腱或錨碇外露、銹蝕 | 未維修 | 鋼筋凸出切除,混凝土修復 | 1 | 式 | 2g7 |  | 主梁
[12 empty] | 3 | 2020-10-19 | 定期檢測 | 北分局關西工務段 | 2 | 1 | 1 | 1 | 滲水、白華 | 未維修 | 白華處理（處） | 1 | 處 | 1G1左側上翼版 |  | 主梁
[12 empty] | 4 | 2020-05-21 | 定期檢測 | 鹿島工程技術顧問股份有限公司 | 2 | 2 | 2 | 2 | 混凝土剝落、破碎、鋼筋、鋼腱或錨碇外露、銹蝕 | 未維修 | 鋼筋凸出切除 | 1 | 式 | 2g1 |  | 主梁
[12 empty] | 5 | 2020-10-19 | 定期檢測 | 北分局關西工務段 | 2 | 1 | 1 | 1 | 混凝土剝落、破碎、鋼筋外露、銹蝕 | 未維修 | 鋼筋除鏽及混凝土修復（<=0.4x0.4x0.05m） | 6 | 處 | P1-2帽梁 |  | 橋墩／帽梁
[12 empty] | 6 | 2020-05-21 | 定期檢測 | 鹿島工程技術顧問股份有限公司 | 2 | 2 | 2 | 2 | 生銹或腐蝕 | 未維修 | 清理保養、塗裝修復 | 6 | 組／塊 | a1 |  | 防落設施
[12 empty] | 7 | 2020-10-19 | 定期檢測 | 北分局關西工務段 | 2 | 1 | 1 | 1 | 植物生長 | 未維修 | 植物清理 | 1 | 式 | A1 |  | 引道路堤
[12 empty] | 8 | 2020-05-21 | 定期檢測 | 鹿島工程技術顧問股份有限公司 | 2 | 2 | 2 | 2 | 混凝土剝落、破碎、鋼筋、鋼腱或錨碇外露、銹蝕 | 未維修 | 鋼筋凸出切除 | 1 | 式 | 1g7 |  | 主梁
[12 empty] | 9 | 2020-10-19 | 定期檢測 | 北分局關西工務段 | 2 | 2 | 2 | 2 | 混凝土剝落、破碎、鋼筋、鋼腱或錨碇外露、銹蝕 | 未維修 | 繫筋突出切除混凝土修復 | 1 | 式 | 1G5 |  | 主梁
[12 empty] | 10 | 2020-05-21 | 定期檢測 | 鹿島工程技術顧問股份有限公司 | 2 | 1 | 2 | 2 | 滲水、白華 | 未維修 | 橋面版滲水處理 | 1 | 處 | s2右側 |  | 橋面板
[12 empty] | 11 | 2020-10-19 | 定期檢測 | 北分局關西工務段 | 2 | 2 | 2 | 2 | 混凝土剝落、破碎、鋼筋、鋼腱或錨碇外露、銹蝕 | 未維修 | 繫筋突出切除混凝土修復 | 1 | 式 | 2g7 |  | 主梁
[12 empty] | 12 | 2020-05-21 | 定期檢測 | 鹿島工程技術顧問股份有限公司 | 2 | 2 | 2 | 2 | 混凝土剝落、破碎、鋼筋外露、銹蝕 | 未維修 | 鋼筋凸出切除,混凝土修復 | 1 | 處 | 1g1 |  | 主梁
[12 empty] | 13 | 2020-10-19 | 定期檢測 | 北分局關西工務段 | 2 | 2 | 2 | 2 | 混凝土剝落、破碎、鋼筋、鋼腱或錨碇外露、銹蝕 | 未維修 | 繫筋突出切除 | 1 | 式 | 2G1 |  | 主梁
[12 empty] | 14 | 2020-05-21 | 定期檢測 | 鹿島工程技術顧問股份有限公司 | 2 | 1 | 1 | 1 | 混凝土剝落、破碎、鋼筋外露、銹蝕 | 未維修 | 修補混凝土 |  | 立方公尺 | p1-4 |  | 橋墩／帽梁
[12 empty] | 15 | 2020-10-19 | 定期檢測 | 北分局關西工務段 | 2 | 1 | 1 | 1 | 伸縮縫間雜物堆積 | 未維修 | 伸縮縫清理 | 1 | 公尺 | A1 |  | 伸縮縫
[12 empty] | 16 | 2020-05-21 | 定期檢測 | 鹿島工程技術顧問股份有限公司 | 2 | 1 | 1 | 1 | 鋼筋、鋼腱或錨碇部位外露、銹蝕 | 未維修 | 鋼筋除鏽及混凝土修復(<=0.4x0.4x0.05m) | 2 | 處 | 2D2-2、2D2-3 |  | 橫隔梁
[12 empty] | 17 | 2020-10-19 | 定期檢測 | 北分局關西工務段 | 2 | 4 | 1 | 1 | 橋名牌(柱)損壞 | 未維修 | 增設橋名牌 | 4 | 處 | A1-A2 |  | 其他
[12 empty] | 18 | 2020-05-21 | 定期檢測 | 鹿島工程技術顧問股份有限公司 | 2 | 1 | 1 | 1 | 混凝土空洞(或蜂窩) | 未維修 | 表面蜂窩修補 | 0.06 | 平方公尺 | 3D2-2 |  | 橫隔梁
[12 empty] | 19 | 2020-10-19 | 定期檢測 | 北分局關西工務段 | 2 | 1 | 1 | 1 | 護欄損傷 | 未維修 | 混凝土修復 | 0.8 | 平方公尺 | S1(近A2) |  | 橋護欄
[12 empty] | 20 | 2020-05-21 | 定期檢測 | 鹿島工程技術顧問股份有限公司 | 2 | 1 | 1 | 1 | 鋼筋、鋼腱或錨碇部位外露、銹蝕 | 未維修 | 鋼筋除鏽及混凝土修復(<=0.4x0.4x0.05m) | 1 | 處 | S1左側懸臂板 |  | 橋面板
[12 empty] | 21 | 2020-10-19 | 定期檢測 | 北分局關西工務段 | 2 | 1 | 1 | 1 | 混凝土剝落、破碎、鋼筋外露、銹蝕 | 未維修 | 鋼筋除鏽及混凝土修復（<=0.4x0.4x0.05m） | 1 | 處 | S1左側懸臂版 |  | 橋面板
[12 empty] | 22 | 2020-05-21 | 定期檢測 | 鹿島工程技術顧問股份有限公司 | 2 | 2 | 1 | 1 | 滲水、白華 | 未維修 | 表面環氧樹脂砂漿修補 | 32 | 平方公尺 | A1 |  | 橋台
[12 empty] | 23 | 2020-10-19 | 定期檢測 | 北分局關西工務段 | 2 | 2 | 2 | 2 | 生銹或腐蝕 | 未維修 | 清理保養，塗裝修復 | 6 | 組／塊 | A1 |  | 防落設施
[12 empty] | 24 | 2020-05-21 | 定期檢測 | 鹿島工程技術顧問股份有限公司 | 2 | 1 | 1 | 1 | 鋼筋、鋼腱或錨碇部位外露、銹蝕 | 未維修 | 鋼筋除鏽及混凝土修復(<=0.4*0.4*0.05m) | 2 | 處 | 3G1 |  | 主梁
[12 empty] | 25 | 2020-10-19 | 定期檢測 | 北分局關西工務段 | 2 | 1 | 1 | 1 | 混凝土剝落、破碎、鋼筋、鋼腱或錨碇外露、銹蝕 | 未維修 | 鋼筋除鏽及混凝土修復（<=0.4x0.4x0.05m） | 2 | 處 | 3G1 |  | 主梁
[12 empty] | 26 | 2020-05-21 | 定期檢測 | 鹿島工程技術顧問股份有限公司 | 2 | 1 | 1 | 1 | 混凝土剝落 | 未維修 | 混凝土修復(>0.4*0.4*0.05m) | 0.8 | 平方公尺 | S1(近A1) |  | 橋護欄
[12 empty] | 27 | 2020-10-19 | 定期檢測 | 北分局關西工務段 | 2 | 2 | 1 | 1 | 混凝土剝落、破碎、鋼筋外露、銹蝕 | 未維修 | 鋼筋除鏽及混凝土修復（<=0.4x0.4x0.05m） | 1 | 處 | P2-1左側帽梁 |  | 橋墩／帽梁
[12 empty] | 28 | 2020-05-21 | 定期檢測 | 鹿島工程技術顧問股份有限公司 | 2 | 1 | 2 | 2 | 鋼筋、鋼腱或錨碇部位外露、銹蝕 | 未維修 | 鋼筋除鏽及混凝土修復(<=0.4x0.4x0.05m) | 9 | 處 | P1-4帽梁 |  | 橋墩／帽梁
[12 empty] | 29 | 2020-10-19 | 定期檢測 | 北分局關西工務段 | 2 | 1 | 1 | 1 | 混凝土剝落、破碎、鋼筋外露、銹蝕 | 未維修 | 鋼筋除鏽及混凝土修復（<=0.4x0.4x0.05m） | 1 | 處 | S3右側懸臂版 |  | 橋面板
[12 empty] | 30 | 2020-05-21 | 定期檢測 | 鹿島工程技術顧問股份有限公司 | 2 | 1 | 1 | 1 | 滲水、白華 | 未維修 | 白華處理(處) | 1 | 處 | 1G1左側上翼板 |  | 主梁
[12 empty] | 31 | 2020-10-19 | 定期檢測 | 北分局關西工務段 | 2 | 2 | 1 | 1 | 滲水、白華 | 未維修 | 表面環氧樹脂砂漿修補 | 32 | 立方公尺 | A1 |  | 橋台
[12 empty] | 32 | 2020-05-21 | 定期檢測 | 鹿島工程技術顧問股份有限公司 | 2 | 2 | 1 | 1 | 鋼筋、鋼腱或錨碇部位外露、銹蝕 | 未維修 | 鋼筋除鏽及混凝土修復(<=0.4*0.4*0.05m) | 1 | 處 | P2-1左側帽梁 |  | 橋墩／帽梁
[12 empty] | 33 | 2020-10-19 | 定期檢測 | 北分局關西工務段 | 2 | 2 | 1 | 1 | 其他損傷 | 未維修 | 河道清淤整治 | 1 | 式 | S2 |  | 河道
[12 empty] | 34 | 2020-05-21 | 定期檢測 | 鹿島工程技術顧問股份有限公司 | 2 | 1 | 1 | 1 | 鋼筋、鋼腱或錨碇部位外露、銹蝕 | 未維修 | 鋼筋除鏽及混凝土修復(<=0.4x0.4x0.05m) | 1 | 處 | 2G4 |  | 主梁
[12 empty] | 35 | 2020-10-19 | 定期檢測 | 北分局關西工務段 | 2 | 2 | 2 | 2 | 混凝土剝落、破碎、鋼筋外露、銹蝕 | 未維修 | 鋼筋除鏽及混凝土修復（<=0.4x0.4x0.05m） | 18 | 處 | P1-3帽梁 |  | 橋墩／帽梁
[12 empty] | 36 | 2020-05-21 | 定期檢測 | 鹿島工程技術顧問股份有限公司 | 2 | 1 | 1 | 1 | 滲水、白華 | 未維修 | 白華處理(處) | 1 | 處 | S3右側懸臂板(近A2) |  | 橋面板
[12 empty] | 37 | 2020-10-19 | 定期檢測 | 北分局關西工務段 | 2 | 1 | 1 | 1 | 混凝土剝落、破碎、鋼筋、鋼腱或錨碇外露、銹蝕 | 未維修 | 鋼筋除鏽及混凝土修復（<=0.4x0.4x0.05m） | 1 | 處 | 2G4 |  | 主梁
[12 empty] | 38 | 2020-05-21 | 定期檢測 | 鹿島工程技術顧問股份有限公司 | 2 | 1 | 1 | 1 | 橋名牌(柱)損壞 | 未維修 | 增設橋名牌 | 4 | 處 | A1~A2 |  | 其他
[12 empty] | 39 | 2020-10-19 | 定期檢測 | 北分局關西工務段 | 2 | 1 | 1 | 1 | 混凝土剝落、破碎、鋼筋外露、銹蝕 | 未維修 | 鋼筋除鏽及混凝土修復（<=0.4x0.4x0.05m） | 2 | 處 | 2D2-2、2D2-3 |  | 橫隔梁
[12 empty] | 40 | 2020-05-21 | 定期檢測 | 鹿島工程技術顧問股份有限公司 | 2 | 2 | 2 | 2 | 裂縫 | 未維修 | >0.3mm混凝土裂縫修補 | 10 | 公尺 | A1 |  | 引道路堤保護措施
[12 empty] | 41 | 2020-10-19 | 定期檢測 | 北分局關西工務段 | 2 | 1 | 1 | 1 | 混凝土結構裂縫 | 未維修 | 表面蜂窩修補 | 0.06 | 平方公尺 | 3D2-2 |  | 橫隔梁
[12 empty] | 42 | 2020-05-21 | 定期檢測 | 鹿島工程技術顧問股份有限公司 | 2 | 1 | 1 | 1 | 伸縮縫間雜物堆積 | 未維修 | 伸縮縫清理 | 1 | 公尺 | A1 |  | 伸縮縫
[12 empty] | 43 | 2020-10-19 | 定期檢測 | 北分局關西工務段 | 2 | 1 | 1 | 1 | 滲水、白華 | 未維修 | 白華處理（處） | 1 | 處 | S3右側懸臂版 |  | 橋面板
[12 empty] | 44 | 2020-05-21 | 定期檢測 | 鹿島工程技術顧問股份有限公司 | 2 | 1 | 2 | 2 | 鋼筋、鋼腱或錨碇部位外露、銹蝕 | 未維修 | 鋼筋除鏽及混凝土修復(<=0.4x0.4x0.05m) | 6 | 處 | P1-2帽梁 |  | 橋墩／帽梁
[12 empty] | 45 | 2020-10-19 | 定期檢測 | 北分局關西工務段 | 2 | 1 | 1 | 1 | 混凝土剝落、破碎、鋼筋外露、銹蝕 | 未維修 | 修復混凝土 | 1 | 立方公尺 | P1-4 |  | 橋墩／帽梁
[12 empty] | 46 | 2020-05-21 | 定期檢測 | 鹿島工程技術顧問股份有限公司 | 2 | 2 | 1 | 2 | 鋼筋、鋼腱或錨碇部位外露、銹蝕 | 未維修 | 鋼筋除鏽及混凝土修復(<=0.4x0.4x0.05m) | 18 | 處 | P1-3帽梁 |  | 橋墩／帽梁
[12 empty] | 47 | 2020-10-19 | 定期檢測 | 北分局關西工務段 | 2 | 1 | 2 | 2 | 混凝土剝落、破碎、鋼筋外露、銹蝕 | 未維修 | 鋼筋除鏽及混凝土修復（<=0.4x0.4x0.05m） | 9 | 處 | P1-4帽梁 |  | 橋墩／帽梁
[12 empty] | 48 | 2020-05-21 | 定期檢測 | 鹿島工程技術顧問股份有限公司 | 2 | 1 | 1 | 1 | 鋼筋、鋼腱或錨碇部位外露、銹蝕 | 未維修 | 鋼筋除鏽及混凝土修復(<=0.4*0.4*0.05m) | 1 | 處 | S3右側懸臂板 |  | 橋面板
[12 empty] | 49 | 2020-05-21 | 定期檢測 | 鹿島工程技術顧問股份有限公司 | 2 | 2 | 1 | 1 | 其他損傷 | 未維修 | 河道清淤整治 | 1 | 式 | S1 |  | 河道
[12 empty] | 50 | 2020-10-19 | 定期檢測 | 北分局關西工務段 | 2 | 1 | 1 | 1 | 混凝土剝落、破碎、鋼筋外露、銹蝕 | 已維修 | 表面蜂窩修補 | 0.18 | 平方公尺 | S1右外側 | 45325 | 橋護欄 | 修補混凝土 | 5400 | 2021-05-25 | 2021-05-25 | 2023-03-08 21:55 | 張菁瑩 | 2023-03-08 21:55 | 張菁瑩
[12 empty] | 51 | 2020-05-21 | 定期檢測 | 鹿島工程技術顧問股份有限公司 | 2 | 2 | 2 | 2 | 混凝土裂縫 | 已維修 | >0.3mm混凝土裂縫修補 | 2.2 | 公尺 | A1 | 45332 | 橋台 | 修補裂縫 | 1200 | 2021-05-25 | 2021-05-25 | 2023-03-08 22:08 | 張菁瑩 | 2023-03-08 22:08 | 張菁瑩
[12 empty] | 52 | 2020-10-19 | 定期檢測 | 北分局關西工務段 | 2 | 3 | 2 | 2 | 滑動或沉陷 | 已維修 | 修復因沖刷引起的破壞 | 36 | 立方公尺 | A1 | 42680 | 引道路堤保護措施 | 護坡修復 | 2000 | 2022-07-04 | 2022-07-04 | 2022-10-26 22:08 | 張菁瑩 | 2022-10-26 22:08 | 張菁瑩
[12 empty] | 53 | 2020-05-21 | 定期檢測 | 鹿島工程技術顧問股份有限公司 | 2 | 3 | 2 | 2 | 滑動或沉陷 | 已維修 | 修復因沖刷引起的破壞 | 36 | 立方公尺 | A1 | 42679 | 引道路堤保護措施 | 護坡修復 | 2000 | 2022-07-04 | 2022-07-04 | 2022-10-26 22:08 | 張菁瑩 | 2022-10-26 22:08 | 張菁瑩
[12 empty] | 54 | 2020-10-19 | 定期檢測 | 北分局關西工務段 | 2 | 1 | 2 | 2 | 混凝土剝落、破碎、鋼筋外露、銹蝕 | 已維修 | 鋼筋除鏽及混凝土修復（<=0.4x0.4x0.05m） | 6 | 處 | 1D1-1端隔梁 | 45565 | 橫隔梁 | 鋼筋除鏽及混凝土修復 | 1900 | 2021-05-27 | 2021-05-27 | 2023-03-15 10:31 | 張菁瑩 | 2023-03-15 10:31 | 張菁瑩
[12 empty] | 55 | 2020-05-21 | 定期檢測 | 鹿島工程技術顧問股份有限公司 | 2 | 1 | 1 | 1 | 混凝土空洞(或蜂窩) | 已維修 | 表面蜂窩修補 | 0.18 | 平方公尺 | S1右外側 | 45324 | 橋護欄 | 修補混凝土 | 5400 | 2021-05-25 | 2021-05-25 | 2023-03-08 21:55 | 張菁瑩 | 2023-03-08 21:55 | 張菁瑩
[12 empty] | 56 | 2020-10-19 | 定期檢測 | 北分局關西工務段 | 2 | 1 | 2 | 2 | 混凝土剝落、破碎、鋼筋外露、銹蝕 | 已維修 | 鋼筋除鏽及混凝土修復（>0.4x0.4x0.05m） | 1 | 平方公尺 | P1-1帽梁 | 45556 | 橋墩／帽梁 | 鋼筋除鏽及混凝土修復 | 1900 | 2021-05-27 | 2021-05-27 | 2023-03-15 10:14 | 張菁瑩 | 2023-03-15 10:14 | 張菁瑩
[12 empty] | 57 | 2020-05-21 | 定期檢測 | 鹿島工程技術顧問股份有限公司 | 2 | 1 | 2 | 2 | 鋼筋、鋼腱或錨碇部位外露、銹蝕 | 已維修 | 鋼筋除鏽及混凝土修復(>0.4*0.4*0.05m) | 1 | 平方公尺 | P1-1帽梁 | 45555 | 橋墩／帽梁 | 鋼筋除鏽及混凝土修復 | 1900 | 2021-05-27 | 2021-05-27 | 2023-03-15 10:14 | 張菁瑩 | 2023-03-15 10:14 | 張菁瑩
[12 empty] | 58 | 2020-10-19 | 定期檢測 | 北分局關西工務段 | 2 | 2 | 2 | 2 | 混凝土結構裂縫 | 已維修 | ＞0.3mm混凝土修復裂縫修補 | 8 | 公尺 | A1 | 45333 | 橋台 | 修補裂縫 | 1200 | 2021-05-25 | 2021-05-25 | 2023-03-08 22:08 | 張菁瑩 | 2023-03-08 22:08 | 張菁瑩
[12 empty] | 59 | 2020-05-21 | 定期檢測 | 鹿島工程技術顧問股份有限公司 | 2 | 1 | 1 | 2 | 鋼筋、鋼腱或錨碇部位外露、銹蝕 | 已維修 | 鋼筋除鏽及混凝土修復(<=0.4x0.4x0.05m) | 6 | 處 | 1D1-1端隔梁 | 45564 | 橫隔梁 | 鋼筋除鏽及混凝土修復 | 1900 | 2021-05-27 | 2021-05-27 | 2023-03-15 10:31 | 張菁瑩 | 2023-03-15 10:31 | 張菁瑩
403 | 35401 | 茄苳IC117縣道穿越橋(南向) | 國道3號 | 國道 | 103K+853M ~103K~923M | 高公局北區養護工程分局 | 關西工務段 | I型梁 | 預力混凝土 | 84 | 已維修：4 | NO | 檢測日期 | 檢測類別 | 檢測單位 | D | E | R | U | 劣化類型 | 狀態 | 建議維修工法 | 數量 | 單位 | 損壞位置 | 維修紀錄ID | 維修構件 | 維修工法 | 金額 | 開工日期 | 完成日期 | 維修原始紀錄日期 | 維修原始紀錄者 | 維修最後修改日期 | 維修最後修改者
[11 empty] | 未維修：23 | 1 | 2020-07-16 | 定期檢測 | 鹿島工程技術顧問股份有限公司 | 2 | 2 | 1 | 1 | 滲水、白華 | 未維修 | 漏水處理 | 1 | 處 | A2 |  | 橋台
[11 empty] | 全部：27 | 2 | 2020-07-16 | 定期檢測 | 鹿島工程技術顧問股份有限公司 | 2 | 1 | 1 | 1 | 路堤損傷 | 未維修 | AC裂縫修補 | 5 | 公尺 | A1 |  | 引道路堤
[12 empty] | 3 | 2020-07-16 | 定期檢測 | 鹿島工程技術顧問股份有限公司 | 2 | 1 | 1 | 1 | 混凝土剝落、破碎、鋼筋外露、銹蝕 | 未維修 | 橋欄杆修復 | 1 | 公尺 | A1 |  | 引道路堤護欄
[12 empty] | 4 | 2020-07-16 | 定期檢測 | 鹿島工程技術顧問股份有限公司 | 2 | 2 | 1 | 1 | 滲水、白華 | 未維修 | 漏水處理 | 3 | 個 | A1 |  | 橋台
[12 empty] | 5 | 2020-07-16 | 定期檢測 | 鹿島工程技術顧問股份有限公司 | 2 | 2 | 1 | 1 | 混凝土結構裂縫 | 未維修 | >0.3mm混凝土裂縫修補 | 8 | 公尺 | A1 |  | 橋台
[12 empty] | 6 | 2020-07-16 | 定期檢測 | 鹿島工程技術顧問股份有限公司 | 2 | 2 | 1 | 1 | 其他損傷 | 未維修 | 護坡修復 | 2 | 平方公尺 | A1右側 |  | 引道路堤保護措施
[12 empty] | 7 | 2020-07-16 | 定期檢測 | 鹿島工程技術顧問股份有限公司 | 2 | 1 | 1 | 1 | 混凝土剝落、破碎、鋼筋外露、銹蝕 | 未維修 | 混凝土修復(<=0.4x0.4x0.05m) | 1 | 處 | S2左側 |  | 橋護欄
[12 empty] | 8 | 2020-07-16 | 定期檢測 | 鹿島工程技術顧問股份有限公司 | 2 | 1 | 1 | 1 | 混凝土剝落、破碎、鋼筋、鋼腱或錨碇外露、銹蝕 | 未維修 | 鋼筋除鏽及混凝土修復(<=0.4*0.4*0.05m) | 1 | 處 | 2G1底部 |  | 主梁
[12 empty] | 9 | 2020-07-16 | 定期檢測 | 鹿島工程技術顧問股份有限公司 | 2 | 2 | 2 | 2 | 滲水、白華 | 未維修 | 白華處理(處) | 1 | 處 | S1 |  | 橋面板
[12 empty] | 10 | 2020-07-16 | 定期檢測 | 鹿島工程技術顧問股份有限公司 | 2 | 2 | 1 | 1 | 滲水、白華 | 未維修 | 漏水處理 | 1 | 處 | P1 |  | 橋墩／帽梁
[12 empty] | 11 | 2020-07-16 | 定期檢測 | 鹿島工程技術顧問股份有限公司 | 2 | 1 | 1 | 1 | 滲水、白華 | 未維修 | 橋面版修復 | 1 | 處 | S2 |  | 橋面板
[12 empty] | 12 | 2020-07-16 | 定期檢測 | 鹿島工程技術顧問股份有限公司 | 2 | 1 | 1 | 1 | 其他損傷 | 未維修 | 橋面版修復 | 1 | 平方公尺 | S2 |  | 橋面板
[12 empty] | 13 | 2020-07-16 | 定期檢測 | 鹿島工程技術顧問股份有限公司 | 2 | 1 | 1 | 1 | 混凝土裂縫 | 未維修 | >0.3mm混凝土裂縫修補 | 2 | 公尺 | A2橋檢梯 |  | 其他
[12 empty] | 14 | 2020-07-16 | 定期檢測 | 鹿島工程技術顧問股份有限公司 | 2 | 1 | 1 | 1 | 其他損傷 | 未維修 | 增設橋名牌 | 1 | 處 | P1 |  | 其他
[12 empty] | 15 | 2020-07-16 | 定期檢測 | 鹿島工程技術顧問股份有限公司 | 2 | 1 | 1 | 1 | 其他損傷 | 未維修 | 植生清除 | 1 | 處 | A1 |  | 橋台
[12 empty] | 16 | 2020-07-16 | 定期檢測 | 鹿島工程技術顧問股份有限公司 | 2 | 1 | 1 | 1 | 滑動或沉陷或遺失 | 未維修 | 串方塊護坡修復 | 0.15 | 平方公尺 | A2 |  | 引道路堤保護措施
[12 empty] | 17 | 2020-07-16 | 定期檢測 | 鹿島工程技術顧問股份有限公司 | 2 | 2 | 1 | 1 | 防護網(柵)構件損傷 | 未維修 | 防護網更換 | 70 | 平方公尺 | 右側 |  | 其他
[12 empty] | 18 | 2020-07-16 | 定期檢測 | 鹿島工程技術顧問股份有限公司 | 2 | 1 | 1 | 1 | 混凝土結構裂縫 | 未維修 | 裂縫觀測 | 1 | 式 | P1 |  | 橋墩／帽梁
[12 empty] | 19 | 2020-07-16 | 定期檢測 | 鹿島工程技術顧問股份有限公司 | 2 | 1 | 1 | 1 | 混凝土剝落、破碎、鋼筋、鋼腱或錨碇外露、銹蝕 | 未維修 | 混凝土修復(<=0.4*0.4*0.05m) | 11 | 處 | 2G3上翼板與側面(近A2端) |  | 主梁
[12 empty] | 20 | 2020-07-16 | 定期檢測 | 鹿島工程技術顧問股份有限公司 | 2 | 1 | 1 | 1 | 其他損傷 | 未維修 | 拆除支架 | 1 | 處 | 2G6 |  | 主梁
[12 empty] | 21 | 2020-07-16 | 定期檢測 | 鹿島工程技術顧問股份有限公司 | 2 | 1 | 1 | 1 | 混凝土剝落、破碎、鋼筋、鋼腱或錨碇外露、銹蝕 | 未維修 | 混凝土修復，鋼筋銹蝕處理，水刀鑿除 | 5 |  | 1g5 |  | 主梁
[12 empty] | 22 | 2020-07-16 | 定期檢測 | 鹿島工程技術顧問股份有限公司 | 2 | 1 | 1 | 1 | 混凝土剝落、破碎、鋼筋、鋼腱或錨碇外露、銹蝕 | 未維修 | 混凝土修復，鋼筋銹蝕處理，水刀鑿除 | 3 | 處 | 2g4 |  | 主梁
[12 empty] | 23 | 2020-07-16 | 定期檢測 | 鹿島工程技術顧問股份有限公司 | 2 | 1 | 1 | 1 | 混凝土剝落、破碎、鋼筋、鋼腱或錨碇外露、銹蝕 | 未維修 | 混凝土修復，鋼筋銹蝕處理，水刀鑿除 |  |  | 2g5 |  | 主梁
[12 empty] | 24 | 2020-07-16 | 定期檢測 | 鹿島工程技術顧問股份有限公司 | 2 | 1 | 1 | 1 | 排水設施損傷 | 已維修 | 落水管修復 | 2 | 處 | S2 | 48589 | 橋梁排水設施 | 洩水管改善 | 3500 |  | 2021-07-31 | 2023-06-13 11:18 | 張菁瑩 | 2023-06-13 11:18 | 張菁瑩
[12 empty] | 25 | 2020-07-16 | 定期檢測 | 鹿島工程技術顧問股份有限公司 | 2 | 1 | 1 | 1 | 其他損傷 | 已維修 | 植生清除 | 4 | 處 | A2右側 | 31321 | 引道路堤保護措施 | 橋台清理 | 2000 | 2020-10-28 | 2020-10-28 | 2021-07-12 16:48 | 張菁瑩 | 2021-07-12 16:48 | 張菁瑩
[12 empty] | 26 | 2020-07-16 | 定期檢測 | 鹿島工程技術顧問股份有限公司 | 2 | 1 | 1 | 1 | 排水設施損傷 | 已維修 | 落水管修復 | 1 | 處 | S1 | 48588 | 橋梁排水設施 | 洩水管改善 | 3500 |  | 2021-07-31 | 2023-06-13 11:18 | 張菁瑩 | 2023-06-13 11:18 | 張菁瑩
[12 empty] | 27 | 2020-07-16 | 定期檢測 | 鹿島工程技術顧問股份有限公司 | 2 | 1 | 1 | 1 | 其他損傷 | 已維修 | 橋台清理 | 1 | 個 | A2 | 31322 | 橋台 | 橋台清理 | 2000 | 2020-10-28 | 2020-10-28 | 2021-07-12 16:48 | 張菁瑩 | 2021-07-12 16:48 | 張菁瑩
404 | 35402 | 茄苳IC117縣道穿越橋(北向) | 國道3號 | 國道 | 103K+853M ~103K~923M | 高公局北區養護工程分局 | 關西工務段 | I型梁 | 預力混凝土 | 84 | 已維修：1 | NO | 檢測日期 | 檢測類別 | 檢測單位 | D | E | R | U | 劣化類型 | 狀態 | 建議維修工法 | 數量 | 單位 | 損壞位置 | 維修紀錄ID | 維修構件 | 維修工法 | 金額 | 開工日期 | 完成日期 | 維修原始紀錄日期 | 維修原始紀錄者 | 維修最後修改日期 | 維修最後修改者
[11 empty] | 未維修：15 | 1 | 2020-07-16 | 定期檢測 | 鹿島工程技術顧問股份有限公司 | 2 | 1 | 1 | 1 | 其他損傷 | 未維修 | 雜物清除 | 1 | 處 | A2 |  | 橋台
[11 empty] | 全部：16 | 2 | 2020-07-16 | 定期檢測 | 鹿島工程技術顧問股份有限公司 | 2 | 1 | 1 | 1 | 裂縫 | 未維修 | >0.3mm混凝土裂縫修補 | 1 | 公尺 | A2串方塊 |  | 引道路堤保護措施
[12 empty] | 3 | 2020-07-16 | 定期檢測 | 鹿島工程技術顧問股份有限公司 | 2 | 1 | 1 | 1 | 混凝土剝落、破碎、鋼筋外露、銹蝕 | 未維修 | 混凝土修復(<=0.4x0.4x0.05m) | 1 | 處 | S2(近A2)左側 |  | 橋護欄
[12 empty] | 4 | 2020-07-16 | 定期檢測 | 鹿島工程技術顧問股份有限公司 | 2 | 1 | 2 | 2 | 混凝土剝落、破碎、鋼筋外露、銹蝕 | 未維修 | 鋼筋除鏽及混凝土修復(<=0.4*0.4*0.05m) | 6 | 處 | S1右側懸臂板 |  | 橋面板
[12 empty] | 5 | 2020-07-16 | 定期檢測 | 鹿島工程技術顧問股份有限公司 | 2 | 2 | 2 | 2 | 護欄損傷 | 未維修 | 橋欄杆修復 | 8 | 公尺 | A2左側 |  | 引道路堤護欄
[12 empty] | 6 | 2020-07-16 | 定期檢測 | 鹿島工程技術顧問股份有限公司 | 2 | 2 | 1 | 1 | 滲水、白華 | 未維修 | 白華處理(平方公尺) | 0.7 | 平方公尺 | 2G6底部 |  | 主梁
[12 empty] | 7 | 2020-07-16 | 定期檢測 | 鹿島工程技術顧問股份有限公司 | 2 | 2 | 1 | 1 | 混凝土結構裂縫 | 未維修 | >0.3mm混凝土裂縫修補 | 1.2 | 公尺 | A1 |  | 橋台
[12 empty] | 8 | 2020-07-16 | 定期檢測 | 鹿島工程技術顧問股份有限公司 | 2 | 2 | 1 | 2 | 滲水、白華 | 未維修 | 白華處理(平方公尺) | 2 | 平方公尺 | A1左側 |  | 翼牆／擋土牆
[12 empty] | 9 | 2020-07-16 | 定期檢測 | 鹿島工程技術顧問股份有限公司 | 2 | 1 | 1 | 1 | 混凝土剝落、破碎、鋼筋外露、銹蝕 | 未維修 | 鋼筋除鏽及混凝土修復(<=0.4*0.4*0.05m) | 1 | 處 | S1右側懸臂板 |  | 橋面板
[12 empty] | 10 | 2020-07-16 | 定期檢測 | 鹿島工程技術顧問股份有限公司 | 2 | 1 | 1 | 1 | 其他損傷 | 未維修 | 增設橋名牌 | 1 | 個 | P1墩 |  | 其他
[12 empty] | 11 | 2020-07-16 | 定期檢測 | 鹿島工程技術顧問股份有限公司 | 2 | 1 | 1 | 1 | 混凝土結構裂縫 | 未維修 | >0.3mm混凝土裂縫修補 | 1 | 公尺 | P1 |  | 橋墩／帽梁
[12 empty] | 12 | 2020-07-16 | 定期檢測 | 鹿島工程技術顧問股份有限公司 | 2 | 2 | 1 | 1 | 滲水、白華 | 未維修 | 白華處理(平方公尺) | 0.32 | 平方公尺 | 2G7底部 |  | 主梁
[12 empty] | 13 | 2020-07-16 | 定期檢測 | 鹿島工程技術顧問股份有限公司 | 2 | 1 | 1 | 1 | 混凝土剝落、破碎、鋼筋外露、銹蝕 | 未維修 | 鋼筋除鏽及混凝土修復(<=0.4*0.4*0.05m) | 1 | 處 | A1 |  | 橋台
[12 empty] | 14 | 2020-07-16 | 定期檢測 | 鹿島工程技術顧問股份有限公司 | 2 | 1 | 1 | 1 | 混凝土剝落、破碎、鋼筋外露、銹蝕 | 未維修 | 混凝土修復(<=0.4*0.4*0.05m) | 1 | 處 | P1左側帽梁底 |  | 橋墩／帽梁
[12 empty] | 15 | 2020-07-16 | 定期檢測 | 鹿島工程技術顧問股份有限公司 | 2 | 1 | 2 | 2 | 防護網(柵)構件損傷 | 未維修 | 防護網更換 | 1 | 處 | S2 |  | 其他
[12 empty] | 16 | 2020-07-16 | 定期檢測 | 鹿島工程技術顧問股份有限公司 | 2 | 1 | 1 | 1 | 其他損傷 | 已維修 | 植物清除 | 1 | 處 | S2左外側(P1墩上方) | 45641 | 橋護欄 | 清除植生 | 600 | 2021-04-26 | 2021-04-26 | 2023-03-17 12:38 | 張菁瑩 | 2023-03-17 12:38 | 張菁瑩
405 | 35403 | 茄苳IC C/D穿越橋 | 國道3號 | 國道 | 0K+406M ~0K~476M | 高公局北區養護工程分局 | 關西工務段 | I型梁 | 預力混凝土 | 93 | 已維修：3 | NO | 檢測日期 | 檢測類別 | 檢測單位 | D | E | R | U | 劣化類型 | 狀態 | 建議維修工法 | 數量 | 單位 | 損壞位置 | 維修紀錄ID | 維修構件 | 維修工法 | 金額 | 開工日期 | 完成日期 | 維修原始紀錄日期 | 維修原始紀錄者 | 維修最後修改日期 | 維修最後修改者
[11 empty] | 未維修：34 | 1 | 2020-07-13 | 定期檢測 | 鹿島工程技術顧問股份有限公司 | 2 | 2 | 2 | 2 | 其他損傷 | 未維修 | 混凝土修復，白華修補，水刀鑿除 | 2 | 處 | p1兩側 |  | 橋墩／帽梁
[11 empty] | 全部：37 | 2 | 2020-07-13 | 定期檢測 | 鹿島工程技術顧問股份有限公司 | 2 | 1 | 1 | 2 | 混凝土剝落、破碎、鋼筋外露、銹蝕 | 未維修 | 混凝土護欄修復 | 1 | 處 | A1 |  | 引道路堤護欄
[12 empty] | 3 | 2020-07-13 | 定期檢測 | 鹿島工程技術顧問股份有限公司 | 2 | 2 | 1 | 1 | 伸縮縫間雜物堆積 | 未維修 | 清理伸縮縫 | 1 | 處 | a1 |  | 伸縮縫
[12 empty] | 4 | 2020-07-13 | 定期檢測 | 鹿島工程技術顧問股份有限公司 | 2 | 1 | 2 | 2 | 混凝土剝落、破碎、鋼筋外露、銹蝕 | 未維修 | 混凝土修復，鋼筋銹蝕處理，水刀鑿除 | 4 | 處 | s2 |  | 橋面板
[12 empty] | 5 | 2020-07-13 | 定期檢測 | 鹿島工程技術顧問股份有限公司 | 2 | 2 | 1 | 1 | 伸縮縫間雜物堆積 | 未維修 | 其他(清除植生) | 1 | 處 | a2 |  | 伸縮縫
[12 empty] | 6 | 2020-07-13 | 定期檢測 | 鹿島工程技術顧問股份有限公司 | 2 | 2 | 2 | 2 | 混凝土裂縫 | 未維修 | 修補寬度大於0.3mm的裂縫 | 2.3 | 公尺 | A2右側 |  | 翼牆／擋土牆
[12 empty] | 7 | 2020-07-13 | 定期檢測 | 鹿島工程技術顧問股份有限公司 | 2 | 2 | 1 | 1 | 滲水、白華 | 未維修 | 白華處理 | 1.2 | 平方公尺 | S1 |  | 橋面板
[12 empty] | 8 | 2020-07-13 | 定期檢測 | 鹿島工程技術顧問股份有限公司 | 2 | 1 | 1 | 1 | 橋名牌(柱)損壞 | 未維修 | 增設橋名牌 | 3 | 處 | A1、A2橋台、P1橋墩 |  | 其他
[12 empty] | 9 | 2020-07-13 | 定期檢測 | 鹿島工程技術顧問股份有限公司 | 2 | 1 | 1 | 1 | 混凝土空洞(或蜂窩) | 未維修 | 表面蜂窩處理 | 1.2 | 平方公尺 | 2D2-2 |  | 橫隔梁
[12 empty] | 10 | 2020-07-13 | 定期檢測 | 鹿島工程技術顧問股份有限公司 | 2 | 1 | 1 | 1 | 裂縫 | 未維修 | 修補寬度大於0.3mm的裂縫 | 4.2 | 公尺 | A1 |  | 引道路堤保護措施
[12 empty] | 11 | 2020-07-13 | 定期檢測 | 鹿島工程技術顧問股份有限公司 | 2 | 2 | 1 | 1 | 滲水、白華 | 未維修 | 白華處理 | 3 | 平方公尺 | A1 |  | 橋台
[12 empty] | 12 | 2020-07-13 | 定期檢測 | 鹿島工程技術顧問股份有限公司 | 2 | 1 | 1 | 1 | 混凝土裂縫 | 未維修 | 修補寬度大於0.3mm的裂縫 | 1.5 | 公尺 | A2 |  | 橋台
[12 empty] | 13 | 2020-07-13 | 定期檢測 | 鹿島工程技術顧問股份有限公司 | 2 | 1 | 1 | 1 | 其他損傷 | 未維修 | 植生清除 | 1 | 處 | A2右側 |  | 翼牆／擋土牆
[12 empty] | 14 | 2020-07-13 | 定期檢測 | 鹿島工程技術顧問股份有限公司 | 3 | 1 | 2 | 2 | 鋼筋外露、銹蝕 | 未維修 | 鋼筋除鏽混凝土修復(>=0.4x0.4x0.05m) | 0.48 | 平方公尺 | S1右側 |  | 橋護欄
[12 empty] | 15 | 2020-07-13 | 定期檢測 | 鹿島工程技術顧問股份有限公司 | 2 | 1 | 1 | 1 | 滑動或沉陷 | 未維修 | 護坡修復 | 1 | 平方公尺 | A1 |  | 引道路堤保護措施
[12 empty] | 16 | 2020-07-13 | 定期檢測 | 鹿島工程技術顧問股份有限公司 | 2 | 1 | 1 | 1 | 其他損傷 | 未維修 | 植物清除 | 1 | 處 | A1 |  | 橋台
[12 empty] | 17 | 2020-07-13 | 定期檢測 | 鹿島工程技術顧問股份有限公司 | 2 | 1 | 1 | 1 | 路堤沉陷 | 未維修 | AC路面修復 | 0.3 | 平方公尺 | A2 |  | 引道路堤
[12 empty] | 18 | 2020-07-13 | 定期檢測 | 鹿島工程技術顧問股份有限公司 | 2 | 1 | 1 | 1 | 其他損傷 | 未維修 | 植生清除 | 1 | 處 | A1右側 |  | 防落設施
[12 empty] | 19 | 2020-07-13 | 定期檢測 | 鹿島工程技術顧問股份有限公司 | 2 | 2 | 1 | 1 | 滲水、白華 | 未維修 | 白華處理 | 7 | 處 | 1G5右側 |  | 主梁
[12 empty] | 20 | 2020-07-13 | 定期檢測 | 鹿島工程技術顧問股份有限公司 | 2 | 1 | 1 | 1 | 滲水、白華 | 未維修 | 增設落水管 | 1 | 處 | P1帽梁左側 |  | 橋墩／帽梁
[12 empty] | 21 | 2020-07-13 | 定期檢測 | 鹿島工程技術顧問股份有限公司 | 2 | 1 | 1 | 1 | 滲水、白華 | 未維修 | 白華處理 | 0.5 | 平方公尺 | A1右側 |  | 翼牆／擋土牆
[12 empty] | 22 | 2020-07-13 | 定期檢測 | 鹿島工程技術顧問股份有限公司 | 2 | 1 | 1 | 1 | 其他損傷 | 未維修 | 植生清除 | 1 | 處 | A1右側 |  | 翼牆／擋土牆
[12 empty] | 23 | 2020-07-13 | 定期檢測 | 鹿島工程技術顧問股份有限公司 | 2 | 1 | 1 | 1 | 混凝土剝落 | 未維修 | 混凝土修復(<=0.4x0.4x0.05m) | 1 | 處 | A2右側 |  | 翼牆／擋土牆
[12 empty] | 24 | 2020-07-13 | 定期檢測 | 鹿島工程技術顧問股份有限公司 | 2 | 1 | 1 | 1 | 混凝土破損 | 未維修 | 混凝土修復(<=0.4x0.4x0.05m) | 1 | 處 | A2左側 |  | 防落設施
[12 empty] | 25 | 2020-07-13 | 定期檢測 | 鹿島工程技術顧問股份有限公司 | 2 | 1 | 1 | 1 | 其他損傷 | 未維修 | 植生清除 | 1 | 處 | A2左側 |  | 防落設施
[12 empty] | 26 | 2020-07-13 | 定期檢測 | 鹿島工程技術顧問股份有限公司 | 2 | 1 | 1 | 1 | 混凝土剝落 | 未維修 | 混凝土修復(>=0.4x0.4x0.05m) | 2.4 | 平方公尺 | A2 |  | 伸縮縫
[12 empty] | 27 | 2020-07-13 | 定期檢測 | 鹿島工程技術顧問股份有限公司 | 2 | 1 | 2 | 2 | 鋼筋、鋼腱或錨碇部位外露、銹蝕 | 未維修 | 鋼筋除鏽混凝土修復(<=0.4x0.4x0.05m) | 1 | 處 | P1帽梁底部 |  | 橋墩／帽梁
[12 empty] | 28 | 2020-07-13 | 定期檢測 | 鹿島工程技術顧問股份有限公司 | 2 | 1 | 1 | 1 | 混凝土破損 | 未維修 | 混凝土修復(<=0.4x0.4x0.05m) | 1 | 處 | A1 |  | 防落設施
[12 empty] | 29 | 2020-07-13 | 定期檢測 | 鹿島工程技術顧問股份有限公司 | 3 | 3 | 2 | 2 | 混凝土裂縫 | 未維修 | 修補寬度大於0.3mm的裂縫 | 60 | 公尺 | P1 |  | 橋墩／帽梁
[12 empty] | 30 | 2020-07-13 | 定期檢測 | 鹿島工程技術顧問股份有限公司 | 2 | 1 | 1 | 1 | 其他損傷 | 未維修 | 植生清除 | 1 | 處 | S1右外側 |  | 橋護欄
[12 empty] | 31 | 2020-07-13 | 定期檢測 | 鹿島工程技術顧問股份有限公司 | 2 | 1 | 1 | 1 | 保護設施遭破壞、移動或遺失 | 未維修 | 混凝土修復(>=0.4x0.4x0.05m) | 4 | 平方公尺 | A2 |  | 引道路堤保護措施
[12 empty] | 32 | 2020-07-13 | 定期檢測 | 鹿島工程技術顧問股份有限公司 | 2 | 2 | 1 | 1 | 滲水、白華 | 未維修 | 白華處理 | 2 | 平方公尺 | A2 |  | 橋台
[12 empty] | 33 | 2020-07-13 | 定期檢測 | 鹿島工程技術顧問股份有限公司 | 2 | 1 | 1 | 1 | 混凝土剝落 | 未維修 | 混凝土修復(<=0.4x0.4x0.05m) | 1 | 處 | A1右側(近A1路堤) |  | 翼牆／擋土牆
[12 empty] | 34 | 2020-07-13 | 定期檢測 | 鹿島工程技術顧問股份有限公司 | 2 | 1 | 2 | 2 | 排水設施損傷 | 未維修 | 修復受損的排水管 | 1.5 | 公尺 | A2橋台、S1、S2 |  | 橋梁排水設施
[12 empty] | 35 | 2020-07-13 | 定期檢測 | 鹿島工程技術顧問股份有限公司 | 2 | 1 | 2 | 2 | 混凝土剝落 | 已維修 | 混凝土修復(>=0.4x0.4x0.05m) | 2.4 | 平方公尺 | A1 | 19689 | 伸縮縫 | 無收縮混凝土修復(5000PSI) | 18000 | 2020-10-12 | 2020-10-12 | 2020-10-21 11:51 | 郭凱文
[12 empty] | 36 | 2020-07-13 | 定期檢測 | 鹿島工程技術顧問股份有限公司 | 2 | 2 | 1 | 2 | 排水設施阻塞 | 已維修 | 清理淤塞的排水孔 | 3 | 個 | S1~S2 | 33216 | 橋梁排水設施 | 清理淤塞的排水孔 | 500 | 2021-02-23 | 2021-02-23 | 2021-08-23 22:36 | 張菁瑩 | 2021-08-23 22:36 | 張菁瑩
[12 empty] | 37 | 2020-07-13 | 定期檢測 | 鹿島工程技術顧問股份有限公司 | 2 | 2 | 2 | 2 | 其他損傷 | 已維修 | 填縫劑更新 | 2 | 處 | A1A2 | 19691 | 橋護欄 | 護欄填縫劑更新 | 300 | 2020-10-12 | 2020-10-12 | 2020-10-21 11:58 | 郭凱文
406 | 35405 | 新竹系統交流道穿越橋(南向) | 國道3號 | 國道 | 100K+639M ~100K~729.32M | 高公局北區養護工程分局 | 關西工務段 | U型梁 | 預力混凝土 | 84 | 已維修：6 | NO | 檢測日期 | 檢測類別 | 檢測單位 | D | E | R | U | 劣化類型 | 狀態 | 建議維修工法 | 數量 | 單位 | 損壞位置 | 維修紀錄ID | 維修構件 | 維修工法 | 金額 | 開工日期 | 完成日期 | 維修原始紀錄日期 | 維修原始紀錄者 | 維修最後修改日期 | 維修最後修改者
[11 empty] | 未維修：21 | 1 | 2020-06-15 | 定期檢測 | 鹿島工程技術顧問股份有限公司 | 2 | 2 | 2 | 2 | 混凝土剝落、破碎、鋼筋、鋼腱或錨碇外露、銹蝕 | 未維修 | 混凝土修補 | 18.72 | 立方公尺 | 2G1左側 |  | 主梁
[11 empty] | 全部：27 | 2 | 2020-06-15 | 定期檢測 | 鹿島工程技術顧問股份有限公司 | 2 | 2 | 2 | 2 | 滲水、白華 | 未維修 | 白華處理(平方公尺) | 0.6 | 平方公尺 | 3G3 |  | 主梁
[12 empty] | 3 | 2020-06-15 | 定期檢測 | 鹿島工程技術顧問股份有限公司 | 2 | 2 | 2 | 2 | 滲水、白華 | 未維修 | 白華處理(平方公尺) | 15.5 | 平方公尺 | S3左側懸臂板(G2-G3間近A2) |  | 橋面板
[12 empty] | 4 | 2020-06-15 | 定期檢測 | 鹿島工程技術顧問股份有限公司 | 2 | 1 | 1 | 1 | 橋名牌(柱)損壞 | 未維修 | 增設橋名牌 | 2 | 處 | P1~P2 |  | 其他
[12 empty] | 5 | 2020-06-15 | 定期檢測 | 鹿島工程技術顧問股份有限公司 | 2 | 1 | 1 | 1 | 混凝土剝落、破碎、鋼筋外露、銹蝕 | 未維修 | 修補混凝土 | 0.04 | 平方公尺 | P1-1右側背面帽梁 |  | 橋墩／帽梁
[12 empty] | 6 | 2020-06-15 | 定期檢測 | 鹿島工程技術顧問股份有限公司 | 2 | 1 | 1 | 1 | 其他損傷 | 未維修 | 修補混凝土 | 0.5 | 立方公尺 | P2-2帽梁 |  | 橋墩／帽梁
[12 empty] | 7 | 2020-06-15 | 定期檢測 | 鹿島工程技術顧問股份有限公司 | 2 | 1 | 1 | 1 | 滲水、白華 | 未維修 | 白華處理(平方公尺) | 0.5 | 平方公尺 | 1G1左側(近A1) |  | 主梁
[12 empty] | 8 | 2020-06-15 | 定期檢測 | 鹿島工程技術顧問股份有限公司 | 2 | 1 | 1 | 1 | 混凝土剝落、破碎、鋼筋、鋼腱或錨碇外露、銹蝕 | 未維修 | 鋼筋除鏽及混凝土修復 | 0.01 | 平方公尺 | 1G3右側(近A1) |  | 主梁
[12 empty] | 9 | 2020-06-15 | 定期檢測 | 鹿島工程技術顧問股份有限公司 | 2 | 2 | 1 | 1 | 滲水、白華 | 未維修 | 清理排水孔 | 1 | 式 | A2 |  | 橋台
[12 empty] | 10 | 2020-06-15 | 定期檢測 | 鹿島工程技術顧問股份有限公司 | 2 | 1 | 2 | 2 | 混凝土剝落、破碎、鋼筋外露、銹蝕 | 未維修 | 鋼筋除鏽及混凝土修復 | 1 | 處 | A1右側 |  | 橋台
[12 empty] | 11 | 2020-06-15 | 定期檢測 | 鹿島工程技術顧問股份有限公司 | 2 | 1 | 1 | 1 | 路堤損傷 | 未維修 | AC路面刨除加鋪 | 1 | 平方公尺 | A1 |  | 引道路堤
[12 empty] | 12 | 2020-06-15 | 定期檢測 | 鹿島工程技術顧問股份有限公司 | 2 | 2 | 1 | 1 | 混凝土剝落、破碎、鋼筋外露、銹蝕 | 未維修 | 修補混凝土 | 0.12 | 立方公尺 | A1右側 |  | 翼牆／擋土牆
[12 empty] | 13 | 2020-06-15 | 定期檢測 | 鹿島工程技術顧問股份有限公司 | 2 | 2 | 1 | 1 | 滲水、白華 | 未維修 | 清理排水孔 | 1 | 式 | A1 |  | 橋台
[12 empty] | 14 | 2020-06-15 | 定期檢測 | 鹿島工程技術顧問股份有限公司 | 2 | 2 | 1 | 1 | 伸縮縫間雜物堆積 | 未維修 | 伸縮縫清理 | 8 | 公尺 | A1 |  | 伸縮縫
[12 empty] | 15 | 2020-06-15 | 定期檢測 | 鹿島工程技術顧問股份有限公司 | 2 | 1 | 1 | 1 | 混凝土剝落、破碎、鋼筋外露、銹蝕 | 未維修 | 鋼筋除鏽及混凝土修復 | 1 | 處 | P2-2右側帽梁 |  | 橋墩／帽梁
[12 empty] | 16 | 2020-06-15 | 定期檢測 | 鹿島工程技術顧問股份有限公司 | 2 | 2 | 2 | 2 | 混凝土結構裂縫 | 未維修 | 修補裂縫 | 1.5 | 公尺 | 1G4右側 |  | 主梁
[12 empty] | 17 | 2020-06-15 | 定期檢測 | 鹿島工程技術顧問股份有限公司 | 2 | 1 | 1 | 1 | 混凝土剝落、破碎、鋼筋、鋼腱或錨碇外露、銹蝕 | 未維修 | 混凝土修補 | 0.25 | 立方公尺 | 2G4右側(近P1) |  | 主梁
[12 empty] | 18 | 2020-06-15 | 定期檢測 | 鹿島工程技術顧問股份有限公司 | 2 | 1 | 2 | 2 | 混凝土剝落、破碎、鋼筋、鋼腱或錨碇外露、銹蝕 | 未維修 | 混凝土修補 | 0.08 | 立方公尺 | 3G3 |  | 主梁
[12 empty] | 19 | 2020-06-15 | 定期檢測 | 鹿島工程技術顧問股份有限公司 | 3 | 1 | 2 | 2 | 混凝土剝落、破碎、鋼筋外露、銹蝕 | 未維修 | 鋼筋除鏽及混凝土修復 | 0.25 | 平方公尺 | 1D1-2 |  | 橫隔梁
[12 empty] | 20 | 2020-06-15 | 定期檢測 | 鹿島工程技術顧問股份有限公司 | 2 | 2 | 2 | 2 | 混凝土剝落、破碎、鋼筋外露、銹蝕 | 未維修 | 鋼筋除鏽及混凝土修復 | 0.5 | 平方公尺 | S1左側懸臂板 |  | 橋面板
[12 empty] | 21 | 2020-06-15 | 定期檢測 | 鹿島工程技術顧問股份有限公司 | 2 | 2 | 2 | 2 | 滲水、白華 | 未維修 | 白華處理(平方公尺) | 15.5 | 平方公尺 | S2左側懸臂板(G1-G4間近P1) |  | 橋面板
[12 empty] | 22 | 2020-06-15 | 定期檢測 | 鹿島工程技術顧問股份有限公司 | 2 | 2 | 1 | 1 | 其他損傷 | 已維修 | 清除植生或雜物 | 1 | 處 | A1橋檢梯 | 24283 | 其他 | 橋台清理 | 5000 | 2020-10-28 | 2020-11-15 | 2021-03-11 09:56 | 張菁瑩
[12 empty] | 23 | 2020-06-15 | 定期檢測 | 鹿島工程技術顧問股份有限公司 | 2 | 1 | 2 | 2 | 排水設施阻塞或功能性降低 | 已維修 | 清理淤塞的排水孔 | 3 | 處 | S1左側 | 31592 | 橋梁排水設施 | 修復受損的排水管 | 600 | 2020-12-22 | 2020-12-22 | 2021-07-13 23:56 | 張菁瑩 | 2021-07-13 23:56 | 張菁瑩
[12 empty] | 24 | 2020-06-15 | 定期檢測 | 鹿島工程技術顧問股份有限公司 | 2 | 1 | 1 | 1 | 排水設施損傷 | 已維修 | 修復受損的排水管 | 2 | 公尺 | S2左側 | 24858 | 橋梁排水設施 | 修復受損的排水管 |  | 2020-12-22 | 2020-12-31 | 2021-03-11 21:51 | 張菁瑩
[12 empty] | 25 | 2020-06-15 | 定期檢測 | 鹿島工程技術顧問股份有限公司 | 2 | 1 | 1 | 1 | 其他損傷 | 已維修 | 清除植生或雜物 | 2 | 處 | S1、S2右外側 | 45240 | 橋護欄 | 清除植生 | 600 | 2021-04-23 | 2021-04-23 | 2023-03-01 22:53 | 張菁瑩 | 2023-03-01 22:53 | 張菁瑩
[12 empty] | 26 | 2020-06-15 | 定期檢測 | 鹿島工程技術顧問股份有限公司 | 2 | 1 | 1 | 1 | 混凝土剝落、破碎、鋼筋外露、銹蝕 | 已維修 | 混凝土剝落鋼筋鏽蝕修復 | 9 | 處 | S3右側 | 42283 | 橋護欄 | 鋼筋除銹、混凝土修補 | 5400 | 2022-06-15 | 2022-06-15 | 2022-10-25 12:35 | 張菁瑩 | 2022-10-25 12:35 | 張菁瑩
[12 empty] | 27 | 2020-06-15 | 定期檢測 | 鹿島工程技術顧問股份有限公司 | 2 | 1 | 1 | 1 | 其他損傷 | 已維修 | 清除植生或雜物 | 50 | 平方公尺 | A1 | 24282 | 引道路堤保護措施 | 橋台清理 | 5000 | 2020-10-28 | 2020-11-15 | 2021-03-11 09:56 | 張菁瑩
407 | 35411 | 新竹LC穿越橋 | 國道3號 | 國道 | 0K+509M ~0K~649M | 高公局北區養護工程分局 | 關西工務段 | U型梁 | 預力混凝土 | 79 | 已維修：0 | NO | 檢測日期 | 檢測類別 | 檢測單位 | D | E | R | U | 劣化類型 | 狀態 | 建議維修工法 | 數量 | 單位 | 損壞位置 | 維修紀錄ID | 維修構件 | 維修工法 | 金額 | 開工日期 | 完成日期 | 維修原始紀錄日期 | 維修原始紀錄者 | 維修最後修改日期 | 維修最後修改者
[11 empty] | 未維修：19 | 1 | 2020-07-06 | 定期檢測 | 鹿島工程技術顧問股份有限公司 | 2 | 2 | 1 | 1 | 裂縫 | 未維修 | 植生清除 | 1 | 式 | A2 |  | 引道路堤保護措施
[11 empty] | 全部：19 | 2 | 2020-07-06 | 定期檢測 | 鹿島工程技術顧問股份有限公司 | 2 | 1 | 2 | 2 | 排水設施損傷 | 未維修 | 修復受損的排水管 | 3 | 公尺 | A1、A2橋台、S4右側 |  | 橋梁排水設施
[12 empty] | 3 | 2020-07-06 | 定期檢測 | 鹿島工程技術顧問股份有限公司 | 2 | 2 | 1 | 1 | 伸縮縫裝置損傷 | 未維修 | 齒型伸縮縫更換(伸縮量>10cm)(含材料) | 1 | 公尺 | A1 |  | 伸縮縫
[12 empty] | 4 | 2020-07-06 | 定期檢測 | 鹿島工程技術顧問股份有限公司 | 2 | 1 | 1 | 1 | 混凝土空洞(或蜂窩) | 未維修 | 表面蜂窩修補 | 0.24 | 平方公尺 | A2背牆 |  | 橋台
[12 empty] | 5 | 2020-07-06 | 定期檢測 | 鹿島工程技術顧問股份有限公司 | 2 | 1 | 1 | 1 | 鋼筋外露、銹蝕 | 未維修 | 鋼筋除鏽混凝土修復(<=0.4x0.4x0.05m) | 1 | 處 | A2左側 |  | 翼牆／擋土牆
[12 empty] | 6 | 2020-07-06 | 定期檢測 | 鹿島工程技術顧問股份有限公司 | 2 | 1 | 1 | 1 | 其他損傷 | 未維修 | 植生清除 | 1 | 處 | A2左側 |  | 翼牆／擋土牆
[12 empty] | 7 | 2020-07-06 | 定期檢測 | 鹿島工程技術顧問股份有限公司 | 2 | 1 | 1 | 1 | 鋼筋、鋼腱或錨碇部位外露、銹蝕 | 未維修 | 鋼筋除鏽混凝土修復(<=0.4x0.4x0.05m) | 1 | 處 | 2G1(近P2)底部 |  | 主梁
[12 empty] | 8 | 2020-07-06 | 定期檢測 | 鹿島工程技術顧問股份有限公司 | 2 | 1 | 1 | 1 | 鋼筋、鋼腱或錨碇部位外露、銹蝕 | 未維修 | 鋼筋除鏽混凝土修復(<=0.4x0.4x0.05m) | 1 | 處 | 4G2右側(近A2） |  | 主梁
[12 empty] | 9 | 2020-07-06 | 定期檢測 | 鹿島工程技術顧問股份有限公司 | 2 | 2 | 1 | 1 | 其他損傷 | 未維修 | 植生清除 | 1 |  | A2右側 |  | 其他
[12 empty] | 10 | 2020-07-06 | 定期檢測 | 鹿島工程技術顧問股份有限公司 | 2 | 1 | 1 | 1 | 滲水、白華 | 未維修 | 白華處理 | 0.75 | 平方公尺 | 3G1左側 |  | 主梁
[12 empty] | 11 | 2020-07-06 | 定期檢測 | 鹿島工程技術顧問股份有限公司 | 2 | 1 | 1 | 1 | 混凝土剝落 | 未維修 | 混凝土修復(<=0.4x0.4x0.05m) | 1 | 處 | A1右側 |  | 引道路堤護欄
[12 empty] | 12 | 2020-07-06 | 定期檢測 | 鹿島工程技術顧問股份有限公司 | 2 | 1 | 1 | 1 | 保護設施遭破壞、移動或遺失 | 未維修 | 混凝土修復(>=0.4x0.4x0.05m) | 25 | 平方公尺 | A1右側 |  | 引道路堤保護措施
[12 empty] | 13 | 2020-07-06 | 定期檢測 | 鹿島工程技術顧問股份有限公司 | 2 | 1 | 1 | 1 | 裂縫 | 未維修 | 植生清除 | 1 | 式 | A1 |  | 引道路堤保護措施
[12 empty] | 14 | 2020-07-06 | 定期檢測 | 鹿島工程技術顧問股份有限公司 | 2 | 2 | 1 | 1 | 伸縮縫間雜物堆積 | 未維修 | 伸縮縫清理 | 7.5 | 公尺 | A1 |  | 伸縮縫
[12 empty] | 15 | 2020-07-06 | 定期檢測 | 鹿島工程技術顧問股份有限公司 | 2 | 1 | 1 | 1 | 其他損傷 | 未維修 | 修補寬度大於0.3mm的裂縫 | 1 | 公尺 | A2 |  | 伸縮縫
[12 empty] | 16 | 2020-07-06 | 定期檢測 | 鹿島工程技術顧問股份有限公司 | 2 | 2 | 1 | 1 | 伸縮縫裝置損傷 | 未維修 | 齒型伸縮縫更換(伸縮量>10cm)(含材料) | 1 | 公尺 | A2 |  | 伸縮縫
[12 empty] | 17 | 2020-07-06 | 定期檢測 | 鹿島工程技術顧問股份有限公司 | 2 | 1 | 1 | 1 | 橋名牌(柱)損壞 | 未維修 | 增設橋名牌 | 1 | 處 | A1 |  | 其他
[12 empty] | 18 | 2020-07-06 | 定期檢測 | 鹿島工程技術顧問股份有限公司 | 2 | 1 | 1 | 1 | 混凝土裂縫 | 未維修 | 修補寬度大於0.3mm的裂縫 | 0.8 | 公尺 | A2右側 |  | 翼牆／擋土牆
[12 empty] | 19 | 2020-07-06 | 定期檢測 | 鹿島工程技術顧問股份有限公司 | 2 | 1 | 1 | 1 | 混凝土剝落 | 未維修 | 混凝土修復(<=0.4x0.4x0.05m) | 1 | 處 | S4右外側(近A2) |  | 橋護欄
408 | 35412 | 新竹系統交流道LH穿越橋 | 國道3號 | 國道 | 0K+397M ~0K~580.92M | 高公局北區養護工程分局 | 關西工務段 | U型梁 | 預力混凝土 | 79 | 已維修：2 | NO | 檢測日期 | 檢測類別 | 檢測單位 | D | E | R | U | 劣化類型 | 狀態 | 建議維修工法 | 數量 | 單位 | 損壞位置 | 維修紀錄ID | 維修構件 | 維修工法 | 金額 | 開工日期 | 完成日期 | 維修原始紀錄日期 | 維修原始紀錄者 | 維修最後修改日期 | 維修最後修改者
[11 empty] | 未維修：18 | 1 | 2020-07-04 | 定期檢測 | 鹿島工程技術顧問股份有限公司 | 2 | 1 | 1 | 1 | 混凝土剝落 | 未維修 | 混凝土修復(<=0.4x0.4x0.05m) | 1 | 處 | A1右側 |  | 翼牆／擋土牆
[11 empty] | 全部：20 | 2 | 2020-07-04 | 定期檢測 | 鹿島工程技術顧問股份有限公司 | 2 | 1 | 1 | 1 | 混凝土剝落 | 未維修 | 混凝土修復(<=0.4x0.4x0.05m) | 1 | 處 | A1右側 |  | 引道路堤護欄
[12 empty] | 3 | 2020-07-04 | 定期檢測 | 鹿島工程技術顧問股份有限公司 | 2 | 1 | 1 | 1 | 混凝土空洞(或蜂窩) | 未維修 | 混凝土修復(>=0.4x0.4x0.05m) | 0.2 | 平方公尺 | A2右側 |  | 引道路堤護欄
[12 empty] | 4 | 2020-07-04 | 定期檢測 | 鹿島工程技術顧問股份有限公司 | 2 | 3 | 1 | 1 | 裂縫 | 未維修 | 植生清除 | 1 | 式 | A1 |  | 引道路堤保護措施
[12 empty] | 5 | 2020-07-04 | 定期檢測 | 鹿島工程技術顧問股份有限公司 | 2 | 2 | 2 | 2 | 滑動或沉陷 | 未維修 | 護坡修復 | 0.1 | 平方公尺 | A2 |  | 引道路堤保護措施
[12 empty] | 6 | 2020-07-04 | 定期檢測 | 鹿島工程技術顧問股份有限公司 | 2 | 2 | 1 | 1 | 伸縮縫間雜物堆積 | 未維修 | 伸縮縫清理 | 1 | 公尺 | A2 |  | 伸縮縫
[12 empty] | 7 | 2020-07-04 | 定期檢測 | 鹿島工程技術顧問股份有限公司 | 2 | 1 | 1 | 1 | 伸縮縫間雜物堆積 | 未維修 | 伸縮縫清理 | 1 | 公尺 | P3 |  | 伸縮縫
[12 empty] | 8 | 2020-07-04 | 定期檢測 | 鹿島工程技術顧問股份有限公司 | 2 | 1 | 1 | 1 | 鋼筋、鋼腱或錨碇部位外露、銹蝕 | 未維修 | 鋼筋除鏽混凝土修復(<=0.4x0.4x0.05m) | 2 | 處 | 4G1左側 |  | 主梁
[12 empty] | 9 | 2020-07-04 | 定期檢測 | 鹿島工程技術顧問股份有限公司 | 2 | 4 | 2 | 2 | 其他損傷 | 未維修 | 植生清除 | 1 | 式 | A1右側 |  | 其他
[12 empty] | 10 | 2020-07-04 | 定期檢測 | 鹿島工程技術顧問股份有限公司 | 2 | 2 | 1 | 1 | 橋名牌(柱)損壞 | 未維修 | 增設橋名牌 | 5 | 處 | P1~P4橋墩、A2橋台 |  | 其他
[12 empty] | 11 | 2020-07-04 | 定期檢測 | 鹿島工程技術顧問股份有限公司 | 2 | 2 | 2 | 2 | 裂縫 | 未維修 | 植生清除 | 1 | 式 | A2 |  | 引道路堤保護措施
[12 empty] | 12 | 2020-07-04 | 定期檢測 | 鹿島工程技術顧問股份有限公司 | 2 | 2 | 1 | 1 | 伸縮縫間雜物堆積 | 未維修 | 伸縮縫清理 | 6 | 公尺 | A1 |  | 伸縮縫
[12 empty] | 13 | 2020-07-04 | 定期檢測 | 鹿島工程技術顧問股份有限公司 | 2 | 1 | 1 | 1 | 鋼筋、鋼腱或錨碇部位外露、銹蝕 | 未維修 | 鋼筋除鏽混凝土修復(<=0.4x0.4x0.05m) | 1 | 處 | 2G2右側 |  | 主梁
[12 empty] | 14 | 2020-07-04 | 定期檢測 | 鹿島工程技術顧問股份有限公司 | 2 | 1 | 1 | 1 | 鋼筋、鋼腱或錨碇部位外露、銹蝕 | 未維修 | 鋼筋除鏽混凝土修復(<=0.4x0.4x0.05m) | 1 | 處 | 5G1左側近A2 |  | 主梁
[12 empty] | 15 | 2020-07-04 | 定期檢測 | 鹿島工程技術顧問股份有限公司 | 2 | 1 | 2 | 2 | 其他損傷 | 未維修 | 植生清除 | 1 | 處 | A2 |  | 橋台
[12 empty] | 16 | 2020-07-04 | 定期檢測 | 鹿島工程技術顧問股份有限公司 | 2 | 1 | 1 | 1 | 混凝土空洞(或蜂窩) | 未維修 | 混凝土修復(<=0.4x0.4x0.05m) | 1 | 處 | S1 |  | 橋護欄
[12 empty] | 17 | 2020-07-04 | 定期檢測 | 鹿島工程技術顧問股份有限公司 | 2 | 2 | 2 | 2 | 混凝土裂縫 | 未維修 | 修補寬度大於0.3mm的裂縫 | 1.5 | 公尺 | P2 |  | 橋墩／帽梁
[12 empty] | 18 | 2020-07-04 | 定期檢測 | 鹿島工程技術顧問股份有限公司 | 2 | 1 | 1 | 1 | 混凝土破損 | 未維修 | 混凝土修復(<=0.4x0.4x0.05m) | 1 | 處 | A1 |  | 防落設施
[12 empty] | 19 | 2020-07-04 | 定期檢測 | 鹿島工程技術顧問股份有限公司 | 2 | 1 | 1 | 1 | 排水設施損傷 | 已維修 | 清理淤塞的排水孔 | 1 | 個 | S1 | 20260 | 橋梁排水設施 | 清理淤塞的排水孔 | 500 | 2020-04-23 | 2020-05-15 | 2020-10-28 21:25 | 張菁瑩
[12 empty] | 20 | 2020-07-04 | 定期檢測 | 鹿島工程技術顧問股份有限公司 | 2 | 1 | 1 | 1 | 其他損傷 | 已維修 | 植生清除 | 1 | 處 | A1右側 | 42208 | 翼牆／擋土牆 | 清除植生 | 600 | 2022-06-17 | 2022-06-17 | 2022-10-25 09:05 | 張菁瑩 | 2022-10-25 09:05 | 張菁瑩
409 | 35417 | 公道五跨越橋 | 公道五路二段 | 市區道路 | 無K+無M ~無K~無M | 高公局北區養護工程分局 | 關西工務段 | 箱型梁 | 鋼構造 | 87 | 已維修：9 | NO | 檢測日期 | 檢測類別 | 檢測單位 | D | E | R | U | 劣化類型 | 狀態 | 建議維修工法 | 數量 | 單位 | 損壞位置 | 維修紀錄ID | 維修構件 | 維修工法 | 金額 | 開工日期 | 完成日期 | 維修原始紀錄日期 | 維修原始紀錄者 | 維修最後修改日期 | 維修最後修改者
[11 empty] | 未維修：87 | 1 | 2020-07-22 | 定期檢測 | 鹿島工程技術顧問股份有限公司 | 2 | 1 | 1 | 1 | 保護設施遭破壞、移動或遺失 | 未維修 | 清除植生或雜物 | 1 | 處 | A2 |  | 引道路堤保護措施
[11 empty] | 全部：96 | 2 | 2020-07-22 | 定期檢測 | 鹿島工程技術顧問股份有限公司 | 2 | 2 | 1 | 1 | 滲水、白華 | 未維修 | 白華處理(平方公尺) | 0.48 | 平方公尺 | A1胸牆 |  | 橋台
[12 empty] | 3 | 2020-07-22 | 定期檢測 | 鹿島工程技術顧問股份有限公司 | 2 | 1 | 2 | 2 | 混凝土裂縫 | 未維修 | 修補裂縫 | 1.2 | 公尺 | A2左側 |  | 翼牆／擋土牆
[12 empty] | 4 | 2020-07-22 | 定期檢測 | 鹿島工程技術顧問股份有限公司 | 3 | 2 | 3 | 2 | 生銹及腐蝕 | 未維修 | 支承墊除鏽及油漆塗裝 | 7 | 處 | A1 |  | 支承／支承墊／阻尼裝置
[12 empty] | 5 | 2020-07-22 | 定期檢測 | 鹿島工程技術顧問股份有限公司 | 2 | 3 | 1 | 1 | 螺栓損傷、欠缺及鬆動 | 未維修 | 油漆塗裝 | 36 | 平方公尺 | S1 |  | 橫隔梁
[12 empty] | 6 | 2020-07-22 | 定期檢測 | 鹿島工程技術顧問股份有限公司 | 2 | 3 | 1 | 1 | 油漆銹蝕 | 未維修 | 油漆塗裝 | 150 | 平方公尺 | 1G2 |  | 主梁
[12 empty] | 7 | 2020-07-22 | 定期檢測 | 鹿島工程技術顧問股份有限公司 | 2 | 2 | 1 | 1 | 螺栓損傷、欠缺及鬆動 | 未維修 | 油漆塗裝 | 36 | 平方公尺 | S3 |  | 橫隔梁
[12 empty] | 8 | 2020-07-22 | 定期檢測 | 鹿島工程技術顧問股份有限公司 | 2 | 1 | 1 | 1 | 油漆銹蝕 | 未維修 | 油漆塗裝 | 14 | 平方公尺 | 3G2 |  | 主梁
[12 empty] | 9 | 2020-07-22 | 定期檢測 | 鹿島工程技術顧問股份有限公司 | 2 | 1 | 1 | 1 | 油漆銹蝕 | 未維修 | 油漆塗裝 | 10 | 平方公尺 | 3G7 |  | 主梁
[12 empty] | 10 | 2020-07-22 | 定期檢測 | 鹿島工程技術顧問股份有限公司 | 2 | 1 | 1 | 1 | 鋼筋、鋼腱或錨碇部位外露、銹蝕 | 未維修 | 鋼筋除鏽混凝土修復(<=0.4x0.4x0.05m) | 1 | 處 | S3右側懸臂板 |  | 橋面板
[12 empty] | 11 | 2020-07-22 | 定期檢測 | 鹿島工程技術顧問股份有限公司 | 2 | 1 | 1 | 1 | 其他損傷 | 未維修 | 其他 | 10 | 支 | A1橋台 |  | 其他
[12 empty] | 12 | 2020-07-22 | 定期檢測 | 鹿島工程技術顧問股份有限公司 | 2 | 1 | 1 | 1 | 交通號誌損壞或脫落 | 未維修 | 其他 | 2 | 處 | S1、S2左側 |  | 其他
[12 empty] | 13 | 2020-07-22 | 定期檢測 | 鹿島工程技術顧問股份有限公司 | 2 | 2 | 1 | 1 | 橋名牌(柱)損壞 | 未維修 | 其他 | 8 | 處 | P2~A2 |  | 其他
[12 empty] | 14 | 2020-07-22 | 定期檢測 | 鹿島工程技術顧問股份有限公司 | 2 | 2 | 1 | 1 | 伸縮縫間雜物堆積 | 未維修 | 伸縮縫清理 | 20 | 公尺 | A2 |  | 伸縮縫
[12 empty] | 15 | 2020-07-22 | 定期檢測 | 鹿島工程技術顧問股份有限公司 | 2 | 1 | 1 | 1 | 油漆銹蝕 | 未維修 | 油漆塗裝 | 1 | 平方公尺 | 3G1 |  | 主梁
[12 empty] | 16 | 2020-07-22 | 定期檢測 | 鹿島工程技術顧問股份有限公司 | 2 | 1 | 1 | 1 | 其他損傷 | 未維修 | 其他 | 1 | 式 | S3橋下 |  | 橋面板
[12 empty] | 17 | 2020-07-22 | 定期檢測 | 鹿島工程技術顧問股份有限公司 | 2 | 3 | 1 | 1 | 油漆銹蝕 | 未維修 | 油漆塗裝 | 180 | 平方公尺 | 1G1 |  | 主梁
[12 empty] | 18 | 2020-07-22 | 定期檢測 | 鹿島工程技術顧問股份有限公司 | 2 | 3 | 1 | 1 | 油漆銹蝕 | 未維修 | 油漆塗裝 | 150 | 平方公尺 | 1G3 |  | 主梁
[12 empty] | 19 | 2020-07-22 | 定期檢測 | 鹿島工程技術顧問股份有限公司 | 2 | 2 | 1 | 1 | 螺栓損傷、欠缺及鬆動 | 未維修 | 油漆塗裝 | 48 | 平方公尺 | S2 |  | 橫隔梁
[12 empty] | 20 | 2020-07-22 | 定期檢測 | 鹿島工程技術顧問股份有限公司 | 2 | 2 | 2 | 2 | 混凝土裂縫 | 未維修 | 修補裂縫 | 10 | 公尺 | A2背牆 |  | 橋台
[12 empty] | 21 | 2020-07-22 | 定期檢測 | 鹿島工程技術顧問股份有限公司 | 2 | 1 | 1 | 1 | 滲水、白華 | 未維修 | 白華處理(平方公尺) | 0.5 | 平方公尺 | P2-3墩柱背面 |  | 橋墩／帽梁
[12 empty] | 22 | 2020-07-22 | 定期檢測 | 鹿島工程技術顧問股份有限公司 | 2 | 3 | 1 | 1 | 油漆銹蝕 | 未維修 | 油漆塗裝 | 150 | 平方公尺 | 1G4 |  | 主梁
[12 empty] | 23 | 2020-07-22 | 定期檢測 | 鹿島工程技術顧問股份有限公司 | 2 | 3 | 1 | 1 | 油漆銹蝕 | 未維修 | 油漆塗裝 | 150 | 平方公尺 | 1G5 |  | 主梁
[12 empty] | 24 | 2020-07-22 | 定期檢測 | 鹿島工程技術顧問股份有限公司 | 2 | 1 | 1 | 1 | 油漆銹蝕 | 未維修 | 油漆塗裝 | 5 | 平方公尺 | 1G6 |  | 主梁
[12 empty] | 25 | 2020-07-22 | 定期檢測 | 鹿島工程技術顧問股份有限公司 | 2 | 2 | 1 | 1 | 油漆銹蝕 | 未維修 | 油漆塗裝 | 48 | 平方公尺 | 1G7 |  | 主梁
[12 empty] | 26 | 2020-07-22 | 定期檢測 | 鹿島工程技術顧問股份有限公司 | 2 | 1 | 1 | 1 | 滲水、白華 | 未維修 | 白華處理(平方公尺) | 0.14 | 平方公尺 | S2右側懸臂板 |  | 橋面板
[12 empty] | 27 | 2020-07-22 | 定期檢測 | 鹿島工程技術顧問股份有限公司 | 2 | 1 | 1 | 1 | 油漆銹蝕 | 未維修 | 油漆塗裝 | 6 | 平方公尺 | 3G3 |  | 主梁
[12 empty] | 28 | 2020-07-22 | 定期檢測 | 鹿島工程技術顧問股份有限公司 | 2 | 1 | 1 | 1 | 油漆銹蝕 | 未維修 | 油漆塗裝 | 4 | 平方公尺 | 3G4 |  | 主梁
[12 empty] | 29 | 2020-07-22 | 定期檢測 | 鹿島工程技術顧問股份有限公司 | 2 | 1 | 1 | 1 | 油漆銹蝕 | 未維修 | 油漆塗裝 | 4 | 平方公尺 | 3G5 |  | 主梁
[12 empty] | 30 | 2020-07-22 | 定期檢測 | 鹿島工程技術顧問股份有限公司 | 2 | 1 | 1 | 1 | 油漆銹蝕 | 未維修 | 油漆塗裝 | 6 | 平方公尺 | 3G6 |  | 主梁
[12 empty] | 31 | 2020-07-22 | 定期檢測 | 鹿島工程技術顧問股份有限公司 | 2 | 1 | 1 | 1 | 鋼筋外露、銹蝕 | 未維修 | 鋼筋除鏽混凝土修復 | 0.15 | 平方公尺 | A1右側 |  | 引道路堤護欄
[12 empty] | 32 | 2020-07-22 | 定期檢測 | 鹿島工程技術顧問股份有限公司 | 2 | 1 | 2 | 2 | 其他損傷 | 未維修 | 其他 | 0.36 | 平方公尺 | S1左側、S3及A2引道左側 |  | 其他
[12 empty] | 33 | 2020-07-22 | 定期檢測 | 鹿島工程技術顧問股份有限公司 | 2 | 1 | 1 | 1 | 鋼筋外露、銹蝕 | 未維修 | 鋼筋除鏽混凝土修復(<=0.4x0.4x0.05m) | 3.22 | 平方公尺 | S1~S3 |  | 橋護欄
[12 empty] | 34 | 2020-07-22 | 定期檢測 | 鹿島工程技術顧問股份有限公司 | 2 | 2 | 2 | 2 | 填縫膠損壞 | 未維修 | 填縫劑更新 | 1 | 公尺 | A1左側 |  | 伸縮縫
[12 empty] | 35 | 2020-07-22 | 定期檢測 | 鹿島工程技術顧問股份有限公司 | 2 | 1 | 1 | 1 | 其他損傷 | 未維修 | 清除植生或雜物 | 1 | 處 | A1 |  | 橋台
[12 empty] | 36 | 2020-07-22 | 定期檢測 | 鹿島工程技術顧問股份有限公司 | 2 | 1 | 1 | 1 | 滲水、白華 | 未維修 | 白華處理(平方公尺) | 0.15 | 平方公尺 | A2 |  | 橋台
[12 empty] | 37 | 2020-07-22 | 定期檢測 | 鹿島工程技術顧問股份有限公司 | 2 | 1 | 1 | 1 | 其他損傷 | 未維修 | 清除植生或雜物 | 1 | 處 | A2右側頰牆 |  | 橋台
[12 empty] | 38 | 2020-07-22 | 定期檢測 | 鹿島工程技術顧問股份有限公司 | 2 | 1 | 1 | 1 | 滲水、白華 | 未維修 | 白華處理 | 0.1 | 平方公尺 | P2-2墩柱背面 |  | 橋墩／帽梁
[12 empty] | 39 | 2020-07-22 | 定期檢測 | 鹿島工程技術顧問股份有限公司 | 2 | 1 | 1 | 1 | 其他損傷 | 未維修 | 清除植生或雜物 | 1 | 處 | P1-5 |  | 橋墩／帽梁
[12 empty] | 40 | 2020-07-22 | 定期檢測 | 鹿島工程技術顧問股份有限公司 | 2 | 1 | 1 | 1 | 其他損傷 | 未維修 | 清除植生或雜物 | 1 | 處 | P1-4 |  | 橋墩／帽梁
[12 empty] | 41 | 2020-07-22 | 定期檢測 | 鹿島工程技術顧問股份有限公司 | 2 | 1 | 1 | 1 | 其他損傷 | 未維修 | 清除植生或雜物 | 1 | 處 | P1-3 |  | 橋墩／帽梁
[12 empty] | 42 | 2020-07-22 | 定期檢測 | 鹿島工程技術顧問股份有限公司 | 2 | 1 | 1 | 1 | 其他損傷 | 未維修 | 其他 | 6 | 處 | S2 |  | 橋面板
[12 empty] | 43 | 2020-07-22 | 定期檢測 | 鹿島工程技術顧問股份有限公司 | 2 | 1 | 1 | 1 | 滲水、白華 | 未維修 | 白華處理(平方公尺) | 0.1 | 平方公尺 | P1-5 |  | 橋墩／帽梁
[12 empty] | 44 | 2020-07-22 | 定期檢測 | 鹿島工程技術顧問股份有限公司 | 2 | 1 | 1 | 1 | 生銹或腐蝕 | 未維修 | 支承墊除鏽及油漆塗裝 | 6 | 處 | P1 |  | 支承／支承墊／阻尼裝置
[12 empty] | 45 | 2020-07-22 | 定期檢測 | 鹿島工程技術顧問股份有限公司 | 2 | 2 | 2 | 2 | 混凝土結構裂縫 | 未維修 | 修補裂縫 | 10.5 | 公尺 | A2 |  | 橋台
[12 empty] | 46 | 2020-07-22 | 定期檢測 | 鹿島工程技術顧問股份有限公司 | 2 | 1 | 1 | 1 | 滲水、白華 | 未維修 | 白華處理(平方公尺) | 0.1 | 平方公尺 | P2-5 |  | 橋墩／帽梁
[12 empty] | 47 | 2020-07-22 | 定期檢測 | 鹿島工程技術顧問股份有限公司 | 2 | 1 | 1 | 1 | 混凝土剝落、破碎、鋼筋外露、銹蝕 | 未維修 | 修補混凝土 | 0.1 | 立方公尺 | P2-7 |  | 橋墩／帽梁
[12 empty] | 48 | 2020-07-22 | 定期檢測 | 鹿島工程技術顧問股份有限公司 | 2 | 1 | 1 | 1 | 混凝土結構裂縫 | 未維修 | 修補裂縫 | 3 | 公尺 | P2-2 |  | 橋墩／帽梁
[12 empty] | 49 | 2020-07-22 | 定期檢測 | 鹿島工程技術顧問股份有限公司 | 2 | 1 | 1 | 1 | 其他損傷 | 未維修 | 油漆塗裝 | 0.12 | 平方公尺 | S1橋面版 |  | 橋面板
[12 empty] | 50 | 2020-07-22 | 定期檢測 | 鹿島工程技術顧問股份有限公司 | 2 | 1 | 1 | 1 | 塵土、雜物、植生堆積 | 未維修 | 垃圾或土砂清理 | 1 | 式 | P1支承座 |  | 支承／支承墊／阻尼裝置
[12 empty] | 51 | 2020-07-22 | 定期檢測 | 鹿島工程技術顧問股份有限公司 | 2 | 1 | 1 | 1 | 其他損傷 | 未維修 | 清除植生或雜物 | 1 | 處 | P1-6 |  | 橋墩／帽梁
[12 empty] | 52 | 2020-07-22 | 定期檢測 | 鹿島工程技術顧問股份有限公司 | 2 | 1 | 1 | 1 | 混凝土剝落、破碎、鋼筋外露、銹蝕 | 未維修 | 修補混凝土 | 0.54 | 平方公尺 | P1-7 |  | 橋墩／帽梁
[12 empty] | 53 | 2020-07-22 | 定期檢測 | 鹿島工程技術顧問股份有限公司 | 2 | 1 | 1 | 1 | 混凝土剝落、破碎、鋼筋外露、銹蝕 | 未維修 | 混凝土修補 | 0.45 | 立方公尺 | P1-1 |  | 橋墩／帽梁
[12 empty] | 54 | 2020-07-22 | 定期檢測 | 鹿島工程技術顧問股份有限公司 | 2 | 1 | 1 | 1 | 其他損傷 | 未維修 | 清除植生或雜物 | 9 | 處 | A1橋台 |  | 橋台
[12 empty] | 55 | 2020-07-22 | 定期檢測 | 鹿島工程技術顧問股份有限公司 | 2 | 1 | 1 | 1 | 其他損傷 | 未維修 | 鋼筋凸出切除 | 40 | 處 | A1兩側翼牆 |  | 翼牆／擋土牆
[12 empty] | 56 | 2020-07-22 | 定期檢測 | 鹿島工程技術顧問股份有限公司 | 2 | 1 | 1 | 1 | 混凝土剝落、破碎、鋼筋外露、銹蝕 | 未維修 | 鋼筋除鏽及混凝土修復(>0.4*0.4*0.05m) | 6 | 平方公尺 | S1橋面版兩側懸臂版 |  | 橋面板
[12 empty] | 57 | 2020-07-22 | 定期檢測 | 鹿島工程技術顧問股份有限公司 | 2 | 1 | 1 | 1 | 混凝土剝落、破碎、鋼筋外露、銹蝕 | 未維修 | 修補混凝土 | 0.1 | 立方公尺 | P1-5 |  | 橋墩／帽梁
[12 empty] | 58 | 2020-07-22 | 定期檢測 | 鹿島工程技術顧問股份有限公司 | 2 | 1 | 1 | 1 | 其他損傷 | 未維修 | 填縫劑更新 | 0.6 | 公尺 | A1左側 |  | 橋護欄
[12 empty] | 59 | 2020-07-22 | 定期檢測 | 鹿島工程技術顧問股份有限公司 | 2 | 1 | 1 | 1 | 人行道舖面損壞 | 未維修 | 其他 | 0.12 | 平方公尺 | A2左側引道 |  | 其他
[12 empty] | 60 | 2020-07-22 | 定期檢測 | 鹿島工程技術顧問股份有限公司 | 2 | 1 | 1 | 1 | 混凝土剝落、破碎、鋼筋外露、銹蝕 | 未維修 | 修補混凝土 | 0.1 | 立方公尺 | A1左側 |  | 橋護欄
[12 empty] | 61 | 2020-07-22 | 定期檢測 | 鹿島工程技術顧問股份有限公司 | 2 | 1 | 1 | 1 | 其他損傷 | 未維修 | 清理保養 | 1 | 組／塊 | A1橋台止震塊 |  | 防落設施
[12 empty] | 62 | 2020-07-22 | 定期檢測 | 鹿島工程技術顧問股份有限公司 | 2 | 1 | 1 | 1 | 其他損傷 | 未維修 | 清除植生或雜物 | 1 | 處 | P1-7 |  | 橋墩／帽梁
[12 empty] | 63 | 2020-07-22 | 定期檢測 | 鹿島工程技術顧問股份有限公司 | 2 | 1 | 1 | 1 | 其他損傷 | 未維修 | 清除植生或雜物 | 1 | 處 | P1-1 |  | 橋墩／帽梁
[12 empty] | 64 | 2020-07-22 | 定期檢測 | 鹿島工程技術顧問股份有限公司 | 2 | 1 | 1 | 1 | 混凝土剝落、破碎、鋼筋外露、銹蝕 | 未維修 | 修補混凝土 | 0.54 | 立方公尺 | P1-6 |  | 橋墩／帽梁
[12 empty] | 65 | 2020-07-22 | 定期檢測 | 鹿島工程技術顧問股份有限公司 | 2 | 1 | 1 | 1 | 滲水、白華 | 未維修 | 白華處理(平方公尺) | 0.18 | 平方公尺 | S2 |  | 橋面板
[12 empty] | 66 | 2020-07-22 | 定期檢測 | 鹿島工程技術顧問股份有限公司 | 2 | 1 | 1 | 1 | 滲水、白華 | 未維修 | 白華處理(平方公尺) | 0.1 | 平方公尺 | P1-6 |  | 橋墩／帽梁
[12 empty] | 67 | 2020-07-22 | 定期檢測 | 鹿島工程技術顧問股份有限公司 | 2 | 1 | 1 | 1 | 其他損傷 | 未維修 | 清除植生或雜物 | 12 | 處 | A2 |  | 橋台
[12 empty] | 68 | 2020-07-22 | 定期檢測 | 鹿島工程技術顧問股份有限公司 | 2 | 1 | 1 | 1 | 滲水、白華 | 未維修 | 白華處理(平方公尺) | 0.1 | 平方公尺 | P2-6 |  | 橋墩／帽梁
[12 empty] | 69 | 2020-07-22 | 定期檢測 | 鹿島工程技術顧問股份有限公司 | 2 | 1 | 1 | 2 | 混凝土剝落、破碎、鋼筋外露、銹蝕 | 未維修 | 鋼筋除鏽及混凝土修復 | 0.1 | 平方公尺 | P2-5 |  | 橋墩／帽梁
[12 empty] | 70 | 2020-07-22 | 定期檢測 | 鹿島工程技術顧問股份有限公司 | 2 | 1 | 1 | 1 | 混凝土剝落、破碎、鋼筋外露、銹蝕 | 未維修 | 修補混凝土 | 0.1 | 立方公尺 | P2-2 |  | 橋墩／帽梁
[12 empty] | 71 | 2020-07-22 | 定期檢測 | 鹿島工程技術顧問股份有限公司 | 2 | 1 | 1 | 1 | 混凝土剝落、破碎、鋼筋外露、銹蝕 | 未維修 | 修補混凝土 | 0.1 | 立方公尺 | P2-2 |  | 橋墩／帽梁
[12 empty] | 72 | 2020-07-22 | 定期檢測 | 鹿島工程技術顧問股份有限公司 | 2 | 1 | 1 | 1 | 混凝土剝落、破碎、鋼筋外露、銹蝕 | 未維修 | 修補混凝土 | 0.72 | 立方公尺 | P1-4 |  | 橋墩／帽梁
[12 empty] | 73 | 2020-07-22 | 定期檢測 | 鹿島工程技術顧問股份有限公司 | 3 | 2 | 2 | 2 | 混凝土剝落、破碎、鋼筋外露、銹蝕 | 未維修 | 鋼筋除鏽及混凝土修復 | 0.1 | 平方公尺 | P1-3 |  | 橋墩／帽梁
[12 empty] | 74 | 2020-07-22 | 定期檢測 | 鹿島工程技術顧問股份有限公司 | 2 | 1 | 1 | 1 | 混凝土剝落、破碎、鋼筋外露、銹蝕 | 未維修 | 修補混凝土 | 0.36 | 立方公尺 | P1-2 |  | 橋墩／帽梁
[12 empty] | 75 | 2020-07-22 | 定期檢測 | 鹿島工程技術顧問股份有限公司 | 2 | 1 | 1 | 1 | 混凝土剝落、破碎、鋼筋外露、銹蝕 | 未維修 | 鋼筋除鏽及混凝土修復 | 6 | 平方公尺 | S3兩側懸臂板 |  | 橋面板
[12 empty] | 76 | 2020-07-22 | 定期檢測 | 鹿島工程技術顧問股份有限公司 | 2 | 2 | 2 | 2 | 滲水、白華 | 未維修 | 白華處理(平方公尺) | 0.54 | 平方公尺 | P2-4墩柱背面 |  | 橋墩／帽梁
[12 empty] | 77 | 2020-07-22 | 定期檢測 | 鹿島工程技術顧問股份有限公司 | 2 | 1 | 1 | 1 | 滲水、白華 | 未維修 | 白華處理(平方公尺) | 0.3 | 平方公尺 | S3 |  | 橋面板
[12 empty] | 78 | 2020-07-22 | 定期檢測 | 鹿島工程技術顧問股份有限公司 | 2 | 1 | 1 | 1 | 生銹或腐蝕 | 未維修 | 橋欄杆油漆 | 3 | 公尺 | 兩側 |  | 橋護欄
[12 empty] | 79 | 2020-07-22 | 定期檢測 | 鹿島工程技術顧問股份有限公司 | 2 | 1 | 1 | 1 | 其他損傷 | 未維修 | 其他 | 1 | 處 | S2右側 |  | 橋護欄
[12 empty] | 80 | 2020-07-22 | 定期檢測 | 鹿島工程技術顧問股份有限公司 | 2 | 1 | 1 | 1 | 人行道舖面損壞 | 未維修 | 其他 | 0.27 | 平方公尺 | S1兩側 |  | 其他
[12 empty] | 81 | 2020-07-22 | 定期檢測 | 鹿島工程技術顧問股份有限公司 | 2 | 1 | 1 | 1 | 其他損傷 | 未維修 | 清除植生或雜物 | 1 | 處 | P1-2 |  | 橋墩／帽梁
[12 empty] | 82 | 2020-07-22 | 定期檢測 | 鹿島工程技術顧問股份有限公司 | 2 | 1 | 1 | 1 | 滲水、白華 | 未維修 | 白華處理(平方公尺) | 0.1 | 平方公尺 | P1-2 |  | 橋墩／帽梁
[12 empty] | 83 | 2020-07-22 | 定期檢測 | 鹿島工程技術顧問股份有限公司 | 2 | 1 | 1 | 1 | 滲水、白華 | 未維修 | 白華處理(平方公尺) | 0.1 | 平方公尺 | P1-3 |  | 橋墩／帽梁
[12 empty] | 84 | 2020-07-22 | 定期檢測 | 鹿島工程技術顧問股份有限公司 | 2 | 1 | 1 | 1 | 滲水、白華 | 未維修 | 白華處理(平方公尺) | 0.1 | 平方公尺 | P1-4 |  | 橋墩／帽梁
[12 empty] | 85 | 2020-07-22 | 定期檢測 | 鹿島工程技術顧問股份有限公司 | 2 | 1 | 1 | 1 | 混凝土剝落、破碎、鋼筋外露、銹蝕 | 未維修 | 修補混凝土 | 0.4 | 立方公尺 | P2-4 |  | 橋墩／帽梁
[12 empty] | 86 | 2020-07-22 | 定期檢測 | 鹿島工程技術顧問股份有限公司 | 2 | 1 | 1 | 1 | 混凝土剝落、破碎、鋼筋外露、銹蝕 | 未維修 | 修補混凝土 | 0.1 | 立方公尺 | P2-2 |  | 橋墩／帽梁
[12 empty] | 87 | 2020-07-22 | 定期檢測 | 鹿島工程技術顧問股份有限公司 | 2 | 1 | 1 | 1 | 混凝土結構裂縫 | 未維修 | 修補裂縫 | 1.5 | 公尺 | P2-3 |  | 橋墩／帽梁
[12 empty] | 88 | 2020-07-22 | 定期檢測 | 鹿島工程技術顧問股份有限公司 | 2 | 1 | 1 | 2 | 油漆銹蝕 | 已維修 | 油漆塗裝 | 0.24 | 平方公尺 | S2 | 38609 | 橋面板 | 鋼梁油漆塗裝 | 500 | 2021-04-27 | 2021-05-17 | 2022-04-27 10:21 | 張菁瑩 | 2022-04-27 10:23 | 張菁瑩
[12 empty] | 89 | 2020-07-22 | 定期檢測 | 鹿島工程技術顧問股份有限公司 | 2 | 2 | 1 | 1 | 油漆銹蝕 | 已維修 | 油漆塗裝 | 5.6 | 平方公尺 | 2G2 | 38603 | 主梁 | 鋼梁油漆塗裝 | 500 | 2021-04-27 | 2021-05-17 | 2022-04-27 10:21 | 張菁瑩 | 2022-04-27 10:53 | 張菁瑩
[12 empty] | 90 | 2020-07-22 | 定期檢測 | 鹿島工程技術顧問股份有限公司 | 2 | 2 | 1 | 1 | 油漆銹蝕 | 已維修 | 油漆塗裝 | 80 | 平方公尺 | 2G7 | 38608 | 主梁 | 鋼梁油漆塗裝 | 500 | 2021-04-27 | 2021-05-17 | 2022-04-27 10:21 | 張菁瑩 | 2022-04-27 10:26 | 張菁瑩
[12 empty] | 91 | 2020-07-22 | 定期檢測 | 鹿島工程技術顧問股份有限公司 | 2 | 2 | 2 | 2 | 排水設施阻塞 | 已維修 | 清理淤塞的排水孔 | 16 | 個 | S1~S3 | 42827 | 橋梁排水設施 | 洩水孔清淤 | 1500 | 2022-08-13 | 2022-08-13 | 2022-10-27 12:31 | 張菁瑩 | 2022-10-27 12:31 | 張菁瑩
[12 empty] | 92 | 2020-07-22 | 定期檢測 | 鹿島工程技術顧問股份有限公司 | 2 | 2 | 1 | 1 | 油漆銹蝕 | 已維修 | 油漆塗裝 | 120 | 平方公尺 | 2G3 | 38604 | 主梁 | 鋼梁油漆塗裝 | 500 | 2021-04-27 | 2021-05-17 | 2022-04-27 10:21 | 張菁瑩 | 2022-04-27 10:52 | 張菁瑩
[12 empty] | 93 | 2020-07-22 | 定期檢測 | 鹿島工程技術顧問股份有限公司 | 2 | 2 | 1 | 1 | 油漆銹蝕 | 已維修 | 油漆塗裝 | 80 | 平方公尺 | 2G4 | 38605 | 主梁 | 鋼梁油漆塗裝 | 500 | 2021-04-27 | 2021-05-17 | 2022-04-27 10:21 | 張菁瑩 | 2022-04-27 10:50 | 張菁瑩
[12 empty] | 94 | 2020-07-22 | 定期檢測 | 鹿島工程技術顧問股份有限公司 | 2 | 2 | 1 | 1 | 油漆銹蝕 | 已維修 | 油漆塗裝 | 100 | 平方公尺 | 2G4 | 38606 | 主梁 | 鋼梁油漆塗裝 | 500 | 2021-04-27 | 2021-05-17 | 2022-04-27 10:21 | 張菁瑩 | 2022-04-27 10:48 | 張菁瑩
[12 empty] | 95 | 2020-07-22 | 定期檢測 | 鹿島工程技術顧問股份有限公司 | 2 | 1 | 1 | 1 | 油漆銹蝕 | 已維修 | 油漆塗裝 | 4.2 | 平方公尺 | 2G6 | 38607 | 主梁 | 鋼梁油漆塗裝 | 500 | 2021-04-27 | 2021-05-17 | 2022-04-27 10:21 | 張菁瑩 | 2022-04-27 10:36 | 張菁瑩
[12 empty] | 96 | 2020-07-22 | 定期檢測 | 鹿島工程技術顧問股份有限公司 | 3 | 2 | 2 | 2 | 油漆銹蝕 | 已維修 | 油漆塗裝 | 14 | 平方公尺 | 2G1 | 38602 | 主梁 | 鋼梁油漆塗裝 | 500 | 2021-04-27 | 2021-05-17 | 2022-04-27 10:21 | 張菁瑩 | 2022-04-27 10:55 | 張菁瑩
410 | 35419 | 迴轉車道穿越橋 | 新竹交流道 | 市區道路 | 無K+無M ~無K~無M | 高公局北區養護工程分局 | 關西工務段 | 箱型梁 | 鋼構造 | 91 | 已維修：1 | NO | 檢測日期 | 檢測類別 | 檢測單位 | D | E | R | U | 劣化類型 | 狀態 | 建議維修工法 | 數量 | 單位 | 損壞位置 | 維修紀錄ID | 維修構件 | 維修工法 | 金額 | 開工日期 | 完成日期 | 維修原始紀錄日期 | 維修原始紀錄者 | 維修最後修改日期 | 維修最後修改者
[11 empty] | 未維修：7 | 1 | 2020-07-24 | 定期檢測 | 鹿島工程技術顧問股份有限公司 | 2 | 1 | 1 | 1 | 混凝土剝落、破碎、鋼筋外露、銹蝕 | 未維修 | 鋼筋除鏽及混凝土修復(<=0.4x0.4x0.05m) | 2 | 處 | S1左側 |  | 橋護欄
[11 empty] | 全部：8 | 2 | 2020-07-24 | 定期檢測 | 鹿島工程技術顧問股份有限公司 | 2 | 3 | 2 | 2 | 油漆剝落 | 未維修 | 鋼梁油漆塗裝 | 2.16 | 平方公尺 | 1G1 |  | 主梁
[12 empty] | 3 | 2020-07-24 | 定期檢測 | 鹿島工程技術顧問股份有限公司 | 2 | 2 | 1 | 1 | 油漆剝落 | 未維修 | 鋼粱油漆塗裝 | 0.54 | 平方公尺 | S1 |  | 橫隔梁
[12 empty] | 4 | 2020-07-24 | 定期檢測 | 鹿島工程技術顧問股份有限公司 | 2 | 3 | 2 | 2 | 塗裝劣化、生銹或腐蝕 | 未維修 | 鋼梁油漆塗裝 | 0.72 | 平方公尺 | 1G3 |  | 主梁
[12 empty] | 5 | 2020-07-24 | 定期檢測 | 鹿島工程技術顧問股份有限公司 | 2 | 3 | 2 | 2 | 塗裝劣化、生銹或腐蝕 | 未維修 | 鋼梁油漆塗裝 | 0.72 | 平方公尺 | 1G4 |  | 主梁
[12 empty] | 6 | 2020-07-24 | 定期檢測 | 鹿島工程技術顧問股份有限公司 | 2 | 3 | 2 | 2 | 塗裝劣化、生銹或腐蝕 | 未維修 | 鋼梁油漆塗裝 | 0.72 | 平方公尺 | 1G5 |  | 主梁
[12 empty] | 7 | 2020-07-24 | 定期檢測 | 鹿島工程技術顧問股份有限公司 | 2 | 1 | 1 | 1 | 混凝土剝落、破碎、鋼筋外露、銹蝕 | 未維修 | 混凝土修復(<=0.4*0.4*0.05m) | 1 | 處 | A1左側 |  | 引道路堤護欄
[12 empty] | 8 | 2020-07-24 | 定期檢測 | 鹿島工程技術顧問股份有限公司 | 2 | 1 | 1 | 1 | 其他損傷 | 已維修 | 植物清除 | 1 | 處 | S1 | 19501 | 橋護欄 | 橋欄杆修復 | 3800 | 2020-07-02 | 2020-07-31 | 2020-10-06 10:48 | 張菁瑩
411 | 35798 | 客雅溪橋(一)(北向) | 國道1號 | 國道 | 97K+723M ~97K~843.44M | 高公局北區養護工程分局 | 關西工務段 | I型梁 | 預力混凝土 | 86 | 已維修：1 | NO | 檢測日期 | 檢測類別 | 檢測單位 | D | E | R | U | 劣化類型 | 狀態 | 建議維修工法 | 數量 | 單位 | 損壞位置 | 維修紀錄ID | 維修構件 | 維修工法 | 金額 | 開工日期 | 完成日期 | 維修原始紀錄日期 | 維修原始紀錄者 | 維修最後修改日期 | 維修最後修改者
[11 empty] | 未維修：27 | 1 | 2020-07-23 | 定期檢測 | 鹿島工程技術顧問股份有限公司 | 2 | 1 | 1 | 1 | 裂縫 | 未維修 | 植生清除 | 1 | 式 | A2 |  | 引道路堤保護措施
[11 empty] | 全部：28 | 2 | 2020-07-23 | 定期檢測 | 鹿島工程技術顧問股份有限公司 | 2 | 2 | 2 | 2 | 混凝土剝落 | 未維修 | 串方塊修復 | 24 | 平方公尺 | A1 |  | 橋台
[12 empty] | 3 | 2020-07-23 | 定期檢測 | 鹿島工程技術顧問股份有限公司 | 2 | 2 | 2 | 2 | 混凝土剝落 | 未維修 | 串方塊修復 | 24 | 平方公尺 | A2 |  | 橋台
[12 empty] | 4 | 2020-07-23 | 定期檢測 | 鹿島工程技術顧問股份有限公司 | 2 | 2 | 1 | 2 | 其他損傷 | 未維修 | 橋台清理 | 1 | 個 | A2 |  | 橋台
[12 empty] | 5 | 2020-07-23 | 定期檢測 | 鹿島工程技術顧問股份有限公司 | 2 | 1 | 1 | 1 | 滲水、白華 | 未維修 | 白華處理(平方公尺) | 1 | 平方公尺 | 1G6上翼板 |  | 主梁
[12 empty] | 6 | 2020-07-23 | 定期檢測 | 鹿島工程技術顧問股份有限公司 | 2 | 1 | 1 | 2 | 鋼筋外露、銹蝕 | 未維修 | 鋼筋除鏽及混凝土修復(<=0.4*0.4*0.05m) | 2 | 處 | A2 |  | 引道路堤護欄
[12 empty] | 7 | 2020-07-23 | 定期檢測 | 鹿島工程技術顧問股份有限公司 | 2 | 2 | 1 | 2 | 構件損傷 | 未維修 | 混凝土修復(>0.4*0.4*0.05m) | 0.24 | 平方公尺 | A2 |  | 引道路堤護欄
[12 empty] | 8 | 2020-07-23 | 定期檢測 | 鹿島工程技術顧問股份有限公司 | 2 | 1 | 1 | 2 | 裂縫 | 未維修 | 植生清除 | 1 | 式 | A1 |  | 引道路堤保護措施
[12 empty] | 9 | 2020-07-23 | 定期檢測 | 鹿島工程技術顧問股份有限公司 | 2 | 2 | 1 | 1 | 滲水、白華 | 未維修 | 白華處理(平方公尺) | 3 | 平方公尺 | 3G5 |  | 主梁
[12 empty] | 10 | 2020-07-23 | 定期檢測 | 鹿島工程技術顧問股份有限公司 | 2 | 1 | 1 | 1 | 鋼筋、鋼腱或錨碇部位外露、銹蝕 | 未維修 | 鋼筋除鏽及混凝土修復(<=0.4*0.4*0.05m) | 1 | 處 | 4G8底部 |  | 主梁
[12 empty] | 11 | 2020-07-23 | 定期檢測 | 鹿島工程技術顧問股份有限公司 | 2 | 1 | 1 | 1 | 橋名牌(柱)損壞 | 未維修 | 新增橋名牌 | 3 | 個 | P1～P3 |  | 其他
[12 empty] | 12 | 2020-07-23 | 定期檢測 | 鹿島工程技術顧問股份有限公司 | 2 | 1 | 1 | 1 | 植物生長 | 未維修 | 伸縮縫清理 | 2 | 公尺 | A1 |  | 伸縮縫
[12 empty] | 13 | 2020-07-23 | 定期檢測 | 鹿島工程技術顧問股份有限公司 | 2 | 1 | 1 | 1 | 其他損傷 | 未維修 | >0.3mm混凝土裂縫修補 | 2 | 公尺 | A2 |  | 伸縮縫
[12 empty] | 14 | 2020-07-23 | 定期檢測 | 鹿島工程技術顧問股份有限公司 | 2 | 1 | 1 | 1 | 植物生長 | 未維修 | 伸縮縫清理 | 3 | 公尺 | A2 |  | 伸縮縫
[12 empty] | 15 | 2020-07-23 | 定期檢測 | 鹿島工程技術顧問股份有限公司 | 2 | 1 | 1 | 2 | 混凝土剝落 | 未維修 | 混凝土修復(>0.4*0.4*0.05m) | 0.5 | 平方公尺 | S3右側懸臂板 |  | 橋面板
[12 empty] | 16 | 2020-07-23 | 定期檢測 | 鹿島工程技術顧問股份有限公司 | 2 | 3 | 2 | 2 | 混凝土裂縫 | 未維修 | >0.3mm混凝土裂縫修補 | 3 | 公尺 | A1 |  | 引道路堤護欄
[12 empty] | 17 | 2020-07-23 | 定期檢測 | 鹿島工程技術顧問股份有限公司 | 3 | 2 | 2 | 2 | 生銹及腐蝕 | 未維修 | 油漆塗裝 | 6 | 平方公尺 | S1～S3右側 |  | 橋護欄
[12 empty] | 18 | 2020-07-23 | 定期檢測 | 鹿島工程技術顧問股份有限公司 | 2 | 1 | 1 | 1 | 其他損傷 | 未維修 | 鋼筋凸出切除 | 1 | 處 | 1G5 |  | 主梁
[12 empty] | 19 | 2020-07-23 | 定期檢測 | 鹿島工程技術顧問股份有限公司 | 2 | 1 | 1 | 1 | 鋼筋、鋼腱或錨碇部位外露、銹蝕 | 未維修 | 鋼筋除鏽及混凝土修復(<=0.4*0.4*0.05m) | 1 | 處 | 2D3-6 |  | 橫隔梁
[12 empty] | 20 | 2020-07-23 | 定期檢測 | 鹿島工程技術顧問股份有限公司 | 2 | 1 | 2 | 2 | 滲水、白華 | 未維修 | 白華處理(平方公尺) | 0.75 | 平方公尺 | S2 |  | 橋面板
[12 empty] | 21 | 2020-07-23 | 定期檢測 | 鹿島工程技術顧問股份有限公司 | 2 | 2 | 1 | 1 | 滲水、白華 | 未維修 | 白華處理(平方公尺) | 1 | 平方公尺 | S3D1-4、2-5 |  | 橫隔梁
[12 empty] | 22 | 2020-07-23 | 定期檢測 | 鹿島工程技術顧問股份有限公司 | 2 | 2 | 2 | 2 | 滲水、白華 | 未維修 | 白華處理(平方公尺) | 5 | 平方公尺 | S3 |  | 橋面板
[12 empty] | 23 | 2020-07-23 | 定期檢測 | 鹿島工程技術顧問股份有限公司 | 2 | 1 | 1 | 1 | 其他損傷 | 未維修 | 雜物清理 | 1 | 處 | A1上方 |  | 橋台
[12 empty] | 24 | 2020-07-23 | 定期檢測 | 鹿島工程技術顧問股份有限公司 | 2 | 1 | 1 | 1 | 鋼筋外露、銹蝕 | 未維修 | 鋼筋除鏽及混凝土修復(<=0.4*0.4*0.05m) | 3 | 處 | S1～S2左側 |  | 橋護欄
[12 empty] | 25 | 2020-07-23 | 定期檢測 | 鹿島工程技術顧問股份有限公司 | 2 | 1 | 1 | 2 | 滲水、白華 | 未維修 | 白華處理(平方公尺) | 3 | 平方公尺 | 1G5上翼板 |  | 主梁
[12 empty] | 26 | 2020-07-23 | 定期檢測 | 鹿島工程技術顧問股份有限公司 | 2 | 1 | 1 | 1 | 鋼筋、鋼腱或錨碇部位外露、銹蝕 | 未維修 | 鋼筋除鏽及混凝土修復(>0.4*0.4*0.05m) | 0.4 | 平方公尺 | S3D |  | 橫隔梁
[12 empty] | 27 | 2020-07-23 | 定期檢測 | 鹿島工程技術顧問股份有限公司 | 2 | 1 | 1 | 1 | 其他損傷 | 未維修 | 鋼筋凸出切除 | 1 | 處 | 4G5左側 |  | 主梁
[12 empty] | 28 | 2020-07-23 | 定期檢測 | 鹿島工程技術顧問股份有限公司 | 2 | 2 | 2 | 2 | 滲水、白華 | 已維修 | 白華處理(平方公尺) | 9 | 平方公尺 | S1 | 46493 | 橋面板 | 滲水白華處理 | 1800 | 2022-06-29 | 2022-06-29 | 2023-04-27 16:43 | 郭凱文 | 2023-04-27 16:43 | 郭凱文
412 | 35801 | 新竹交流道穿越橋(北向) | 國道1號 | 國道 | 94K+914M ~94K~947.5M | 高公局北區養護工程分局 | 關西工務段 | I型梁 | 預力混凝土 | 65 | 已維修：1 | NO | 檢測日期 | 檢測類別 | 檢測單位 | D | E | R | U | 劣化類型 | 狀態 | 建議維修工法 | 數量 | 單位 | 損壞位置 | 維修紀錄ID | 維修構件 | 維修工法 | 金額 | 開工日期 | 完成日期 | 維修原始紀錄日期 | 維修原始紀錄者 | 維修最後修改日期 | 維修最後修改者
[11 empty] | 未維修：13 | 1 | 2020-07-27 | 定期檢測 | 鹿島工程技術顧問股份有限公司 | 2 | 2 | 1 | 2 | 排水設施阻塞或功能性降低 | 未維修 | 路面刨除加封 | 3 | 平方公尺 | S1 |  | 橋梁排水設施
[11 empty] | 全部：14 | 2 | 2020-07-27 | 定期檢測 | 鹿島工程技術顧問股份有限公司 | 2 | 1 | 1 | 1 | 其他損傷 | 未維修 | 混凝土修復(>0.4*0.4*0.05m) | 4 | 平方公尺 | 右側護欄 |  | 橋護欄
[12 empty] | 3 | 2020-07-27 | 定期檢測 | 鹿島工程技術顧問股份有限公司 | 2 | 1 | 1 | 1 | 其他損傷 | 未維修 | 植生清除 | 1 | 處 | A1左側 |  | 翼牆／擋土牆
[12 empty] | 4 | 2020-07-27 | 定期檢測 | 鹿島工程技術顧問股份有限公司 | 2 | 1 | 2 | 2 | 混凝土裂縫 | 未維修 | 修補寬度大於0.3mm的裂縫 | 4 | 公尺 | A1左側 |  | 翼牆／擋土牆
[12 empty] | 5 | 2020-07-27 | 定期檢測 | 鹿島工程技術顧問股份有限公司 | 2 | 1 | 1 | 1 | 混凝土剝落 | 未維修 | 混凝土修復(<=0.4x0.4x0.05m) | 3 | 處 | A2左側 |  | 翼牆／擋土牆
[12 empty] | 6 | 2020-07-27 | 定期檢測 | 鹿島工程技術顧問股份有限公司 | 2 | 2 | 2 | 2 | 混凝土裂縫 | 未維修 | 修補寬度大於0.3mm的裂縫 | 1.6 | 公尺 | A2左側 |  | 翼牆／擋土牆
[12 empty] | 7 | 2020-07-27 | 定期檢測 | 鹿島工程技術顧問股份有限公司 | 2 | 2 | 1 | 1 | 伸縮縫間雜物堆積 | 未維修 | 伸縮縫清理 | 8 | 公尺 | A2 |  | 伸縮縫
[12 empty] | 8 | 2020-07-27 | 定期檢測 | 鹿島工程技術顧問股份有限公司 | 2 | 1 | 1 | 1 | 滲水、白華 | 未維修 | 白華處理 | 0.5 | 平方公尺 | A1左側 |  | 翼牆／擋土牆
[12 empty] | 9 | 2020-07-27 | 定期檢測 | 鹿島工程技術顧問股份有限公司 | 2 | 1 | 1 | 1 | 混凝土剝落 | 未維修 | 混凝土修復(<=0.4x0.4x0.05m) | 1 | 處 | 1G8底 |  | 主梁
[12 empty] | 10 | 2020-07-27 | 定期檢測 | 鹿島工程技術顧問股份有限公司 | 2 | 2 | 2 | 2 | 其他損傷 | 未維修 | 附掛設施修復 | 1 | 處 | 1G8 |  | 主梁
[12 empty] | 11 | 2020-07-27 | 定期檢測 | 鹿島工程技術顧問股份有限公司 | 2 | 1 | 1 | 1 | 混凝土剝落、破碎、鋼筋外露、銹蝕 | 未維修 | 混凝土修復(>0.4*0.4*0.05m) | 0.25 | 平方公尺 | 左側護欄 |  | 引道路堤護欄
[12 empty] | 12 | 2020-07-27 | 定期檢測 | 鹿島工程技術顧問股份有限公司 | 2 | 1 | 1 | 1 | 混凝土剝落、破碎、鋼筋外露、銹蝕 | 未維修 | 鋼筋除鏽及混凝土修復(<=0.4*0.4*0.05m) | 3 | 處 | S1右側 |  | 橋護欄
[12 empty] | 13 | 2020-07-27 | 定期檢測 | 鹿島工程技術顧問股份有限公司 | 2 | 2 | 1 | 1 | 伸縮縫間雜物堆積 | 未維修 | 伸縮縫清理 | 8 | 公尺 | A1 |  | 伸縮縫
[12 empty] | 14 | 2020-07-27 | 定期檢測 | 鹿島工程技術顧問股份有限公司 | 2 | 1 | 1 | 1 | 其他損傷 | 已維修 | 植生清除 | 1 | 處 | A1左側牆 | 42182 | 橋台 | 清除植生 | 600 | 2022-06-15 | 2022-06-17 | 2022-10-25 00:39 | 張菁瑩 | 2022-10-25 00:39 | 張菁瑩
413 | 35802 | 新竹交流道穿越橋(南向) | 國道1號 | 國道 | 94K+914.858M ~94K~948.358M | 高公局北區養護工程分局 | 關西工務段 | I型梁 | 預力混凝土 | 65 | 已維修：6 | NO | 檢測日期 | 檢測類別 | 檢測單位 | D | E | R | U | 劣化類型 | 狀態 | 建議維修工法 | 數量 | 單位 | 損壞位置 | 維修紀錄ID | 維修構件 | 維修工法 | 金額 | 開工日期 | 完成日期 | 維修原始紀錄日期 | 維修原始紀錄者 | 維修最後修改日期 | 維修最後修改者
[11 empty] | 未維修：24 | 1 | 2020-06-07 | 定期檢測 | 鹿島工程技術顧問股份有限公司 | 2 | 2 | 1 | 1 | 混凝土剝落、破碎、鋼筋外露、銹蝕 | 未維修 | 鋼筋除鏽及混凝土修復(<=0.4x0.4x0.05m) | 3 | 處 | S1兩側 |  | 橋護欄
[11 empty] | 全部：30 | 2 | 2020-06-07 | 定期檢測 | 鹿島工程技術顧問股份有限公司 | 2 | 1 | 1 | 1 | 其他損傷 | 未維修 | 植物清除 | 1 | 處 | S1右側 |  | 橋護欄
[12 empty] | 3 | 2020-06-07 | 定期檢測 | 鹿島工程技術顧問股份有限公司 | 2 | 2 | 1 | 1 | 混凝土剝落、破碎、鋼筋外露、銹蝕 | 未維修 | 表面蜂窩修補 | 1.92 | 平方公尺 | 1D2-1,1D1-3,1D1-5,1D1-6 |  | 橫隔梁
[12 empty] | 4 | 2020-06-07 | 定期檢測 | 鹿島工程技術顧問股份有限公司 | 2 | 1 | 1 | 1 | 其他損傷 | 未維修 | 護坡修復 | 1 | 平方公尺 | A1 |  | 引道路堤保護措施
[12 empty] | 5 | 2020-06-07 | 定期檢測 | 鹿島工程技術顧問股份有限公司 | 2 | 2 | 1 | 1 | 混凝土剝落、破碎、鋼筋外露、銹蝕 | 未維修 | 修補混凝土 | 0.4 | 平方公尺 | A1 |  | 翼牆／擋土牆
[12 empty] | 6 | 2020-06-07 | 定期檢測 | 鹿島工程技術顧問股份有限公司 | 2 | 2 | 1 | 1 | 混凝土剝落、破碎、鋼筋外露、銹蝕 | 未維修 | 鋼筋除鏽、環氧樹脂及無聲縮砂漿修補 | 1 | 處 | A2 |  | 翼牆／擋土牆
[12 empty] | 7 | 2020-06-07 | 定期檢測 | 鹿島工程技術顧問股份有限公司 | 2 | 1 | 1 | 1 | 伸縮縫間雜物堆積 | 未維修 | 伸縮縫清理 | 1 | 公尺 | A1 |  | 伸縮縫
[12 empty] | 8 | 2020-06-07 | 定期檢測 | 鹿島工程技術顧問股份有限公司 | 2 | 1 | 1 | 1 | 排水設施損傷 | 未維修 | 落水管修復 | 2 | 公尺 | S1(1G1旁) |  | 橋梁排水設施
[12 empty] | 9 | 2020-06-07 | 定期檢測 | 鹿島工程技術顧問股份有限公司 | 2 | 2 | 1 | 2 | 滲水、白華 | 未維修 | 白華處理(平方公尺) | 0.8 | 平方公尺 | S1 |  | 橋面板
[12 empty] | 10 | 2020-06-07 | 定期檢測 | 鹿島工程技術顧問股份有限公司 | 2 | 1 | 1 | 1 | 混凝土結構裂縫 | 未維修 | >0.3mm混凝土裂縫修補 | 1 | 公尺 | A1 |  | 引道路堤護欄
[12 empty] | 11 | 2020-06-07 | 定期檢測 | 鹿島工程技術顧問股份有限公司 | 2 | 2 | 2 | 2 | 混凝土結構裂縫 | 未維修 | >0.3mm混凝土裂縫修補 | 5.2 | 公尺 | A1 |  | 橋台
[12 empty] | 12 | 2020-06-07 | 定期檢測 | 鹿島工程技術顧問股份有限公司 | 2 | 2 | 2 | 2 | 混凝土結構裂縫 | 未維修 | >0.3mm混凝土裂縫修補 | 3 | 公尺 | A1 |  | 橋台
[12 empty] | 13 | 2020-06-07 | 定期檢測 | 鹿島工程技術顧問股份有限公司 | 2 | 2 | 1 | 1 | 混凝土剝落、破碎、鋼筋外露、銹蝕 | 未維修 | 鋼筋除鏽及混凝土修復(>0.4*0.4*0.05m) | 0.24 | 平方公尺 | A1 |  | 橋台
[12 empty] | 14 | 2020-06-07 | 定期檢測 | 鹿島工程技術顧問股份有限公司 | 2 | 1 | 1 | 1 | 其他損傷 | 未維修 | 橋台清理 | 1 | 個 | A1 |  | 橋台
[12 empty] | 15 | 2020-06-07 | 定期檢測 | 鹿島工程技術顧問股份有限公司 | 2 | 2 | 1 | 1 | 滲水、白華 | 未維修 | 白華處理(平方公尺) | 0.9 | 平方公尺 | 1G2 |  | 主梁
[12 empty] | 16 | 2020-06-07 | 定期檢測 | 鹿島工程技術顧問股份有限公司 | 2 | 1 | 1 | 1 | 混凝土剝落、破碎、鋼筋、鋼腱或錨碇外露、銹蝕 | 未維修 | 混凝土修復(<=0.4*0.4*0.05m) | 1 | 處 | 1G3 |  | 主梁
[12 empty] | 17 | 2020-06-07 | 定期檢測 | 鹿島工程技術顧問股份有限公司 | 2 | 1 | 1 | 1 | 混凝土剝落、破碎、鋼筋、鋼腱或錨碇外露、銹蝕 | 未維修 | 混凝土修復(>0.4*0.4*0.05m) | 0.2 | 平方公尺 | 1G7上翼板 |  | 主梁
[12 empty] | 18 | 2020-06-07 | 定期檢測 | 鹿島工程技術顧問股份有限公司 | 2 | 2 | 2 | 2 | 混凝土結構裂縫 | 未維修 | >0.3mm混凝土裂縫修補 | 3.5 | 公尺 | A2 |  | 橋台
[12 empty] | 19 | 2020-06-07 | 定期檢測 | 鹿島工程技術顧問股份有限公司 | 2 | 1 | 1 | 1 | 排水設施損傷 | 未維修 | 落水管修復 | 1 | 公尺 | S1右側護欄外 |  | 橋梁排水設施
[12 empty] | 20 | 2020-06-07 | 定期檢測 | 鹿島工程技術顧問股份有限公司 | 2 | 1 | 1 | 1 | 其他損傷 | 未維修 | 白華處理(平方公尺) | 0.4 | 平方公尺 | S1右外側 |  | 橋護欄
[12 empty] | 21 | 2020-06-07 | 定期檢測 | 鹿島工程技術顧問股份有限公司 | 2 | 1 | 1 | 1 | 混凝土剝落、破碎、鋼筋外露、銹蝕 | 未維修 | 混凝土修復(<=0.4x0.4x0.05m) | 1 | 處 | A2右外側 |  | 引道路堤護欄
[12 empty] | 22 | 2020-06-07 | 定期檢測 | 鹿島工程技術顧問股份有限公司 | 2 | 1 | 2 | 2 | 混凝土結構裂縫 | 未維修 | >0.3mm混凝土裂縫修補 | 5.2 | 公尺 | a1 |  | 橋台
[12 empty] | 23 | 2020-06-07 | 定期檢測 | 鹿島工程技術顧問股份有限公司 | 2 | 1 | 2 | 2 | 混凝土剝落、破碎、鋼筋外露、銹蝕 | 未維修 | 鋼筋除鏽及混凝土修復(<=0.4x0.4x0.05m) | 1 | 處 | a1 |  | 橋台
[12 empty] | 24 | 2020-06-07 | 定期檢測 | 鹿島工程技術顧問股份有限公司 | 2 | 1 | 1 | 1 | 其他損傷 | 未維修 | 植生清除 | 1 | 處 | s1 |  | 橋護欄
[12 empty] | 25 | 2020-06-07 | 定期檢測 | 鹿島工程技術顧問股份有限公司 | 2 | 2 | 1 | 1 | 滲水、白華 | 已維修 | 其他(滲水處理) | 1 | 處 | a2 | 48548 | 橋台 | 滲水白華處理 | 1800 |  | 2022-07-28 | 2023-06-13 09:37 | 郭凱文 | 2023-06-13 09:37 | 郭凱文
[12 empty] | 26 | 2020-06-07 | 定期檢測 | 鹿島工程技術顧問股份有限公司 | 2 | 1 | 1 | 1 | 其他損傷 | 已維修 | 植生清除 | 1 | 處 | A1 | 42181 | 橋台 | 清除植生 | 600 | 2022-06-15 | 2022-06-17 | 2022-10-25 00:39 | 張菁瑩 | 2022-10-25 00:39 | 張菁瑩
[12 empty] | 27 | 2020-06-07 | 定期檢測 | 鹿島工程技術顧問股份有限公司 | 2 | 2 | 1 | 1 | 滲水、白華 | 已維修 | 白華處理(平方公尺) | 9 | 平方公尺 | A1 | 48549 | 橋台 | 滲水白華處理 | 1800 |  | 2022-07-28 | 2023-06-13 09:37 | 郭凱文 | 2023-06-13 09:37 | 郭凱文
[12 empty] | 28 | 2020-06-07 | 定期檢測 | 鹿島工程技術顧問股份有限公司 | 2 | 2 | 2 | 2 | 排水設施阻塞或功能性降低 | 已維修 | 清理淤塞的排水孔 | 4 | 個 | S1右側 | 19508 | 橋梁排水設施 | 清理淤塞的排水孔 | 500 | 2020-04-22 | 2020-05-15 | 2020-10-06 11:02 | 張菁瑩
[12 empty] | 29 | 2020-06-07 | 定期檢測 | 鹿島工程技術顧問股份有限公司 | 2 | 1 | 1 | 1 | 滲水、白華 | 已維修 | 漏水處理 | 1 | 處 | A1 | 42257 | 橋台 | 洩水管改善 | 3500 | 2022-06-07 | 2022-06-09 | 2022-10-25 11:26 | 張菁瑩 | 2022-10-25 11:26 | 張菁瑩
[12 empty] | 30 | 2020-06-07 | 定期檢測 | 鹿島工程技術顧問股份有限公司 | 2 | 1 | 1 | 1 | 滲水、白華 | 已維修 | 漏水處理 | 1 | 處 | A2 | 42258 | 橋台 | 洩水管改善 | 3500 | 2022-06-07 | 2022-06-09 | 2022-10-25 11:26 | 張菁瑩 | 2022-10-25 11:26 | 張菁瑩
414 | 35816 | 新竹交流道南下出口匝道橋 | 國道1號 | 國道 | 94K+871M ~95K~616M | 高公局北區養護工程分局 | 關西工務段 | 箱型梁 | 鋼構造 | 93 | 已維修：4 | NO | 檢測日期 | 檢測類別 | 檢測單位 | D | E | R | U | 劣化類型 | 狀態 | 建議維修工法 | 數量 | 單位 | 損壞位置 | 維修紀錄ID | 維修構件 | 維修工法 | 金額 | 開工日期 | 完成日期 | 維修原始紀錄日期 | 維修原始紀錄者 | 維修最後修改日期 | 維修最後修改者
[11 empty] | 未維修：72 | 1 | 2020-07-27 | 定期檢測 | 鹿島工程技術顧問股份有限公司 | 2 | 1 | 1 | 2 | 螺栓損傷、欠缺及鬆動 | 未維修 | 油漆塗裝 | 1.8 | 平方公尺 | S7G2 |  | 主梁
[11 empty] | 全部：76 | 2 | 2020-07-27 | 定期檢測 | 鹿島工程技術顧問股份有限公司 | 2 | 1 | 1 | 1 | 生銹及腐蝕 | 未維修 | 鋼梁油漆塗裝 | 0.12 | 平方公尺 | S7G2底部 |  | 主梁
[12 empty] | 3 | 2020-07-27 | 定期檢測 | 鹿島工程技術顧問股份有限公司 | 2 | 2 | 1 | 2 | 油漆銹蝕 | 未維修 | 鋼梁油漆塗裝 | 0.45 | 平方公尺 | S8G1 |  | 主梁
[12 empty] | 4 | 2020-07-27 | 定期檢測 | 鹿島工程技術顧問股份有限公司 | 2 | 2 | 1 | 2 | 螺栓損傷、欠缺及鬆動 | 未維修 | 油漆塗裝 | 3 | 平方公尺 | S8G1 |  | 主梁
[12 empty] | 5 | 2020-07-27 | 定期檢測 | 鹿島工程技術顧問股份有限公司 | 2 | 4 | 1 | 1 | 橋名牌(柱)損壞 | 未維修 | 新增橋名牌 | 19 | 個 | A1～P17 |  | 其他
[12 empty] | 6 | 2020-07-27 | 定期檢測 | 鹿島工程技術顧問股份有限公司 | 2 | 2 | 1 | 1 | 螺栓損傷、欠缺及鬆動 | 未維修 | 油漆塗裝 | 1 | 平方公尺 | S2G1 |  | 主梁
[12 empty] | 7 | 2020-07-27 | 定期檢測 | 鹿島工程技術顧問股份有限公司 | 2 | 1 | 1 | 2 | 生銹及腐蝕 | 未維修 | 鋼梁油漆塗裝 | 0.4 | 平方公尺 | S5G2 |  | 主梁
[12 empty] | 8 | 2020-07-27 | 定期檢測 | 鹿島工程技術顧問股份有限公司 | 2 | 1 | 1 | 2 | 螺栓損傷、欠缺及鬆動 | 未維修 | 油漆塗裝 | 1 | 平方公尺 | S5G2 |  | 主梁
[12 empty] | 9 | 2020-07-27 | 定期檢測 | 鹿島工程技術顧問股份有限公司 | 2 | 1 | 1 | 2 | 油漆剝落 | 未維修 | 油漆塗裝 | 0.5 | 平方公尺 | S6G1底部 |  | 主梁
[12 empty] | 10 | 2020-07-27 | 定期檢測 | 鹿島工程技術顧問股份有限公司 | 2 | 2 | 1 | 2 | 螺栓損傷、欠缺及鬆動 | 未維修 | 油漆塗裝 | 2 | 平方公尺 | S6G1 |  | 主梁
[12 empty] | 11 | 2020-07-27 | 定期檢測 | 鹿島工程技術顧問股份有限公司 | 2 | 1 | 1 | 2 | 滲水、白華 | 未維修 | 白華處理(平方公尺) | 0.72 | 平方公尺 | S10右側懸臂板 |  | 橋面板
[12 empty] | 12 | 2020-07-27 | 定期檢測 | 鹿島工程技術顧問股份有限公司 | 2 | 1 | 1 | 1 | 混凝土剝落 | 未維修 | 混凝土修復(>0.4*0.4*0.05m) | 0.18 | 處 | S10懸臂板 |  | 橋面板
[12 empty] | 13 | 2020-07-27 | 定期檢測 | 鹿島工程技術顧問股份有限公司 | 2 | 3 | 2 | 2 | 油漆剝落 | 未維修 | 鋼梁油漆塗裝 | 47.1 | 平方公尺 | S16G1底部 |  | 主梁
[12 empty] | 14 | 2020-07-27 | 定期檢測 | 鹿島工程技術顧問股份有限公司 | 2 | 3 | 2 | 2 | 油漆剝落 | 未維修 | 鋼梁油漆塗裝 | 47.1 | 平方公尺 | S16G2底部 |  | 主梁
[12 empty] | 15 | 2020-07-27 | 定期檢測 | 鹿島工程技術顧問股份有限公司 | 2 | 1 | 1 | 2 | 滲水、白華 | 未維修 | 白華處理(平方公尺) | 0.6 | 平方公尺 | P2帽梁 |  | 橋墩／帽梁
[12 empty] | 16 | 2020-07-27 | 定期檢測 | 鹿島工程技術顧問股份有限公司 | 2 | 2 | 1 | 2 | 滲水、白華 | 未維修 | 白華處理(平方公尺) | 2 | 平方公尺 | P3帽梁 |  | 橋墩／帽梁
[12 empty] | 17 | 2020-07-27 | 定期檢測 | 鹿島工程技術顧問股份有限公司 | 2 | 2 | 1 | 1 | 其他損傷 | 未維修 | 橋墩爬藤修剪 | 1 | 處 | P8-1背面 |  | 橋墩／帽梁
[12 empty] | 18 | 2020-07-27 | 定期檢測 | 鹿島工程技術顧問股份有限公司 | 2 | 2 | 1 | 2 | 生銹及腐蝕 | 未維修 | 支承除鏽及油漆塗裝 | 1 | 處 | P1 |  | 支承／支承墊／阻尼裝置
[12 empty] | 19 | 2020-07-27 | 定期檢測 | 鹿島工程技術顧問股份有限公司 | 2 | 1 | 1 | 2 | 生銹及腐蝕 | 未維修 | 鋼梁油漆塗裝 | 0.2 | 平方公尺 | S1G2 |  | 主梁
[12 empty] | 20 | 2020-07-27 | 定期檢測 | 鹿島工程技術顧問股份有限公司 | 2 | 2 | 1 | 2 | 鋼筋、鋼腱或錨碇部位外露、銹蝕 | 未維修 | 鋼筋除鏽及混凝土修復(>0.4*0.4*0.05m) | 0.7 | 平方公尺 | S1右側懸臂板 |  | 橋面板
[12 empty] | 21 | 2020-07-27 | 定期檢測 | 鹿島工程技術顧問股份有限公司 | 2 | 2 | 1 | 1 | 螺栓損傷、欠缺及鬆動 | 未維修 | 油漆塗裝 | 1 | 平方公尺 | S2G2 |  | 主梁
[12 empty] | 22 | 2020-07-27 | 定期檢測 | 鹿島工程技術顧問股份有限公司 | 2 | 2 | 1 | 2 | 螺栓損傷、欠缺及鬆動 | 未維修 | 油漆塗裝 | 3 | 平方公尺 | S3G1 |  | 主梁
[12 empty] | 23 | 2020-07-27 | 定期檢測 | 鹿島工程技術顧問股份有限公司 | 2 | 1 | 1 | 2 | 生銹及腐蝕 | 未維修 | 鋼板油漆塗裝 | 0.3 | 平方公尺 | S4 |  | 橋面板
[12 empty] | 24 | 2020-07-27 | 定期檢測 | 鹿島工程技術顧問股份有限公司 | 2 | 2 | 1 | 2 | 生銹及腐蝕 | 未維修 | 鋼梁油漆塗裝 | 0.6 | 平方公尺 | S5G1底部 |  | 主梁
[12 empty] | 25 | 2020-07-27 | 定期檢測 | 鹿島工程技術顧問股份有限公司 | 2 | 1 | 1 | 2 | 滲水、白華 | 未維修 | 白華處理(平方公尺) | 0.9 | 平方公尺 | S4右側懸臂板 |  | 橋面板
[12 empty] | 26 | 2020-07-27 | 定期檢測 | 鹿島工程技術顧問股份有限公司 | 2 | 2 | 1 | 1 | 螺栓損傷、欠缺及鬆動 | 未維修 | 油漆塗裝 | 1 | 平方公尺 | S5G1 |  | 主梁
[12 empty] | 27 | 2020-07-27 | 定期檢測 | 鹿島工程技術顧問股份有限公司 | 2 | 2 | 1 | 2 | 螺栓損傷、欠缺及鬆動 | 未維修 | 油漆塗裝 | 2 | 平方公尺 | S6G2 |  | 主梁
[12 empty] | 28 | 2020-07-27 | 定期檢測 | 鹿島工程技術顧問股份有限公司 | 2 | 2 | 1 | 2 | 螺栓損傷、欠缺及鬆動 | 未維修 | 油漆塗裝 | 3 | 平方公尺 | S7G1 |  | 主梁
[12 empty] | 29 | 2020-07-27 | 定期檢測 | 鹿島工程技術顧問股份有限公司 | 2 | 2 | 1 | 2 | 螺栓損傷、欠缺及鬆動 | 未維修 | 油漆塗裝 | 3 | 平方公尺 | S8G2 |  | 主梁
[12 empty] | 30 | 2020-07-27 | 定期檢測 | 鹿島工程技術顧問股份有限公司 | 2 | 1 | 1 | 1 | 滲水、白華 | 未維修 | 白華處理(處) | 2 | 處 | S8右側懸臂板 |  | 橋面板
[12 empty] | 31 | 2020-07-27 | 定期檢測 | 鹿島工程技術顧問股份有限公司 | 2 | 2 | 1 | 1 | 滲水、白華 | 未維修 | 白華處理(平方公尺) | 1.5 | 平方公尺 | S9兩側懸臂板 |  | 橋面板
[12 empty] | 32 | 2020-07-27 | 定期檢測 | 鹿島工程技術顧問股份有限公司 | 2 | 1 | 1 | 2 | 植物生長 | 未維修 | 伸縮縫清理 | 4 | 公尺 | P6 |  | 伸縮縫
[12 empty] | 33 | 2020-07-27 | 定期檢測 | 鹿島工程技術顧問股份有限公司 | 2 | 1 | 1 | 2 | 螺栓損傷、欠缺及鬆動 | 未維修 | 油漆塗裝 | 1.2 | 平方公尺 | 1D1-1、2-1 |  | 橫隔梁
[12 empty] | 34 | 2020-07-27 | 定期檢測 | 鹿島工程技術顧問股份有限公司 | 2 | 1 | 1 | 1 | 其他損傷 | 未維修 | 維修孔蓋修復 | 1 | 處 | S1G1 |  | 主梁
[12 empty] | 35 | 2020-07-27 | 定期檢測 | 鹿島工程技術顧問股份有限公司 | 2 | 1 | 1 | 2 | 生銹及腐蝕 | 未維修 | 鋼梁油漆塗裝 | 0.32 | 平方公尺 | S1G1 |  | 主梁
[12 empty] | 36 | 2020-07-27 | 定期檢測 | 鹿島工程技術顧問股份有限公司 | 2 | 1 | 1 | 2 | 螺栓損傷、欠缺及鬆動 | 未維修 | 油漆塗裝 | 1 | 平方公尺 | S1G1 |  | 主梁
[12 empty] | 37 | 2020-07-27 | 定期檢測 | 鹿島工程技術顧問股份有限公司 | 2 | 1 | 1 | 2 | 生銹及腐蝕 | 未維修 | 鋼梁油漆塗裝 | 0.48 | 平方公尺 | S3G2 |  | 主梁
[12 empty] | 38 | 2020-07-27 | 定期檢測 | 鹿島工程技術顧問股份有限公司 | 2 | 1 | 1 | 2 | 螺栓損傷、欠缺及鬆動 | 未維修 | 油漆塗裝 | 0.6 | 平方公尺 | S3G2 |  | 主梁
[12 empty] | 39 | 2020-07-27 | 定期檢測 | 鹿島工程技術顧問股份有限公司 | 2 | 1 | 1 | 2 | 螺栓損傷、欠缺及鬆動 | 未維修 | 油漆塗裝 | 0.6 | 平方公尺 | S4G1 |  | 主梁
[12 empty] | 40 | 2020-07-27 | 定期檢測 | 鹿島工程技術顧問股份有限公司 | 2 | 1 | 1 | 2 | 生銹及腐蝕 | 未維修 | 鋼梁油漆塗裝 | 0.45 | 平方公尺 | S4G1底部 |  | 主梁
[12 empty] | 41 | 2020-07-27 | 定期檢測 | 鹿島工程技術顧問股份有限公司 | 2 | 1 | 1 | 2 | 生銹及腐蝕 | 未維修 | 鋼梁油漆塗裝 | 0.72 | 平方公尺 | S4G2底部 |  | 主梁
[12 empty] | 42 | 2020-07-27 | 定期檢測 | 鹿島工程技術顧問股份有限公司 | 2 | 1 | 1 | 2 | 滲水、白華 | 未維修 | 白華處理(平方公尺) | 2 | 平方公尺 | P1帽梁 |  | 橋墩／帽梁
[12 empty] | 43 | 2020-07-27 | 定期檢測 | 鹿島工程技術顧問股份有限公司 | 2 | 2 | 1 | 2 | 其他損傷 | 未維修 | 橋墩爬藤修剪 | 1 | 處 | P3 |  | 橋墩／帽梁
[12 empty] | 44 | 2020-07-27 | 定期檢測 | 鹿島工程技術顧問股份有限公司 | 2 | 2 | 1 | 2 | 其他損傷 | 未維修 | 橋墩爬藤修剪 | 1 | 處 | P7-1 |  | 橋墩／帽梁
[12 empty] | 45 | 2020-07-27 | 定期檢測 | 鹿島工程技術顧問股份有限公司 | 2 | 2 | 1 | 2 | 生銹及腐蝕 | 未維修 | 支承除鏽及油漆塗裝 | 1 | 處 | A1 |  | 支承／支承墊／阻尼裝置
[12 empty] | 46 | 2020-07-27 | 定期檢測 | 鹿島工程技術顧問股份有限公司 | 2 | 2 | 1 | 2 | 螺栓損傷、欠缺及鬆動 | 未維修 | 油漆塗裝 | 1 | 平方公尺 | S1G2 |  | 主梁
[12 empty] | 47 | 2020-07-27 | 定期檢測 | 鹿島工程技術顧問股份有限公司 | 2 | 2 | 1 | 1 | 滲水、白華 | 未維修 | 白華處理(平方公尺) | 1.8 | 平方公尺 | S1兩側懸臂板 |  | 橋面板
[12 empty] | 48 | 2020-07-27 | 定期檢測 | 鹿島工程技術顧問股份有限公司 | 2 | 1 | 1 | 2 | 生銹及腐蝕 | 未維修 | 鋼梁油漆塗裝 | 0.14 | 平方公尺 | S2G2 |  | 主梁
[12 empty] | 49 | 2020-07-27 | 定期檢測 | 鹿島工程技術顧問股份有限公司 | 2 | 1 | 1 | 2 | 油漆銹蝕 | 未維修 | 鋼梁油漆塗裝 | 0.6 | 平方公尺 | S3G1 |  | 主梁
[12 empty] | 50 | 2020-07-27 | 定期檢測 | 鹿島工程技術顧問股份有限公司 | 2 | 1 | 1 | 2 | 螺栓損傷、欠缺及鬆動 | 未維修 | 油漆塗裝 | 1 | 平方公尺 | P3上方 |  | 橋墩／帽梁
[12 empty] | 51 | 2020-07-27 | 定期檢測 | 鹿島工程技術顧問股份有限公司 | 2 | 1 | 1 | 2 | 油漆剝落 | 未維修 | 油漆塗裝 | 0.12 | 平方公尺 | P4 |  | 橋墩／帽梁
[12 empty] | 52 | 2020-07-27 | 定期檢測 | 鹿島工程技術顧問股份有限公司 | 2 | 1 | 1 | 2 | 滲水、白華 | 未維修 | 白華處理(平方公尺) | 0.6 | 平方公尺 | P5-1帽梁 |  | 橋墩／帽梁
[12 empty] | 53 | 2020-07-27 | 定期檢測 | 鹿島工程技術顧問股份有限公司 | 2 | 1 | 1 | 2 | 其他損傷 | 未維修 | 橋墩爬藤修剪 | 1 | 處 | P6-2 |  | 橋墩／帽梁
[12 empty] | 54 | 2020-07-27 | 定期檢測 | 鹿島工程技術顧問股份有限公司 | 2 | 1 | 1 | 2 | 滲水、白華 | 未維修 | 白華處理(平方公尺) | 0.5 | 平方公尺 | P6-2帽梁 |  | 橋墩／帽梁
[12 empty] | 55 | 2020-07-27 | 定期檢測 | 鹿島工程技術顧問股份有限公司 | 2 | 1 | 1 | 1 | 油漆剝落 | 未維修 | 油漆塗裝 | 0.15 | 平方公尺 | 2D4-1 |  | 橫隔梁
[12 empty] | 56 | 2020-07-27 | 定期檢測 | 鹿島工程技術顧問股份有限公司 | 2 | 1 | 1 | 1 | 螺栓損傷、欠缺及鬆動 | 未維修 | 油漆塗裝 | 1 | 平方公尺 | 2D6-1 |  | 橫隔梁
[12 empty] | 57 | 2020-07-27 | 定期檢測 | 鹿島工程技術顧問股份有限公司 | 2 | 1 | 1 | 2 | 生銹及腐蝕 | 未維修 | 鋼梁油漆塗裝 | 0.24 | 平方公尺 | S2G1 |  | 主梁
[12 empty] | 58 | 2020-07-27 | 定期檢測 | 鹿島工程技術顧問股份有限公司 | 2 | 1 | 2 | 2 | 油漆剝落 | 未維修 | 油漆塗裝 | 9 | 平方公尺 | S6G2右側 |  | 主梁
[12 empty] | 59 | 2020-07-27 | 定期檢測 | 鹿島工程技術顧問股份有限公司 | 2 | 1 | 1 | 2 | 滲水、白華 | 未維修 | 白華處理(平方公尺) | 0.9 | 平方公尺 | S6右側懸臂板 |  | 橋面板
[12 empty] | 60 | 2020-07-27 | 定期檢測 | 鹿島工程技術顧問股份有限公司 | 2 | 1 | 1 | 2 | 生銹及腐蝕 | 未維修 | 鋼梁油漆塗裝 | 0.4 | 平方公尺 | S8G2底部 |  | 主梁
[12 empty] | 61 | 2020-07-27 | 定期檢測 | 鹿島工程技術顧問股份有限公司 | 2 | 2 | 1 | 2 | 螺栓損傷、欠缺及鬆動 | 未維修 | 油漆塗裝 | 3 | 平方公尺 | S9G1 |  | 主梁
[12 empty] | 62 | 2020-07-27 | 定期檢測 | 鹿島工程技術顧問股份有限公司 | 2 | 2 | 2 | 2 | 其他損傷 | 未維修 | 清理保養 | 2 | 個 | A1防塵套 |  | 支承／支承墊／阻尼裝置
[12 empty] | 63 | 2020-07-27 | 定期檢測 | 鹿島工程技術顧問股份有限公司 | 2 | 2 | 2 | 2 | 其他損傷 | 未維修 | 雜物清除 | 1 | 處 | A1 |  | 橋台
[12 empty] | 64 | 2020-07-27 | 定期檢測 | 鹿島工程技術顧問股份有限公司 | 2 | 2 | 1 | 2 | 生銹及腐蝕 | 未維修 | 油漆塗裝 | 4 | 平方公尺 | A1防震拉桿 |  | 防落設施
[12 empty] | 65 | 2020-07-27 | 定期檢測 | 鹿島工程技術顧問股份有限公司 | 2 | 1 | 1 | 2 | 其他損傷 | 未維修 | >0.3mm混凝土裂縫修補 | 3 | 公尺 | A1 |  | 伸縮縫
[12 empty] | 66 | 2020-07-27 | 定期檢測 | 鹿島工程技術顧問股份有限公司 | 2 | 1 | 1 | 2 | 植物生長 | 未維修 | 伸縮縫清理 | 4 | 公尺 | A1 |  | 伸縮縫
[12 empty] | 67 | 2020-07-27 | 定期檢測 | 鹿島工程技術顧問股份有限公司 | 2 | 1 | 1 | 2 | 植物生長 | 未維修 | 伸縮縫清理 | 4 | 公尺 | P3 |  | 伸縮縫
[12 empty] | 68 | 2020-07-27 | 定期檢測 | 鹿島工程技術顧問股份有限公司 | 2 | 1 | 1 | 2 | 鋼筋外露、銹蝕 | 未維修 | 鋼筋除鏽及混凝土修復(<=0.4*0.4*0.05m) | 3 | 處 | A2右側 |  | 橋台
[12 empty] | 69 | 2020-07-27 | 定期檢測 | 鹿島工程技術顧問股份有限公司 | 2 | 1 | 1 | 2 | 鋼筋外露、銹蝕 | 未維修 | 鋼筋除鏽及混凝土修復(<=0.4*0.4*0.05m) | 4 | 處 | A1右側 |  | 橋台
[12 empty] | 70 | 2020-07-27 | 定期檢測 | 鹿島工程技術顧問股份有限公司 | 2 | 1 | 1 | 1 | 其他損傷 | 未維修 | 植生清除 | 1 | 處 | A1右側 |  | 橋台
[12 empty] | 71 | 2020-07-27 | 定期檢測 | 鹿島工程技術顧問股份有限公司 | 2 | 1 | 1 | 1 | 鋼筋外露、銹蝕 | 未維修 | 鋼筋除鏽及混凝土修復(>0.4*0.4*0.05m) | 0.3 | 平方公尺 | A2左側 |  | 引道路堤護欄
[12 empty] | 72 | 2020-07-27 | 定期檢測 | 鹿島工程技術顧問股份有限公司 | 2 | 2 | 2 | 2 | 鋼筋外露、銹蝕 | 未維修 | 鋼筋除鏽及混凝土修復(<=0.4*0.4*0.05m) | 18 | 處 | S4.S5.S8～S13.S15.S17.S18 |  | 橋護欄
[12 empty] | 73 | 2020-07-27 | 定期檢測 | 鹿島工程技術顧問股份有限公司 | 2 | 3 | 2 | 2 | 油漆剝落 | 已維修 | 鋼梁油漆塗裝 | 47.1 | 平方公尺 | S17G2底部 | 38578 | 主梁 | 鋼梁油漆塗裝 | 500 | 2021-04-27 | 2021-05-11 | 2022-04-27 10:08 | 張菁瑩 | 2022-04-27 11:21 | 張菁瑩
[12 empty] | 74 | 2020-07-27 | 定期檢測 | 鹿島工程技術顧問股份有限公司 | 2 | 3 | 2 | 2 | 油漆剝落 | 已維修 | 鋼梁油漆塗裝 | 47.1 | 平方公尺 | S18G2底部 | 38580 | 主梁 | 鋼梁油漆塗裝 | 500 | 2021-04-27 | 2021-05-11 | 2022-04-27 10:08 | 張菁瑩 | 2022-04-27 11:20 | 張菁瑩
[12 empty] | 75 | 2020-07-27 | 定期檢測 | 鹿島工程技術顧問股份有限公司 | 2 | 3 | 2 | 2 | 油漆剝落 | 已維修 | 鋼梁油漆塗裝 | 47.1 | 平方公尺 | S17G1底部 | 38577 | 主梁 | 鋼梁油漆塗裝 | 500 | 2021-04-27 | 2021-05-11 | 2022-04-27 10:08 | 張菁瑩 | 2022-04-27 11:20 | 張菁瑩
[12 empty] | 76 | 2020-07-27 | 定期檢測 | 鹿島工程技術顧問股份有限公司 | 2 | 3 | 2 | 2 | 油漆剝落 | 已維修 | 鋼梁油漆塗裝 | 47.1 | 平方公尺 | S18G1底部 | 38579 | 主梁 | 鋼梁油漆塗裝 | 500 | 2021-04-27 | 2021-05-11 | 2022-04-27 10:08 | 張菁瑩 | 2022-04-27 11:19 | 張菁瑩
415 | 35818 | 大湳交流道匝道R3高架橋 | 國道2號 | 國道 | 0K+265M ~0K~695M | 高公局北區養護工程分局 | 關西工務段 | 箱型梁 | 鋼構造 | 101 | 已維修：1 | NO | 檢測日期 | 檢測類別 | 檢測單位 | D | E | R | U | 劣化類型 | 狀態 | 建議維修工法 | 數量 | 單位 | 損壞位置 | 維修紀錄ID | 維修構件 | 維修工法 | 金額 | 開工日期 | 完成日期 | 維修原始紀錄日期 | 維修原始紀錄者 | 維修最後修改日期 | 維修最後修改者
[11 empty] | 未維修：80 | 1 | 2020-07-09 | 定期檢測 | 鹿島工程技術顧問股份有限公司 | 2 | 2 | 1 | 2 | 伸縮縫間雜物堆積 | 未維修 |  | 1 | 處 | a1 |  | 伸縮縫
[11 empty] | 全部：81 | 2 | 2020-07-09 | 定期檢測 | 鹿島工程技術顧問股份有限公司 | 2 | 2 | 2 | 2 | 混凝土剝落、破碎、鋼筋外露、銹蝕 | 未維修 | 鋼筋除鏽及混凝土修復(>0.4*0.4*0.05m) | 1.5 | 平方公尺 | A1 |  | 引道路堤護欄
[12 empty] | 3 | 2020-07-09 | 定期檢測 | 鹿島工程技術顧問股份有限公司 | 2 | 2 | 1 | 1 | 滲水、白華 | 未維修 | 表面環氧樹脂砂漿修補 | 1.2 | 平方公尺 | S8兩側懸臂板 |  | 橋面板
[12 empty] | 4 | 2020-07-09 | 定期檢測 | 鹿島工程技術顧問股份有限公司 | 2 | 1 | 1 | 1 | 滲水、白華 | 未維修 | 白華處理(處) | 1 | 處 | S10 |  | 橋面板
[12 empty] | 5 | 2020-07-09 | 定期檢測 | 鹿島工程技術顧問股份有限公司 | 2 | 2 | 1 | 1 | 滲水、白華 | 未維修 | 白華處理(平方公尺) | 0.9 | 平方公尺 | S7 |  | 橋面板
[12 empty] | 6 | 2020-07-09 | 定期檢測 | 鹿島工程技術顧問股份有限公司 | 2 | 2 | 1 | 1 | 滲水、白華 | 未維修 | 表面環氧樹脂砂漿修補 | 1.2 | 平方公尺 | S8兩側懸臂板 |  | 橋面板
[12 empty] | 7 | 2020-07-09 | 定期檢測 | 鹿島工程技術顧問股份有限公司 | 2 | 1 | 1 | 1 | 滲水、白華 | 未維修 | 白華處理(處) | 1 | 處 | S8 |  | 橋面板
[12 empty] | 8 | 2020-07-09 | 定期檢測 | 鹿島工程技術顧問股份有限公司 | 2 | 2 | 2 | 2 | 保護設施遭破壞、移動或遺失 | 未維修 | 清除植生 | 1 | 式 | A1左側 |  | 引道路堤保護措施
[12 empty] | 9 | 2020-07-09 | 定期檢測 | 鹿島工程技術顧問股份有限公司 | 3 | 1 | 2 | 2 | 混凝土裂縫 | 未維修 | >0.3mm混凝土裂縫修補 | 7.2 | 公尺 | A2 |  | 橋台
[12 empty] | 10 | 2020-07-09 | 定期檢測 | 鹿島工程技術顧問股份有限公司 | 2 | 1 | 2 | 2 | 混凝土裂縫 | 未維修 | >0.3mm混凝土裂縫修補 | 9.6 | 公尺 | A2右側 |  | 翼牆／擋土牆
[12 empty] | 11 | 2020-07-09 | 定期檢測 | 鹿島工程技術顧問股份有限公司 | 2 | 1 | 2 | 2 | 支承座、支承端部損傷 | 未維修 | 混凝土支承墊破損修補 | 1 | 處 | P3 |  | 支承／支承墊／阻尼裝置
[12 empty] | 12 | 2020-07-09 | 定期檢測 | 鹿島工程技術顧問股份有限公司 | 2 | 1 | 1 | 1 | 生銹及腐蝕 | 未維修 | 支承除鏽及油漆塗裝 | 2 | 處 | A2 |  | 支承／支承墊／阻尼裝置
[12 empty] | 13 | 2020-07-09 | 定期檢測 | 鹿島工程技術顧問股份有限公司 | 2 | 2 | 2 | 2 | 生銹及腐蝕 | 未維修 | 支承除鏽及油漆塗裝 | 2 | 處 | P8 |  | 支承／支承墊／阻尼裝置
[12 empty] | 14 | 2020-07-09 | 定期檢測 | 鹿島工程技術顧問股份有限公司 | 2 | 2 | 2 | 2 | 生銹及腐蝕 | 未維修 | 支承除鏽及油漆塗裝 | 2 | 處 | P10 |  | 支承／支承墊／阻尼裝置
[12 empty] | 15 | 2020-07-09 | 定期檢測 | 鹿島工程技術顧問股份有限公司 | 2 | 3 | 2 | 2 | 混凝土裂縫 | 未維修 | 混凝土修復(>0.4*0.4*0.05m) | 1.5 | 平方公尺 | P3 |  | 橋墩／帽梁
[12 empty] | 16 | 2020-07-09 | 定期檢測 | 鹿島工程技術顧問股份有限公司 | 2 | 1 | 2 | 2 | 混凝土裂縫 | 未維修 | 混凝土修復(>0.4*0.4*0.05m) | 1 | 平方公尺 | P9 |  | 橋墩／帽梁
[12 empty] | 17 | 2020-07-09 | 定期檢測 | 鹿島工程技術顧問股份有限公司 | 2 | 1 | 2 | 2 | 鋼筋、鋼腱或錨碇部位外露、銹蝕 | 未維修 | 鋼筋除鏽及混凝土修復(<=0.4*0.4*0.05m) | 12 | 處 | P10 |  | 橋墩／帽梁
[12 empty] | 18 | 2020-07-09 | 定期檢測 | 鹿島工程技術顧問股份有限公司 | 2 | 1 | 2 | 2 | 混凝土裂縫 | 未維修 | 混凝土修復(>0.4*0.4*0.05m) | 1 | 平方公尺 | P10 |  | 橋墩／帽梁
[12 empty] | 19 | 2020-07-09 | 定期檢測 | 鹿島工程技術顧問股份有限公司 | 2 | 1 | 1 | 1 | 油漆銹蝕 | 未維修 | 表面環氧樹脂砂漿修補 | 0.39 | 平方公尺 | 3G1 |  | 主梁
[12 empty] | 20 | 2020-07-09 | 定期檢測 | 鹿島工程技術顧問股份有限公司 | 2 | 2 | 2 | 2 | 生銹及腐蝕 | 未維修 | 油漆塗裝 | 4 | 處 | P10 |  | 防落設施
[12 empty] | 21 | 2020-07-09 | 定期檢測 | 鹿島工程技術顧問股份有限公司 | 2 | 3 | 2 | 2 | 混凝土裂縫 | 未維修 | 混凝土修復(>0.4*0.4*0.05m) | 2 | 平方公尺 | P7-2 |  | 橋墩／帽梁
[12 empty] | 22 | 2020-07-09 | 定期檢測 | 鹿島工程技術顧問股份有限公司 | 2 | 2 | 1 | 1 | 滲水、白華 | 未維修 | 表面環氧樹脂砂漿修補 | 2 | 平方公尺 | P7 |  | 橋墩／帽梁
[12 empty] | 23 | 2020-07-09 | 定期檢測 | 鹿島工程技術顧問股份有限公司 | 2 | 2 | 2 | 2 | 混凝土裂縫 | 未維修 | 混凝土修復(>0.4*0.4*0.05m) | 1.5 | 平方公尺 | P8 |  | 橋墩／帽梁
[12 empty] | 24 | 2020-07-09 | 定期檢測 | 鹿島工程技術顧問股份有限公司 | 2 | 1 | 1 | 1 | 油漆銹蝕 | 未維修 | 鋼梁油漆塗裝 | 0.24 | 平方公尺 | 3G2 |  | 主梁
[12 empty] | 25 | 2020-07-09 | 定期檢測 | 鹿島工程技術顧問股份有限公司 | 2 | 1 | 2 | 2 | 生銹及腐蝕 | 未維修 | 鋼梁油漆塗裝 | 3.68 | 平方公尺 | 4G1 |  | 主梁
[12 empty] | 26 | 2020-07-09 | 定期檢測 | 鹿島工程技術顧問股份有限公司 | 2 | 1 | 1 | 1 | 鋼筋、鋼腱或錨碇部位外露、銹蝕 | 未維修 | 鋼梁油漆塗裝 | 8 | 平方公尺 | 4G1 |  | 主梁
[12 empty] | 27 | 2020-07-09 | 定期檢測 | 鹿島工程技術顧問股份有限公司 | 2 | 1 | 2 | 2 | 生銹及腐蝕 | 未維修 | 鋼梁油漆塗裝 | 3.68 | 平方公尺 | 4G2 |  | 主梁
[12 empty] | 28 | 2020-07-09 | 定期檢測 | 鹿島工程技術顧問股份有限公司 | 2 | 1 | 1 | 1 | 滲水、白華 | 未維修 | 白華處理(處) | 2 | 處 | S1兩側懸臂板 |  | 橋面板
[12 empty] | 29 | 2020-07-09 | 定期檢測 | 鹿島工程技術顧問股份有限公司 | 2 | 1 | 1 | 1 | 滲水、白華 | 未維修 | 白華處理(處) | 3 | 處 | S2右側懸臂板 |  | 橋面板
[12 empty] | 30 | 2020-07-09 | 定期檢測 | 鹿島工程技術顧問股份有限公司 | 2 | 1 | 2 | 2 | 鋼筋、鋼腱或錨碇部位外露、銹蝕 | 未維修 | 鋼筋除鏽及混凝土修復(>0.4*0.4*0.05m) | 2.04 | 平方公尺 | P3 |  | 橋墩／帽梁
[12 empty] | 31 | 2020-07-09 | 定期檢測 | 鹿島工程技術顧問股份有限公司 | 2 | 2 | 1 | 1 | 滲水、白華 | 未維修 | 表面環氧樹脂砂漿修補 | 2 | 平方公尺 | P4 |  | 橋墩／帽梁
[12 empty] | 32 | 2020-07-09 | 定期檢測 | 鹿島工程技術顧問股份有限公司 | 2 | 3 | 2 | 2 | 滲水、白華 | 未維修 | 表面環氧樹脂砂漿修補 | 42 | 平方公尺 | P10 |  | 橋墩／帽梁
[12 empty] | 33 | 2020-07-09 | 定期檢測 | 鹿島工程技術顧問股份有限公司 | 2 | 3 | 2 | 2 | 滲水、白華 | 未維修 | 表面環氧樹脂砂漿修補 | 42 | 平方公尺 | P11 |  | 橋墩／帽梁
[12 empty] | 34 | 2020-07-09 | 定期檢測 | 鹿島工程技術顧問股份有限公司 | 2 | 1 | 2 | 2 | 油漆銹蝕 | 未維修 | 鋼梁油漆塗裝 | 3.6 | 平方公尺 | 3G1 |  | 主梁
[12 empty] | 35 | 2020-07-09 | 定期檢測 | 鹿島工程技術顧問股份有限公司 | 2 | 1 | 2 | 2 | 油漆銹蝕 | 未維修 | 鋼梁油漆塗裝 | 7.2 | 平方公尺 | 3G2 |  | 主梁
[12 empty] | 36 | 2020-07-09 | 定期檢測 | 鹿島工程技術顧問股份有限公司 | 2 | 1 | 1 | 1 | 油漆銹蝕 | 未維修 | 鋼梁油漆塗裝 | 8 | 平方公尺 | 4G2 |  | 主梁
[12 empty] | 37 | 2020-07-09 | 定期檢測 | 鹿島工程技術顧問股份有限公司 | 2 | 2 | 1 | 1 | 油漆銹蝕 | 未維修 | 鋼粱油漆塗裝 | 1.5 | 平方公尺 | 10D1-3,10D1-5,10D2-3,10D2-5,10D2-6 |  | 橫隔梁
[12 empty] | 38 | 2020-07-09 | 定期檢測 | 鹿島工程技術顧問股份有限公司 | 2 | 2 | 1 | 1 | 滲水、白華 | 未維修 | 白華處理(處) | 3 | 處 | S3兩側懸臂板 |  | 橋面板
[12 empty] | 39 | 2020-07-09 | 定期檢測 | 鹿島工程技術顧問股份有限公司 | 2 | 3 | 1 | 1 | 滲水、白華 | 未維修 | 表面環氧樹脂砂漿修補 | 0.6 | 平方公尺 | S5右側懸臂板 |  | 橋面板
[12 empty] | 40 | 2020-07-09 | 定期檢測 | 鹿島工程技術顧問股份有限公司 | 2 | 2 | 1 | 1 | 滲水、白華 | 未維修 | 表面環氧樹脂砂漿修補 | 1.2 | 平方公尺 | S11兩側懸臂板 |  | 橋面板
[12 empty] | 41 | 2020-07-09 | 定期檢測 | 鹿島工程技術顧問股份有限公司 | 2 | 1 | 1 | 1 | 標誌架及照明設施損傷(變形、傾倒、銹蝕、鬆動) | 未維修 | 安裝安全桿 | 10 | 處 | S10 |  | 其他
[12 empty] | 42 | 2020-07-09 | 定期檢測 | 鹿島工程技術顧問股份有限公司 | 2 | 2 | 2 | 2 | 生銹及腐蝕 | 未維修 | 支承除鏽及油漆塗裝 | 2 | 處 | P5 |  | 支承／支承墊／阻尼裝置
[12 empty] | 43 | 2020-07-09 | 定期檢測 | 鹿島工程技術顧問股份有限公司 | 2 | 2 | 2 | 2 | 生銹及腐蝕 | 未維修 | 支承除鏽及油漆塗裝 | 2 | 處 | P6 |  | 支承／支承墊／阻尼裝置
[12 empty] | 44 | 2020-07-09 | 定期檢測 | 鹿島工程技術顧問股份有限公司 | 2 | 2 | 2 | 2 | 生銹及腐蝕 | 未維修 | 支承除鏽及油漆塗裝 | 2 | 處 | P7 |  | 支承／支承墊／阻尼裝置
[12 empty] | 45 | 2020-07-09 | 定期檢測 | 鹿島工程技術顧問股份有限公司 | 2 | 3 | 2 | 2 | 混凝土裂縫 | 未維修 | 混凝土修復(>0.4*0.4*0.05m) | 2 | 平方公尺 | P2 |  | 橋墩／帽梁
[12 empty] | 46 | 2020-07-09 | 定期檢測 | 鹿島工程技術顧問股份有限公司 | 2 | 1 | 1 | 1 | 混凝土剝落 | 未維修 | 混凝土修復(<=0.4*0.4*0.05m) | 1 | 處 | P2 |  | 橋墩／帽梁
[12 empty] | 47 | 2020-07-09 | 定期檢測 | 鹿島工程技術顧問股份有限公司 | 2 | 3 | 1 | 1 | 滲水、白華 | 未維修 | 表面環氧樹脂砂漿修補 | 2 | 平方公尺 | P3 |  | 橋墩／帽梁
[12 empty] | 48 | 2020-07-09 | 定期檢測 | 鹿島工程技術顧問股份有限公司 | 2 | 2 | 1 | 1 | 鋼筋、鋼腱或錨碇部位外露、銹蝕 | 未維修 | 鋼筋除鏽及混凝土修復(<=0.4*0.4*0.05m) | 41 | 處 | P11 |  | 橋墩／帽梁
[12 empty] | 49 | 2020-07-09 | 定期檢測 | 鹿島工程技術顧問股份有限公司 | 2 | 2 | 2 | 2 | 油漆銹蝕 | 未維修 | 鋼粱油漆塗裝 | 9.6 | 平方公尺 | 3D1-1~3D8-1 |  | 橫隔梁
[12 empty] | 50 | 2020-07-09 | 定期檢測 | 鹿島工程技術顧問股份有限公司 | 2 | 2 | 2 | 2 | 油漆銹蝕 | 未維修 | 鋼粱油漆塗裝 | 9.6 | 平方公尺 | 4D1-1~4D8-1 |  | 橫隔梁
[12 empty] | 51 | 2020-07-09 | 定期檢測 | 鹿島工程技術顧問股份有限公司 | 2 | 3 | 2 | 2 | 油漆銹蝕 | 未維修 | 鋼粱油漆塗裝 | 5.4 | 平方公尺 | 5D1-1~5D9-1 |  | 橫隔梁
[12 empty] | 52 | 2020-07-09 | 定期檢測 | 鹿島工程技術顧問股份有限公司 | 2 | 2 | 1 | 1 | 滲水、白華 | 未維修 | 表面環氧樹脂砂漿修補 | 1.2 | 平方公尺 | S7兩側懸臂板 |  | 橋面板
[12 empty] | 53 | 2020-07-09 | 定期檢測 | 鹿島工程技術顧問股份有限公司 | 2 | 1 | 2 | 2 | 油漆剝落 | 未維修 | 鋼梁油漆塗裝 | 3 | 平方公尺 | 5G1底部 |  | 主梁
[12 empty] | 54 | 2020-07-09 | 定期檢測 | 鹿島工程技術顧問股份有限公司 | 2 | 3 | 1 | 1 | 滲水、白華 | 未維修 | 表面環氧樹脂砂漿修補 | 1.2 | 平方公尺 | S4兩側懸臂板 |  | 橋面板
[12 empty] | 55 | 2020-07-09 | 定期檢測 | 鹿島工程技術顧問股份有限公司 | 2 | 2 | 1 | 1 | 滲水、白華 | 未維修 | 白華處理(平方公尺) | 1.8 | 平方公尺 | S6兩側懸臂板 |  | 橋面板
[12 empty] | 56 | 2020-07-09 | 定期檢測 | 鹿島工程技術顧問股份有限公司 | 2 | 1 | 1 | 1 | 鋼筋、鋼腱或錨碇部位外露、銹蝕 | 未維修 | 鋼筋除鏽及混凝土修復(<=0.4*0.4*0.05m) | 1 | 處 | S8 |  | 橋面板
[12 empty] | 57 | 2020-07-09 | 定期檢測 | 鹿島工程技術顧問股份有限公司 | 2 | 1 | 1 | 1 | 滲水、白華 | 未維修 | 白華處理(處) | 1 | 處 | S9 |  | 橋面板
[12 empty] | 58 | 2020-07-09 | 定期檢測 | 鹿島工程技術顧問股份有限公司 | 2 | 1 | 1 | 1 | 混凝土剝落 | 未維修 | 混凝土修復(<=0.4*0.4*0.05m) | 1 | 處 | A2右側 |  | 引道路堤護欄
[12 empty] | 59 | 2020-07-09 | 定期檢測 | 鹿島工程技術顧問股份有限公司 | 2 | 1 | 1 | 1 | 保護設施遭破壞、移動或遺失 | 未維修 | 清除植生 | 1 | 式 | A1 |  | 引道路堤保護措施
[12 empty] | 60 | 2020-07-09 | 定期檢測 | 鹿島工程技術顧問股份有限公司 | 2 | 1 | 1 | 1 | 鋼筋外露、銹蝕 | 未維修 | 鋼筋除鏽及混凝土修復(<=0.4x0.4x0.05m) | 5 | 處 | A2 |  | 翼牆／擋土牆
[12 empty] | 61 | 2020-07-09 | 定期檢測 | 鹿島工程技術顧問股份有限公司 | 2 | 2 | 1 | 1 | 滲水、白華 | 未維修 | 白華處理(平方公尺) | 2.18 | 平方公尺 | A2右側 |  | 翼牆／擋土牆
[12 empty] | 62 | 2020-07-09 | 定期檢測 | 鹿島工程技術顧問股份有限公司 | 2 | 1 | 1 | 1 | 排水設施損傷 | 未維修 | 落水管修復 | 1 | 公尺 | A2橋台處 |  | 橋梁排水設施
[12 empty] | 63 | 2020-07-09 | 定期檢測 | 鹿島工程技術顧問股份有限公司 | 2 | 1 | 1 | 1 | 其他損傷 | 未維修 | 落水管修復 | 3 | 公尺 | P4 |  | 橋梁排水設施
[12 empty] | 64 | 2020-07-09 | 定期檢測 | 鹿島工程技術顧問股份有限公司 | 2 | 2 | 2 | 2 | 生銹及腐蝕 | 未維修 | 支承除鏽及油漆塗裝 | 2 | 處 | P2 |  | 支承／支承墊／阻尼裝置
[12 empty] | 65 | 2020-07-09 | 定期檢測 | 鹿島工程技術顧問股份有限公司 | 2 | 1 | 2 | 2 | 生銹及腐蝕 | 未維修 | 支承除鏽及油漆塗裝 | 2 | 處 | P4 |  | 支承／支承墊／阻尼裝置
[12 empty] | 66 | 2020-07-09 | 定期檢測 | 鹿島工程技術顧問股份有限公司 | 2 | 1 | 1 | 1 | 鋼筋外露、銹蝕 | 未維修 | 鋼筋除鏽及混凝土修復(<=0.4*0.4*0.05m) | 1 | 處 | A1背牆 |  | 橋台
[12 empty] | 67 | 2020-07-09 | 定期檢測 | 鹿島工程技術顧問股份有限公司 | 2 | 2 | 2 | 2 | 其他損傷 | 未維修 | 橋台清理 | 1 | 個 | A1 |  | 橋台
[12 empty] | 68 | 2020-07-09 | 定期檢測 | 鹿島工程技術顧問股份有限公司 | 2 | 1 | 1 | 1 | 混凝土剝落 | 未維修 | 混凝土修復(<=0.4*0.4*0.05m) | 2 | 處 | A2右側背牆與左側 |  | 橋台
[12 empty] | 69 | 2020-07-09 | 定期檢測 | 鹿島工程技術顧問股份有限公司 | 2 | 2 | 1 | 1 | 滲水、白華 | 未維修 | 表面環氧樹脂砂漿修補 | 12 | 平方公尺 | A2 |  | 橋台
[12 empty] | 70 | 2020-07-09 | 定期檢測 | 鹿島工程技術顧問股份有限公司 | 2 | 2 | 1 | 1 | 其他損傷 | 未維修 | 橋台清理 | 1 | 個 | A2背牆 |  | 橋台
[12 empty] | 71 | 2020-07-09 | 定期檢測 | 鹿島工程技術顧問股份有限公司 | 2 | 2 | 2 | 2 | 鋼筋外露、銹蝕 | 未維修 | 鋼筋除鏽及混凝土修復(<=0.4x0.4x0.05m) | 105 | 處 | S1~S11兩側 |  | 橋護欄
[12 empty] | 72 | 2020-07-09 | 定期檢測 | 鹿島工程技術顧問股份有限公司 | 2 | 2 | 2 | 2 | 生銹及腐蝕 | 未維修 | 支承除鏽及油漆塗裝 | 2 | 處 | A1 |  | 支承／支承墊／阻尼裝置
[12 empty] | 73 | 2020-07-09 | 定期檢測 | 鹿島工程技術顧問股份有限公司 | 2 | 2 | 2 | 2 | 生銹及腐蝕 | 未維修 | 油漆塗裝 | 4 | 處 | P7 |  | 防落設施
[12 empty] | 74 | 2020-07-09 | 定期檢測 | 鹿島工程技術顧問股份有限公司 | 2 | 2 | 2 | 2 | 生銹及腐蝕 | 未維修 | 油漆塗裝 | 2 | 處 | P3 |  | 防落設施
[12 empty] | 75 | 2020-07-09 | 定期檢測 | 鹿島工程技術顧問股份有限公司 | 2 | 2 | 2 | 2 | 生銹及腐蝕 | 未維修 | 支承除鏽及油漆塗裝 | 2 | 處 | P3 |  | 支承／支承墊／阻尼裝置
[12 empty] | 76 | 2020-07-09 | 定期檢測 | 鹿島工程技術顧問股份有限公司 | 2 | 2 | 2 | 2 | 生銹及腐蝕 | 未維修 | 支承除鏽及油漆塗裝 | 2 | 處 | P1 |  | 支承／支承墊／阻尼裝置
[12 empty] | 77 | 2020-07-09 | 定期檢測 | 鹿島工程技術顧問股份有限公司 | 2 | 2 | 2 | 2 | 生銹及腐蝕 | 未維修 | 支承除鏽及油漆塗裝 | 2 | 處 | P9 |  | 支承／支承墊／阻尼裝置
[12 empty] | 78 | 2020-07-09 | 定期檢測 | 鹿島工程技術顧問股份有限公司 | 2 | 2 | 2 | 2 | 螺栓損傷、欠缺及鬆動 | 未維修 | 支承除鏽及油漆塗裝 | 2 | 處 | P11 |  | 支承／支承墊／阻尼裝置
[12 empty] | 79 | 2020-07-09 | 定期檢測 | 鹿島工程技術顧問股份有限公司 | 2 | 1 | 1 | 1 | 其他損傷 | 未維修 | 白華處理(處) | 1 | 處 | A2 |  | 防落設施
[12 empty] | 80 | 2020-07-09 | 定期檢測 | 鹿島工程技術顧問股份有限公司 | 3 | 1 | 2 | 2 | 裂縫 | 未維修 | >0.3mm混凝土裂縫修補 | 3 | 公尺 | A2 |  | 引道路堤保護措施
[12 empty] | 81 | 2020-07-09 | 定期檢測 | 鹿島工程技術顧問股份有限公司 | 2 | 1 | 1 | 2 | 其他損傷 | 已維修 | 更換排水孔蓋 | 1 | 個 | S12左側 | 19528 | 橋梁排水設施 | 橋面洩水格柵(孔)補設 | 1100 | 2020-05-28 | 2020-06-15 | 2020-10-06 11:51 | 張菁瑩
416 | 35819 | 大湳交流道匝道R4高架橋 | 國道2號 | 國道 | 0K+220M ~0K~785M | 高公局北區養護工程分局 | 關西工務段 | 箱型梁 | 鋼構造 | 101 | 已維修：5 | NO | 檢測日期 | 檢測類別 | 檢測單位 | D | E | R | U | 劣化類型 | 狀態 | 建議維修工法 | 數量 | 單位 | 損壞位置 | 維修紀錄ID | 維修構件 | 維修工法 | 金額 | 開工日期 | 完成日期 | 維修原始紀錄日期 | 維修原始紀錄者 | 維修最後修改日期 | 維修最後修改者
[11 empty] | 未維修：93 | 1 | 2020-07-09 | 定期檢測 | 鹿島工程技術顧問股份有限公司 | 2 | 2 | 1 | 2 | 伸縮縫間雜物堆積 | 未維修 | 伸縮縫清理 | 3 | 公尺 | A2 |  | 伸縮縫
[11 empty] | 全部：98 | 2 | 2020-07-09 | 定期檢測 | 鹿島工程技術顧問股份有限公司 | 2 | 1 | 1 | 2 | 伸縮縫間雜物堆積 | 未維修 | 伸縮縫清理 | 2 | 公尺 | A1 |  | 伸縮縫
[12 empty] | 3 | 2020-07-09 | 定期檢測 | 鹿島工程技術顧問股份有限公司 | 2 | 1 | 1 | 2 | 伸縮縫間雜物堆積 | 未維修 | 伸縮縫清理 | 2 | 公尺 | P3 |  | 伸縮縫
[12 empty] | 4 | 2020-07-09 | 定期檢測 | 鹿島工程技術顧問股份有限公司 | 2 | 1 | 1 | 2 | 伸縮縫間雜物堆積 | 未維修 | 伸縮縫清理 | 2 | 公尺 | P6 |  | 伸縮縫
[12 empty] | 5 | 2020-07-09 | 定期檢測 | 鹿島工程技術顧問股份有限公司 | 2 | 1 | 1 | 1 | 鋼筋、鋼腱或錨碇部位外露、銹蝕 | 未維修 | 鋼筋除鏽及混凝土修復(<=0.4*0.4*0.05m) | 34 | 處 | P9墩柱 |  | 橋墩／帽梁
[12 empty] | 6 | 2020-07-09 | 定期檢測 | 鹿島工程技術顧問股份有限公司 | 2 | 1 | 1 | 1 | 鋼筋、鋼腱或錨碇部位外露、銹蝕 | 未維修 | 鋼筋除鏽及混凝土修復(<=0.4*0.4*0.05m) | 30 | 處 | P10墩柱 |  | 橋墩／帽梁
[12 empty] | 7 | 2020-07-09 | 定期檢測 | 鹿島工程技術顧問股份有限公司 | 2 | 1 | 1 | 1 | 鋼筋、鋼腱或錨碇部位外露、銹蝕 | 未維修 | 鋼筋除鏽及混凝土修復(<=0.4*0.4*0.05m) | 1 | 處 | P11帽梁 |  | 橋墩／帽梁
[12 empty] | 8 | 2020-07-09 | 定期檢測 | 鹿島工程技術顧問股份有限公司 | 2 | 1 | 1 | 1 | 鋼筋、鋼腱或錨碇部位外露、銹蝕 | 未維修 | 鋼筋除鏽及混凝土修復(<=0.4*0.4*0.05m) | 20 | 處 | P11墩柱 |  | 橋墩／帽梁
[12 empty] | 9 | 2020-07-09 | 定期檢測 | 鹿島工程技術顧問股份有限公司 | 2 | 2 | 2 | 2 | 生銹及腐蝕 | 未維修 | 支承除鏽及油漆塗裝 | 4 | 處 | P6 |  | 支承／支承墊／阻尼裝置
[12 empty] | 10 | 2020-07-09 | 定期檢測 | 鹿島工程技術顧問股份有限公司 | 2 | 2 | 1 | 1 | 混凝土裂縫 | 未維修 | 混凝土修復(>0.4*0.4*0.05m) | 2 | 平方公尺 | P4墩柱 |  | 橋墩／帽梁
[12 empty] | 11 | 2020-07-09 | 定期檢測 | 鹿島工程技術顧問股份有限公司 | 3 | 1 | 2 | 2 | 鋼筋、鋼腱或錨碇部位外露、銹蝕 | 未維修 | 鋼筋除鏽及混凝土修復(<=0.4*0.4*0.05m) | 3 | 處 | P4底部 |  | 橋墩／帽梁
[12 empty] | 12 | 2020-07-09 | 定期檢測 | 鹿島工程技術顧問股份有限公司 | 2 | 3 | 2 | 2 | 混凝土裂縫 | 未維修 | 混凝土修復(>0.4*0.4*0.05m) | 10.5 | 平方公尺 | P5帽梁與墩柱 |  | 橋墩／帽梁
[12 empty] | 13 | 2020-07-09 | 定期檢測 | 鹿島工程技術顧問股份有限公司 | 2 | 2 | 1 | 1 | 其他損傷 | 未維修 | 清除植生 | 1 | 處 | P14底部 |  | 橋墩／帽梁
[12 empty] | 14 | 2020-07-09 | 定期檢測 | 鹿島工程技術顧問股份有限公司 | 2 | 2 | 2 | 2 | 生銹及腐蝕 | 未維修 | 支承除鏽及油漆塗裝 | 2 | 處 | A1 |  | 支承／支承墊／阻尼裝置
[12 empty] | 15 | 2020-07-09 | 定期檢測 | 鹿島工程技術顧問股份有限公司 | 2 | 2 | 2 | 2 | 生銹及腐蝕 | 未維修 | 支承除鏽及油漆塗裝 | 2 | 處 | A2 |  | 支承／支承墊／阻尼裝置
[12 empty] | 16 | 2020-07-09 | 定期檢測 | 鹿島工程技術顧問股份有限公司 | 2 | 2 | 2 | 2 | 生銹及腐蝕 | 未維修 | 支承除鏽及油漆塗裝 | 4 | 處 | P1 |  | 支承／支承墊／阻尼裝置
[12 empty] | 17 | 2020-07-09 | 定期檢測 | 鹿島工程技術顧問股份有限公司 | 2 | 2 | 2 | 2 | 生銹及腐蝕 | 未維修 | 支承除鏽及油漆塗裝 | 4 | 處 | P14 |  | 支承／支承墊／阻尼裝置
[12 empty] | 18 | 2020-07-09 | 定期檢測 | 鹿島工程技術顧問股份有限公司 | 2 | 1 | 2 | 2 | 油漆銹蝕 | 未維修 | 鋼梁油漆塗裝 | 5.4 | 平方公尺 | 9G1接合板 |  | 主梁
[12 empty] | 19 | 2020-07-09 | 定期檢測 | 鹿島工程技術顧問股份有限公司 | 2 | 2 | 1 | 1 | 滲水、白華 | 未維修 | 表面環氧樹脂砂漿修補 | 1 | 平方公尺 | A2 |  | 橋台
[12 empty] | 20 | 2020-07-09 | 定期檢測 | 鹿島工程技術顧問股份有限公司 | 2 | 3 | 1 | 1 | 滲水、白華 | 未維修 | 表面環氧樹脂砂漿修補 | 3 | 平方公尺 | P3帽梁 |  | 橋墩／帽梁
[12 empty] | 21 | 2020-07-09 | 定期檢測 | 鹿島工程技術顧問股份有限公司 | 2 | 1 | 1 | 1 | 鋼筋、鋼腱或錨碇部位外露、銹蝕 | 未維修 | 鋼筋除鏽及混凝土修復(<=0.4*0.4*0.05m) | 4 | 處 | P3底部 |  | 橋墩／帽梁
[12 empty] | 22 | 2020-07-09 | 定期檢測 | 鹿島工程技術顧問股份有限公司 | 2 | 1 | 1 | 1 | 鋼筋外露、銹蝕 | 未維修 | 鋼筋除鏽及混凝土修復(<=0.4*0.4*0.05m) | 2 | 處 | A1夾邊牆內側 |  | 橋台
[12 empty] | 23 | 2020-07-09 | 定期檢測 | 鹿島工程技術顧問股份有限公司 | 2 | 1 | 2 | 2 | 排水設施損傷 | 未維修 | 落水管修復 | 4 | 處 | S6 |  | 橋梁排水設施
[12 empty] | 24 | 2020-07-09 | 定期檢測 | 鹿島工程技術顧問股份有限公司 | 2 | 1 | 1 | 1 | 混凝土剝落 | 未維修 | 混凝土修復(<=0.4*0.4*0.05m) | 4 | 處 | A1 |  | 引道路堤護欄
[12 empty] | 25 | 2020-07-09 | 定期檢測 | 鹿島工程技術顧問股份有限公司 | 2 | 1 | 2 | 2 | 混凝土裂縫 | 未維修 | >0.3mm混凝土裂縫修補 | 1 | 公尺 | A1左側夾邊牆 |  | 橋台
[12 empty] | 26 | 2020-07-09 | 定期檢測 | 鹿島工程技術顧問股份有限公司 | 2 | 3 | 1 | 2 | 伸縮縫間雜物堆積 | 未維修 | 伸縮縫清理 | 5 | 公尺 | P12 |  | 伸縮縫
[12 empty] | 27 | 2020-07-09 | 定期檢測 | 鹿島工程技術顧問股份有限公司 | 3 | 1 | 2 | 2 | 螺栓損傷、欠缺或鬆動 | 未維修 | 螺栓換新 | 15 | 處 | S6,S9,S10S12~S15 |  | 橋護欄
[12 empty] | 28 | 2020-07-09 | 定期檢測 | 鹿島工程技術顧問股份有限公司 | 2 | 1 | 2 | 2 | 混凝土剝落 | 未維修 | 混凝土修復(>0.4*0.4*0.05m) | 3 | 平方公尺 | P1帽梁右側 |  | 橋墩／帽梁
[12 empty] | 29 | 2020-07-09 | 定期檢測 | 鹿島工程技術顧問股份有限公司 | 2 | 2 | 2 | 2 | 混凝土裂縫 | 未維修 | 混凝土修復(>0.4*0.4*0.05m) | 4 | 平方公尺 | P6墩柱 |  | 橋墩／帽梁
[12 empty] | 30 | 2020-07-09 | 定期檢測 | 鹿島工程技術顧問股份有限公司 | 2 | 2 | 2 | 2 | 混凝土裂縫 | 未維修 | 混凝土修復(>0.4*0.4*0.05m) | 8 | 平方公尺 | P8 |  | 橋墩／帽梁
[12 empty] | 31 | 2020-07-09 | 定期檢測 | 鹿島工程技術顧問股份有限公司 | 2 | 1 | 1 | 1 | 鋼筋、鋼腱或錨碇部位外露、銹蝕 | 未維修 | 鋼筋除鏽及混凝土修復(<=0.4*0.4*0.05m) | 10 | 處 | P12 |  | 橋墩／帽梁
[12 empty] | 32 | 2020-07-09 | 定期檢測 | 鹿島工程技術顧問股份有限公司 | 2 | 1 | 1 | 1 | 鋼筋、鋼腱或錨碇部位外露、銹蝕 | 未維修 | 鋼筋除鏽及混凝土修復(<=0.4*0.4*0.05m) | 17 | 處 | P13墩柱 |  | 橋墩／帽梁
[12 empty] | 33 | 2020-07-09 | 定期檢測 | 鹿島工程技術顧問股份有限公司 | 2 | 2 | 2 | 2 | 生銹及腐蝕 | 未維修 | 支承除鏽及油漆塗裝 | 2 | 組 | P2 |  | 支承／支承墊／阻尼裝置
[12 empty] | 34 | 2020-07-09 | 定期檢測 | 鹿島工程技術顧問股份有限公司 | 2 | 2 | 2 | 2 | 生銹及腐蝕 | 未維修 | 支承除鏽及油漆塗裝 | 4 | 處 | P4 |  | 支承／支承墊／阻尼裝置
[12 empty] | 35 | 2020-07-09 | 定期檢測 | 鹿島工程技術顧問股份有限公司 | 2 | 2 | 2 | 2 | 生銹及腐蝕 | 未維修 | 支承除鏽及油漆塗裝 | 4 | 處 | P10 |  | 支承／支承墊／阻尼裝置
[12 empty] | 36 | 2020-07-09 | 定期檢測 | 鹿島工程技術顧問股份有限公司 | 2 | 2 | 2 | 2 | 生銹及腐蝕 | 未維修 | 支承除鏽及油漆塗裝 | 4 | 處 | P12 |  | 支承／支承墊／阻尼裝置
[12 empty] | 37 | 2020-07-09 | 定期檢測 | 鹿島工程技術顧問股份有限公司 | 2 | 2 | 2 | 2 | 生銹及腐蝕 | 未維修 | 油漆修復 | 4 | 處 | P3 |  | 防落設施
[12 empty] | 38 | 2020-07-09 | 定期檢測 | 鹿島工程技術顧問股份有限公司 | 2 | 2 | 2 | 2 | 生銹及腐蝕 | 未維修 | 油漆塗裝 | 4 | 處 | P9 |  | 防落設施
[12 empty] | 39 | 2020-07-09 | 定期檢測 | 鹿島工程技術顧問股份有限公司 | 2 | 1 | 2 | 2 | 油漆銹蝕 | 未維修 | 鋼梁油漆塗裝 | 4.5 | 平方公尺 | 4G1接合板及螺栓 |  | 主梁
[12 empty] | 40 | 2020-07-09 | 定期檢測 | 鹿島工程技術顧問股份有限公司 | 2 | 1 | 2 | 2 | 生銹及腐蝕 | 未維修 | 鋼梁油漆塗裝 | 3.6 | 平方公尺 | 7G2接合板及螺栓 |  | 主梁
[12 empty] | 41 | 2020-07-09 | 定期檢測 | 鹿島工程技術顧問股份有限公司 | 2 | 1 | 1 | 1 | 支承座、支承端部損傷 | 未維修 | 混凝土支承墊破損修補 | 1 | 處 | P7支承座 |  | 支承／支承墊／阻尼裝置
[12 empty] | 42 | 2020-07-09 | 定期檢測 | 鹿島工程技術顧問股份有限公司 | 2 | 2 | 2 | 2 | 生銹及腐蝕 | 未維修 | 支承除鏽及油漆塗裝 | 2 | 處 | P8 |  | 支承／支承墊／阻尼裝置
[12 empty] | 43 | 2020-07-09 | 定期檢測 | 鹿島工程技術顧問股份有限公司 | 2 | 2 | 2 | 2 | 生銹及腐蝕 | 未維修 | 支承除鏽及油漆塗裝 | 4 | 處 | P7 |  | 支承／支承墊／阻尼裝置
[12 empty] | 44 | 2020-07-09 | 定期檢測 | 鹿島工程技術顧問股份有限公司 | 2 | 2 | 2 | 2 | 生銹及腐蝕 | 未維修 | 支承除鏽及油漆塗裝 | 4 | 處 | P9 |  | 支承／支承墊／阻尼裝置
[12 empty] | 45 | 2020-07-09 | 定期檢測 | 鹿島工程技術顧問股份有限公司 | 2 | 2 | 2 | 2 | 生銹及腐蝕 | 未維修 | 油漆塗裝 | 4 | 處 | P12 |  | 防落設施
[12 empty] | 46 | 2020-07-09 | 定期檢測 | 鹿島工程技術顧問股份有限公司 | 2 | 3 | 2 | 2 | 混凝土剝落 | 未維修 | >0.3mm混凝土裂縫修補 | 6 | 公尺 | A2 |  | 伸縮縫
[12 empty] | 47 | 2020-07-09 | 定期檢測 | 鹿島工程技術顧問股份有限公司 | 2 | 1 | 1 | 2 | 伸縮縫間雜物堆積 | 未維修 | 伸縮縫清理 | 3 | 公尺 | P9 |  | 伸縮縫
[12 empty] | 48 | 2020-07-09 | 定期檢測 | 鹿島工程技術顧問股份有限公司 | 2 | 2 | 1 | 1 | 鋼筋外露、銹蝕 | 未維修 | 鋼筋除鏽及混凝土修復(<=0.4x0.4x0.05m) | 124 | 處 | S1~S13兩側 |  | 橋護欄
[12 empty] | 49 | 2020-07-09 | 定期檢測 | 鹿島工程技術顧問股份有限公司 | 2 | 1 | 2 | 2 | 混凝土裂縫 | 未維修 | >0.3mm混凝土裂縫修補 | 3.6 | 公尺 | P1 |  | 橋墩／帽梁
[12 empty] | 50 | 2020-07-09 | 定期檢測 | 鹿島工程技術顧問股份有限公司 | 2 | 3 | 2 | 2 | 混凝土裂縫 | 未維修 | 混凝土修復(>0.4*0.4*0.05m) | 3 | 平方公尺 | P2帽梁 |  | 橋墩／帽梁
[12 empty] | 51 | 2020-07-09 | 定期檢測 | 鹿島工程技術顧問股份有限公司 | 2 | 3 | 2 | 2 | 混凝土裂縫 | 未維修 | 混凝土修復(>0.4*0.4*0.05m) | 12 | 平方公尺 | P7墩柱 |  | 橋墩／帽梁
[12 empty] | 52 | 2020-07-09 | 定期檢測 | 鹿島工程技術顧問股份有限公司 | 2 | 2 | 1 | 1 | 鋼筋、鋼腱或錨碇部位外露、銹蝕 | 未維修 | 鋼筋除鏽及混凝土修復(<=0.4*0.4*0.05m) | 27 | 處 | P8帽梁 |  | 橋墩／帽梁
[12 empty] | 53 | 2020-07-09 | 定期檢測 | 鹿島工程技術顧問股份有限公司 | 2 | 2 | 2 | 2 | 混凝土裂縫 | 未維修 | 混凝土修復(>0.4*0.4*0.05m) | 3 | 平方公尺 | P12墩體 |  | 橋墩／帽梁
[12 empty] | 54 | 2020-07-09 | 定期檢測 | 鹿島工程技術顧問股份有限公司 | 2 | 1 | 1 | 1 | 鋼筋、鋼腱或錨碇部位外露、銹蝕 | 未維修 | 鋼筋除鏽及混凝土修復(<=0.4*0.4*0.05m) | 8 | 處 | P12墩柱 |  | 橋墩／帽梁
[12 empty] | 55 | 2020-07-09 | 定期檢測 | 鹿島工程技術顧問股份有限公司 | 2 | 1 | 2 | 2 | 油漆銹蝕 | 未維修 | 鋼梁油漆塗裝 | 5.4 | 平方公尺 | 9G2接合板 |  | 主梁
[12 empty] | 56 | 2020-07-09 | 定期檢測 | 鹿島工程技術顧問股份有限公司 | 2 | 1 | 2 | 2 | 油漆銹蝕 | 未維修 | 鋼梁油漆塗裝 | 2.4 | 平方公尺 | 11G2 |  | 主梁
[12 empty] | 57 | 2020-07-09 | 定期檢測 | 鹿島工程技術顧問股份有限公司 | 2 | 1 | 2 | 2 | 油漆銹蝕 | 未維修 | 鋼梁油漆塗裝 | 0.96 | 平方公尺 | 13G1接合板及螺栓 |  | 主梁
[12 empty] | 58 | 2020-07-09 | 定期檢測 | 鹿島工程技術顧問股份有限公司 | 2 | 3 | 2 | 2 | 生銹及腐蝕 | 未維修 | 鋼粱油漆塗裝 | 0.8 | 平方公尺 | 4D1-1~4D8-1接合板 |  | 橫隔梁
[12 empty] | 59 | 2020-07-09 | 定期檢測 | 鹿島工程技術顧問股份有限公司 | 2 | 3 | 2 | 2 | 油漆銹蝕 | 未維修 | 鋼粱油漆塗裝 | 0.8 | 平方公尺 | 5D1-1~5D8-1 |  | 橫隔梁
[12 empty] | 60 | 2020-07-09 | 定期檢測 | 鹿島工程技術顧問股份有限公司 | 2 | 2 | 2 | 2 | 油漆銹蝕 | 未維修 | 鋼粱油漆塗裝 | 0.4 | 平方公尺 | 7D4-1~7D8-1接合板 |  | 橫隔梁
[12 empty] | 61 | 2020-07-09 | 定期檢測 | 鹿島工程技術顧問股份有限公司 | 2 | 3 | 2 | 2 | 油漆銹蝕 | 未維修 | 鋼粱油漆塗裝 | 1.2 | 平方公尺 | 8D1-1~8D12-1接合板 |  | 橫隔梁
[12 empty] | 62 | 2020-07-09 | 定期檢測 | 鹿島工程技術顧問股份有限公司 | 2 | 2 | 1 | 1 | 滲水、白華 | 未維修 | 表面環氧樹脂砂漿修補 | 2 | 平方公尺 | S6兩側懸臂板 |  | 橋面板
[12 empty] | 63 | 2020-07-09 | 定期檢測 | 鹿島工程技術顧問股份有限公司 | 2 | 2 | 1 | 1 | 滲水、白華 | 未維修 | 表面環氧樹脂砂漿修補 | 4 | 平方公尺 | S7兩側懸臂板 |  | 橋面板
[12 empty] | 64 | 2020-07-09 | 定期檢測 | 鹿島工程技術顧問股份有限公司 | 2 | 2 | 1 | 1 | 滲水、白華 | 未維修 | 表面環氧樹脂砂漿修補 | 4 | 平方公尺 | S8兩側懸臂板 |  | 橋面板
[12 empty] | 65 | 2020-07-09 | 定期檢測 | 鹿島工程技術顧問股份有限公司 | 2 | 2 | 2 | 2 | 生銹及腐蝕 | 未維修 | 支承除鏽及油漆塗裝 | 4 | 處 | P3 |  | 支承／支承墊／阻尼裝置
[12 empty] | 66 | 2020-07-09 | 定期檢測 | 鹿島工程技術顧問股份有限公司 | 2 | 2 | 2 | 2 | 生銹及腐蝕 | 未維修 | 支承除鏽及油漆塗裝 | 4 | 處 | P5 |  | 支承／支承墊／阻尼裝置
[12 empty] | 67 | 2020-07-09 | 定期檢測 | 鹿島工程技術顧問股份有限公司 | 2 | 2 | 2 | 2 | 生銹及腐蝕 | 未維修 | 支承除鏽及油漆塗裝 | 4 | 處 | P11 |  | 支承／支承墊／阻尼裝置
[12 empty] | 68 | 2020-07-09 | 定期檢測 | 鹿島工程技術顧問股份有限公司 | 2 | 2 | 2 | 2 | 生銹及腐蝕 | 未維修 | 支承除鏽及油漆塗裝 | 4 | 處 | P13 |  | 支承／支承墊／阻尼裝置
[12 empty] | 69 | 2020-07-09 | 定期檢測 | 鹿島工程技術顧問股份有限公司 | 2 | 2 | 2 | 2 | 生銹及腐蝕 | 未維修 | 油漆塗裝 | 4 | 處 | P6 |  | 防落設施
[12 empty] | 70 | 2020-07-09 | 定期檢測 | 鹿島工程技術顧問股份有限公司 | 2 | 1 | 2 | 2 | 油漆銹蝕 | 未維修 | 鋼梁油漆塗裝 | 4.5 | 平方公尺 | 4G2接合板及螺栓 |  | 主梁
[12 empty] | 71 | 2020-07-09 | 定期檢測 | 鹿島工程技術顧問股份有限公司 | 2 | 2 | 2 | 2 | 油漆銹蝕 | 未維修 | 鋼梁油漆塗裝 | 18 | 平方公尺 | 8G1接合板 |  | 主梁
[12 empty] | 72 | 2020-07-09 | 定期檢測 | 鹿島工程技術顧問股份有限公司 | 2 | 2 | 2 | 2 | 油漆銹蝕 | 未維修 | 鋼粱油漆塗裝 | 0.4 | 平方公尺 | 3D5-1~3D8-1接合板 |  | 橫隔梁
[12 empty] | 73 | 2020-07-09 | 定期檢測 | 鹿島工程技術顧問股份有限公司 | 2 | 1 | 1 | 1 | 滲水、白華 | 未維修 | 白華處理(處) | 1 | 處 | S2 |  | 橋面板
[12 empty] | 74 | 2020-07-09 | 定期檢測 | 鹿島工程技術顧問股份有限公司 | 2 | 2 | 1 | 1 | 滲水、白華 | 未維修 | 白華處理(處) | 22 | 處 | S4兩側懸臂板 |  | 橋面板
[12 empty] | 75 | 2020-07-09 | 定期檢測 | 鹿島工程技術顧問股份有限公司 | 2 | 2 | 1 | 1 | 滲水、白華 | 未維修 | 表面環氧樹脂砂漿修補 | 4 | 平方公尺 | S14兩側懸臂板 |  | 橋面板
[12 empty] | 76 | 2020-07-09 | 定期檢測 | 鹿島工程技術顧問股份有限公司 | 2 | 2 | 1 | 1 | 滲水、白華 | 未維修 | 表面環氧樹脂砂漿修補 | 4 | 平方公尺 | S9兩側懸臂板 |  | 橋面板
[12 empty] | 77 | 2020-07-09 | 定期檢測 | 鹿島工程技術顧問股份有限公司 | 2 | 1 | 2 | 2 | 油漆銹蝕 | 未維修 | 鋼梁油漆塗裝 | 5.4 | 平方公尺 | 5G1接合板及螺栓 |  | 主梁
[12 empty] | 78 | 2020-07-09 | 定期檢測 | 鹿島工程技術顧問股份有限公司 | 2 | 1 | 2 | 2 | 油漆銹蝕 | 未維修 | 鋼梁油漆塗裝 | 5.4 | 平方公尺 | 5G2接合板及螺栓 |  | 主梁
[12 empty] | 79 | 2020-07-09 | 定期檢測 | 鹿島工程技術顧問股份有限公司 | 2 | 1 | 1 | 1 | 其他損傷 | 未維修 | 清除植生 | 2 | 處 | A2橋檢梯 |  | 其他
[12 empty] | 80 | 2020-07-09 | 定期檢測 | 鹿島工程技術顧問股份有限公司 | 2 | 2 | 2 | 2 | 防護網(柵)構件損傷 | 未維修 | 防護網除鏽 | 45 | 平方公尺 | S5 |  | 其他
[12 empty] | 81 | 2020-07-09 | 定期檢測 | 鹿島工程技術顧問股份有限公司 | 2 | 1 | 1 | 1 | 其他損傷 | 未維修 | 增設橋名牌 | 1 | 個 | P1 |  | 其他
[12 empty] | 82 | 2020-07-09 | 定期檢測 | 鹿島工程技術顧問股份有限公司 | 2 | 1 | 1 | 1 | 裂縫 | 未維修 | AC路面刨除加鋪 | 0.76 | 平方公尺 | A1 |  | 引道路堤
[12 empty] | 83 | 2020-07-09 | 定期檢測 | 鹿島工程技術顧問股份有限公司 | 2 | 2 | 2 | 2 | 油漆銹蝕 | 未維修 | 鋼梁油漆塗裝 | 18 | 平方公尺 | 8G2接合板 |  | 主梁
[12 empty] | 84 | 2020-07-09 | 定期檢測 | 鹿島工程技術顧問股份有限公司 | 2 | 3 | 2 | 2 | 油漆銹蝕 | 未維修 | 鋼粱油漆塗裝 | 0.8 | 平方公尺 | 9D1-1~9D8-1接合板 |  | 橫隔梁
[12 empty] | 85 | 2020-07-09 | 定期檢測 | 鹿島工程技術顧問股份有限公司 | 2 | 1 | 1 | 1 | 滲水、白華 | 未維修 | 白華處理(處) | 3 | 處 | S1 |  | 橋面板
[12 empty] | 86 | 2020-07-09 | 定期檢測 | 鹿島工程技術顧問股份有限公司 | 2 | 2 | 1 | 1 | 滲水、白華 | 未維修 | 白華處理(處) | 2 | 處 | S3兩側懸臂板 |  | 橋面板
[12 empty] | 87 | 2020-07-09 | 定期檢測 | 鹿島工程技術顧問股份有限公司 | 2 | 2 | 1 | 1 | 滲水、白華 | 未維修 | 白華處理(平方公尺) | 2 | 平方公尺 | S5兩側懸臂板 |  | 橋面板
[12 empty] | 88 | 2020-07-09 | 定期檢測 | 鹿島工程技術顧問股份有限公司 | 2 | 3 | 1 | 1 | 滲水、白華 | 未維修 | 表面環氧樹脂砂漿修補 | 4 | 平方公尺 | S12兩側懸臂板 |  | 橋面板
[12 empty] | 89 | 2020-07-09 | 定期檢測 | 鹿島工程技術顧問股份有限公司 | 2 | 2 | 1 | 1 | 滲水、白華 | 未維修 | 表面環氧樹脂砂漿修補 | 4 | 平方公尺 | S15兩側懸臂板 |  | 橋面板
[12 empty] | 90 | 2020-07-09 | 定期檢測 | 鹿島工程技術顧問股份有限公司 | 2 | 1 | 2 | 2 | 混凝土裂縫 | 未維修 | >0.3mm混凝土裂縫修補 | 2 | 公尺 | P14 |  | 橋墩／帽梁
[12 empty] | 91 | 2020-07-09 | 定期檢測 | 鹿島工程技術顧問股份有限公司 | 2 | 1 | 1 | 1 | 鋼筋、鋼腱或錨碇部位外露、銹蝕 | 未維修 | 鋼筋除鏽及混凝土修復(<=0.4x0.4x0.05m) | 5 | 處 | P14 |  | 橋墩／帽梁
[12 empty] | 92 | 2020-07-09 | 定期檢測 | 鹿島工程技術顧問股份有限公司 | 2 | 1 | 2 | 2 | 塗裝劣化、生銹或腐蝕 | 未維修 | 鋼梁油漆塗裝 | 2 | 處 | 1D-1 |  | 橫隔梁
[12 empty] | 93 | 2020-07-09 | 定期檢測 | 鹿島工程技術顧問股份有限公司 | 2 | 1 | 1 | 1 | 其他損傷 | 未維修 | 線材清 除 | 1 | 處 | S14 |  | 其他
[12 empty] | 94 | 2020-07-09 | 定期檢測 | 鹿島工程技術顧問股份有限公司 | 2 | 1 | 1 | 1 | 排水設施損傷 | 已維修 | 清除植生 | 1 | 處 | S14(近P13處)橋下 | 19532 | 橋梁排水設施 | 清理淤塞的排水孔 | 500 | 2020-04-22 | 2020-05-15 | 2020-10-06 11:55 | 張菁瑩
[12 empty] | 95 | 2020-07-09 | 定期檢測 | 鹿島工程技術顧問股份有限公司 | 2 | 1 | 2 | 2 | 其他損傷 | 已維修 | 清除植生 | 1 | 處 | S13(近P13處)橋下 | 19531 | 橋梁排水設施 | 清理淤塞的排水孔 | 500 | 2020-04-22 | 2020-05-15 | 2020-10-06 11:55 | 張菁瑩
[12 empty] | 96 | 2020-07-09 | 定期檢測 | 鹿島工程技術顧問股份有限公司 | 2 | 1 | 2 | 2 | 排水設施阻塞 | 已維修 | 清理淤塞的排水孔 | 7 | 個 | S4,S13,S14 | 19530 | 橋梁排水設施 | 清理淤塞的排水孔 | 500 | 2020-04-22 | 2020-05-15 | 2020-10-06 11:55 | 張菁瑩
[12 empty] | 97 | 2020-07-09 | 定期檢測 | 鹿島工程技術顧問股份有限公司 | 2 | 3 | 2 | 2 | 保護設施遭破壞、移動或遺失 | 已維修 | 清除植生 | 1 | 式 | A1 | 23307 | 引道路堤保護措施 | 清除植生或雜物 |  | 2020-10-28 | 2020-11-15 | 2021-03-04 12:00 | 張菁瑩
[12 empty] | 98 | 2020-07-09 | 定期檢測 | 鹿島工程技術顧問股份有限公司 | 2 | 2 | 1 | 1 | 其他損傷 | 已維修 | 橋台清理 | 1 | 個 | A1兩側 | 31283 | 橋台 | 橋台清理 | 2000 | 2020-10-28 | 2020-10-28 | 2021-07-12 15:15 | 張菁瑩 | 2021-07-12 15:15 | 張菁瑩
417 | 35820 | 大湳交流道環道L3穿越橋 | 國道2號 | 國道 | 0K+385M ~0K~425M | 高公局北區養護工程分局 | 關西工務段 | I型梁 | 鋼構造 | 101 | 已維修：3 | NO | 檢測日期 | 檢測類別 | 檢測單位 | D | E | R | U | 劣化類型 | 狀態 | 建議維修工法 | 數量 | 單位 | 損壞位置 | 維修紀錄ID | 維修構件 | 維修工法 | 金額 | 開工日期 | 完成日期 | 維修原始紀錄日期 | 維修原始紀錄者 | 維修最後修改日期 | 維修最後修改者
[11 empty] | 未維修：25 | 1 | 2020-07-08 | 定期檢測 | 鹿島工程技術顧問股份有限公司 | 2 | 1 | 1 | 1 | 其他損傷 | 未維修 | 白華處理 | 1 | 處 | S1外側 |  | 橋護欄
[11 empty] | 全部：28 | 2 | 2020-07-08 | 定期檢測 | 鹿島工程技術顧問股份有限公司 | 2 | 1 | 1 | 1 | 鋼筋外露、銹蝕 | 未維修 | 鋼筋除鏽及混凝土修復(<=0.4x0.4x0.05m) | 5 | 處 | A1 |  | 翼牆／擋土牆
[12 empty] | 3 | 2020-07-08 | 定期檢測 | 鹿島工程技術顧問股份有限公司 | 2 | 1 | 1 | 1 | 滲水、白華 | 未維修 | 白華處理(處) | 1 | 處 | A2 |  | 橋台
[12 empty] | 4 | 2020-07-08 | 定期檢測 | 鹿島工程技術顧問股份有限公司 | 2 | 2 | 1 | 1 | 油漆銹蝕 | 未維修 | 鋼粱油漆塗裝 | 0.6 | 平方公尺 | S1桁架 |  | 橫隔梁
[12 empty] | 5 | 2020-07-08 | 定期檢測 | 鹿島工程技術顧問股份有限公司 | 2 | 3 | 1 | 1 | 滲水、白華 | 未維修 | 白華處理(平方公尺) | 6 | 平方公尺 | S1左側 |  | 橋面板
[12 empty] | 6 | 2020-07-08 | 定期檢測 | 鹿島工程技術顧問股份有限公司 | 2 | 1 | 1 | 1 | 混凝土剝落 | 未維修 | 混凝土修復(<=0.4x0.4x0.05m) | 2 | 處 | A2兩側 |  | 引道路堤護欄
[12 empty] | 7 | 2020-07-08 | 定期檢測 | 鹿島工程技術顧問股份有限公司 | 2 | 3 | 2 | 2 | 保護設施遭破壞、移動或遺失 | 未維修 | 清除植生 | 1 | 式 | A1 |  | 引道路堤保護措施
[12 empty] | 8 | 2020-07-08 | 定期檢測 | 鹿島工程技術顧問股份有限公司 | 2 | 2 | 2 | 2 | 混凝土裂縫 | 未維修 | >0.3mm混凝土裂縫修補 | 4.8 | 公尺 | A2(支承下方) |  | 橋台
[12 empty] | 9 | 2020-07-08 | 定期檢測 | 鹿島工程技術顧問股份有限公司 | 2 | 1 | 2 | 2 | 其他損傷 | 未維修 | 3000PSI混凝土修補 | 0.24 | 立方公尺 | A2外側 |  | 引道路堤護欄
[12 empty] | 10 | 2020-07-08 | 定期檢測 | 鹿島工程技術顧問股份有限公司 | 2 | 3 | 2 | 2 | 保護設施遭破壞、移動或遺失 | 未維修 | 清除植生 | 1 | 平方公尺 | A2 |  | 引道路堤保護措施
[12 empty] | 11 | 2020-07-08 | 定期檢測 | 鹿島工程技術顧問股份有限公司 | 2 | 3 | 1 | 1 | 滲水、白華 | 未維修 | 表面環氧樹脂砂漿修補 | 20 | 平方公尺 | A2 |  | 橋台
[12 empty] | 12 | 2020-07-08 | 定期檢測 | 鹿島工程技術顧問股份有限公司 | 2 | 2 | 2 | 2 | 滲水、白華 | 未維修 | 環氧樹脂及無收縮砂將修補 | 14 | 平方公尺 | A2右側 |  | 翼牆／擋土牆
[12 empty] | 13 | 2020-07-08 | 定期檢測 | 鹿島工程技術顧問股份有限公司 | 2 | 3 | 1 | 1 | 保護設施遭破壞、移動或遺失 | 未維修 | 護坡修復 | 1 | 平方公尺 | A2 |  | 引道路堤保護措施
[12 empty] | 14 | 2020-07-08 | 定期檢測 | 鹿島工程技術顧問股份有限公司 | 2 | 3 | 1 | 1 | 滲水、白華 | 未維修 | 表面環氧樹脂砂漿修補 | 20 | 平方公尺 | A1 |  | 橋台
[12 empty] | 15 | 2020-07-08 | 定期檢測 | 鹿島工程技術顧問股份有限公司 | 2 | 2 | 1 | 1 | 鋼筋外露、銹蝕 | 未維修 | 鋼筋除鏽及混凝土修復(<=0.4*0.4*0.05m) | 30 | 處 | A1 |  | 橋台
[12 empty] | 16 | 2020-07-08 | 定期檢測 | 鹿島工程技術顧問股份有限公司 | 2 | 3 | 2 | 2 | 裂縫 | 未維修 | AC路面刨除加鋪 | 21 | 平方公尺 | A1 |  | 引道路堤
[12 empty] | 17 | 2020-07-08 | 定期檢測 | 鹿島工程技術顧問股份有限公司 | 2 | 2 | 1 | 1 | 塗裝劣化、生銹或腐蝕 | 未維修 | 鋼梁油漆塗裝 | 3 | 平方公尺 | 1G1 |  | 主梁
[12 empty] | 18 | 2020-07-08 | 定期檢測 | 鹿島工程技術顧問股份有限公司 | 2 | 2 | 1 | 1 | 塗裝劣化、生銹或腐蝕 | 未維修 | 鋼梁油漆塗裝 | 2.7 | 平方公尺 | 1G2 |  | 主梁
[12 empty] | 19 | 2020-07-08 | 定期檢測 | 鹿島工程技術顧問股份有限公司 | 2 | 2 | 1 | 1 | 塗裝劣化、生銹或腐蝕 | 未維修 | 鋼梁油漆塗裝 | 3.6 | 平方公尺 | 1G3 |  | 主梁
[12 empty] | 20 | 2020-07-08 | 定期檢測 | 鹿島工程技術顧問股份有限公司 | 2 | 2 | 1 | 1 | 塗裝劣化、生銹或腐蝕 | 未維修 | 鋼梁油漆塗裝 | 2.4 | 平方公尺 | 1G4 |  | 主梁
[12 empty] | 21 | 2020-07-08 | 定期檢測 | 鹿島工程技術顧問股份有限公司 | 2 | 1 | 1 | 1 | 其他損傷 | 未維修 | 增設橋名牌 | 2 | 處 | A1,A2 |  | 其他
[12 empty] | 22 | 2020-07-08 | 定期檢測 | 鹿島工程技術顧問股份有限公司 | 3 | 2 | 2 | 2 | 鋼筋外露、銹蝕 | 未維修 | 鋼筋除鏽及混凝土修復(<=0.4x0.4x0.05m) | 4 | 處 | A1 |  | 引道路堤護欄
[12 empty] | 23 | 2020-07-08 | 定期檢測 | 鹿島工程技術顧問股份有限公司 | 2 | 3 | 1 | 2 | 伸縮縫間雜物堆積 | 未維修 | 伸縮縫清理 | 8 | 公尺 | A1 |  | 伸縮縫
[12 empty] | 24 | 2020-07-08 | 定期檢測 | 鹿島工程技術顧問股份有限公司 | 2 | 2 | 1 | 2 | 伸縮縫間雜物堆積 | 未維修 | 伸縮縫清理 | 8 | 公尺 | A2 |  | 伸縮縫
[12 empty] | 25 | 2020-07-08 | 定期檢測 | 鹿島工程技術顧問股份有限公司 | 2 | 1 | 1 | 1 | 鋼筋外露、銹蝕 | 未維修 | 鋼筋除鏽及混凝土修復(>0.4*0.4*0.05m) | 1.56 | 平方公尺 | S1內外側 |  | 橋護欄
[12 empty] | 26 | 2020-07-08 | 定期檢測 | 鹿島工程技術顧問股份有限公司 | 3 | 2 | 3 | 3 | 支承裝置損傷 | 已維修 | 油漆塗裝修復 | 4 | 組 | A1(1G4端) | 20803 | 支承／支承墊／阻尼裝置 | 支承墊除鏽及油漆塗裝 | 5000 | 2020-10-28 | 2020-10-28 | 2020-11-27 15:29 | 郭凱文
[12 empty] | 27 | 2020-07-08 | 定期檢測 | 鹿島工程技術顧問股份有限公司 | 2 | 2 | 2 | 2 | 生銹及腐蝕 | 已維修 | 支承除鏽及油漆塗裝 | 4 | 處 | A2 | 23309 | 支承／支承墊／阻尼裝置 | 支承墊除鏽及油漆塗裝 | 5000 | 2020-10-28 | 2020-11-15 | 2021-03-04 12:07 | 張菁瑩
[12 empty] | 28 | 2020-07-08 | 定期檢測 | 鹿島工程技術顧問股份有限公司 | 2 | 2 | 2 | 2 | 其他損傷 | 已維修 | 混凝土支承墊破損修補 | 3 | 處 | A1 | 31297 | 支承／支承墊／阻尼裝置 | 混凝土支承墊破損修補 | 3000 | 2020-10-28 | 2020-10-28 | 2021-07-12 15:51 | 張菁瑩 | 2021-07-12 15:51 | 張菁瑩
418 | 35843 | 大湳交流道匝道L1高架橋 | 國道2號 | 國道 | 0K+229M ~0K~419M | 高公局北區養護工程分局 | 關西工務段 | 箱型梁 | 鋼構造 | 101 | 已維修：1 | NO | 檢測日期 | 檢測類別 | 檢測單位 | D | E | R | U | 劣化類型 | 狀態 | 建議維修工法 | 數量 | 單位 | 損壞位置 | 維修紀錄ID | 維修構件 | 維修工法 | 金額 | 開工日期 | 完成日期 | 維修原始紀錄日期 | 維修原始紀錄者 | 維修最後修改日期 | 維修最後修改者
[11 empty] | 未維修：28 | 1 | 2020-07-09 | 定期檢測 | 鹿島工程技術顧問股份有限公司 | 2 | 2 | 1 | 1 | 滲水、白華 | 未維修 | 白華處理(處) | 1 | 處 | P4 |  | 橋墩／帽梁
[11 empty] | 全部：29 | 2 | 2020-07-09 | 定期檢測 | 鹿島工程技術顧問股份有限公司 | 2 | 2 | 2 | 2 | 其他損傷 | 未維修 | 盤式支承墊維護 | 2 | 個 | P3 |  | 支承／支承墊／阻尼裝置
[12 empty] | 3 | 2020-07-09 | 定期檢測 | 鹿島工程技術顧問股份有限公司 | 2 | 2 | 2 | 2 | 生銹或腐蝕 | 未維修 | 支承墊除鏽及油漆塗裝 | 2 | 處 | P2 |  | 支承／支承墊／阻尼裝置
[12 empty] | 4 | 2020-07-09 | 定期檢測 | 鹿島工程技術顧問股份有限公司 | 2 | 2 | 2 | 2 | 生銹或腐蝕 | 未維修 | 支承除鏽及油漆塗裝 | 2 | 組 | P1 |  | 支承／支承墊／阻尼裝置
[12 empty] | 5 | 2020-07-09 | 定期檢測 | 鹿島工程技術顧問股份有限公司 | 2 | 1 | 1 | 1 | 滲水、白華 | 未維修 | 橋面版滲水處理 | 2 | 處 | s1左側 |  | 橋面板
[12 empty] | 6 | 2020-07-09 | 定期檢測 | 鹿島工程技術顧問股份有限公司 | 2 | 1 | 1 | 1 | 滲水、白華 | 未維修 | 橋面版滲水處理 | 2 | 處 | s3右側懸臂板 |  | 橋面板
[12 empty] | 7 | 2020-07-09 | 定期檢測 | 鹿島工程技術顧問股份有限公司 | 2 | 1 | 2 | 2 | 混凝土剝落、破碎、鋼筋外露、銹蝕 | 未維修 | 鋼筋除鏽及混凝土修復(<=0.4x0.4x0.05m) | 1 | 處 | S2左側懸臂板 |  | 橋面板
[12 empty] | 8 | 2020-07-09 | 定期檢測 | 鹿島工程技術顧問股份有限公司 | 2 | 2 | 2 | 2 | 其他損傷 | 未維修 | 橋台清理 | 1 | 個 | a1 |  | 橋台
[12 empty] | 9 | 2020-07-09 | 定期檢測 | 鹿島工程技術顧問股份有限公司 | 2 | 2 | 2 | 2 | 其他損傷 | 未維修 | 清除植生 | 1 | 式 | A1 |  | 引道路堤保護措施
[12 empty] | 10 | 2020-07-09 | 定期檢測 | 鹿島工程技術顧問股份有限公司 | 2 | 1 | 1 | 1 | 鋼筋外露、銹蝕 | 未維修 | 鋼筋除鏽及混凝土修復(<=0.4x0.4x0.05m) | 5 | 處 | S1 |  | 橋護欄
[12 empty] | 11 | 2020-07-09 | 定期檢測 | 鹿島工程技術顧問股份有限公司 | 2 | 1 | 1 | 1 | 其他損傷 | 未維修 | 基礎填方 | 3 | 立方公尺 | P2 |  | 橋墩基礎
[12 empty] | 12 | 2020-07-09 | 定期檢測 | 鹿島工程技術顧問股份有限公司 | 2 | 1 | 1 | 1 | 混凝土剝落、破碎、鋼筋外露、銹蝕 | 未維修 | 鋼筋除鏽及混凝土修復(<=0.4x0.4x0.05m) | 30 | 處 | S2左外側 |  | 橋護欄
[12 empty] | 13 | 2020-07-09 | 定期檢測 | 鹿島工程技術顧問股份有限公司 | 2 | 2 | 2 | 2 | 生銹或腐蝕 | 未維修 | 支承除鏽及油漆塗裝 | 2 | 組 | P1 |  | 支承／支承墊／阻尼裝置
[12 empty] | 14 | 2020-07-09 | 定期檢測 | 鹿島工程技術顧問股份有限公司 | 2 | 1 | 2 | 2 | 其他損傷 | 未維修 | 表面蜂窩修補 | 0.12 | 平方公尺 | S1 |  | 橋面板
[12 empty] | 15 | 2020-07-09 | 定期檢測 | 鹿島工程技術顧問股份有限公司 | 2 | 1 | 1 | 1 | 混凝土剝落、破碎、鋼筋外露、銹蝕 | 未維修 | 混凝土修復(<=0.4x0.4x0.05m) | 2 | 處 | p1 |  | 橋墩／帽梁
[12 empty] | 16 | 2020-07-09 | 定期檢測 | 鹿島工程技術顧問股份有限公司 | 2 | 2 | 2 | 2 | 混凝土結構裂縫 | 未維修 | 裂縫觀測 | 4 | 式 | p2 |  | 橋墩／帽梁
[12 empty] | 17 | 2020-07-09 | 定期檢測 | 鹿島工程技術顧問股份有限公司 | 2 | 1 | 1 | 1 | 其他損傷 | 未維修 | 混凝土修復(<=0.4x0.4x0.05m) | 5 | 處 | p2 |  | 橋墩／帽梁
[12 empty] | 18 | 2020-07-09 | 定期檢測 | 鹿島工程技術顧問股份有限公司 | 2 | 2 | 2 | 2 | 塗裝劣化、生銹或腐蝕 | 未維修 | 鋼梁油漆塗裝 | 7 | 平方公尺 | 2D1-1~2D7-1 |  | 橫隔梁
[12 empty] | 19 | 2020-07-09 | 定期檢測 | 鹿島工程技術顧問股份有限公司 | 2 | 1 | 1 | 1 | 塗裝劣化、生銹或腐蝕 | 未維修 | 鋼梁油漆塗裝 | 2 | 平方公尺 | 2G2 |  | 主梁
[12 empty] | 20 | 2020-07-09 | 定期檢測 | 鹿島工程技術顧問股份有限公司 | 2 | 1 | 2 | 2 | 塗裝劣化、生銹或腐蝕 | 未維修 | 鋼梁油漆塗裝 | 2 | 平方公尺 | 2G1 |  | 主梁
[12 empty] | 21 | 2020-07-09 | 定期檢測 | 鹿島工程技術顧問股份有限公司 | 2 | 1 | 1 | 1 | 塗裝劣化、生銹或腐蝕 | 未維修 | 鋼梁油漆塗裝 | 4 | 平方公尺 | 1G1 |  | 主梁
[12 empty] | 22 | 2020-07-09 | 定期檢測 | 鹿島工程技術顧問股份有限公司 | 2 | 1 | 1 | 1 | 塗裝劣化、生銹或腐蝕 | 未維修 | 鋼梁油漆塗裝 | 4 | 平方公尺 | 1G2 |  | 主梁
[12 empty] | 23 | 2020-07-09 | 定期檢測 | 鹿島工程技術顧問股份有限公司 | 2 | 1 | 1 | 1 | 其他損傷 | 未維修 | AC路面刨除加鋪 | 1 | 平方公尺 | A1 |  | 引道路堤
[12 empty] | 24 | 2020-07-09 | 定期檢測 | 鹿島工程技術顧問股份有限公司 | 2 | 1 | 1 | 1 | 其他損傷 | 未維修 | 增設橋名牌 | 1 | 個 | P4 |  | 其他
[12 empty] | 25 | 2020-07-09 | 定期檢測 | 鹿島工程技術顧問股份有限公司 | 2 | 1 | 1 | 1 | 其他損傷 | 未維修 | 重設蓋版 | 2 | 個 | S2,S4右側 |  | 橋梁排水設施
[12 empty] | 26 | 2020-07-09 | 定期檢測 | 鹿島工程技術顧問股份有限公司 | 2 | 2 | 2 | 2 | 生銹及腐蝕 | 未維修 | 支承除鏽及油漆塗裝 | 3 | 處 | P4 |  | 支承／支承墊／阻尼裝置
[12 empty] | 27 | 2020-07-09 | 定期檢測 | 鹿島工程技術顧問股份有限公司 | 2 | 2 | 2 | 2 | 混凝土結構裂縫 | 未維修 | 表面環氧樹脂砂漿修補 | 1 | 處 | p3 |  | 橋墩／帽梁
[12 empty] | 28 | 2020-07-09 | 定期檢測 | 鹿島工程技術顧問股份有限公司 | 2 | 2 | 2 | 2 | 混凝土結構裂縫 | 未維修 | 表面環氧樹脂砂漿修補 | 1 | 處 | p4 |  | 橋墩／帽梁
[12 empty] | 29 | 2020-07-09 | 定期檢測 | 鹿島工程技術顧問股份有限公司 | 2 | 1 | 1 | 1 | 排水設施阻塞 | 已維修 | 清理淤塞的排水孔 | 2 | 個 | S1,S4 | 19520 | 橋梁排水設施 | 清理淤塞的排水孔 | 500 | 2020-04-22 | 2020-05-15 | 2020-10-06 11:44 | 張菁瑩
419 | 35847 | 寶山IC匝道六排水橋(一) | 國道3號 | 國道 | 0K+45M ~0K~107.5M | 高公局北區養護工程分局 | 關西工務段 | I型梁 | 預力混凝土 | 92 | 已維修：20 | NO | 檢測日期 | 檢測類別 | 檢測單位 | D | E | R | U | 劣化類型 | 狀態 | 建議維修工法 | 數量 | 單位 | 損壞位置 | 維修紀錄ID | 維修構件 | 維修工法 | 金額 | 開工日期 | 完成日期 | 維修原始紀錄日期 | 維修原始紀錄者 | 維修最後修改日期 | 維修最後修改者
[11 empty] | 未維修：81 | 1 | 2020-06-10 | 定期檢測 | 鹿島工程技術顧問股份有限公司 | 2 | 2 | 1 | 1 | 其他損傷 | 未維修 | 清除植生或雜物 | 400 | 平方公尺 | S2 |  | 河道
[11 empty] | 全部：101 | 2 | 2020-10-20 | 定期檢測 | 北分局關西工務段 | 3 | 1 | 2 | 2 | 其他損傷 | 未維修 | AC路面刨除加鋪 | 0.3 | 平方公尺 | A2 |  | 引道路堤
[12 empty] | 3 | 2020-06-10 | 定期檢測 | 鹿島工程技術顧問股份有限公司 | 2 | 2 | 1 | 1 | 其他損傷 | 未維修 | 修復因沖刷引起的破壞 | 15 | 立方公尺 | S2 |  | 河道
[12 empty] | 4 | 2020-10-20 | 定期檢測 | 北分局關西工務段 | 2 | 3 | 2 | 2 | 河道淤積 | 未維修 | 清理雜物 | 400 | 立方公尺 | S2 |  | 河道
[12 empty] | 5 | 2020-06-10 | 定期檢測 | 鹿島工程技術顧問股份有限公司 | 2 | 1 | 1 | 1 | 滲水、白華 | 未維修 | 清理排水孔 | 1 | 式 | A2 |  | 橋台
[12 empty] | 6 | 2020-10-20 | 定期檢測 | 北分局關西工務段 | 2 | 2 | 2 | 2 | 混凝土結構裂縫 | 未維修 | 修補裂縫 | 1 | 公尺 | P2-1 |  | 橋墩／帽梁
[12 empty] | 7 | 2020-06-10 | 定期檢測 | 鹿島工程技術顧問股份有限公司 | 2 | 1 | 1 | 1 | 其他損傷 | 未維修 | 混凝土修補 | 0.3 | 立方公尺 | 1D2-1、2-2 |  | 橫隔梁
[12 empty] | 8 | 2020-10-20 | 定期檢測 | 北分局關西工務段 | 2 | 1 | 1 | 1 | 滲水、白華 | 未維修 | 表面沖洗 | 1 | 個 | 2G1 |  | 主梁
[12 empty] | 9 | 2020-06-10 | 定期檢測 | 鹿島工程技術顧問股份有限公司 | 2 | 1 | 2 | 2 | 混凝土剝落、破碎、鋼筋外露、銹蝕 | 未維修 | 鋼筋除鏽及混凝土修復 | 0.45 | 平方公尺 | S2右側、2D1-9、3-1 |  | 橫隔梁
[12 empty] | 10 | 2020-10-20 | 定期檢測 | 北分局關西工務段 | 2 | 1 | 1 | 1 | 其他損傷 | 未維修 | 模板拆除 | 1 | 式 | 2D4-4 |  | 橫隔梁
[12 empty] | 11 | 2020-06-10 | 定期檢測 | 鹿島工程技術顧問股份有限公司 | 2 | 2 | 2 | 2 | 其他損傷 | 未維修 | 橋名牌增設 | 10 | 處 | A1~A2 |  | 其他
[12 empty] | 12 | 2020-10-20 | 定期檢測 | 北分局關西工務段 | 2 | 2 | 2 | 2 | 滲水、白華 | 未維修 | 白華處理(平方公尺) | 4 | 平方公尺 | S2(G3-G5間) |  | 橋面板
[12 empty] | 13 | 2020-06-10 | 定期檢測 | 鹿島工程技術顧問股份有限公司 | 2 | 1 | 1 | 1 | 混凝土結構裂縫 | 未維修 | 裂縫修補 | 1.6 | 公尺 | A1左側 |  | 引道路堤護欄
[12 empty] | 14 | 2020-10-20 | 定期檢測 | 北分局關西工務段 | 2 | 1 | 1 | 1 | 混凝土剝落、破碎、鋼筋、鋼腱或錨碇外露、銹蝕 | 未維修 | 鋼筋除鏽及混泥土修復 | 0.03 | 平方公尺 | 2G6 |  | 主梁
[12 empty] | 15 | 2020-06-10 | 定期檢測 | 鹿島工程技術顧問股份有限公司 | 2 | 1 | 1 | 1 | 滲水、白華 | 未維修 | 白華處理(平方公尺) | 0.2 | 平方公尺 | S1右側 |  | 橋面板
[12 empty] | 16 | 2020-10-20 | 定期檢測 | 北分局關西工務段 | 2 | 1 | 2 | 2 | 混凝土剝落、破碎、鋼筋外露、銹蝕 | 未維修 | 鋼筋除鏽及混泥土修復 | 0.6 | 平方公尺 | S2 |  | 橋面板
[12 empty] | 17 | 2020-06-10 | 定期檢測 | 鹿島工程技術顧問股份有限公司 | 2 | 1 | 1 | 1 | 其他損傷 | 未維修 | 護坡修復 | 1 | 平方公尺 | A2 |  | 引道路堤保護措施
[12 empty] | 18 | 2020-10-20 | 定期檢測 | 北分局關西工務段 | 2 | 1 | 1 | 1 | 生銹或腐蝕 | 未維修 | 防震拉桿鎖緊固定 | 5 | 個 | A2 |  | 防落設施
[12 empty] | 19 | 2020-06-10 | 定期檢測 | 鹿島工程技術顧問股份有限公司 | 2 | 2 | 1 | 1 | 滲水、白華 | 未維修 | 白華處理(平方公尺) | 2 | 平方公尺 | P1-2 |  | 橋墩／帽梁
[12 empty] | 20 | 2020-10-20 | 定期檢測 | 北分局關西工務段 | 2 | 1 | 1 | 1 | 混凝土結構裂縫 | 未維修 | 修補裂縫 | 0.3 | 公尺 | P1-4 |  | 橋墩／帽梁
[12 empty] | 21 | 2020-06-10 | 定期檢測 | 鹿島工程技術顧問股份有限公司 | 2 | 1 | 1 | 1 | 其他損傷 | 未維修 | 止震塊修復 | 1 | 個 | P1-3 |  | 防落設施
[12 empty] | 22 | 2020-10-20 | 定期檢測 | 北分局關西工務段 | 2 | 1 | 1 | 2 | 混凝土剝落、破碎、鋼筋外露、銹蝕 | 未維修 | 鋼筋除鏽及混泥土修復 | 0.03 | 平方公尺 | 1D1-1 |  | 橫隔梁
[12 empty] | 23 | 2020-06-10 | 定期檢測 | 鹿島工程技術顧問股份有限公司 | 2 | 1 | 1 | 1 | 混凝土剝落、破碎、鋼筋、鋼腱或錨碇外露、銹蝕 | 未維修 | 鋼筋除鏽及混凝土修復 | 0.1 | 平方公尺 | 3G6上翼板(近P2) |  | 主梁
[12 empty] | 24 | 2020-10-20 | 定期檢測 | 北分局關西工務段 | 2 | 1 | 1 | 1 | 滲水、白華 | 未維修 | 白華處理(平方公尺) | 0.3 | 平方公尺 | S1 |  | 橋面板
[12 empty] | 25 | 2020-06-10 | 定期檢測 | 鹿島工程技術顧問股份有限公司 | 2 | 2 | 2 | 2 | 滲水、白華 | 未維修 | 白華處理(平方公尺) | 4 | 平方公尺 | S2(G3-G4間)、兩側 |  | 橋面板
[12 empty] | 26 | 2020-10-20 | 定期檢測 | 北分局關西工務段 | 2 | 1 | 1 | 1 | 其他損傷 | 未維修 | 混泥土修補 | 0.03 | 立方公尺 | 2D3-7背面 |  | 橫隔梁
[12 empty] | 27 | 2020-06-10 | 定期檢測 | 鹿島工程技術顧問股份有限公司 | 2 | 1 | 1 | 1 | 滲水、白華 | 未維修 | 白華處理(平方公尺) | 0.75 | 平方公尺 | 1G1上翼板 |  | 主梁
[12 empty] | 28 | 2020-10-20 | 定期檢測 | 北分局關西工務段 | 2 | 1 | 1 | 1 | 混凝土剝落、破碎、鋼筋、鋼腱或錨碇外露、銹蝕 | 未維修 | 混泥土修補 | 0.02 | 立方公尺 | 1G1 |  | 主梁
[12 empty] | 29 | 2020-06-10 | 定期檢測 | 鹿島工程技術顧問股份有限公司 | 2 | 1 | 1 | 1 | 滲水、白華 | 未維修 | 白華處理(平方公尺) | 0.03 | 平方公尺 | 1G4上翼板 |  | 主梁
[12 empty] | 30 | 2020-10-20 | 定期檢測 | 北分局關西工務段 | 2 | 1 | 1 | 1 | 滲水、白華 | 未維修 | 白華處理(平方公尺) | 0.75 | 平方公尺 | 1G1 |  | 主梁
[12 empty] | 31 | 2020-06-10 | 定期檢測 | 鹿島工程技術顧問股份有限公司 | 2 | 1 | 1 | 2 | 鋼筋、鋼腱或錨碇部位外露、銹蝕 | 未維修 | 鋼筋除鏽及混凝土修復 | 0.03 | 平方公尺 | 1D1-1 |  | 橫隔梁
[12 empty] | 32 | 2020-10-20 | 定期檢測 | 北分局關西工務段 | 2 | 1 | 1 | 1 | 生銹或腐蝕 | 未維修 | 防震拉桿鎖緊固定 | 5 | 個 | A1 |  | 防落設施
[12 empty] | 33 | 2020-06-10 | 定期檢測 | 鹿島工程技術顧問股份有限公司 | 2 | 1 | 1 | 1 | 混凝土剝落、破碎、鋼筋、鋼腱或錨碇外露、銹蝕 | 未維修 | 混凝土修補 | 0.02 | 立方公尺 | 1G1(近P1) |  | 主梁
[12 empty] | 34 | 2020-10-20 | 定期檢測 | 北分局關西工務段 | 2 | 2 | 2 | 2 | 混凝土結構裂縫 | 未維修 | 修補裂縫 | 1.5 | 公尺 | A1 |  | 翼牆／擋土牆
[12 empty] | 35 | 2020-06-10 | 定期檢測 | 鹿島工程技術顧問股份有限公司 | 3 | 1 | 2 | 2 | 混凝土剝落、破碎、鋼筋外露、銹蝕 | 未維修 | 鋼筋除鏽及混凝土修復 | 0.6 | 平方公尺 | S2兩側 |  | 橋面板
[12 empty] | 36 | 2020-10-20 | 定期檢測 | 北分局關西工務段 | 2 | 1 | 1 | 1 | 鋼筋、鋼腱或錨碇部位外露、銹蝕 | 未維修 | 鋼筋除鏽及混泥土修復 | 0.45 | 平方公尺 | 3D2-4.2-5.2-1 |  | 橫隔梁
[12 empty] | 37 | 2020-06-10 | 定期檢測 | 鹿島工程技術顧問股份有限公司 | 2 | 1 | 1 | 2 | 鋼筋、鋼腱或錨碇部位外露、銹蝕 | 未維修 | 鋼筋除鏽及混凝土修復 | 0.06 | 平方公尺 | 1G1上翼板 |  | 主梁
[12 empty] | 38 | 2020-10-20 | 定期檢測 | 北分局關西工務段 | 3 | 3 | 2 | 2 | 堤防沖刷或侵蝕 | 未維修 | 修復因沖刷引起的破壞 | 15 | 立方公尺 | S2 |  | 河道
[12 empty] | 39 | 2020-06-10 | 定期檢測 | 鹿島工程技術顧問股份有限公司 | 2 | 1 | 1 | 1 | 其他損傷 | 未維修 | 混凝土修補 | 0.03 | 立方公尺 | S2 |  | 橫隔梁
[12 empty] | 40 | 2020-10-20 | 定期檢測 | 北分局關西工務段 | 2 | 2 | 1 | 1 | 滲水、白華 | 未維修 | 白華處理(平方公尺) | 0.12 | 平方公尺 | 2G9 |  | 主梁
[12 empty] | 41 | 2020-06-10 | 定期檢測 | 鹿島工程技術顧問股份有限公司 | 3 | 2 | 2 | 2 | 滑動或沉陷或遺失 | 未維修 | 護坡修復 | 24 | 平方公尺 | A2 |  | 引道路堤保護措施
[12 empty] | 42 | 2020-10-20 | 定期檢測 | 北分局關西工務段 | 2 | 2 | 2 | 2 | 滲水、白華 | 未維修 | 白華處理(平方公尺) | 0.2 | 平方公尺 | S2 |  | 橋面板
[12 empty] | 43 | 2020-06-10 | 定期檢測 | 鹿島工程技術顧問股份有限公司 | 2 | 1 | 1 | 1 | 路堤損傷 | 未維修 | AC路面刨除加鋪 | 0.3 | 平方公尺 | A2 |  | 引道路堤
[12 empty] | 44 | 2020-10-20 | 定期檢測 | 北分局關西工務段 | 2 | 1 | 1 | 1 | 其他損傷 | 未維修 | 白華處理(平方公尺) | 1 | 平方公尺 | P1-1 |  | 橋墩／帽梁
[12 empty] | 45 | 2020-06-10 | 定期檢測 | 鹿島工程技術顧問股份有限公司 | 2 | 1 | 2 | 2 | 混凝土剝落、破碎、鋼筋外露、銹蝕 | 未維修 | 鋼筋除鏽及混凝土修復 | 1 | 處 | P1-2左側 |  | 橋墩／帽梁
[12 empty] | 46 | 2020-10-20 | 定期檢測 | 北分局關西工務段 | 2 | 1 | 2 | 2 | 混凝土剝落、破碎、鋼筋外露、銹蝕 | 未維修 | 鋼筋除鏽及混泥土修復 | 0.36 | 平方公尺 | S1兩側懸臂板 |  | 橋面板
[12 empty] | 47 | 2020-06-10 | 定期檢測 | 鹿島工程技術顧問股份有限公司 | 2 | 1 | 1 | 1 | 混凝土剝落、破碎、鋼筋外露、銹蝕 | 未維修 | 鋼筋除鏽及混凝土修復 | 2 | 處 | P1-3左側 |  | 橋墩／帽梁
[12 empty] | 48 | 2020-10-20 | 定期檢測 | 北分局關西工務段 | 2 | 1 | 2 | 2 | 混凝土剝落、破碎、鋼筋外露、銹蝕 | 未維修 | 鋼筋除鏽及混泥土修復 | 0.45 | 平方公尺 | S2右側托梁,2D1-9,3-1 |  | 橫隔梁
[12 empty] | 49 | 2020-06-10 | 定期檢測 | 鹿島工程技術顧問股份有限公司 | 2 | 2 | 2 | 2 | 混凝土結構裂縫 | 未維修 | 修補裂縫 | 2 | 公尺 | P2-1左側 |  | 橋墩／帽梁
[12 empty] | 50 | 2020-10-20 | 定期檢測 | 北分局關西工務段 | 2 | 1 | 1 | 1 | 滲水、白華 | 未維修 | 白華處理(平方公尺) | 0.03 | 平方公尺 | 1G4 |  | 主梁
[12 empty] | 51 | 2020-06-10 | 定期檢測 | 鹿島工程技術顧問股份有限公司 | 2 | 1 | 1 | 1 | 混凝土剝落、破碎、鋼筋外露、銹蝕 | 未維修 | 鋼筋除鏽及混凝土修復 | 1 | 處 | P2-4右側 |  | 橋墩／帽梁
[12 empty] | 52 | 2020-10-20 | 定期檢測 | 北分局關西工務段 | 2 | 2 | 1 | 1 | 橋名牌(柱)損壞 | 未維修 | 其他 | 4 | 面 | A1～A2 |  | 其他
[12 empty] | 53 | 2020-06-10 | 定期檢測 | 鹿島工程技術顧問股份有限公司 | 2 | 1 | 1 | 1 | 滲水、白華 | 未維修 | 白華處理(平方公尺) | 0.24 | 平方公尺 | S3兩側 |  | 橋面板
[12 empty] | 54 | 2020-10-20 | 定期檢測 | 北分局關西工務段 | 2 | 1 | 1 | 1 | 混凝土剝落、破碎、鋼筋外露、銹蝕 | 未維修 | 白華處理(平方公尺) | 0.48 | 平方公尺 | S3 |  | 橋面板
[12 empty] | 55 | 2020-06-10 | 定期檢測 | 鹿島工程技術顧問股份有限公司 | 2 | 2 | 1 | 1 | 鋼筋、鋼腱或錨碇部位外露、銹蝕 | 未維修 | 鋼筋除鏽及混凝土修復 | 0.12 | 平方公尺 | S3兩側 |  | 橋面板
[12 empty] | 56 | 2020-10-20 | 定期檢測 | 北分局關西工務段 | 2 | 2 | 2 | 2 | 混凝土剝落、破碎、鋼筋外露、銹蝕 | 未維修 | 修補裂縫 | 1.6 | 公尺 | A1 |  | 引道路堤護欄
[12 empty] | 57 | 2020-06-10 | 定期檢測 | 鹿島工程技術顧問股份有限公司 | 2 | 1 | 1 | 1 | 其他損傷 | 未維修 | 混凝土修補 | 0.02 | 立方公尺 | S3 |  | 橫隔梁
[12 empty] | 58 | 2020-10-20 | 定期檢測 | 北分局關西工務段 | 3 | 1 | 2 | 2 | 混凝土剝落、破碎、鋼筋外露、銹蝕 | 未維修 | 鋼筋除鏽及混泥土修復 | 1 | 處 | P2-4 |  | 橋墩／帽梁
[12 empty] | 59 | 2020-06-10 | 定期檢測 | 鹿島工程技術顧問股份有限公司 | 2 | 1 | 1 | 1 | 混凝土剝落、破碎、鋼筋外露、銹蝕 | 未維修 | 鋼筋除鏽及混凝土修復 | 0.45 | 平方公尺 | 3D2-4、2-5、2-1 |  | 橫隔梁
[12 empty] | 60 | 2020-10-20 | 定期檢測 | 北分局關西工務段 | 2 | 1 | 1 | 1 | 混凝土剝落、破碎、鋼筋、鋼腱或錨碇外露、銹蝕 | 未維修 | 鋼筋除鏽及混泥土修復 | 0.1 | 平方公尺 | 3G6(P2) |  | 主梁
[12 empty] | 61 | 2020-06-10 | 定期檢測 | 鹿島工程技術顧問股份有限公司 | 2 | 1 | 2 | 2 | 混凝土剝落、破碎、鋼筋外露、銹蝕 | 未維修 | 鋼筋除鏽及混凝土修復 | 0.36 | 平方公尺 | S1兩側 |  | 橋面板
[12 empty] | 62 | 2020-10-20 | 定期檢測 | 北分局關西工務段 | 2 | 3 | 2 | 2 | 其他損傷 | 未維修 | 清理雜物 | 6 | 立方公尺 | A1 |  | 河道
[12 empty] | 63 | 2020-06-10 | 定期檢測 | 鹿島工程技術顧問股份有限公司 | 2 | 3 | 2 | 2 | 其他損傷 | 未維修 | 清除植生或雜物 | 1 | 處 | A1右側護岸 |  | 河道
[12 empty] | 64 | 2020-10-20 | 定期檢測 | 北分局關西工務段 | 2 | 1 | 1 | 1 | 混凝土裂縫(止震塊) | 未維修 | 混泥土修補 | 0.01 | 立方公尺 | P1-3 |  | 防落設施
[12 empty] | 65 | 2020-06-10 | 定期檢測 | 鹿島工程技術顧問股份有限公司 | 2 | 1 | 1 | 1 | 其他損傷 | 未維修 | 混凝土修補 | 0.04 | 立方公尺 | 1G5 |  | 主梁
[12 empty] | 66 | 2020-10-20 | 定期檢測 | 北分局關西工務段 | 2 | 2 | 1 | 1 | 滲水、白華 | 未維修 | 白華處理(平方公尺) | 2 | 平方公尺 | P1-2 |  | 橋墩／帽梁
[12 empty] | 67 | 2020-06-10 | 定期檢測 | 鹿島工程技術顧問股份有限公司 | 2 | 2 | 1 | 1 | 鋼筋、鋼腱或錨碇部位外露、銹蝕 | 未維修 | 鋼筋除鏽及混凝土修復 | 0.08 | 平方公尺 | 2G9右側上翼板 |  | 主梁
[12 empty] | 68 | 2020-10-20 | 定期檢測 | 北分局關西工務段 | 2 | 1 | 1 | 1 | 其他損傷 | 未維修 | 混泥土修補 | 0.3 | 立方公尺 | 1D2-1.2-2 |  | 橫隔梁
[12 empty] | 69 | 2020-06-10 | 定期檢測 | 鹿島工程技術顧問股份有限公司 | 2 | 2 | 1 | 1 | 滲水、白華 | 未維修 | 白華處理(平方公尺) | 0.12 | 平方公尺 | 2G9上翼板(近P2) |  | 主梁
[12 empty] | 70 | 2020-10-20 | 定期檢測 | 北分局關西工務段 | 2 | 1 | 1 | 1 | 滲水、白華 | 未維修 | 白華處理(平方公尺) | 0.2 | 平方公尺 | S1 |  | 橋面板
[12 empty] | 71 | 2020-06-10 | 定期檢測 | 鹿島工程技術顧問股份有限公司 | 2 | 1 | 1 | 1 | 滲水、白華 | 未維修 | 白華處理(平方公尺) | 0.36 | 平方公尺 | 3G6右側上翼板 |  | 主梁
[12 empty] | 72 | 2020-10-20 | 定期檢測 | 北分局關西工務段 | 2 | 1 | 1 | 1 | 其他損傷 | 未維修 | 模板拆除 | 1 | 式 | S1（1G1～1G2間) |  | 橋面板
[12 empty] | 73 | 2020-10-20 | 定期檢測 | 北分局關西工務段 | 2 | 2 | 2 | 2 | 混凝土結構裂縫 | 未維修 | 修補裂縫 | 0.8 | 公尺 | P1-1 |  | 橋墩／帽梁
[12 empty] | 74 | 2020-10-20 | 定期檢測 | 北分局關西工務段 | 2 | 3 | 2 | 2 | 滑動或沉陷或遺失 | 未維修 | 護坡修復 | 1 | 平方公尺 | A2 |  | 引道路堤保護措施
[12 empty] | 75 | 2020-10-20 | 定期檢測 | 北分局關西工務段 | 2 | 2 | 2 | 2 | 滑動或沉陷或遺失 | 未維修 | 護坡修復 | 3.5 | 平方公尺 | A2 |  | 引道路堤保護措施
[12 empty] | 76 | 2020-10-20 | 定期檢測 | 北分局關西工務段 | 2 | 1 | 1 | 2 | 滲水、白華 | 未維修 | 白華處理(平方公尺) | 0.6 | 平方公尺 | 3G1 |  | 主梁
[12 empty] | 77 | 2020-10-20 | 定期檢測 | 北分局關西工務段 | 2 | 1 | 1 | 1 | 滲水、白華 | 未維修 | 白華處理(平方公尺) | 0.3 | 平方公尺 | 3G2 |  | 主梁
[12 empty] | 78 | 2020-10-20 | 定期檢測 | 北分局關西工務段 | 2 | 1 | 1 | 2 | 混凝土剝落、破碎、鋼筋、鋼腱或錨碇外露、銹蝕 | 未維修 | 鋼筋除鏽及混泥土修復 | 0.08 | 平方公尺 | 3G4 |  | 主梁
[12 empty] | 79 | 2020-10-20 | 定期檢測 | 北分局關西工務段 | 2 | 2 | 1 | 1 | 其他損傷 | 未維修 | 混泥土修補 | 0.04 | 立方公尺 | 1G5 |  | 主梁
[12 empty] | 80 | 2020-10-20 | 定期檢測 | 北分局關西工務段 | 2 | 2 | 1 | 1 | 鋼筋、鋼腱或錨碇部位外露、銹蝕 | 未維修 | 鋼筋除鏽及混泥土修復 | 0.12 | 平方公尺 | S3 |  | 橋面板
[12 empty] | 81 | 2020-10-20 | 定期檢測 | 北分局關西工務段 | 2 | 1 | 1 | 1 | 其他損傷 | 未維修 | 混泥土修補 | 0.02 | 立方公尺 | 3D2-4 |  | 橫隔梁
[12 empty] | 82 | 2020-06-10 | 定期檢測 | 鹿島工程技術顧問股份有限公司 | 2 | 1 | 1 | 1 | 混凝土剝落、破碎、鋼筋外露、銹蝕 | 已維修 | 混凝土剝落鋼筋鏽蝕修復 | 1 | 處 | A1左側 | 48240 | 引道路堤護欄 | 混凝土剝落鋼筋鏽蝕修復 | 5400 |  | 2021-04-26 | 2023-06-06 11:31 | 張菁瑩 | 2023-06-06 11:31 | 張菁瑩
[12 empty] | 83 | 2020-10-20 | 定期檢測 | 北分局關西工務段 | 2 | 1 | 1 | 2 | 混凝土結構裂縫 | 已維修 | 修補裂縫 | 1 | 公尺 | S3（近A2端） | 31571 | 橋護欄 | 剝落混凝土修補 | 350 | 2020-12-14 | 2020-12-14 | 2021-07-13 21:42 | 張菁瑩 | 2021-07-13 21:42 | 張菁瑩
[12 empty] | 84 | 2020-06-10 | 定期檢測 | 鹿島工程技術顧問股份有限公司 | 3 | 1 | 2 | 3 | 其他損傷 | 已維修 | 防震拉桿鎖緊固定 | 1 | 個 | A1-4(G4-G5間) | 29502 | 防落設施 | 防震拉桿鎖緊固定 | 3300 | 2021-04-28 | 2021-04-28 | 2021-04-30 17:01 | 郭凱文
[12 empty] | 85 | 2020-10-20 | 定期檢測 | 北分局關西工務段 | 2 | 2 | 2 | 2 | 混凝土剝落、破碎、鋼筋外露、銹蝕 | 已維修 | 修補裂縫 | 0.2 | 公尺 | S1 | 31570 | 橋護欄 | 剝落混凝土修補 | 350 | 2020-12-14 | 2020-12-14 | 2021-07-13 21:42 | 張菁瑩 | 2021-07-13 21:42 | 張菁瑩
[12 empty] | 86 | 2020-06-10 | 定期檢測 | 鹿島工程技術顧問股份有限公司 | 3 | 1 | 2 | 2 | 混凝土結構裂縫 | 已維修 | 裂縫修補 | 0.4 | 公尺 | S1左側 | 31572 | 橋護欄 | 剝落混凝土修補 | 350 | 2020-12-14 | 2020-12-14 | 2021-07-13 21:42 | 張菁瑩 | 2021-07-13 21:42 | 張菁瑩
[12 empty] | 87 | 2020-10-20 | 定期檢測 | 北分局關西工務段 | 2 | 1 | 1 | 1 | 混凝土剝落、破碎、鋼筋外露、銹蝕 | 已維修 | 修補混泥土 | 0.06 | 立方公尺 | S2 | 24891 | 橋護欄 | 修補混凝土 | 2300 | 2020-12-14 | 2020-12-31 | 2021-03-11 22:27 | 張菁瑩
[12 empty] | 88 | 2020-06-10 | 定期檢測 | 鹿島工程技術顧問股份有限公司 | 2 | 1 | 1 | 1 | 其他損傷 | 已維修 | 清除植生或雜物 | 1 | 處 | A2 | 24378 | 其他 | 橋台清理 | 5000 | 2020-10-14 | 2020-10-31 | 2021-03-11 10:42 | 張菁瑩
[12 empty] | 89 | 2020-10-20 | 定期檢測 | 北分局關西工務段 | 2 | 3 | 1 | 1 | 其他損傷 | 已維修 | 清除植生或雜物 | 2 | 處 | A2 | 24375 | 引道路堤保護措施 | 橋台清理 | 5000 | 2020-10-14 | 2020-10-31 | 2021-03-11 10:42 | 張菁瑩
[12 empty] | 90 | 2020-06-10 | 定期檢測 | 鹿島工程技術顧問股份有限公司 | 2 | 3 | 1 | 1 | 其他損傷 | 已維修 | 清除植生或雜物 | 1 | 處 | A1兩側 | 24376 | 引道路堤保護措施 | 橋台清理 | 5000 | 2020-10-14 | 2020-10-31 | 2021-03-11 10:42 | 張菁瑩
[12 empty] | 91 | 2020-10-20 | 定期檢測 | 北分局關西工務段 | 3 | 1 | 2 | 3 | 其他損傷 | 已維修 | 防震拉桿鎖緊固定 | 1 | 個 | A1-4(G4~G5之間) | 29501 | 防落設施 | 防震拉桿鎖緊固定 | 3300 | 2021-04-28 | 2021-04-28 | 2021-04-30 17:01 | 郭凱文
[12 empty] | 92 | 2020-06-10 | 定期檢測 | 鹿島工程技術顧問股份有限公司 | 2 | 1 | 1 | 1 | 混凝土剝落、破碎、鋼筋外露、銹蝕 | 已維修 | 修補混凝土 | 0.06 | 立方公尺 | S2 | 24892 | 橋護欄 | 修補混凝土 | 2300 | 2020-12-14 | 2020-12-31 | 2021-03-11 22:27 | 張菁瑩
[12 empty] | 93 | 2020-10-20 | 定期檢測 | 北分局關西工務段 | 2 | 1 | 1 | 1 | 其他損傷 | 已維修 | 清除植生或雜物 | 1 | 處 | A2 | 24377 | 其他 | 橋台清理 | 5000 | 2020-10-14 | 2020-10-31 | 2021-03-11 10:42 | 張菁瑩
[12 empty] | 94 | 2020-06-10 | 定期檢測 | 鹿島工程技術顧問股份有限公司 | 2 | 1 | 2 | 2 | 其他損傷 | 已維修 | 清除植生或雜物 | 1 | 處 | A2左側 | 24373 | 橋台 | 橋台清理 | 5000 | 2020-10-14 | 2020-10-31 | 2021-03-11 10:42 | 張菁瑩
[12 empty] | 95 | 2020-10-20 | 定期檢測 | 北分局關西工務段 | 2 | 2 | 1 | 1 | 滲水、白華 | 已維修 | 白華處理(平方公尺) | 2 | 平方公尺 | A2 | 24893 | 橋台 | 白華處理(處) | 500 | 2020-12-14 | 2020-12-31 | 2021-03-11 22:29 | 張菁瑩
[12 empty] | 96 | 2020-10-20 | 定期檢測 | 北分局關西工務段 | 2 | 1 | 2 | 2 | 混凝土剝落、破碎、鋼筋外露、銹蝕 | 已維修 | 鋼筋除鏽及混泥土修復 | 1 | 處 | P1-2左側帽樑底部 | 44379 | 橋墩／帽梁 | 鋼筋除鏽及混凝土修復 | 1900 | 2022-04-20 | 2022-04-20 | 2022-12-01 13:53 | 郭凱文 | 2022-12-01 13:53 | 郭凱文
[12 empty] | 97 | 2020-10-20 | 定期檢測 | 北分局關西工務段 | 2 | 1 | 1 | 1 | 混凝土剝落、破碎、鋼筋外露、銹蝕 | 已維修 | 鋼筋除鏽及混泥土修復 | 2 | 處 | P1-3 | 44380 | 橋墩／帽梁 | 鋼筋除鏽及混凝土修復 | 1900 | 2022-04-20 | 2022-04-20 | 2022-12-01 13:53 | 郭凱文 | 2022-12-01 13:53 | 郭凱文
[12 empty] | 98 | 2020-10-20 | 定期檢測 | 北分局關西工務段 | 2 | 3 | 1 | 1 | 其他損傷 | 已維修 | 清除植生或雜物 | 1 | 式 | A1 | 24374 | 引道路堤保護措施 | 橋台清理 | 5000 | 2020-10-14 | 2020-10-31 | 2021-03-11 10:42 | 張菁瑩
[12 empty] | 99 | 2020-10-20 | 定期檢測 | 北分局關西工務段 | 2 | 1 | 2 | 2 | 混凝土剝落、破碎、鋼筋外露、銹蝕 | 已維修 | 修補混泥土 | 0.018 | 立方公尺 | A2 | 48239 | 引道路堤護欄 | 混凝土剝落鋼筋鏽蝕修復 | 5400 |  | 2021-04-26 | 2023-06-06 11:31 | 張菁瑩 | 2023-06-06 11:31 | 張菁瑩
[12 empty] | 100 | 2020-10-20 | 定期檢測 | 北分局關西工務段 | 2 | 2 | 2 | 2 | 混凝土結構裂縫 | 已維修 | 修補裂縫 | 0.04 | 立方公尺 | S1.S2 | 31569 | 橋護欄 | 剝落混凝土修補 | 350 | 2020-12-14 | 2020-12-14 | 2021-07-13 21:42 | 張菁瑩 | 2021-07-13 21:42 | 張菁瑩
[12 empty] | 101 | 2020-10-20 | 定期檢測 | 北分局關西工務段 | 2 | 1 | 1 | 1 | 混凝土剝落、破碎、鋼筋外露、銹蝕 | 已維修 | 修補混泥土 | 0.06 | 立方公尺 | A1 | 48238 | 引道路堤護欄 | 混凝土剝落鋼筋鏽蝕修復 | 5400 |  | 2021-04-26 | 2023-06-06 11:31 | 張菁瑩 | 2023-06-06 11:31 | 張菁瑩
420 | 35848 | 寶山IC匝道六排水橋(二) | 國道3號 | 國道 | 0K+175M ~0K~265M | 高公局北區養護工程分局 | 關西工務段 | I型梁 | 預力混凝土 | 92 | 已維修：11 | NO | 檢測日期 | 檢測類別 | 檢測單位 | D | E | R | U | 劣化類型 | 狀態 | 建議維修工法 | 數量 | 單位 | 損壞位置 | 維修紀錄ID | 維修構件 | 維修工法 | 金額 | 開工日期 | 完成日期 | 維修原始紀錄日期 | 維修原始紀錄者 | 維修最後修改日期 | 維修最後修改者
[11 empty] | 未維修：90 | 1 | 2020-06-04 | 定期檢測 | 鹿島工程技術顧問股份有限公司 | 2 | 1 | 1 | 2 | 裂縫 | 未維修 | >0.3mm混凝土裂縫修補 | 1 | 公尺 | A1右側 |  | 引道路堤保護措施
[11 empty] | 全部：101 | 2 | 2020-06-04 | 定期檢測 | 鹿島工程技術顧問股份有限公司 | 2 | 2 | 1 | 1 | 混凝土剝落 | 未維修 | 橋台串方塊護坡修復 | 1.3 | 平方公尺 | A2 |  | 橋台
[12 empty] | 3 | 2020-06-04 | 定期檢測 | 鹿島工程技術顧問股份有限公司 | 2 | 2 | 2 | 2 | 其他損傷 | 未維修 | 混凝土修復(>0.4*0.4*0.05m) | 7.5 | 平方公尺 | A1右外側 |  | 引道路堤護欄
[12 empty] | 4 | 2020-06-04 | 定期檢測 | 鹿島工程技術顧問股份有限公司 | 2 | 2 | 1 | 1 | 混凝土剝落 | 未維修 | 橋台串方塊護坡修復 | 1.6 | 平方公尺 | A1 |  | 橋台
[12 empty] | 5 | 2020-06-04 | 定期檢測 | 鹿島工程技術顧問股份有限公司 | 2 | 1 | 1 | 1 | 橋名牌(柱)損壞 | 未維修 | 新增橋名牌 | 4 | 個 | A1～A2 |  | 其他
[12 empty] | 6 | 2020-06-04 | 定期檢測 | 鹿島工程技術顧問股份有限公司 | 2 | 2 | 1 | 2 | 其他損傷 | 未維修 | 混凝土修復(>0.4*0.4*0.05m) | 3 | 平方公尺 | P1-1邊坡 |  | 橋墩／帽梁
[12 empty] | 7 | 2020-06-04 | 定期檢測 | 鹿島工程技術顧問股份有限公司 | 3 | 2 | 2 | 2 | 其他損傷 | 未維修 | 混凝土修復(>0.4*0.4*0.05m) | 3 | 平方公尺 | S2橋下 |  | 橋面板
[12 empty] | 8 | 2020-06-04 | 定期檢測 | 鹿島工程技術顧問股份有限公司 | 3 | 2 | 2 | 2 | 其他損傷 | 未維修 | 混凝土修復(>0.4*0.4*0.05m) | 3 | 平方公尺 | S3橋下 |  | 橋面板
[12 empty] | 9 | 2020-06-04 | 定期檢測 | 鹿島工程技術顧問股份有限公司 | 2 | 2 | 1 | 2 | 其他損傷 | 未維修 | 植生清除 | 1 | 式 | A1橋檢梯 |  | 其他
[12 empty] | 10 | 2020-06-04 | 定期檢測 | 鹿島工程技術顧問股份有限公司 | 2 | 2 | 2 | 2 | 混凝土裂縫 | 未維修 | >0.3mm混凝土裂縫修補 | 1.5 | 公尺 | A1右外側 |  | 引道路堤護欄
[12 empty] | 11 | 2020-06-04 | 定期檢測 | 鹿島工程技術顧問股份有限公司 | 2 | 1 | 2 | 2 | 混凝土剝落、破碎、鋼筋外露、銹蝕 | 未維修 | 混凝土修復(>0.4*0.4*0.05m) | 1 | 平方公尺 | P1-3帽梁 |  | 橋墩／帽梁
[12 empty] | 12 | 2020-06-04 | 定期檢測 | 鹿島工程技術顧問股份有限公司 | 2 | 2 | 1 | 2 | 混凝土剝落、破碎、鋼筋外露、銹蝕 | 未維修 | 混凝土修復(<=0.4*0.4*0.05m) | 7 | 處 | S1 |  | 橫隔梁
[12 empty] | 13 | 2020-06-04 | 定期檢測 | 鹿島工程技術顧問股份有限公司 | 2 | 1 | 1 | 2 | 混凝土裂縫 | 未維修 | >0.3mm混凝土裂縫修補 | 1.2 | 公尺 | A2兩側 |  | 引道路堤護欄
[12 empty] | 14 | 2020-06-04 | 定期檢測 | 鹿島工程技術顧問股份有限公司 | 2 | 2 | 1 | 2 | 其他損傷 | 未維修 | 植生清除 | 1 | 式 | A2橋檢梯 |  | 其他
[12 empty] | 15 | 2020-06-04 | 定期檢測 | 鹿島工程技術顧問股份有限公司 | 2 | 1 | 1 | 2 | 伸縮縫間雜物堆積 | 未維修 | 伸縮縫清理 | 3 | 公尺 | A1 |  | 伸縮縫
[12 empty] | 16 | 2020-06-04 | 定期檢測 | 鹿島工程技術顧問股份有限公司 | 2 | 1 | 1 | 1 | 其他損傷 | 未維修 | 固定架修復 | 1 | 處 | A2 |  | 橋梁排水設施
[12 empty] | 17 | 2020-06-04 | 定期檢測 | 鹿島工程技術顧問股份有限公司 | 2 | 1 | 1 | 2 | 混凝土破損 | 未維修 | 止震塊修復 | 1 | 個 | A2 |  | 防落設施
[12 empty] | 18 | 2020-06-04 | 定期檢測 | 鹿島工程技術顧問股份有限公司 | 2 | 1 | 2 | 2 | 混凝土裂縫 | 未維修 | >0.3mm混凝土裂縫修補 | 1 | 公尺 | A2左側 |  | 翼牆／擋土牆
[12 empty] | 19 | 2020-06-04 | 定期檢測 | 鹿島工程技術顧問股份有限公司 | 2 | 1 | 1 | 1 | 其他損傷 | 未維修 | 鋼筋凸出切除 | 1 | 處 | A2 |  | 翼牆／擋土牆
[12 empty] | 20 | 2020-06-04 | 定期檢測 | 鹿島工程技術顧問股份有限公司 | 2 | 1 | 1 | 1 | 混凝土剝落、破碎、鋼筋外露、銹蝕 | 未維修 | 混凝土修復(<=0.4*0.4*0.05m) | 1 | 處 | P2-2 |  | 橋墩／帽梁
[12 empty] | 21 | 2020-06-04 | 定期檢測 | 鹿島工程技術顧問股份有限公司 | 2 | 1 | 1 | 1 | 生銹或腐蝕 | 未維修 | 清理保養 | 1 | 組 | A1 |  | 防落設施
[12 empty] | 22 | 2020-06-04 | 定期檢測 | 鹿島工程技術顧問股份有限公司 | 2 | 1 | 1 | 2 | 滲水、白華 | 未維修 | 白華處理(平方公尺) | 0.8 | 平方公尺 | A1右側 |  | 翼牆／擋土牆
[12 empty] | 23 | 2020-06-04 | 定期檢測 | 鹿島工程技術顧問股份有限公司 | 2 | 2 | 1 | 1 | 混凝土剝落 | 未維修 | 混凝土修復(>0.4*0.4*0.05m) | 0.25 | 平方公尺 | A1右側 |  | 引道路堤護欄
[12 empty] | 24 | 2020-06-04 | 定期檢測 | 鹿島工程技術顧問股份有限公司 | 2 | 2 | 1 | 2 | 混凝土剝落、破碎、鋼筋外露、銹蝕 | 未維修 | 鋼筋除鏽及混凝土修復(>0.4*0.4*0.05m) | 0.6 | 平方公尺 | S3懸臂板 |  | 橋面板
[12 empty] | 25 | 2020-06-04 | 定期檢測 | 鹿島工程技術顧問股份有限公司 | 2 | 1 | 2 | 2 | 混凝土剝落、破碎、鋼筋、鋼腱或錨碇外露、銹蝕 | 未維修 | 混凝土修復(<=0.4*0.4*0.05m) | 10 | 處 | 3G1 |  | 主梁
[12 empty] | 26 | 2020-06-04 | 定期檢測 | 鹿島工程技術顧問股份有限公司 | 2 | 1 | 2 | 2 | 混凝土裂縫 | 未維修 | >0.3mm混凝土裂縫修補 | 1.2 | 公尺 | A2 |  | 橋台
[12 empty] | 27 | 2020-06-04 | 定期檢測 | 鹿島工程技術顧問股份有限公司 | 2 | 2 | 1 | 2 | 混凝土剝落、破碎、鋼筋外露、銹蝕 | 未維修 | 混凝土修復(>0.4*0.4*0.05m) | 1.2 | 平方公尺 | S3 |  | 橫隔梁
[12 empty] | 28 | 2020-06-04 | 定期檢測 | 鹿島工程技術顧問股份有限公司 | 2 | 1 | 1 | 1 | 混凝土剝落、破碎、鋼筋、鋼腱或錨碇外露、銹蝕 | 未維修 | 混凝土修復(<=0.4*0.4*0.05m) | 2 | 處 | 2G1 |  | 主梁
[12 empty] | 29 | 2020-06-04 | 定期檢測 | 鹿島工程技術顧問股份有限公司 | 2 | 1 | 1 | 1 | 混凝土塊(片)狀剝離 | 未維修 | 混凝土修復(<=0.4*0.4*0.05m) | 1 | 處 | P1-2 |  | 橋墩／帽梁
[12 empty] | 30 | 2020-06-04 | 定期檢測 | 鹿島工程技術顧問股份有限公司 | 2 | 1 | 1 | 1 | 混凝土剝落、破碎、鋼筋外露、銹蝕 | 未維修 | 混凝土修復(<=0.4*0.4*0.05m) | 1 | 處 | P1-4 |  | 橋墩／帽梁
[12 empty] | 31 | 2020-06-04 | 定期檢測 | 鹿島工程技術顧問股份有限公司 | 2 | 1 | 1 | 1 | 其他損傷 | 未維修 | 雜物清理 | 1 | 處 | A2 |  | 橋台
[12 empty] | 32 | 2020-06-04 | 定期檢測 | 鹿島工程技術顧問股份有限公司 | 2 | 2 | 2 | 2 | 其他損傷 | 未維修 | 植生清除 | 1 | 式 | A2 |  | 引道路堤保護措施
[12 empty] | 33 | 2020-06-04 | 定期檢測 | 鹿島工程技術顧問股份有限公司 | 2 | 2 | 1 | 1 | 其他損傷 | 未維修 | 模板拆除 | 1 | 處 | 2G6 |  | 主梁
[12 empty] | 34 | 2020-06-04 | 定期檢測 | 鹿島工程技術顧問股份有限公司 | 2 | 2 | 1 | 2 | 混凝土剝落、破碎、鋼筋外露、銹蝕 | 未維修 | 混凝土修復(<=0.4*0.4*0.05m) | 10 | 處 | P2-4 |  | 橋墩／帽梁
[12 empty] | 35 | 2020-06-04 | 定期檢測 | 鹿島工程技術顧問股份有限公司 | 2 | 1 | 2 | 2 | 混凝土剝落、破碎、鋼筋外露、銹蝕 | 未維修 | 混凝土修復(<=0.4*0.4*0.05m) | 7 | 處 | S2 |  | 橋面板
[12 empty] | 36 | 2020-06-04 | 定期檢測 | 鹿島工程技術顧問股份有限公司 | 2 | 1 | 1 | 1 | 滲水、白華 | 未維修 | 白華處理(平方公尺) | 0.21 | 平方公尺 | 2G4 |  | 主梁
[12 empty] | 37 | 2020-06-04 | 定期檢測 | 鹿島工程技術顧問股份有限公司 | 2 | 1 | 1 | 1 | 混凝土剝落、破碎、鋼筋、鋼腱或錨碇外露、銹蝕 | 未維修 | 混凝土修復(<=0.4*0.4*0.05m) | 1 | 處 | 2G5 |  | 主梁
[12 empty] | 38 | 2020-06-04 | 定期檢測 | 鹿島工程技術顧問股份有限公司 | 2 | 1 | 1 | 2 | 混凝土剝落 | 未維修 | 混凝土修復(>0.4*0.4*0.05m) | 0.6 | 平方公尺 | A2右側 |  | 引道路堤護欄
[12 empty] | 39 | 2020-06-04 | 定期檢測 | 鹿島工程技術顧問股份有限公司 | 2 | 1 | 1 | 2 | 伸縮縫間雜物堆積 | 未維修 | 伸縮縫清理 | 8 | 公尺 | A2 |  | 伸縮縫
[12 empty] | 40 | 2020-06-04 | 定期檢測 | 鹿島工程技術顧問股份有限公司 | 2 | 2 | 1 | 1 | 排水設施損傷 | 未維修 | 油漆塗裝 | 9 | 平方公尺 | S1~S3 |  | 橋梁排水設施
[12 empty] | 41 | 2020-06-04 | 定期檢測 | 鹿島工程技術顧問股份有限公司 | 2 | 2 | 1 | 1 | 生銹及腐蝕 | 未維修 | 油漆塗裝 | 12 | 平方公尺 | A2 |  | 防落設施
[12 empty] | 42 | 2020-06-04 | 定期檢測 | 鹿島工程技術顧問股份有限公司 | 2 | 1 | 1 | 1 | 混凝土剝落、破碎、鋼筋、鋼腱或錨碇外露、銹蝕 | 未維修 | 混凝土修復(<=0.4*0.4*0.05m) | 1 | 處 | 3G2 |  | 主梁
[12 empty] | 43 | 2020-06-04 | 定期檢測 | 鹿島工程技術顧問股份有限公司 | 2 | 1 | 1 | 1 | 滲水、白華 | 未維修 | 白華處理(平方公尺) | 0.32 | 平方公尺 | S3 |  | 橋面板
[12 empty] | 44 | 2020-06-04 | 定期檢測 | 鹿島工程技術顧問股份有限公司 | 2 | 2 | 1 | 2 | 其他損傷 | 未維修 | 混凝土修復(>0.4*0.4*0.05m) | 0.5 | 平方公尺 | A2 |  | 引道路堤保護措施
[12 empty] | 45 | 2020-06-04 | 定期檢測 | 鹿島工程技術顧問股份有限公司 | 2 | 2 | 1 | 2 | 混凝土剝落、破碎、鋼筋外露、銹蝕 | 未維修 | 混凝土修復(<=0.4*0.4*0.05m) | 8 | 處 | S2 |  | 橫隔梁
[12 empty] | 46 | 2020-10-20 | 定期檢測 | 北分局關西工務段 | 2 | 2 | 1 | 1 | 混凝土剝落、破碎、鋼筋外露、銹蝕 | 未維修 | 混凝土修復(<=0.4*0.4*0.05m) | 8 | 處 | S2 |  | 橫隔梁
[12 empty] | 47 | 2020-10-20 | 定期檢測 | 北分局關西工務段 | 2 | 2 | 2 | 2 | 其他損傷 | 未維修 | 混凝土修復(<=0.4x0.4x0.05m) | 1 | 處 | A2 |  | 引道路堤保護措施
[12 empty] | 48 | 2020-10-20 | 定期檢測 | 北分局關西工務段 | 2 | 1 | 1 | 2 | 滲水、白華 | 未維修 | 白華處理(平方公尺) | 0.8 | 平方公尺 | A1右側 |  | 翼牆／擋土牆
[12 empty] | 49 | 2020-10-20 | 定期檢測 | 北分局關西工務段 | 2 | 1 | 2 | 2 | 混凝土結構裂縫 | 未維修 | 混凝土修復(>0.4*0.4*0.05m) | 0.18 | 平方公尺 | A2 |  | 橋台
[12 empty] | 50 | 2020-10-20 | 定期檢測 | 北分局關西工務段 | 2 | 1 | 2 | 2 | 混凝土結構裂縫 | 未維修 | >0.3mm混凝土裂縫修補 | 1 | 公尺 | A2左側 |  | 翼牆／擋土牆
[12 empty] | 51 | 2020-10-20 | 定期檢測 | 北分局關西工務段 | 2 | 2 | 1 | 2 | 混凝土剝落、破碎、鋼筋外露、銹蝕 | 未維修 | 混凝土修復(<=0.4*0.4*0.05m) | 7 | 處 | S1 |  | 橫隔梁
[12 empty] | 52 | 2020-10-20 | 定期檢測 | 北分局關西工務段 | 2 | 3 | 1 | 1 | 混凝土剝落、破碎、鋼筋外露、銹蝕 | 未維修 | 串方塊護坡修復 | 1 | 平方公尺 | A1背牆 |  | 橋台
[12 empty] | 53 | 2020-10-20 | 定期檢測 | 北分局關西工務段 | 2 | 2 | 2 | 2 | 其他損傷 | 未維修 | 混凝土修復(>0.4*0.4*0.05m) | 7.5 | 平方公尺 | A1右外側 |  | 引道路堤護欄
[12 empty] | 54 | 2020-10-20 | 定期檢測 | 北分局關西工務段 | 2 | 1 | 1 | 2 | 伸縮縫間雜物堆積 | 未維修 | 伸縮縫清理 | 8 | 公尺 | A2 |  | 伸縮縫
[12 empty] | 55 | 2020-10-20 | 定期檢測 | 北分局關西工務段 | 2 | 1 | 1 | 2 | 混凝土剝落、破碎、鋼筋外露、銹蝕 | 未維修 | 混凝土修復(>0.4*0.4*0.05m) | 0.6 | 平方公尺 | A2右側 |  | 引道路堤護欄
[12 empty] | 56 | 2020-10-20 | 定期檢測 | 北分局關西工務段 | 2 | 2 | 1 | 2 | 其他損傷 | 未維修 | 植生清除 | 1 | 式 | A1橋檢梯 |  | 其他
[12 empty] | 57 | 2020-10-20 | 定期檢測 | 北分局關西工務段 | 2 | 1 | 2 | 2 | 混凝土剝落、破碎、鋼筋外露、銹蝕 | 未維修 | 混凝土修復(<=0.4*0.4*0.05m) | 7 | 處 | S2 |  | 橋面板
[12 empty] | 58 | 2020-10-20 | 定期檢測 | 北分局關西工務段 | 2 | 1 | 1 | 1 | 橋名牌(柱)損壞 | 未維修 | 新增橋名牌 | 4 | 個 | A1-A2 |  | 其他
[12 empty] | 59 | 2020-10-20 | 定期檢測 | 北分局關西工務段 | 3 | 2 | 2 | 2 | 其他損傷 | 未維修 | 混凝土修復(>0.4*0.4*0.05m) | 3 | 平方公尺 | S3橋下 |  | 橋面板
[12 empty] | 60 | 2020-10-20 | 定期檢測 | 北分局關西工務段 | 2 | 1 | 1 | 1 | 其他損傷 | 未維修 | 模板拆除 | 1 | 式 | 2G5 |  | 主梁
[12 empty] | 61 | 2020-10-20 | 定期檢測 | 北分局關西工務段 | 2 | 2 | 1 | 2 | 混凝土剝落、破碎、鋼筋外露、銹蝕 | 未維修 | 混凝土修復(>0.4*0.4*0.05m) | 1.2 | 平方公尺 | S3 |  | 橫隔梁
[12 empty] | 62 | 2020-10-20 | 定期檢測 | 北分局關西工務段 | 2 | 2 | 2 | 2 | 混凝土剝落、破碎、鋼筋外露、銹蝕 | 未維修 | >0.3mm混凝土裂縫修補 | 1.5 | 公尺 | A1右外側 |  | 引道路堤護欄
[12 empty] | 63 | 2020-10-20 | 定期檢測 | 北分局關西工務段 | 2 | 1 | 1 | 2 | 混凝土結構裂縫 | 未維修 | >0.3mm混凝土裂縫修補 | 1 | 公尺 | 裂縫 |  | 引道路堤保護措施
[12 empty] | 64 | 2020-10-20 | 定期檢測 | 北分局關西工務段 | 2 | 1 | 1 | 1 | 生銹或腐蝕 | 未維修 | 橋欄杆除鏽及底漆 | 0.3 | 公尺 | S2 |  | 橋護欄
[12 empty] | 65 | 2020-10-20 | 定期檢測 | 北分局關西工務段 | 2 | 1 | 1 | 1 | 混凝土結構裂縫 | 未維修 | 修補混凝土 | 1.2 | 立方公尺 | 右側護欄 |  | 橋護欄
[12 empty] | 66 | 2020-10-20 | 定期檢測 | 北分局關西工務段 | 2 | 2 | 1 | 1 | 生銹或腐蝕 | 未維修 | 清理保養 | 12 | 處 | A2 |  | 防落設施
[12 empty] | 67 | 2020-10-20 | 定期檢測 | 北分局關西工務段 | 2 | 1 | 1 | 1 | 生銹或腐蝕 | 未維修 | 止震塊修復 | 2 | 個 | A2 |  | 防落設施
[12 empty] | 68 | 2020-10-20 | 定期檢測 | 北分局關西工務段 | 2 | 2 | 1 | 1 | 其他損傷 | 未維修 | 模板拆除 | 1 | 處 | 2G6 |  | 主梁
[12 empty] | 69 | 2020-10-20 | 定期檢測 | 北分局關西工務段 | 2 | 1 | 1 | 1 | 混凝土剝落、破碎、鋼筋、鋼腱或錨碇外露、銹蝕 | 未維修 | 混凝土修復(<=0.4*0.4*0.05m) | 1 | 處 | 2G5 |  | 主梁
[12 empty] | 70 | 2020-10-20 | 定期檢測 | 北分局關西工務段 | 2 | 1 | 1 | 1 | 滲水、白華 | 未維修 | 白華處理(平方公尺) | 0.21 | 平方公尺 | 2G4 |  | 主梁
[12 empty] | 71 | 2020-10-20 | 定期檢測 | 北分局關西工務段 | 2 | 1 | 1 | 1 | 混凝土剝落、破碎、鋼筋、鋼腱或錨碇外露、銹蝕 | 未維修 | 混凝土修復(<=0.4*0.4*0.05m) | 2 | 處 | 2G1 |  | 主梁
[12 empty] | 72 | 2020-10-20 | 定期檢測 | 北分局關西工務段 | 2 | 1 | 1 | 1 | 其他損傷 | 未維修 | 表面沖洗 | 1 | 個 | 1G3大樑 |  | 主梁
[12 empty] | 73 | 2020-10-20 | 定期檢測 | 北分局關西工務段 | 2 | 1 | 1 | 1 | 生銹或腐蝕 | 未維修 | 清理保養 | 1000 | 組 | A1 |  | 防落設施
[12 empty] | 74 | 2020-10-20 | 定期檢測 | 北分局關西工務段 | 2 | 2 | 2 | 2 | 其他損傷 | 未維修 | 修補混凝土 | 1 | 立方公尺 | A2 |  | 引道路堤保護措施
[12 empty] | 75 | 2020-10-20 | 定期檢測 | 北分局關西工務段 | 2 | 2 | 1 | 1 | 混凝土剝落、破碎、鋼筋外露、銹蝕 | 未維修 | 混凝土修復(>0.4*0.4*0.05m) | 0.25 | 平方公尺 | A1右側 |  | 引道路堤護欄
[12 empty] | 76 | 2020-10-20 | 定期檢測 | 北分局關西工務段 | 2 | 1 | 1 | 2 | 混凝土結構裂縫 | 未維修 | 修補寬度大於0.3mm的裂縫 | 1.2 | 公尺 | A2兩側 |  | 引道路堤護欄
[12 empty] | 77 | 2020-10-20 | 定期檢測 | 北分局關西工務段 | 2 | 1 | 1 | 1 | 其他損傷 | 未維修 | 固定架修復 | 1 | 處 | A2 |  | 橋梁排水設施
[12 empty] | 78 | 2020-10-20 | 定期檢測 | 北分局關西工務段 | 2 | 1 | 1 | 2 | 混凝土裂縫(止震塊) | 未維修 | 止震塊修復 | 1 | 個 | A2 |  | 防落設施
[12 empty] | 79 | 2020-10-20 | 定期檢測 | 北分局關西工務段 | 2 | 1 | 1 | 2 | 混凝土剝落、破碎、鋼筋外露、銹蝕 | 未維修 | >0.3mm混凝土裂縫修補 | 1.2 | 公尺 | A2 |  | 橋台
[12 empty] | 80 | 2020-10-20 | 定期檢測 | 北分局關西工務段 | 2 | 1 | 1 | 2 | 伸縮縫間雜物堆積 | 未維修 | 伸縮縫清理 | 3 | 公尺 | A1 |  | 伸縮縫
[12 empty] | 81 | 2020-10-20 | 定期檢測 | 北分局關西工務段 | 3 | 2 | 2 | 2 | 其他損傷 | 未維修 | 混凝土修復(<=0.4*0.4*0.05m) | 3 | 平方公尺 | S2橋下 |  | 橋面板
[12 empty] | 82 | 2020-10-20 | 定期檢測 | 北分局關西工務段 | 2 | 2 | 2 | 2 | 其他損傷 | 未維修 | 清理雜草 | 1 | 處 | A2 |  | 引道路堤保護措施
[12 empty] | 83 | 2020-10-20 | 定期檢測 | 北分局關西工務段 | 2 | 2 | 1 | 2 | 其他損傷 | 未維修 | 植生清除 | 1 | 式 | A2橋檢梯 |  | 其他
[12 empty] | 84 | 2020-10-20 | 定期檢測 | 北分局關西工務段 | 2 | 2 | 1 | 1 | 排水設施損傷 | 未維修 | 修復受損的排水管 | 9 | 處 | S1~S3 |  | 橋梁排水設施
[12 empty] | 85 | 2020-10-20 | 定期檢測 | 北分局關西工務段 | 2 | 2 | 1 | 2 | 混凝土剝落、破碎、鋼筋外露、銹蝕 | 未維修 | 鋼筋除鏽及混凝土修復(>0.4*0.4*0.05m) | 2 | 平方公尺 | S3懸臂板 |  | 橋面板
[12 empty] | 86 | 2020-10-20 | 定期檢測 | 北分局關西工務段 | 2 | 1 | 1 | 1 | 滲水、白華 | 未維修 | 白華處理(平方公尺) | 0.32 | 平方公尺 | S3 |  | 橋面板
[12 empty] | 87 | 2020-10-20 | 定期檢測 | 北分局關西工務段 | 2 | 1 | 2 | 2 | 混凝土剝落、破碎、鋼筋、鋼腱或錨碇外露、銹蝕 | 未維修 | 混凝土修復(<=0.4*0.4*0.05m) | 10 | 處 | 3G1 |  | 主梁
[12 empty] | 88 | 2020-10-20 | 定期檢測 | 北分局關西工務段 | 2 | 1 | 1 | 1 | 混凝土剝落、破碎、鋼筋外露、銹蝕 | 未維修 | 混凝土修復(>0.4*0.4*0.05m) | 1 | 處 | P2-2 |  | 橋墩／帽梁
[12 empty] | 89 | 2020-10-20 | 定期檢測 | 北分局關西工務段 | 2 | 2 | 1 | 2 | 混凝土剝落、破碎、鋼筋外露、銹蝕 | 未維修 | 混凝土修復(<=0.4*0.4*0.05m) | 10 | 處 | P2-4 |  | 橋墩／帽梁
[12 empty] | 90 | 2020-10-20 | 定期檢測 | 北分局關西工務段 | 2 | 2 | 1 | 2 | 其他損傷 | 未維修 | 混凝土修復(>0.4*0.4*0.05m) | 3 | 平方公尺 | P1-1邊坡 |  | 橋墩／帽梁
[12 empty] | 91 | 2020-10-20 | 定期檢測 | 北分局關西工務段 | 2 | 1 | 1 | 1 | 混凝土剝落、破碎、鋼筋外露、銹蝕 | 已維修 | 混凝土修復(<=0.4*0.4*0.05m) | 1 | 處 | P1-4 | 44383 | 橋墩／帽梁 | 鋼筋除鏽及混凝土修復 | 1900 | 2022-04-20 | 2022-04-20 | 2022-12-01 13:53 | 郭凱文 | 2022-12-01 13:53 | 郭凱文
[12 empty] | 92 | 2020-10-20 | 定期檢測 | 北分局關西工務段 | 2 | 1 | 2 | 2 | 混凝土剝落、破碎、鋼筋外露、銹蝕 | 已維修 | 混凝土修復(>0.4*0.4*0.05m) | 1 | 平方公尺 | P1-3帽梁 | 44382 | 橋墩／帽梁 | 鋼筋除鏽及混凝土修復 | 1900 | 2022-04-20 | 2022-04-20 | 2022-12-01 13:53 | 郭凱文 | 2022-12-01 13:53 | 郭凱文
[12 empty] | 93 | 2020-10-20 | 定期檢測 | 北分局關西工務段 | 2 | 3 | 1 | 1 | 滲水、白華 | 已維修 | 白華處理(平方公尺) | 7.2 | 平方公尺 | A1 | 44372 | 橋台 | 滲水白華處理 | 1800 | 2022-04-20 | 2022-04-20 | 2022-12-01 10:22 | 郭凱文 | 2022-12-01 10:22 | 郭凱文
[12 empty] | 94 | 2020-10-20 | 定期檢測 | 北分局關西工務段 | 2 | 2 | 2 | 2 | 混凝土剝落、破碎、鋼筋外露、銹蝕 | 已維修 | 鋼筋除鏽及混凝土修復(>0.4*0.4*0.05m) | 0.8 | 平方公尺 | S1右側懸臂板 | 34683 | 橋面板 | 鋼筋除鏽及混凝土修復(>0.4x0.4x0.05m) | 4000 | 2021-04-23 | 2021-04-23 | 2021-11-03 00:01 | 張菁瑩 | 2021-11-03 00:01 | 張菁瑩
[12 empty] | 95 | 2020-10-20 | 定期檢測 | 北分局關西工務段 | 2 | 1 | 1 | 1 | 混凝土剝落、破碎、鋼筋外露、銹蝕 | 已維修 | 混凝土修復(<=0.4*0.4*0.05m) | 1 | 處 | P1-2 | 44381 | 橋墩／帽梁 | 鋼筋除鏽及混凝土修復 | 1900 | 2022-04-20 | 2022-04-20 | 2022-12-01 13:53 | 郭凱文 | 2022-12-01 13:53 | 郭凱文
[12 empty] | 96 | 2020-10-20 | 定期檢測 | 北分局關西工務段 | 2 | 1 | 1 | 1 | 其他損傷 | 已維修 | 清除植生或雜物 | 1 | 處 | A2 | 38918 | 橋台 | 清除植生或雜物 | 500 | 2022-03-02 | 2022-03-02 | 2022-05-23 09:26 | 張菁瑩 | 2022-05-23 09:26 | 張菁瑩
[12 empty] | 97 | 2020-10-20 | 定期檢測 | 北分局關西工務段 | 2 | 1 | 2 | 2 | 混凝土結構裂縫 | 已維修 | >0.3mm混凝土裂縫修補 | 1.2 | 公尺 | A1背牆 | 34676 | 橋台 | >0.3mm混凝土裂縫修補 | 700 | 2021-04-23 | 2021-04-23 | 2021-11-02 23:04 | 張菁瑩 | 2021-11-02 23:04 | 張菁瑩
[12 empty] | 98 | 2020-06-04 | 定期檢測 | 鹿島工程技術顧問股份有限公司 | 2 | 1 | 2 | 2 | 混凝土結構裂縫 | 已維修 | >0.3mm混凝土裂縫修補 | 1.2 | 公尺 | A1背牆 | 34675 | 橋台 | >0.3mm混凝土裂縫修補 | 700 | 2021-04-23 | 2021-04-23 | 2021-11-02 23:04 | 張菁瑩 | 2021-11-02 23:04 | 張菁瑩
[12 empty] | 99 | 2020-06-04 | 定期檢測 | 鹿島工程技術顧問股份有限公司 | 2 | 1 | 1 | 2 | 混凝土塊(片)狀剝離 | 已維修 | 混凝土修復(>0.4*0.4*0.05m) | 0.18 | 平方公尺 | A2 | 34680 | 橋台 | 混凝土修復(>0.4x0.4x0.05m) | 3200 | 2021-04-23 | 2021-04-23 | 2021-11-02 23:18 | 張菁瑩 | 2023-06-06 11:58 | 張菁瑩
[12 empty] | 100 | 2020-06-04 | 定期檢測 | 鹿島工程技術顧問股份有限公司 | 2 | 3 | 1 | 1 | 滲水、白華 | 已維修 | 白華處理(平方公尺) | 7.2 | 平方公尺 | A1 | 44370 | 橋台 | 滲水白華處理 | 1800 | 2022-04-20 | 2022-04-20 | 2022-12-01 10:22 | 郭凱文 | 2022-12-01 10:22 | 郭凱文
[12 empty] | 101 | 2020-06-04 | 定期檢測 | 鹿島工程技術顧問股份有限公司 | 2 | 2 | 2 | 2 | 混凝土剝落、破碎、鋼筋外露、銹蝕 | 已維修 | 鋼筋除鏽及混凝土修復(>0.4*0.4*0.05m) | 0.8 | 平方公尺 | S1右側懸臂板 | 34682 | 橋面板 | 鋼筋除鏽及混凝土修復(>0.4x0.4x0.05m) | 4000 | 2021-04-23 | 2021-04-23 | 2021-11-03 00:01 | 張菁瑩 | 2021-11-03 00:01 | 張菁瑩
421 | 35849 | 新竹交流道南下入口匝道橋 | 國道1號 | 國道 | 94K+851M ~94K~984M | 高公局北區養護工程分局 | 關西工務段 | 箱型梁 | 鋼構造 | 98 | 已維修：8 | NO | 檢測日期 | 檢測類別 | 檢測單位 | D | E | R | U | 劣化類型 | 狀態 | 建議維修工法 | 數量 | 單位 | 損壞位置 | 維修紀錄ID | 維修構件 | 維修工法 | 金額 | 開工日期 | 完成日期 | 維修原始紀錄日期 | 維修原始紀錄者 | 維修最後修改日期 | 維修最後修改者
[11 empty] | 未維修：31 | 1 | 2020-06-07 | 定期檢測 | 鹿島工程技術顧問股份有限公司 | 2 | 1 | 1 | 1 | 其他損傷 | 未維修 | 橋欄杆修復 | 1 | 公尺 | A2左側 |  | 引道路堤護欄
[11 empty] | 全部：39 | 2 | 2020-06-07 | 定期檢測 | 鹿島工程技術顧問股份有限公司 | 3 | 1 | 2 | 2 | 混凝土結構裂縫 | 未維修 | >0.3mm混凝土裂縫修補 | 1 | 公尺 | A2左側牆 |  | 橋台
[12 empty] | 3 | 2020-06-07 | 定期檢測 | 鹿島工程技術顧問股份有限公司 | 2 | 1 | 1 | 1 | 塗裝劣化、生銹或腐蝕 | 未維修 | 鋼梁油漆塗裝 | 0.1 | 平方公尺 | 3G1底部 |  | 主梁
[12 empty] | 4 | 2020-06-07 | 定期檢測 | 鹿島工程技術顧問股份有限公司 | 2 | 1 | 2 | 2 | 混凝土剝落、破碎、鋼筋外露、銹蝕 | 未維修 | 鋼筋除鏽及混凝土修復(<=0.4*0.4*0.05m) | 1 | 處 | S1 |  | 橋面板
[12 empty] | 5 | 2020-06-07 | 定期檢測 | 鹿島工程技術顧問股份有限公司 | 2 | 1 | 2 | 2 | 混凝土剝落、破碎、鋼筋外露、銹蝕 | 未維修 | 鋼筋除鏽及混凝土修復(<=0.4*0.4*0.05m) | 3 | 處 | S3底板與左側懸臂板(近A2端) |  | 橋面板
[12 empty] | 6 | 2020-06-07 | 定期檢測 | 鹿島工程技術顧問股份有限公司 | 2 | 2 | 2 | 2 | 排水設施損傷 | 未維修 | 落水管修復 | 6 | 公尺 | S1~S3 |  | 橋梁排水設施
[12 empty] | 7 | 2020-06-07 | 定期檢測 | 鹿島工程技術顧問股份有限公司 | 2 | 2 | 1 | 1 | 伸縮縫間雜物堆積 | 未維修 | 伸縮縫清理 | 8.8 | 公尺 | A1 |  | 伸縮縫
[12 empty] | 8 | 2020-06-07 | 定期檢測 | 鹿島工程技術顧問股份有限公司 | 2 | 3 | 1 | 1 | 塗裝劣化、生銹或腐蝕 | 未維修 | 鋼梁油漆塗裝 | 14.4 | 平方公尺 | 3G2 |  | 主梁
[12 empty] | 9 | 2020-06-07 | 定期檢測 | 鹿島工程技術顧問股份有限公司 | 2 | 2 | 1 | 1 | 塗裝劣化、生銹或腐蝕 | 未維修 | 鋼梁油漆塗裝 | 0.3 | 平方公尺 | 2D1~2D5 |  | 橫隔梁
[12 empty] | 10 | 2020-06-07 | 定期檢測 | 鹿島工程技術顧問股份有限公司 | 2 | 1 | 1 | 1 | 塗裝劣化、生銹或腐蝕 | 未維修 | 鋼梁油漆塗裝 | 0.06 | 平方公尺 | 3D1 |  | 橫隔梁
[12 empty] | 11 | 2020-06-07 | 定期檢測 | 鹿島工程技術顧問股份有限公司 | 2 | 2 | 1 | 1 | 其他損傷 | 未維修 | 植物清除 | 1 | 式 | A2 |  | 引道路堤護欄
[12 empty] | 12 | 2020-06-07 | 定期檢測 | 鹿島工程技術顧問股份有限公司 | 2 | 2 | 1 | 1 | 滲水、白華 | 未維修 | 白華處理(平方公尺) | 12 | 平方公尺 | A1右側牆與正面 |  | 橋台
[12 empty] | 13 | 2020-06-07 | 定期檢測 | 鹿島工程技術顧問股份有限公司 | 2 | 1 | 2 | 2 | 混凝土剝落、破碎、鋼筋外露、銹蝕 | 未維修 | 鋼筋除鏽及混凝土修復(<=0.4*0.4*0.05m) | 2 | 處 | A1左側牆 |  | 橋台
[12 empty] | 14 | 2020-06-07 | 定期檢測 | 鹿島工程技術顧問股份有限公司 | 2 | 1 | 2 | 2 | 支承裝置損傷 | 未維修 | 支承防塵設施修復 | 1 | 處 | A1(1G1端) |  | 支承／支承墊／阻尼裝置
[12 empty] | 15 | 2020-06-07 | 定期檢測 | 鹿島工程技術顧問股份有限公司 | 2 | 2 | 2 | 2 | 支承裝置損傷 | 未維修 | 支承修復 | 2 | 處 | A2 |  | 支承／支承墊／阻尼裝置
[12 empty] | 16 | 2020-06-07 | 定期檢測 | 鹿島工程技術顧問股份有限公司 | 2 | 1 | 1 | 1 | 滲水、白華 | 未維修 | 白華處理(處) | 1 | 處 | S3 |  | 橋面板
[12 empty] | 17 | 2020-06-07 | 定期檢測 | 鹿島工程技術顧問股份有限公司 | 2 | 3 | 2 | 2 | 其他損傷 | 未維修 | 清除植生 | 1 | 式 | A1 |  | 引道路堤保護措施
[12 empty] | 18 | 2020-06-07 | 定期檢測 | 鹿島工程技術顧問股份有限公司 | 3 | 2 | 2 | 2 | 滲水、白華 | 未維修 | 白華處理(處) | 7 | 處 | S2左側懸臂板 |  | 橋面板
[12 empty] | 19 | 2020-06-07 | 定期檢測 | 鹿島工程技術顧問股份有限公司 | 2 | 1 | 2 | 2 | 混凝土剝落、破碎、鋼筋外露、銹蝕 | 未維修 | >0.3mm混凝土裂縫修補 | 2.4 | 公尺 | S3左側懸臂板 |  | 橋面板
[12 empty] | 20 | 2020-06-07 | 定期檢測 | 鹿島工程技術顧問股份有限公司 | 2 | 3 | 2 | 2 | 其他損傷 | 未維修 | 清除植生 | 1 | 式 | A2 |  | 引道路堤保護措施
[12 empty] | 21 | 2020-06-07 | 定期檢測 | 鹿島工程技術顧問股份有限公司 | 2 | 2 | 1 | 1 | 滲水、白華 | 未維修 | 橋台漏水處理 | 1 | 個 | A2 |  | 橋台
[12 empty] | 22 | 2020-06-07 | 定期檢測 | 鹿島工程技術顧問股份有限公司 | 2 | 2 | 2 | 2 | 其他損傷 | 未維修 | 清除植生 | 1 | 式 | A2 |  | 橋台
[12 empty] | 23 | 2020-06-07 | 定期檢測 | 鹿島工程技術顧問股份有限公司 | 2 | 2 | 1 | 1 | 伸縮縫間雜物堆積 | 未維修 | 伸縮縫清理 | 8.8 | 公尺 | A2 |  | 伸縮縫
[12 empty] | 24 | 2020-06-07 | 定期檢測 | 鹿島工程技術顧問股份有限公司 | 2 | 1 | 1 | 1 | 其他損傷 | 未維修 | 植物清除 | 1 | 處 | S3右側 |  | 橋護欄
[12 empty] | 25 | 2020-06-07 | 定期檢測 | 鹿島工程技術顧問股份有限公司 | 2 | 3 | 2 | 2 | 其他損傷 | 未維修 | 護坡修復 | 200 | 平方公尺 | A2 |  | 引道路堤保護措施
[12 empty] | 26 | 2020-06-07 | 定期檢測 | 鹿島工程技術顧問股份有限公司 | 2 | 2 | 1 | 1 | 其他損傷 | 未維修 | 清除植生 | 1 | 式 | A1 |  | 橋台
[12 empty] | 27 | 2020-06-07 | 定期檢測 | 鹿島工程技術顧問股份有限公司 | 2 | 1 | 1 | 1 | 混凝土剝落、破碎、鋼筋外露、銹蝕 | 未維修 | 混凝土修復(<=0.4*0.4*0.05m) | 1 | 處 | A2 |  | 橋台
[12 empty] | 28 | 2020-06-07 | 定期檢測 | 鹿島工程技術顧問股份有限公司 | 3 | 1 | 2 | 2 | 混凝土剝落、破碎、鋼筋外露、銹蝕 | 未維修 | 鋼筋除鏽及混凝土修復(<=0.4x0.4x0.05m) | 3 | 處 | S3 |  | 橋護欄
[12 empty] | 29 | 2020-06-07 | 定期檢測 | 鹿島工程技術顧問股份有限公司 | 2 | 2 | 1 | 1 | 其他損傷 | 未維修 | 落水管修復 | 1 | 公尺 | p1 |  | 橋梁排水設施
[12 empty] | 30 | 2020-06-07 | 定期檢測 | 鹿島工程技術顧問股份有限公司 | 2 | 2 | 2 | 2 | 混凝土結構裂縫 | 未維修 | 修補裂縫 | 1.2 | 公尺 | P1帽梁 |  | 橋墩／帽梁
[12 empty] | 31 | 2020-06-07 | 定期檢測 | 鹿島工程技術顧問股份有限公司 | 2 | 1 | 2 | 2 | 滲水、白華 | 未維修 | 白華處理(平方公尺) | 0.1 | 平方公尺 | S1底部 |  | 橋面板
[12 empty] | 32 | 2020-06-07 | 定期檢測 | 鹿島工程技術顧問股份有限公司 | 2 | 2 | 2 | 2 | 混凝土結構裂縫 | 已維修 | 修補裂縫 | 3 | 公尺 | P2墩柱 | 48188 | 橋墩／帽梁 | 混凝土裂縫修補 | 1200 |  | 2022-08-04 | 2023-06-05 15:03 | 郭凱文 | 2023-06-05 15:03 | 郭凱文
[12 empty] | 33 | 2020-06-07 | 定期檢測 | 鹿島工程技術顧問股份有限公司 | 2 | 3 | 1 | 1 | 塗裝劣化、生銹或腐蝕 | 已維修 | 鋼梁油漆塗裝 | 120 | 平方公尺 | 1G2 | 31634 | 主梁 | 鋼梁油漆塗裝 | 500 | 2021-01-21 | 2021-01-28 | 2021-07-14 10:16 | 張菁瑩 | 2021-07-14 10:16 | 張菁瑩
[12 empty] | 34 | 2020-06-07 | 定期檢測 | 鹿島工程技術顧問股份有限公司 | 2 | 3 | 1 | 1 | 塗裝劣化、生銹或腐蝕 | 已維修 | 鋼梁油漆塗裝 | 120 | 平方公尺 | 2G2 | 31636 | 主梁 | 鋼梁油漆塗裝 | 500 | 2021-01-21 | 2021-01-28 | 2021-07-14 10:16 | 張菁瑩 | 2021-07-14 10:16 | 張菁瑩
[12 empty] | 35 | 2020-06-07 | 定期檢測 | 鹿島工程技術顧問股份有限公司 | 3 | 2 | 2 | 2 | 混凝土結構裂縫 | 已維修 | >0.3mm混凝土裂縫修補 | 1 | 公尺 | A1左側牆 | 48192 | 橋台 | 修補裂縫 | 1200 |  | 2022-08-03 | 2023-06-05 15:23 | 郭凱文 | 2023-06-05 15:23 | 郭凱文
[12 empty] | 36 | 2020-06-07 | 定期檢測 | 鹿島工程技術顧問股份有限公司 | 2 | 2 | 2 | 2 | 混凝土結構裂縫 | 已維修 | >0.3mm混凝土裂縫修補 | 8 | 公尺 | A1右側牆與正面 | 48193 | 橋台 | 修補裂縫 | 1200 |  | 2022-08-03 | 2023-06-05 15:23 | 郭凱文 | 2023-06-05 15:23 | 郭凱文
[12 empty] | 37 | 2020-06-07 | 定期檢測 | 鹿島工程技術顧問股份有限公司 | 2 | 3 | 1 | 1 | 塗裝劣化、生銹或腐蝕 | 已維修 | 鋼梁油漆塗裝 | 120 | 平方公尺 | 1G1 | 31633 | 主梁 | 鋼梁油漆塗裝 | 500 | 2021-01-21 | 2021-01-28 | 2021-07-14 10:16 | 張菁瑩 | 2021-07-14 10:16 | 張菁瑩
[12 empty] | 38 | 2020-06-07 | 定期檢測 | 鹿島工程技術顧問股份有限公司 | 2 | 3 | 1 | 1 | 塗裝劣化、生銹或腐蝕 | 已維修 | 鋼梁油漆塗裝 | 120 | 平方公尺 | 2G1 | 31635 | 主梁 | 鋼梁油漆塗裝 | 500 | 2021-01-21 | 2021-01-28 | 2021-07-14 10:16 | 張菁瑩 | 2021-07-14 10:16 | 張菁瑩
[12 empty] | 39 | 2020-06-07 | 定期檢測 | 鹿島工程技術顧問股份有限公司 | 2 | 3 | 2 | 2 | 排水設施阻塞或功能性降低 | 已維修 | 清理淤塞的排水孔 | 13 | 個 | S1兩側 | 19505 | 橋梁排水設施 | 清理淤塞的排水孔 | 500 | 2020-04-22 | 2020-05-15 | 2020-10-06 10:55 | 張菁瑩
422 | 39752 | 寶山IC匝道六排水橋(三) | 國道3號 | 國道 | 0K+37.95M ~0K~52.95M | 高公局北區養護工程分局 | 關西工務段 | I型梁 | 預力混凝土 | 92 | 已維修：1 | NO | 檢測日期 | 檢測類別 | 檢測單位 | D | E | R | U | 劣化類型 | 狀態 | 建議維修工法 | 數量 | 單位 | 損壞位置 | 維修紀錄ID | 維修構件 | 維修工法 | 金額 | 開工日期 | 完成日期 | 維修原始紀錄日期 | 維修原始紀錄者 | 維修最後修改日期 | 維修最後修改者
[11 empty] | 未維修：31 | 1 | 2020-10-20 | 定期檢測 | 北分局關西工務段 | 2 | 1 | 2 | 2 | 混凝土剝落 | 未維修 | 無收縮混擬土修復 | 0.12 | 立方公尺 | A1伸縮縫 |  | 伸縮縫
[11 empty] | 全部：32 | 2 | 2020-06-10 | 定期檢測 | 鹿島工程技術顧問股份有限公司 | 2 | 1 | 2 | 2 | 混凝土結構裂縫 | 未維修 | 修補裂縫 | 0.5 | 公尺 | P1-2 |  | 橋墩／帽梁
[12 empty] | 3 | 2020-10-20 | 定期檢測 | 北分局關西工務段 | 2 | 1 | 2 | 2 | 鋼筋、鋼腱或錨碇部位外露、銹蝕 | 未維修 | 鋼筋除鏽及混擬土修復 | 0.5 | 平方公尺 | S1橋面版 |  | 橋面板
[12 empty] | 4 | 2020-06-10 | 定期檢測 | 鹿島工程技術顧問股份有限公司 | 2 | 1 | 1 | 1 | 其他損傷 | 未維修 | 清除植生或雜物 | 1 | 處 | P1-1 |  | 橋墩／帽梁
[12 empty] | 5 | 2020-10-20 | 定期檢測 | 北分局關西工務段 | 2 | 1 | 1 | 1 | 其他損傷 | 未維修 | 清除植生或雜物 | 1 | 處 | P1-1 |  | 橋墩／帽梁
[12 empty] | 6 | 2020-06-10 | 定期檢測 | 鹿島工程技術顧問股份有限公司 | 2 | 1 | 2 | 2 | 混凝土剝落、破碎、鋼筋外露、銹蝕 | 未維修 | 鋼筋除鏽及混凝土修復 | 0.1 | 平方公尺 | 1D1-1、1D2-3 |  | 橫隔梁
[12 empty] | 7 | 2020-10-20 | 定期檢測 | 北分局關西工務段 | 2 | 1 | 2 | 2 | 混凝土結構裂縫 | 未維修 | 修補裂縫 | 0.5 | 公尺 | P1-2 |  | 橋墩／帽梁
[12 empty] | 8 | 2020-06-10 | 定期檢測 | 鹿島工程技術顧問股份有限公司 | 2 | 1 | 1 | 1 | 滲水、白華 | 未維修 | 白華處理(平方公尺) | 0.1 | 平方公尺 | 1G3上翼板 |  | 主梁
[12 empty] | 9 | 2020-10-20 | 定期檢測 | 北分局關西工務段 | 2 | 1 | 1 | 1 | 滲水、白華 | 未維修 | 白華處理(平方公尺) | 0.03 | 平方公尺 | 1G1兩側上翼板 |  | 主梁
[12 empty] | 10 | 2020-06-10 | 定期檢測 | 鹿島工程技術顧問股份有限公司 | 2 | 1 | 2 | 2 | 混凝土剝落、破碎、鋼筋外露、銹蝕 | 未維修 | 混凝土修補 | 0.5 | 立方公尺 | S1底部 |  | 橋面板
[12 empty] | 11 | 2020-10-20 | 定期檢測 | 北分局關西工務段 | 2 | 1 | 2 | 2 | 混凝土結構裂縫 | 未維修 | 修補裂縫 | 0.4 | 公尺 | A1左側引道護欄 |  | 引道路堤護欄
[12 empty] | 12 | 2020-06-10 | 定期檢測 | 鹿島工程技術顧問股份有限公司 | 2 | 2 | 2 | 2 | 混凝土剝落、破碎、鋼筋外露、銹蝕 | 未維修 | 鋼筋除鏽及混凝土修復 | 0.4 | 平方公尺 | S1兩側懸臂板 |  | 橋面板
[12 empty] | 13 | 2020-10-20 | 定期檢測 | 北分局關西工務段 | 2 | 2 | 1 | 1 | 其他損傷 | 未維修 | 清除植生或雜物 | 80 | 平方公尺 | A1兩側 |  | 引道路堤保護措施
[12 empty] | 14 | 2020-06-10 | 定期檢測 | 鹿島工程技術顧問股份有限公司 | 2 | 1 | 2 | 2 | 混凝土結構裂縫 | 未維修 | 修補裂縫 | 0.4 | 公尺 | A1左側 |  | 引道路堤護欄
[12 empty] | 15 | 2020-10-20 | 定期檢測 | 北分局關西工務段 | 2 | 1 | 1 | 2 | 混凝土空洞(或蜂窩) | 未維修 | 混擬土修補 | 0.2 | 立方公尺 | 1G4 |  | 主梁
[12 empty] | 16 | 2020-06-10 | 定期檢測 | 鹿島工程技術顧問股份有限公司 | 2 | 1 | 2 | 2 | 其他損傷 | 未維修 | 無收縮混凝土修復 | 0.12 | 立方公尺 | A1 |  | 伸縮縫
[12 empty] | 17 | 2020-10-20 | 定期檢測 | 北分局關西工務段 | 2 | 1 | 1 | 1 | 混凝土剝落 | 未維修 | 修補混擬土 | 0.78 | 立方公尺 | A1 右側護欄 |  | 引道路堤護欄
[12 empty] | 18 | 2020-06-10 | 定期檢測 | 鹿島工程技術顧問股份有限公司 | 2 | 1 | 1 | 1 | 混凝土剝落、破碎、鋼筋外露、銹蝕 | 未維修 | 修補混凝土 | 0.78 | 立方公尺 | A1右側 |  | 引道路堤護欄
[12 empty] | 19 | 2020-10-20 | 定期檢測 | 北分局關西工務段 | 2 | 1 | 1 | 1 | 混凝土剝落、破碎、鋼筋外露、銹蝕 | 未維修 | 混擬土剝落鋼筋鏽蝕修復 | 2 | 處 | A1左側引道護欄 |  | 引道路堤護欄
[12 empty] | 20 | 2020-06-10 | 定期檢測 | 鹿島工程技術顧問股份有限公司 | 2 | 1 | 2 | 2 | 混凝土剝落、破碎、鋼筋外露、銹蝕 | 未維修 | 鋼筋除鏽及混凝土修復 | 0.8 | 平方公尺 | A1 |  | 引道路堤護欄
[12 empty] | 21 | 2020-10-20 | 定期檢測 | 北分局關西工務段 | 2 | 1 | 1 | 1 | 橋名牌(柱)損壞 | 未維修 | 增設橋名牌 | 4 | 面 | A1~P1 |  | 其他
[12 empty] | 22 | 2020-06-10 | 定期檢測 | 鹿島工程技術顧問股份有限公司 | 2 | 1 | 1 | 1 | 滲水、白華 | 未維修 | 白華處理(平方公尺) | 0.1 | 平方公尺 | 1G1 |  | 主梁
[12 empty] | 23 | 2020-10-20 | 定期檢測 | 北分局關西工務段 | 2 | 1 | 1 | 1 | 滲水、白華 | 未維修 | 白華處理(平方公尺) | 0.04 | 平方公尺 | 1G3兩側上翼板 |  | 主梁
[12 empty] | 24 | 2020-06-10 | 定期檢測 | 鹿島工程技術顧問股份有限公司 | 2 | 1 | 1 | 1 | 橋名牌(柱)損壞 | 未維修 | 其他 | 2 | 處 | A1、P1 |  | 其他
[12 empty] | 25 | 2020-10-20 | 定期檢測 | 北分局關西工務段 | 2 | 1 | 1 | 1 | 混凝土剝落、破碎、鋼筋外露、銹蝕 | 未維修 | 修補混擬土 | 0.06 | 立方公尺 | S1左側護欄 |  | 橋護欄
[12 empty] | 26 | 2020-06-10 | 定期檢測 | 鹿島工程技術顧問股份有限公司 | 2 | 2 | 1 | 1 | 其他損傷 | 未維修 | 清除植生或雜物 | 80 | 平方公尺 | A1兩側 |  | 引道路堤保護措施
[12 empty] | 27 | 2020-10-20 | 定期檢測 | 北分局關西工務段 | 2 | 1 | 1 | 1 | 混凝土剝落、破碎、鋼筋外露、銹蝕 | 未維修 | 混擬土剝落鋼筋鏽蝕修復 | 0.24 | 平方公尺 | 1D1-3,1D2-3,1D2-3 |  | 橫隔梁
[12 empty] | 28 | 2020-06-10 | 定期檢測 | 鹿島工程技術顧問股份有限公司 | 2 | 1 | 1 | 2 | 混凝土剝落、破碎、鋼筋、鋼腱或錨碇外露、銹蝕 | 未維修 | 混凝土修補 | 0.2 | 立方公尺 | 1G4底部 |  | 主梁
[12 empty] | 29 | 2020-10-20 | 定期檢測 | 北分局關西工務段 | 2 | 2 | 2 | 2 | 鋼筋、鋼腱或錨碇部位外露、銹蝕 | 未維修 | 鋼筋除鏽籍混擬土修復 | 0.4 | 平方公尺 | S1兩側懸臂版 |  | 橋面板
[12 empty] | 30 | 2020-06-10 | 定期檢測 | 鹿島工程技術顧問股份有限公司 | 2 | 1 | 1 | 1 | 滲水、白華 | 未維修 | 白華處理(平方公尺) | 0.2 | 平方公尺 | S1右側懸臂板 |  | 橋面板
[12 empty] | 31 | 2020-10-20 | 定期檢測 | 北分局關西工務段 | 2 | 1 | 1 | 1 | 滲水、白華 | 未維修 | 白華處理(平方公尺) | 1 | 平方公尺 | S1右側懸臂版 |  | 橋面板
[12 empty] | 32 | 2020-10-20 | 定期檢測 | 北分局關西工務段 | 2 | 1 | 1 | 1 | 混凝土剝落、破碎、鋼筋、鋼腱或錨碇外露、銹蝕 | 已維修 | 鋼筋除鏽及混凝土修復 | 0.02 | 平方公尺 | 1G3右側上翼版 | 45048 | 主梁 | 混凝土剝落鋼筋鏽蝕修復 | 5400 | 2021-04-27 | 2021-04-27 | 2023-02-23 11:50 | 張菁瑩 | 2023-06-06 12:03 | 張菁瑩
423 | 39771 | 公道五跨越橋南向出口匝道E | 國道1號 | 國道 | 94K+56M ~94K~120.3M | 高公局北區養護工程分局 | 關西工務段 | 箱型梁 | 鋼構造 | 87 | 已維修：6 | NO | 檢測日期 | 檢測類別 | 檢測單位 | D | E | R | U | 劣化類型 | 狀態 | 建議維修工法 | 數量 | 單位 | 損壞位置 | 維修紀錄ID | 維修構件 | 維修工法 | 金額 | 開工日期 | 完成日期 | 維修原始紀錄日期 | 維修原始紀錄者 | 維修最後修改日期 | 維修最後修改者
[11 empty] | 未維修：21 | 1 | 2020-07-22 | 定期檢測 | 鹿島工程技術顧問股份有限公司 | 2 | 2 | 1 | 1 | 塗裝劣化、生銹或腐蝕 | 未維修 | 油漆塗裝 | 1.92 | 平方公尺 | S1 |  | 橫隔梁
[11 empty] | 全部：27 | 2 | 2020-07-22 | 定期檢測 | 鹿島工程技術顧問股份有限公司 | 2 | 2 | 1 | 1 | 塗裝劣化、生銹或腐蝕 | 未維修 | 油漆塗裝 | 6.24 | 平方公尺 | S2 |  | 橫隔梁
[12 empty] | 3 | 2020-07-22 | 定期檢測 | 鹿島工程技術顧問股份有限公司 | 2 | 1 | 1 | 1 | 其他損傷 | 未維修 | 植物清除 | 1 | 處 | S1外側 |  | 橋護欄
[12 empty] | 4 | 2020-07-22 | 定期檢測 | 鹿島工程技術顧問股份有限公司 | 2 | 1 | 2 | 2 | 混凝土剝落、破碎、鋼筋外露、銹蝕 | 未維修 | 混凝土剝落鋼筋鏽蝕修復 | 2 | 處 | S1兩側 |  | 橋護欄
[12 empty] | 5 | 2020-07-22 | 定期檢測 | 鹿島工程技術顧問股份有限公司 | 2 | 1 | 1 | 1 | 混凝土剝落、破碎、鋼筋外露、銹蝕 | 未維修 | 修補混凝土 | 0.1 | 立方公尺 | P1 |  | 橋墩／帽梁
[12 empty] | 6 | 2020-07-22 | 定期檢測 | 鹿島工程技術顧問股份有限公司 | 2 | 2 | 1 | 1 | 混凝土剝落、破碎、鋼筋外露、銹蝕 | 未維修 | 修補混凝土 | 0.63 | 平方公尺 | A1左側與胸牆 |  | 橋台
[12 empty] | 7 | 2020-07-22 | 定期檢測 | 鹿島工程技術顧問股份有限公司 | 2 | 1 | 1 | 1 | 混凝土剝落、破碎、鋼筋外露、銹蝕 | 未維修 | 修補混凝土 | 1.2 | 立方公尺 | A1左側 |  | 引道路堤護欄
[12 empty] | 8 | 2020-07-22 | 定期檢測 | 鹿島工程技術顧問股份有限公司 | 2 | 1 | 1 | 1 | 混凝土剝落、破碎、鋼筋外露、銹蝕 | 未維修 | 修補混凝土 | 0.1 | 立方公尺 | 左側 |  | 橋護欄
[12 empty] | 9 | 2020-07-22 | 定期檢測 | 鹿島工程技術顧問股份有限公司 | 2 | 1 | 1 | 1 | 其他損傷 | 未維修 | 護欄填縫劑更新 | 2 | 處 | 兩側 |  | 橋護欄
[12 empty] | 10 | 2020-07-22 | 定期檢測 | 鹿島工程技術顧問股份有限公司 | 2 | 1 | 1 | 1 | 混凝土剝落、破碎、鋼筋外露、銹蝕 | 未維修 | 修補混凝土 | 0.16 | 平方公尺 | 右側 |  | 橋護欄
[12 empty] | 11 | 2020-07-22 | 定期檢測 | 鹿島工程技術顧問股份有限公司 | 2 | 1 | 1 | 1 | 其他損傷 | 未維修 | 油漆塗裝 | 0.12 | 平方公尺 | S2 |  | 橋面板
[12 empty] | 12 | 2020-07-22 | 定期檢測 | 鹿島工程技術顧問股份有限公司 | 2 | 1 | 1 | 1 | 混凝土剝落、破碎、鋼筋外露、銹蝕 | 未維修 | 修補混凝土 | 0.72 | 立方公尺 | A1左側 |  | 翼牆／擋土牆
[12 empty] | 13 | 2020-07-22 | 定期檢測 | 鹿島工程技術顧問股份有限公司 | 2 | 1 | 1 | 1 | 生銹或腐蝕 | 未維修 | 橋欄杆油漆 | 15 | 公尺 | 兩側 |  | 橋護欄
[12 empty] | 14 | 2020-07-22 | 定期檢測 | 鹿島工程技術顧問股份有限公司 | 2 | 1 | 1 | 1 | 混凝土剝落、破碎、鋼筋外露、銹蝕 | 未維修 | 鋼筋除鏽及混凝土修復 | 0.1 | 平方公尺 | S2兩側懸臂板 |  | 橋面板
[12 empty] | 15 | 2020-07-22 | 定期檢測 | 鹿島工程技術顧問股份有限公司 | 2 | 1 | 1 | 1 | 其他損傷 | 未維修 | 油漆塗裝 | 0.24 | 平方公尺 | S1 |  | 橋面板
[12 empty] | 16 | 2020-07-22 | 定期檢測 | 鹿島工程技術顧問股份有限公司 | 2 | 1 | 1 | 1 | 混凝土剝落、破碎、鋼筋外露、銹蝕 | 未維修 | 鋼筋除鏽及混凝土修復 | 4 | 平方公尺 | S1兩側懸臂板 |  | 橋面板
[12 empty] | 17 | 2020-07-22 | 定期檢測 | 鹿島工程技術顧問股份有限公司 | 2 | 1 | 1 | 1 | 橋名牌(柱)損壞 | 未維修 | 其他 | 1 | 處 | P1 |  | 其他
[12 empty] | 18 | 2020-07-22 | 定期檢測 | 鹿島工程技術顧問股份有限公司 | 2 | 2 | 2 | 2 | 支承裝置損傷 | 未維修 | 其他 | 1 | 處 | A1 |  | 支承／支承墊／阻尼裝置
[12 empty] | 19 | 2020-07-22 | 定期檢測 | 鹿島工程技術顧問股份有限公司 | 2 | 1 | 2 | 2 | 生銹或腐蝕 | 未維修 | 支承墊除鏽及油漆塗裝 | 1 | 個 | A1 |  | 支承／支承墊／阻尼裝置
[12 empty] | 20 | 2020-07-22 | 定期檢測 | 鹿島工程技術顧問股份有限公司 | 2 | 2 | 2 | 2 | 生銹或腐蝕 | 未維修 | 支承墊除鏽及油漆塗裝 | 1 | 處 | P1 |  | 支承／支承墊／阻尼裝置
[12 empty] | 21 | 2020-07-22 | 定期檢測 | 鹿島工程技術顧問股份有限公司 | 2 | 1 | 1 | 1 | 混凝土結構裂縫 | 未維修 | 白華處理(平方公尺) | 0.2 | 平方公尺 | S2左側 |  | 橋護欄
[12 empty] | 22 | 2020-07-22 | 定期檢測 | 鹿島工程技術顧問股份有限公司 | 2 | 2 | 1 | 1 | 塗裝劣化、生銹或腐蝕 | 已維修 | 油漆塗裝 | 15 | 平方公尺 | 1G1 | 42951 | 主梁 | 塗裝劣化維修 | 900 | 2022-04-12 | 2022-04-12 | 2022-10-27 16:09 | 郭凱文 | 2022-10-27 16:09 | 郭凱文
[12 empty] | 23 | 2020-07-22 | 定期檢測 | 鹿島工程技術顧問股份有限公司 | 2 | 2 | 1 | 1 | 塗裝劣化、生銹或腐蝕 | 已維修 | 油漆塗裝 | 18 | 平方公尺 | 1G2 | 42952 | 主梁 | 塗裝劣化維修 | 900 | 2022-04-12 | 2022-04-12 | 2022-10-27 16:09 | 郭凱文 | 2022-10-27 16:09 | 郭凱文
[12 empty] | 24 | 2020-07-22 | 定期檢測 | 鹿島工程技術顧問股份有限公司 | 2 | 2 | 1 | 1 | 塗裝劣化、生銹或腐蝕 | 已維修 | 油漆塗裝 | 12 | 平方公尺 | 2G2 | 42954 | 主梁 | 塗裝劣化維修 | 900 | 2022-04-12 | 2022-04-12 | 2022-10-27 16:09 | 郭凱文 | 2022-10-27 16:09 | 郭凱文
[12 empty] | 25 | 2020-07-22 | 定期檢測 | 鹿島工程技術顧問股份有限公司 | 2 | 1 | 1 | 1 | 排水設施阻塞或功能性降低 | 已維修 | 清理淤塞的排水孔 | 4 | 個 | S1 | 32986 | 橋梁排水設施 | 清理淤塞的排水孔 | 500 | 2021-03-16 | 2021-03-16 | 2021-08-16 22:15 | 張菁瑩 | 2021-08-16 22:15 | 張菁瑩
[12 empty] | 26 | 2020-07-22 | 定期檢測 | 鹿島工程技術顧問股份有限公司 | 2 | 2 | 1 | 1 | 塗裝劣化、生銹或腐蝕 | 已維修 | 油漆塗裝 | 6 | 平方公尺 | 2G1 | 42953 | 主梁 | 塗裝劣化維修 | 900 | 2022-04-12 | 2022-04-12 | 2022-10-27 16:09 | 郭凱文 | 2022-10-27 16:09 | 郭凱文
[12 empty] | 27 | 2020-07-22 | 定期檢測 | 鹿島工程技術顧問股份有限公司 | 2 | 1 | 2 | 2 | 排水設施損傷 | 已維修 | 修復受損的排水管 | 0.3 | 公尺 | S1左側 | 44643 | 橋梁排水設施 | 洩水管破損修復 | 2000 | 2022-06-16 | 2022-06-16 | 2023-01-06 14:32 | 郭凱文 | 2023-01-06 14:32 | 郭凱文
424 | 39772 | 公道五跨越橋南向入口匝道F | 國道1號 | 國道 | 4K+65.327M ~4K~118.327M | 高公局北區養護工程分局 | 關西工務段 | 箱型梁 | 鋼構造 | 87 | 已維修：1 | NO | 檢測日期 | 檢測類別 | 檢測單位 | D | E | R | U | 劣化類型 | 狀態 | 建議維修工法 | 數量 | 單位 | 損壞位置 | 維修紀錄ID | 維修構件 | 維修工法 | 金額 | 開工日期 | 完成日期 | 維修原始紀錄日期 | 維修原始紀錄者 | 維修最後修改日期 | 維修最後修改者
[11 empty] | 未維修：30 | 1 | 2020-07-22 | 定期檢測 | 鹿島工程技術顧問股份有限公司 | 2 | 2 | 1 | 1 | 塗裝劣化、生銹或腐蝕 | 未維修 | 油漆塗裝 | 9 | 平方公尺 | 1G1 |  | 主梁
[11 empty] | 全部：31 | 2 | 2020-07-22 | 定期檢測 | 鹿島工程技術顧問股份有限公司 | 2 | 2 | 1 | 1 | 塗裝劣化、生銹或腐蝕 | 未維修 | 油漆塗裝 | 9 | 平方公尺 | 1G2 |  | 主梁
[12 empty] | 3 | 2020-07-22 | 定期檢測 | 鹿島工程技術顧問股份有限公司 | 2 | 2 | 1 | 1 | 塗裝劣化、生銹或腐蝕 | 未維修 | 油漆塗裝 | 10 | 平方公尺 | 2G1 |  | 主梁
[12 empty] | 4 | 2020-07-22 | 定期檢測 | 鹿島工程技術顧問股份有限公司 | 2 | 2 | 1 | 1 | 塗裝劣化、生銹或腐蝕 | 未維修 | 油漆塗裝 | 40 | 平方公尺 | 2G2 |  | 主梁
[12 empty] | 5 | 2020-07-22 | 定期檢測 | 鹿島工程技術顧問股份有限公司 | 2 | 2 | 1 | 1 | 塗裝劣化、生銹或腐蝕 | 未維修 | 油漆塗裝 | 5.76 | 平方公尺 | S1 |  | 橫隔梁
[12 empty] | 6 | 2020-07-22 | 定期檢測 | 鹿島工程技術顧問股份有限公司 | 2 | 1 | 1 | 1 | 其他損傷 | 未維修 | 植物清除 | 1 | 處 | S2右外側 |  | 橋護欄
[12 empty] | 7 | 2020-07-22 | 定期檢測 | 鹿島工程技術顧問股份有限公司 | 2 | 1 | 2 | 2 | 混凝土剝落、破碎、鋼筋外露、銹蝕 | 未維修 | 修補混凝土 | 1 | 平方公尺 | A2 |  | 橋台
[12 empty] | 8 | 2020-07-22 | 定期檢測 | 鹿島工程技術顧問股份有限公司 | 2 | 1 | 1 | 1 | 混凝土剝落、破碎、鋼筋外露、銹蝕 | 未維修 | 混凝土剝落鋼筋鏽蝕修復 | 2 | 處 | S1~S2外側 |  | 橋護欄
[12 empty] | 9 | 2020-07-22 | 定期檢測 | 鹿島工程技術顧問股份有限公司 | 3 | 1 | 2 | 2 | 混凝土結構裂縫 | 未維修 | 修補裂縫 | 10 | 公尺 | P1 |  | 橋墩／帽梁
[12 empty] | 10 | 2020-07-22 | 定期檢測 | 鹿島工程技術顧問股份有限公司 | 2 | 2 | 1 | 1 | 塗裝劣化、生銹或腐蝕 | 未維修 | 油漆塗裝 | 0.96 | 平方公尺 | S2 |  | 橫隔梁
[12 empty] | 11 | 2020-07-22 | 定期檢測 | 鹿島工程技術顧問股份有限公司 | 2 | 1 | 2 | 2 | 混凝土剝落、破碎、鋼筋外露、銹蝕 | 未維修 | 混凝土剝落鋼筋鏽蝕修復 | 5 | 處 | A2 |  | 引道路堤護欄
[12 empty] | 12 | 2020-07-22 | 定期檢測 | 鹿島工程技術顧問股份有限公司 | 2 | 2 | 1 | 2 | 伸縮縫間雜物堆積 | 未維修 | 伸縮縫清理 | 7.8 | 公尺 | A2 |  | 伸縮縫
[12 empty] | 13 | 2020-07-22 | 定期檢測 | 鹿島工程技術顧問股份有限公司 | 2 | 1 | 1 | 1 | 滲水、白華 | 未維修 | 白華處理(平方公尺) | 0.3 | 平方公尺 | P1 |  | 橋墩／帽梁
[12 empty] | 14 | 2020-07-22 | 定期檢測 | 鹿島工程技術顧問股份有限公司 | 2 | 1 | 2 | 2 | 混凝土結構裂縫 | 未維修 | 修補裂縫 | 3.6 | 公尺 | A2左側 |  | 橋台
[12 empty] | 15 | 2020-07-22 | 定期檢測 | 鹿島工程技術顧問股份有限公司 | 2 | 1 | 1 | 1 | 其他損傷 | 未維修 | 清除植生或雜物 | 1 | 處 | A2上方 |  | 橋台
[12 empty] | 16 | 2020-07-22 | 定期檢測 | 鹿島工程技術顧問股份有限公司 | 2 | 1 | 1 | 1 | 其他損傷 | 未維修 | 油漆塗裝 | 0.1 | 平方公尺 | P1 |  | 支承／支承墊／阻尼裝置
[12 empty] | 17 | 2020-07-22 | 定期檢測 | 鹿島工程技術顧問股份有限公司 | 2 | 2 | 2 | 2 | 其他損傷 | 未維修 | 油漆塗裝 | 0.12 | 平方公尺 | S2 |  | 橋面板
[12 empty] | 18 | 2020-07-22 | 定期檢測 | 鹿島工程技術顧問股份有限公司 | 2 | 2 | 2 | 2 | 生銹或腐蝕 | 未維修 | 支承墊除鏽及油漆塗裝 | 4 | 處 | A2 |  | 支承／支承墊／阻尼裝置
[12 empty] | 19 | 2020-07-22 | 定期檢測 | 鹿島工程技術顧問股份有限公司 | 2 | 1 | 1 | 1 | 其他損傷 | 未維修 | 鋼筋凸出切除 | 9 | 處 | S1、S2右側 |  | 其他
[12 empty] | 20 | 2020-07-22 | 定期檢測 | 鹿島工程技術顧問股份有限公司 | 2 | 1 | 1 | 1 | 橋名牌(柱)損壞 | 未維修 | 其他 | 2 | 處 | A2、P1 |  | 其他
[12 empty] | 21 | 2020-07-22 | 定期檢測 | 鹿島工程技術顧問股份有限公司 | 2 | 1 | 1 | 1 | 混凝土剝落、破碎、鋼筋外露、銹蝕 | 未維修 | 混凝土修補 | 0.1 | 立方公尺 | S1 |  | 橋面板
[12 empty] | 22 | 2020-07-22 | 定期檢測 | 鹿島工程技術顧問股份有限公司 | 2 | 1 | 1 | 1 | 混凝土剝落、破碎、鋼筋外露、銹蝕 | 未維修 | 混凝土修補 | 4 | 立方公尺 | S2兩側懸臂板 |  | 橋面板
[12 empty] | 23 | 2020-07-22 | 定期檢測 | 鹿島工程技術顧問股份有限公司 | 2 | 1 | 1 | 2 | 生銹或腐蝕 | 未維修 | 油漆塗裝 | 0.1 | 平方公尺 | A2 |  | 支承／支承墊／阻尼裝置
[12 empty] | 24 | 2020-07-22 | 定期檢測 | 鹿島工程技術顧問股份有限公司 | 2 | 1 | 1 | 1 | 其他損傷 | 未維修 | 垃圾或土砂清理 | 1 | 式 | A2 |  | 支承／支承墊／阻尼裝置
[12 empty] | 25 | 2020-07-22 | 定期檢測 | 鹿島工程技術顧問股份有限公司 | 2 | 1 | 1 | 1 | 混凝土剝落、破碎、鋼筋外露、銹蝕 | 未維修 | 橋欄杆油漆 | 2.4 | 公尺 | 兩側 |  | 橋護欄
[12 empty] | 26 | 2020-07-22 | 定期檢測 | 鹿島工程技術顧問股份有限公司 | 2 | 1 | 1 | 1 | 混凝土空洞(或蜂窩) | 未維修 | 修補混凝土 | 0.6 | 立方公尺 | P1 |  | 橋墩／帽梁
[12 empty] | 27 | 2020-07-22 | 定期檢測 | 鹿島工程技術顧問股份有限公司 | 2 | 1 | 1 | 1 | 混凝土剝落、破碎、鋼筋外露、銹蝕 | 未維修 | 修補混凝土 | 0.1 | 立方公尺 | P1 |  | 橋墩／帽梁
[12 empty] | 28 | 2020-07-22 | 定期檢測 | 鹿島工程技術顧問股份有限公司 | 2 | 1 | 1 | 1 | 其他損傷 | 未維修 | 油漆塗裝 | 0.1 | 平方公尺 | S1 |  | 橋面板
[12 empty] | 29 | 2020-07-22 | 定期檢測 | 鹿島工程技術顧問股份有限公司 | 2 | 1 | 1 | 1 | 混凝土剝落、破碎、鋼筋外露、銹蝕 | 未維修 | 修補混凝土 | 1.28 | 立方公尺 | A2 |  | 翼牆／擋土牆
[12 empty] | 30 | 2020-07-22 | 定期檢測 | 鹿島工程技術顧問股份有限公司 | 2 | 1 | 1 | 1 | 支承座、支承端部損傷 | 未維修 | 混凝土支承墊破損修補 | 4 | 個 | A2 |  | 支承／支承墊／阻尼裝置
[12 empty] | 31 | 2020-07-22 | 定期檢測 | 鹿島工程技術顧問股份有限公司 | 2 | 1 | 2 | 2 | 排水設施阻塞或功能性降低 | 已維修 | 清理淤塞的排水孔 | 3 | 個 | S1 | 32988 | 橋梁排水設施 | 清理淤塞的排水孔 | 500 | 2021-03-17 | 2021-03-17 | 2021-08-16 22:20 | 張菁瑩 | 2021-08-16 22:20 | 張菁瑩
425 | 39773 | 公道五跨越橋北向出口匝道G | 國道1號 | 國道 | 4K+140.488M ~4K~209.108M | 高公局北區養護工程分局 | 關西工務段 | 箱型梁 | 鋼構造 | 87 | 已維修：1 | NO | 檢測日期 | 檢測類別 | 檢測單位 | D | E | R | U | 劣化類型 | 狀態 | 建議維修工法 | 數量 | 單位 | 損壞位置 | 維修紀錄ID | 維修構件 | 維修工法 | 金額 | 開工日期 | 完成日期 | 維修原始紀錄日期 | 維修原始紀錄者 | 維修最後修改日期 | 維修最後修改者
[11 empty] | 未維修：34 | 1 | 2020-07-22 | 定期檢測 | 鹿島工程技術顧問股份有限公司 | 2 | 2 | 1 | 1 | 塗裝劣化、生銹或腐蝕 | 未維修 | 油漆塗裝 | 20 | 平方公尺 | 1G1 |  | 主梁
[11 empty] | 全部：35 | 2 | 2020-07-22 | 定期檢測 | 鹿島工程技術顧問股份有限公司 | 2 | 1 | 1 | 1 | 塗裝劣化、生銹或腐蝕 | 未維修 | 油漆塗裝 | 0.1 | 平方公尺 | 1G2人孔蓋 |  | 主梁
[12 empty] | 3 | 2020-07-22 | 定期檢測 | 鹿島工程技術顧問股份有限公司 | 2 | 2 | 1 | 1 | 塗裝劣化、生銹或腐蝕 | 未維修 | 油漆塗裝 | 12 | 平方公尺 | 2G1 |  | 主梁
[12 empty] | 4 | 2020-07-22 | 定期檢測 | 鹿島工程技術顧問股份有限公司 | 2 | 1 | 1 | 1 | 其他損傷 | 未維修 | 其他 | 1 | 處 | P1 |  | 其他
[12 empty] | 5 | 2020-07-22 | 定期檢測 | 鹿島工程技術顧問股份有限公司 | 2 | 1 | 1 | 1 | 混凝土剝落、破碎、鋼筋外露、銹蝕 | 未維修 | 鋼筋除鏽及混凝土修復 | 10 | 處 | A1 |  | 橋台
[12 empty] | 6 | 2020-07-22 | 定期檢測 | 鹿島工程技術顧問股份有限公司 | 2 | 1 | 2 | 2 | 生銹或腐蝕 | 未維修 | 支承墊除鏽及油漆塗裝 | 5 | 處 | A1 |  | 支承／支承墊／阻尼裝置
[12 empty] | 7 | 2020-07-22 | 定期檢測 | 鹿島工程技術顧問股份有限公司 | 2 | 1 | 1 | 1 | 混凝土剝落、破碎、鋼筋外露、銹蝕 | 未維修 | 修補混凝土 | 0.12 | 立方公尺 | P1 |  | 橋墩／帽梁
[12 empty] | 8 | 2020-07-22 | 定期檢測 | 鹿島工程技術顧問股份有限公司 | 2 | 2 | 1 | 1 | 塗裝劣化、生銹或腐蝕 | 未維修 | 油漆塗裝 | 20 | 平方公尺 | 1G2 |  | 主梁
[12 empty] | 9 | 2020-07-22 | 定期檢測 | 鹿島工程技術顧問股份有限公司 | 2 | 2 | 1 | 1 | 塗裝劣化、生銹或腐蝕 | 未維修 | 油漆塗裝 | 8 | 平方公尺 | 2G2 |  | 主梁
[12 empty] | 10 | 2020-07-22 | 定期檢測 | 鹿島工程技術顧問股份有限公司 | 2 | 1 | 2 | 2 | 混凝土結構裂縫 | 未維修 | 修補裂縫 | 2.2 | 公尺 | A1 |  | 橋台
[12 empty] | 11 | 2020-07-22 | 定期檢測 | 鹿島工程技術顧問股份有限公司 | 2 | 2 | 2 | 2 | 混凝土結構裂縫 | 未維修 | >0.3mm混凝土裂縫修補 | 2.2 | 公尺 | A1右側 |  | 翼牆／擋土牆
[12 empty] | 12 | 2020-07-22 | 定期檢測 | 鹿島工程技術顧問股份有限公司 | 2 | 1 | 1 | 1 | 混凝土剝落、破碎、鋼筋外露、銹蝕 | 未維修 | 混凝土剝落鋼筋鏽蝕修復 | 1 | 處 | S1右外側 |  | 橋護欄
[12 empty] | 13 | 2020-07-22 | 定期檢測 | 鹿島工程技術顧問股份有限公司 | 2 | 1 | 1 | 1 | 其他損傷 | 未維修 | 植物清除 | 1 | 處 | S2外側 |  | 橋護欄
[12 empty] | 14 | 2020-07-22 | 定期檢測 | 鹿島工程技術顧問股份有限公司 | 2 | 3 | 1 | 2 | 伸縮縫間雜物堆積 | 未維修 | 伸縮縫清理 | 15 | 公尺 | A1 |  | 伸縮縫
[12 empty] | 15 | 2020-07-22 | 定期檢測 | 鹿島工程技術顧問股份有限公司 | 2 | 1 | 1 | 1 | 防護網(柵)構件損傷 | 未維修 | 其他 | 2 | 處 | 左側 |  | 其他
[12 empty] | 16 | 2020-07-22 | 定期檢測 | 鹿島工程技術顧問股份有限公司 | 2 | 1 | 1 | 1 | 混凝土結構裂縫 | 未維修 | 修補裂縫 | 1.8 | 公尺 | 左側 |  | 橋護欄
[12 empty] | 17 | 2020-07-22 | 定期檢測 | 鹿島工程技術顧問股份有限公司 | 2 | 1 | 1 | 1 | 其他損傷 | 未維修 | 護欄填縫劑更新 | 1 | 處 | 左側 |  | 橋護欄
[12 empty] | 18 | 2020-07-22 | 定期檢測 | 鹿島工程技術顧問股份有限公司 | 2 | 1 | 1 | 1 | 混凝土空洞(或蜂窩) | 未維修 | 修補混凝土 | 0.1 | 立方公尺 | A1左側 |  | 引道路堤護欄
[12 empty] | 19 | 2020-07-22 | 定期檢測 | 鹿島工程技術顧問股份有限公司 | 2 | 1 | 1 | 1 | 塗裝劣化、生銹或腐蝕 | 未維修 | 油漆塗裝 | 0.12 | 平方公尺 | 2D2-1、2D4-1 |  | 橫隔梁
[12 empty] | 20 | 2020-07-22 | 定期檢測 | 鹿島工程技術顧問股份有限公司 | 2 | 1 | 1 | 2 | 混凝土剝落、破碎、鋼筋外露、銹蝕 | 未維修 | 修補混凝土 | 0.25 | 立方公尺 | 右側 |  | 橋護欄
[12 empty] | 21 | 2020-07-22 | 定期檢測 | 鹿島工程技術顧問股份有限公司 | 2 | 1 | 1 | 1 | 混凝土剝落、破碎、鋼筋外露、銹蝕 | 未維修 | 修補混凝土 | 3.84 | 立方公尺 | A1左側 |  | 翼牆／擋土牆
[12 empty] | 22 | 2020-07-22 | 定期檢測 | 鹿島工程技術顧問股份有限公司 | 2 | 1 | 1 | 1 | 塵土、雜物、植生堆積 | 未維修 | 垃圾或土砂清理 | 1 | 式 | A1 |  | 支承／支承墊／阻尼裝置
[12 empty] | 23 | 2020-07-22 | 定期檢測 | 鹿島工程技術顧問股份有限公司 | 2 | 1 | 1 | 1 | 橋名牌(柱)損壞 | 未維修 | 其他 | 1 | 處 | P1 |  | 其他
[12 empty] | 24 | 2020-07-22 | 定期檢測 | 鹿島工程技術顧問股份有限公司 | 2 | 1 | 1 | 1 | 混凝土剝落、破碎、鋼筋外露、銹蝕 | 未維修 | 鋼筋除鏽及混凝土修復 | 0.1 | 平方公尺 | S2兩側懸臂板 |  | 橋面板
[12 empty] | 25 | 2020-07-22 | 定期檢測 | 鹿島工程技術顧問股份有限公司 | 2 | 1 | 1 | 1 | 塗裝劣化、生銹或腐蝕 | 未維修 | 油漆塗裝 | 0.1 | 平方公尺 | 1D8-1 |  | 橫隔梁
[12 empty] | 26 | 2020-07-22 | 定期檢測 | 鹿島工程技術顧問股份有限公司 | 2 | 1 | 1 | 1 | 其他損傷 | 未維修 | 清除植生或雜物 | 2 | 處 | A1 |  | 橋台
[12 empty] | 27 | 2020-07-22 | 定期檢測 | 鹿島工程技術顧問股份有限公司 | 2 | 1 | 1 | 1 | 其他損傷 | 未維修 | 其他 | 1 | 處 | A1 |  | 其他
[12 empty] | 28 | 2020-07-22 | 定期檢測 | 鹿島工程技術顧問股份有限公司 | 2 | 1 | 1 | 1 | 其他損傷 | 未維修 | 油漆塗裝 | 0.16 | 平方公尺 | S1 |  | 橋面板
[12 empty] | 29 | 2020-07-22 | 定期檢測 | 鹿島工程技術顧問股份有限公司 | 2 | 1 | 1 | 1 | 其他損傷 | 未維修 | 油漆塗裝 | 0.1 | 平方公尺 | S2 |  | 橋面板
[12 empty] | 30 | 2020-07-22 | 定期檢測 | 鹿島工程技術顧問股份有限公司 | 2 | 1 | 1 | 2 | 生銹或腐蝕 | 未維修 | 橋欄杆油漆 | 15 | 公尺 | 兩側 |  | 橋護欄
[12 empty] | 31 | 2020-07-22 | 定期檢測 | 鹿島工程技術顧問股份有限公司 | 2 | 1 | 1 | 1 | 混凝土剝落、破碎、鋼筋外露、銹蝕 | 未維修 | 修補混凝土 | 0.45 | 立方公尺 | A1左側 |  | 引道路堤護欄
[12 empty] | 32 | 2020-07-22 | 定期檢測 | 鹿島工程技術顧問股份有限公司 | 2 | 1 | 1 | 1 | 支承座、支承端部損傷 | 未維修 | 油漆塗裝 | 0.1 | 平方公尺 | A1 |  | 支承／支承墊／阻尼裝置
[12 empty] | 33 | 2020-07-22 | 定期檢測 | 鹿島工程技術顧問股份有限公司 | 2 | 1 | 1 | 1 | 混凝土剝落、破碎、鋼筋外露、銹蝕 | 未維修 | 油漆塗裝 | 0.4 | 平方公尺 | S1兩側懸臂板 |  | 橋面板
[12 empty] | 34 | 2020-07-22 | 定期檢測 | 鹿島工程技術顧問股份有限公司 | 2 | 1 | 1 | 1 | 其他損傷 | 未維修 | 油漆塗裝 | 0.1 | 平方公尺 | P1 |  | 支承／支承墊／阻尼裝置
[12 empty] | 35 | 2020-07-22 | 定期檢測 | 鹿島工程技術顧問股份有限公司 | 2 | 2 | 1 | 1 | 排水設施阻塞或功能性降低 | 已維修 | 清理淤塞的排水孔 | 9 | 個 | S1、S2 | 32989 | 橋梁排水設施 | 清理淤塞的排水孔 | 500 | 2021-03-17 | 2021-03-17 | 2021-08-16 22:30 | 張菁瑩 | 2021-08-16 22:30 | 張菁瑩
426 | 39774 | 公道五跨越橋北向入口匝道H | 國道1號 | 國道 | 4K+49.759M ~4K~98.629M | 高公局北區養護工程分局 | 關西工務段 | 箱型梁 | 鋼構造 | 87 | 已維修：1 | NO | 檢測日期 | 檢測類別 | 檢測單位 | D | E | R | U | 劣化類型 | 狀態 | 建議維修工法 | 數量 | 單位 | 損壞位置 | 維修紀錄ID | 維修構件 | 維修工法 | 金額 | 開工日期 | 完成日期 | 維修原始紀錄日期 | 維修原始紀錄者 | 維修最後修改日期 | 維修最後修改者
[11 empty] | 未維修：28 | 1 | 2020-07-22 | 定期檢測 | 鹿島工程技術顧問股份有限公司 | 2 | 1 | 1 | 1 | 橋名牌(柱)損壞 | 未維修 | 其他 | 1 | 處 | P1 |  | 其他
[11 empty] | 全部：29 | 2 | 2020-07-22 | 定期檢測 | 鹿島工程技術顧問股份有限公司 | 2 | 1 | 1 | 1 | 其他損傷 | 未維修 | 油漆塗裝 | 0.1 | 平方公尺 | S1 |  | 橋面板
[12 empty] | 3 | 2020-07-22 | 定期檢測 | 鹿島工程技術顧問股份有限公司 | 2 | 1 | 1 | 1 | 其他損傷 | 未維修 | 油漆塗裝 | 0.14 | 平方公尺 | S2 |  | 橋面板
[12 empty] | 4 | 2020-07-22 | 定期檢測 | 鹿島工程技術顧問股份有限公司 | 2 | 1 | 1 | 2 | 混凝土剝落、破碎、鋼筋外露、銹蝕 | 未維修 | 修補混凝土 | 1.2 | 立方公尺 | A2左側 |  | 翼牆／擋土牆
[12 empty] | 5 | 2020-07-22 | 定期檢測 | 鹿島工程技術顧問股份有限公司 | 2 | 1 | 1 | 1 | 混凝土剝落、破碎、鋼筋外露、銹蝕 | 未維修 | 修補混凝土 | 0.36 | 立方公尺 | S1、S2左側 |  | 橋護欄
[12 empty] | 6 | 2020-07-22 | 定期檢測 | 鹿島工程技術顧問股份有限公司 | 2 | 1 | 1 | 1 | 生銹或腐蝕 | 未維修 | 橋欄杆油漆 | 6 | 公尺 | S1、S2右側 |  | 橋護欄
[12 empty] | 7 | 2020-07-22 | 定期檢測 | 鹿島工程技術顧問股份有限公司 | 2 | 1 | 1 | 1 | 防護網(柵)構件損傷 | 未維修 | 其他 | 5 | 個 |  |  | 其他
[12 empty] | 8 | 2020-07-22 | 定期檢測 | 鹿島工程技術顧問股份有限公司 | 2 | 1 | 1 | 1 | 混凝土剝落、破碎、鋼筋外露、銹蝕 | 未維修 | 混凝土修補 | 0.1 | 立方公尺 | S2右側懸臂板 |  | 橋面板
[12 empty] | 9 | 2020-07-22 | 定期檢測 | 鹿島工程技術顧問股份有限公司 | 2 | 1 | 2 | 2 | 混凝土剝落、破碎、鋼筋外露、銹蝕 | 未維修 | 鋼筋除鏽及混凝土修復 | 4 | 處 | A2兩側 |  | 翼牆／擋土牆
[12 empty] | 10 | 2020-07-22 | 定期檢測 | 鹿島工程技術顧問股份有限公司 | 2 | 1 | 1 | 1 | 混凝土剝落、破碎、鋼筋外露、銹蝕 | 未維修 | 修補混凝土 | 0.1 | 平方公尺 | A2 |  | 橋台
[12 empty] | 11 | 2020-07-22 | 定期檢測 | 鹿島工程技術顧問股份有限公司 | 2 | 1 | 1 | 1 | 其他損傷 | 未維修 | 清除植生或雜物 | 1 | 處 | A2 |  | 橋台
[12 empty] | 12 | 2020-07-22 | 定期檢測 | 鹿島工程技術顧問股份有限公司 | 2 | 1 | 2 | 2 | 生銹或腐蝕 | 未維修 | 支承除鏽及油漆塗裝 | 5 | 處 | A2 |  | 支承／支承墊／阻尼裝置
[12 empty] | 13 | 2020-07-22 | 定期檢測 | 鹿島工程技術顧問股份有限公司 | 2 | 2 | 1 | 1 | 塗裝劣化、生銹或腐蝕 | 未維修 | 油漆塗裝 | 9 | 平方公尺 | 1G2 |  | 主梁
[12 empty] | 14 | 2020-07-22 | 定期檢測 | 鹿島工程技術顧問股份有限公司 | 2 | 1 | 1 | 1 | 其他損傷 | 未維修 | 植物清除 | 2 | 處 | S2右外側 |  | 橋護欄
[12 empty] | 15 | 2020-07-22 | 定期檢測 | 鹿島工程技術顧問股份有限公司 | 2 | 1 | 1 | 1 | 混凝土剝落、破碎、鋼筋外露、銹蝕 | 未維修 | 混凝土剝落鋼筋鏽蝕修復 | 1 | 處 | S2左外側 |  | 橋護欄
[12 empty] | 16 | 2020-07-22 | 定期檢測 | 鹿島工程技術顧問股份有限公司 | 2 | 2 | 2 | 2 | 生銹或腐蝕 | 未維修 | 支承墊除鏽及油漆塗裝 | 1 | 處 | P1 |  | 支承／支承墊／阻尼裝置
[12 empty] | 17 | 2020-07-22 | 定期檢測 | 鹿島工程技術顧問股份有限公司 | 2 | 2 | 1 | 1 | 伸縮縫間雜物堆積 | 未維修 | 伸縮縫清理 | 8 | 公尺 | A2 |  | 伸縮縫
[12 empty] | 18 | 2020-07-22 | 定期檢測 | 鹿島工程技術顧問股份有限公司 | 2 | 1 | 1 | 1 | 混凝土剝落、破碎、鋼筋外露、銹蝕 | 未維修 | 鋼筋除鏽及混凝土修復(<=0.4*0.4*0.05m) | 1 | 處 | P1 |  | 橋墩／帽梁
[12 empty] | 19 | 2020-07-22 | 定期檢測 | 鹿島工程技術顧問股份有限公司 | 2 | 2 | 1 | 1 | 滲水、白華 | 未維修 | 清理排水孔 | 1 | 式 | A2 |  | 橋台
[12 empty] | 20 | 2020-07-22 | 定期檢測 | 鹿島工程技術顧問股份有限公司 | 2 | 1 | 1 | 1 | 支承座、支承端部損傷 | 未維修 | 混凝土支承墊破損修補 | 2 | 個 | A2 |  | 支承／支承墊／阻尼裝置
[12 empty] | 21 | 2020-07-22 | 定期檢測 | 鹿島工程技術顧問股份有限公司 | 2 | 2 | 1 | 1 | 塗裝劣化、生銹或腐蝕 | 未維修 | 油漆塗裝 | 6.3 | 平方公尺 | 1G1 |  | 主梁
[12 empty] | 22 | 2020-07-22 | 定期檢測 | 鹿島工程技術顧問股份有限公司 | 2 | 1 | 1 | 1 | 混凝土剝落、破碎、鋼筋外露、銹蝕 | 未維修 | 修補混凝土 | 0.1 | 立方公尺 | A2左側 |  | 引道路堤護欄
[12 empty] | 23 | 2020-07-22 | 定期檢測 | 鹿島工程技術顧問股份有限公司 | 2 | 1 | 1 | 1 | 混凝土結構裂縫 | 未維修 | 修補裂縫 | 0.5 | 公尺 | A2右側 |  | 引道路堤護欄
[12 empty] | 24 | 2020-07-22 | 定期檢測 | 鹿島工程技術顧問股份有限公司 | 2 | 2 | 1 | 1 | 其他損傷 | 未維修 | 清除植生或雜物 | 9 | 平方公尺 | A2 |  | 引道路堤保護措施
[12 empty] | 25 | 2020-07-22 | 定期檢測 | 鹿島工程技術顧問股份有限公司 | 2 | 2 | 1 | 1 | 塗裝劣化、生銹或腐蝕 | 未維修 | 油漆塗裝 | 10 | 平方公尺 | 2G1 |  | 主梁
[12 empty] | 26 | 2020-07-22 | 定期檢測 | 鹿島工程技術顧問股份有限公司 | 2 | 2 | 1 | 1 | 塗裝劣化、生銹或腐蝕 | 未維修 | 油漆塗裝 | 9 | 平方公尺 | 2G2 |  | 主梁
[12 empty] | 27 | 2020-07-22 | 定期檢測 | 鹿島工程技術顧問股份有限公司 | 2 | 2 | 1 | 1 | 塗裝劣化、生銹或腐蝕 | 未維修 | 油漆塗裝 | 2 | 平方公尺 | S1 |  | 橫隔梁
[12 empty] | 28 | 2020-07-22 | 定期檢測 | 鹿島工程技術顧問股份有限公司 | 2 | 2 | 1 | 1 | 塗裝劣化、生銹或腐蝕 | 未維修 | 油漆塗裝 | 1.26 | 平方公尺 | S2 |  | 橫隔梁
[12 empty] | 29 | 2020-07-22 | 定期檢測 | 鹿島工程技術顧問股份有限公司 | 2 | 2 | 1 | 1 | 排水設施阻塞或功能性降低 | 已維修 | 清理淤塞的排水孔 | 5 | 個 | S1~S2 | 32990 | 橋梁排水設施 | 清理淤塞的排水孔 | 500 | 2021-03-17 | 2021-03-17 | 2021-08-16 22:34 | 張菁瑩 | 2021-08-16 22:34 | 張菁瑩
427 | 40478 | 大義路穿越橋(北向) | 國道3號 | 國道 | 48K+510M ~48K~547.4M | 高公局北區養護工程分局 | 關西工務段 | T型梁 | 預力混凝土 | 107 | 已維修：2 | NO | 檢測日期 | 檢測類別 | 檢測單位 | D | E | R | U | 劣化類型 | 狀態 | 建議維修工法 | 數量 | 單位 | 損壞位置 | 維修紀錄ID | 維修構件 | 維修工法 | 金額 | 開工日期 | 完成日期 | 維修原始紀錄日期 | 維修原始紀錄者 | 維修最後修改日期 | 維修最後修改者
[11 empty] | 未維修：23 | 1 | 2020-06-10 | 定期檢測 | 鹿島工程技術顧問股份有限公司 | 2 | 1 | 1 | 1 | 伸縮縫間雜物堆積 | 未維修 | 其他(清除植生) | 3 | 公尺 | a1 |  | 伸縮縫
[11 empty] | 全部：25 | 2 | 2020-06-10 | 定期檢測 | 鹿島工程技術顧問股份有限公司 | 2 | 1 | 2 | 2 | 混凝土剝落、破碎、鋼筋外露、銹蝕 | 未維修 | 混凝土修復，鋼筋銹蝕處理，水刀鑿除 | 19 | 處 | s1-s2 |  | 橋護欄
[12 empty] | 3 | 2020-06-10 | 定期檢測 | 鹿島工程技術顧問股份有限公司 | 2 | 1 | 1 | 1 | 其他損傷 | 未維修 | 填縫膠修復 | 1 | 處 | s1 |  | 橋護欄
[12 empty] | 4 | 2020-06-10 | 定期檢測 | 鹿島工程技術顧問股份有限公司 | 2 | 2 | 1 | 1 | 混凝土剝落、破碎、鋼筋外露、銹蝕 | 未維修 | 混凝土修復，鋼筋銹蝕處理，水刀鑿除 | 10 | 處 | a2 |  | 引道路堤護欄
[12 empty] | 5 | 2020-06-10 | 定期檢測 | 鹿島工程技術顧問股份有限公司 | 2 | 1 | 1 | 1 | 滲水、白華 | 未維修 | 其他(滲水處理) | 1 | 處 | a1 |  | 橋台
[12 empty] | 6 | 2020-06-10 | 定期檢測 | 鹿島工程技術顧問股份有限公司 | 2 | 1 | 1 | 1 | 滲水、白華 | 未維修 | 其他(滲水處理) | 2 | 處 | a1 |  | 橋台
[12 empty] | 7 | 2020-06-10 | 定期檢測 | 鹿島工程技術顧問股份有限公司 | 3 | 1 | 2 | 2 | 混凝土結構裂縫 | 未維修 | 混凝土修復，裂縫W＞0.3mm修補，水刀鑿除 | 1 | 處 | a1 |  | 翼牆／擋土牆
[12 empty] | 8 | 2020-06-10 | 定期檢測 | 鹿島工程技術顧問股份有限公司 | 2 | 3 | 2 | 2 | 其他損傷 | 未維修 | 其他(清除植生) |  |  | a1 |  | 引道路堤保護措施
[12 empty] | 9 | 2020-06-10 | 定期檢測 | 鹿島工程技術顧問股份有限公司 | 2 | 1 | 1 | 1 | 其他損傷 | 未維修 | 混凝土修復，蜂窩及剝落修補，水刀鑿除 |  |  | 1g12 |  | 主梁
[12 empty] | 10 | 2020-06-10 | 定期檢測 | 鹿島工程技術顧問股份有限公司 | 2 | 1 | 2 | 2 | 混凝土剝落、破碎、鋼筋、鋼腱或錨碇外露、銹蝕 | 未維修 | 混凝土修復，鋼筋銹蝕處理，水刀鑿除 |  |  | 1g12 |  | 主梁
[12 empty] | 11 | 2020-06-10 | 定期檢測 | 鹿島工程技術顧問股份有限公司 | 2 | 1 | 1 | 1 | 混凝土剝落、破碎、鋼筋、鋼腱或錨碇外露、銹蝕 | 未維修 | 混凝土修復，鋼筋銹蝕處理，水刀鑿除 |  |  | 1g10 |  | 主梁
[12 empty] | 12 | 2020-06-10 | 定期檢測 | 鹿島工程技術顧問股份有限公司 | 2 | 2 | 1 | 1 | 滲水、白華 | 未維修 | 其他(滲水處理) | 1 | 處 | 1g1 |  | 主梁
[12 empty] | 13 | 2020-06-10 | 定期檢測 | 鹿島工程技術顧問股份有限公司 | 2 | 1 | 2 | 2 | 混凝土剝落、破碎、鋼筋、鋼腱或錨碇外露、銹蝕 | 未維修 | 混凝土修復，鋼筋銹蝕處理，水刀鑿除 | 1 | 處 | 1g2 |  | 主梁
[12 empty] | 14 | 2020-06-10 | 定期檢測 | 鹿島工程技術顧問股份有限公司 | 2 | 1 | 1 | 1 | 混凝土剝落、破碎、鋼筋、鋼腱或錨碇外露、銹蝕 | 未維修 | 混凝土修復，鋼筋銹蝕處理，水刀鑿除 |  |  | 1g3 |  | 主梁
[12 empty] | 15 | 2020-06-10 | 定期檢測 | 鹿島工程技術顧問股份有限公司 | 2 | 2 | 1 | 1 | 滲水、白華 | 未維修 | 其他(排水處理) |  |  | a2 |  | 橋台
[12 empty] | 16 | 2020-06-10 | 定期檢測 | 鹿島工程技術顧問股份有限公司 | 2 | 3 | 2 | 2 | 其他損傷 | 未維修 | 其他(清除植生) |  |  | a2 |  | 引道路堤保護措施
[12 empty] | 17 | 2020-06-10 | 定期檢測 | 鹿島工程技術顧問股份有限公司 | 2 | 1 | 1 | 1 | 混凝土剝落、破碎、鋼筋、鋼腱或錨碇外露、銹蝕 | 未維修 |  |  |  | 1g6 |  | 主梁
[12 empty] | 18 | 2020-06-10 | 定期檢測 | 鹿島工程技術顧問股份有限公司 | 2 | 2 | 1 | 1 | 滲水、白華 | 未維修 | 其他(滲水處理) |  |  | 2g1 |  | 主梁
[12 empty] | 19 | 2020-06-10 | 定期檢測 | 鹿島工程技術顧問股份有限公司 | 2 | 1 | 1 | 1 | 其他損傷 | 未維修 | 結構用混凝土，280kgf/cm2 | 1 | 處 | 2g13 |  | 主梁
[12 empty] | 20 | 2020-06-10 | 定期檢測 | 鹿島工程技術顧問股份有限公司 | 2 | 1 | 2 | 2 | 混凝土結構裂縫 | 未維修 | 結構用混凝土，210kgf/cm2 | 1 | 處 | a2 |  | 翼牆／擋土牆
[12 empty] | 21 | 2020-06-10 | 定期檢測 | 鹿島工程技術顧問股份有限公司 | 2 | 2 | 1 | 1 | 滲水、白華 | 未維修 | 混凝土修復，白華修補，水刀鑿除 |  |  | a1 |  | 橋台
[12 empty] | 22 | 2020-06-10 | 定期檢測 | 鹿島工程技術顧問股份有限公司 | 2 | 1 | 1 | 1 | 混凝土剝落、破碎、鋼筋、鋼腱或錨碇外露、銹蝕 | 未維修 | 混凝土修復，鋼筋銹蝕處理，水刀鑿除 |  |  | 1g9 |  | 主梁
[12 empty] | 23 | 2020-06-10 | 定期檢測 | 鹿島工程技術顧問股份有限公司 | 2 | 1 | 1 | 1 | 混凝土剝落、破碎、鋼筋外露、銹蝕 | 未維修 | 混凝土修復，鋼筋銹蝕處理，水刀鑿除 | 10 | 處 | p1-1 |  | 橋墩／帽梁
[12 empty] | 24 | 2020-06-10 | 定期檢測 | 鹿島工程技術顧問股份有限公司 | 2 | 2 | 1 | 1 | 其他損傷 | 已維修 | 設置橋名牌 | 2 | 處 | a1,a2 | 34135 | 橋護欄 | 橋名牌修復 | 5000 | 2021-05-06 | 2021-05-06 | 2021-10-29 11:32 | 張菁瑩 | 2021-10-29 11:32 | 張菁瑩
[12 empty] | 25 | 2020-06-10 | 定期檢測 | 鹿島工程技術顧問股份有限公司 | 2 | 1 | 1 | 1 | 橋名牌(柱)損壞 | 已維修 | 增設橋名牌 | 6 | 處 | p1 | 34134 | 其他 | 橋名牌修復 | 5000 | 2021-05-06 | 2021-05-06 | 2021-10-29 11:32 | 張菁瑩 | 2021-10-29 11:32 | 張菁瑩
428 | 40479 | 大義路穿越橋(南向) | 國道3號 | 國道 | 48K+510M ~48K~547.4M | 高公局北區養護工程分局 | 關西工務段 | T型梁 | 預力混凝土 | 107 | 已維修：6 | NO | 檢測日期 | 檢測類別 | 檢測單位 | D | E | R | U | 劣化類型 | 狀態 | 建議維修工法 | 數量 | 單位 | 損壞位置 | 維修紀錄ID | 維修構件 | 維修工法 | 金額 | 開工日期 | 完成日期 | 維修原始紀錄日期 | 維修原始紀錄者 | 維修最後修改日期 | 維修最後修改者
[11 empty] | 未維修：17 | 1 | 2020-06-11 | 定期檢測 | 鹿島工程技術顧問股份有限公司 | 2 | 1 | 1 | 1 | 其他損傷 | 未維修 | 白華處理(平方公尺) | 1 | 平方公尺 | p1,2g3 |  | 支承／支承墊／阻尼裝置
[11 empty] | 全部：23 | 2 | 2020-06-11 | 定期檢測 | 鹿島工程技術顧問股份有限公司 | 2 | 3 | 1 | 1 | 滲水、白華 | 未維修 | 白華處理(處) | 40 | 平方公尺 | a2 |  | 橋台
[12 empty] | 3 | 2020-06-11 | 定期檢測 | 鹿島工程技術顧問股份有限公司 | 2 | 2 | 1 | 1 | 滲水、白華 | 未維修 | 白華處理(處) | 1 | 處 | a1 |  | 橋台
[12 empty] | 4 | 2020-06-11 | 定期檢測 | 鹿島工程技術顧問股份有限公司 | 2 | 1 | 1 | 1 | 護欄損傷 | 未維修 | 修補混凝土 |  | 立方公尺 | a1 |  | 引道路堤護欄
[12 empty] | 5 | 2020-06-11 | 定期檢測 | 鹿島工程技術顧問股份有限公司 | 3 | 1 | 2 | 2 | 混凝土剝落、破碎、鋼筋外露、銹蝕 | 未維修 | 鋼筋凸出切除 |  | 個 | a1 |  | 引道路堤護欄
[12 empty] | 6 | 2020-06-11 | 定期檢測 | 鹿島工程技術顧問股份有限公司 | 2 | 1 | 1 | 1 | 混凝土剝落、破碎、鋼筋外露、銹蝕 | 未維修 | 修補混凝土 |  | 立方公尺 | a1 |  | 橋護欄
[12 empty] | 7 | 2020-06-11 | 定期檢測 | 鹿島工程技術顧問股份有限公司 | 3 | 1 | 2 | 2 | 混凝土結構裂縫 | 未維修 | 修補寬度大於0.3mm的裂縫 |  | 公尺 | a2 |  | 翼牆／擋土牆
[12 empty] | 8 | 2020-06-11 | 定期檢測 | 鹿島工程技術顧問股份有限公司 | 2 | 1 | 2 | 2 | 混凝土剝落、破碎、鋼筋外露、銹蝕 | 未維修 | 鋼筋除鏽及修補混凝土 | 1 | 立方公尺 | s2 |  | 橋護欄
[12 empty] | 9 | 2020-06-11 | 定期檢測 | 鹿島工程技術顧問股份有限公司 | 2 | 1 | 2 | 2 | 其他損傷 | 未維修 | 護欄填縫劑更新 | 1 | 處 | a2 |  | 橋護欄
[12 empty] | 10 | 2020-06-11 | 定期檢測 | 鹿島工程技術顧問股份有限公司 | 2 | 1 | 1 | 1 | 滲水、白華 | 未維修 | 白華處理(處) |  | 處 | 1g5 |  | 主梁
[12 empty] | 11 | 2020-06-11 | 定期檢測 | 鹿島工程技術顧問股份有限公司 | 2 | 1 | 1 | 1 | 其他損傷 | 未維修 | 超早強混凝土修復(3hr，>=3000PSI) | 1 | 立方公尺 | a1 |  | 伸縮縫
[12 empty] | 12 | 2020-06-11 | 定期檢測 | 鹿島工程技術顧問股份有限公司 | 2 | 3 | 1 | 1 | 其他損傷 | 未維修 | 護坡清理 | 60 | 平方公尺 | a2 |  | 引道路堤保護措施
[12 empty] | 13 | 2020-06-11 | 定期檢測 | 鹿島工程技術顧問股份有限公司 | 2 | 2 | 1 | 1 | 滲水、白華 | 未維修 | 白華處理(處) |  | 處 | 2g5 |  | 主梁
[12 empty] | 14 | 2020-06-11 | 定期檢測 | 鹿島工程技術顧問股份有限公司 | 2 | 2 | 1 | 1 | 護欄損傷 | 未維修 | 修補混凝土 | 3 | 立方公尺 | a2 |  | 引道路堤護欄
[12 empty] | 15 | 2020-06-11 | 定期檢測 | 鹿島工程技術顧問股份有限公司 | 2 | 3 | 2 | 2 | 其他損傷 | 未維修 | 護坡清理 | 60 | 平方公尺 | a2 |  | 引道路堤保護措施
[12 empty] | 16 | 2020-06-11 | 定期檢測 | 鹿島工程技術顧問股份有限公司 | 2 | 1 | 1 | 1 | 滲水、白華 | 未維修 | 白華處理(處) |  | 處 | 1g4 |  | 主梁
[12 empty] | 17 | 2020-06-11 | 定期檢測 | 鹿島工程技術顧問股份有限公司 | 2 | 1 | 1 | 1 | 混凝土剝落、破碎、鋼筋、鋼腱或錨碇外露、銹蝕 | 未維修 | 混凝土修復(<=0.4*0.4*0.05m) |  | 處 | 2g5 |  | 主梁
[12 empty] | 18 | 2020-06-11 | 定期檢測 | 鹿島工程技術顧問股份有限公司 | 2 | 1 | 1 | 1 | 其他損傷 | 已維修 | 橋名牌修復 |  | 處 | a1 | 34136 | 橋護欄 | 橋名牌修復 | 5000 | 2021-05-06 | 2021-05-06 | 2021-10-29 11:43 | 張菁瑩 | 2021-10-29 11:43 | 張菁瑩
[12 empty] | 19 | 2020-06-11 | 定期檢測 | 鹿島工程技術顧問股份有限公司 | 2 | 1 | 1 | 1 | 伸縮縫間雜物堆積 | 已維修 | 伸縮縫清理 |  | 公尺 | a1 | 48303 | 伸縮縫 | 伸縮縫清理 | 500 |  | 2021-07-15 | 2023-06-07 11:00 | 張菁瑩 | 2023-06-07 11:00 | 張菁瑩
[12 empty] | 20 | 2020-06-11 | 定期檢測 | 鹿島工程技術顧問股份有限公司 | 2 | 1 | 1 | 1 | 其他損傷 | 已維修 | 橋名牌修復 | 1 | 處 | a2 | 34137 | 橋護欄 | 橋名牌修復 | 5000 | 2021-05-06 | 2021-05-06 | 2021-10-29 11:43 | 張菁瑩 | 2021-10-29 11:43 | 張菁瑩
[12 empty] | 21 | 2020-06-11 | 定期檢測 | 鹿島工程技術顧問股份有限公司 | 2 | 1 | 1 | 1 | 伸縮縫間雜物堆積 | 已維修 | 伸縮縫清理 | 3 | 公尺 | a2 | 48304 | 伸縮縫 | 伸縮縫清理 | 500 |  | 2021-07-15 | 2023-06-07 11:00 | 張菁瑩 | 2023-06-07 11:00 | 張菁瑩
[12 empty] | 22 | 2020-06-11 | 定期檢測 | 鹿島工程技術顧問股份有限公司 | 2 | 3 | 2 | 2 | 其他損傷 | 已維修 |  | 6 | 處 | p1 | 34138 | 其他 | 橋名牌修復 | 5000 | 2021-05-06 | 2021-05-06 | 2021-10-29 11:43 | 張菁瑩 | 2021-10-29 11:43 | 張菁瑩
[12 empty] | 23 | 2020-06-11 | 定期檢測 | 鹿島工程技術顧問股份有限公司 | 2 | 1 | 1 | 1 | 其他損傷 | 已維修 | 橋台清理 |  | 個 | a1 | 33151 | 橋台 | 橋台清理 | 2000 | 2021-02-25 | 2021-02-25 | 2021-08-22 21:49 | 張菁瑩 | 2021-08-22 21:52 | 張菁瑩
橋梁清單
NO | 橋梁系統ID | 使用狀態 | 橋梁名稱 | 路線 | 道路等級 | 工程分局 | 工務段 | 已維修構件 | 未維修構件 | 總構件數
1 | 35018 | 正常使用 | 大湳高架橋第二標(西向) | 國道2號 | 國道 | 高公局北區養護工程分局 | 中壢工務段 | 0 | 57 | 57
2 | 35120 | 正常使用 | 老街溪橋(南北向) | 國道1號 | 國道 | 高公局北區養護工程分局 | 中壢工務段 | 0 | 48 | 48
3 | 35123 | 正常使用 | 北窩溪橋(北向) | 國道1號 | 國道 | 高公局北區養護工程分局 | 中壢工務段 | 1 | 11 | 12
4 | 35124 | 正常使用 | 北窩溪橋(南向) | 國道1號 | 國道 | 高公局北區養護工程分局 | 中壢工務段 | 0 | 6 | 6
5 | 35127 | 正常使用 | 長安崩坡下橋(北向) | 國道1號 | 國道 | 高公局北區養護工程分局 | 中壢工務段 | 0 | 26 | 26
6 | 35128 | 正常使用 | 長安崩坡下橋(南向) | 國道1號 | 國道 | 高公局北區養護工程分局 | 中壢工務段 | 0 | 20 | 20
7 | 35131 | 正常使用 | 竹北中山路穿越橋(北向) | 國道1號 | 國道 | 高公局北區養護工程分局 | 中壢工務段 | 0 | 19 | 19
8 | 35132 | 正常使用 | 竹北中山路穿越橋(南向) | 國道1號 | 國道 | 高公局北區養護工程分局 | 中壢工務段 | 1 | 17 | 18
9 | 35133 | 正常使用 | 竹北排水橋(北向) | 國道1號 | 國道 | 高公局北區養護工程分局 | 中壢工務段 | 0 | 4 | 4
10 | 35134 | 正常使用 | 竹北排水橋(南向) | 國道1號 | 國道 | 高公局北區養護工程分局 | 中壢工務段 | 0 | 8 | 8
11 | 35135 | 正常使用 | 六家橋(北向) | 國道1號 | 國道 | 高公局北區養護工程分局 | 中壢工務段 | 0 | 11 | 11
12 | 35136 | 正常使用 | 六家橋(南向) | 國道1號 | 國道 | 高公局北區養護工程分局 | 中壢工務段 | 0 | 11 | 11
13 | 35139 | 正常使用 | 永寧里橋(北向) | 國道1號 | 國道 | 高公局北區養護工程分局 | 中壢工務段 | 3 | 14 | 17
14 | 35140 | 正常使用 | 永寧里橋(南向) | 國道1號 | 國道 | 高公局北區養護工程分局 | 中壢工務段 | 4 | 18 | 22
15 | 35142 | 正常使用 | 埔心橋(2)東向 | 國道2號 | 國道 | 高公局北區養護工程分局 | 中壢工務段 | 0 | 18 | 18
16 | 35143 | 正常使用 | 埔心橋(1)東向 | 國道2號 | 國道 | 高公局北區養護工程分局 | 中壢工務段 | 3 | 11 | 14
17 | 35148 | 正常使用 | 入機場匝道 | 國道1號 | 國道 | 高公局北區養護工程分局 | 中壢工務段 | 0 | 17 | 17
18 | 35155 | 正常使用 | 文化二橋 | 文化二路 | 市區道路 | 高公局北區養護工程分局 | 中壢工務段 | 2 | 32 | 34
19 | 35157 | 正常使用 | 榮光路跨越橋 | 竹5線 | 鄉道 | 高公局北區養護工程分局 | 中壢工務段 | 0 | 17 | 17
20 | 35159 | 正常使用 | 湖口服務區便橋 | 服務區聯絡道 | 其他 | 高公局北區養護工程分局 | 中壢工務段 | 1 | 7 | 8
21 | 35388 | 正常使用 | 機場系統交流道穿越橋(東向) | 國道2號 | 國道 | 高公局北區養護工程分局 | 中壢工務段 | 1 | 9 | 10
22 | 35389 | 正常使用 | 機場系統交流道穿越橋(西向) | 國道2號 | 國道 | 高公局北區養護工程分局 | 中壢工務段 | 1 | 9 | 10
23 | 35390 | 正常使用 | 桃園四號穿越橋(東向) | 國道2號 | 國道 | 高公局北區養護工程分局 | 中壢工務段 | 0 | 5 | 5
24 | 35392 | 正常使用 | 桃園高架橋(東向) | 國道2號 | 國道 | 高公局北區養護工程分局 | 中壢工務段 | 2 | 116 | 118
25 | 35179 | 正常使用 | 老坑溪橋(北向) | 國道1號 | 國道 | 高公局北區養護工程分局 | 中壢工務段 | 2 | 8 | 10
26 | 35180 | 正常使用 | 老坑溪橋(南向) | 國道1號 | 國道 | 高公局北區養護工程分局 | 中壢工務段 | 0 | 13 | 13
27 | 35191 | 正常使用 | 機場系統交流道穿越橋(一) | 國道2號 | 國道 | 高公局北區養護工程分局 | 中壢工務段 | 0 | 12 | 12
28 | 35193 | 正常使用 | 機場系統交流道穿越橋(三) | 國道2號 | 國道 | 高公局北區養護工程分局 | 中壢工務段 | 0 | 18 | 18
29 | 35194 | 正常使用 | 文化三橋 | 文化三路 | 市區道路 | 高公局北區養護工程分局 | 中壢工務段 | 2 | 20 | 22
30 | 35196 | 正常使用 | 桃園交流道入口橋(RAMP H) | 國道1號 | 國道 | 高公局北區養護工程分局 | 中壢工務段 | 17 | 25 | 42
31 | 35197 | 正常使用 | 桃園交流道出口橋(RAMP I) | 國道1號 | 國道 | 高公局北區養護工程分局 | 中壢工務段 | 1 | 25 | 26
32 | 35199 | 正常使用 | 內壢交流道出口橋(RAMP C) | 國道1號 | 國道 | 高公局北區養護工程分局 | 中壢工務段 | 0 | 119 | 119
33 | 35201 | 正常使用 | 平鎮系統LOOP E(S-E) | 國道1號 | 國道 | 高公局北區養護工程分局 | 中壢工務段 | 0 | 19 | 19
34 | 35203 | 正常使用 | 平鎮系統LOOP G(N-W) | 國道1號 | 國道 | 高公局北區養護工程分局 | 中壢工務段 | 2 | 20 | 22
35 | 35204 | 正常使用 | 平鎮系統LOOP F(E-N) | 國道1號 | 國道 | 高公局北區養護工程分局 | 中壢工務段 | 2 | 26 | 28
36 | 35206 | 正常使用 | 平鎮系統LOOP H(W-S) | 國道1號 | 國道 | 高公局北區養護工程分局 | 中壢工務段 | 0 | 21 | 21
37 | 35171 | 正常使用 | 小鳳山溪橋(北向) | 國道1號 | 國道 | 高公局北區養護工程分局 | 中壢工務段 | 0 | 6 | 6
38 | 35172 | 正常使用 | 小鳳山溪橋(南向) | 國道1號 | 國道 | 高公局北區養護工程分局 | 中壢工務段 | 0 | 5 | 5
39 | 35173 | 正常使用 | 大鳳山溪橋(北向) | 國道1號 | 國道 | 高公局北區養護工程分局 | 中壢工務段 | 1 | 56 | 57
40 | 35174 | 正常使用 | 大鳳山溪橋(南向) | 國道1號 | 國道 | 高公局北區養護工程分局 | 中壢工務段 | 1 | 66 | 67
41 | 35175 | 正常使用 | 頭前溪橋(北向) | 國道1號 | 國道 | 高公局北區養護工程分局 | 中壢工務段 | 9 | 192 | 201
42 | 35176 | 正常使用 | 頭前溪橋(南向) | 國道1號 | 國道 | 高公局北區養護工程分局 | 中壢工務段 | 7 | 169 | 176
43 | 35426 | 正常使用 | 過水跨橋(一) | 渡槽 | 其他 | 高公局北區養護工程分局 | 中壢工務段 | 2 | 14 | 16
44 | 35530 | 正常使用 | 埔心橋(1)西向 | 國道2號 | 國道 | 高公局北區養護工程分局 | 中壢工務段 | 1 | 14 | 15
45 | 35531 | 正常使用 | 埔心橋(2)西向 | 國道2號 | 國道 | 高公局北區養護工程分局 | 中壢工務段 | 2 | 23 | 25
46 | 35536 | 正常使用 | 大竹交流道 LOOP E (S-E) | 國道2號 | 國道 | 高公局北區養護工程分局 | 中壢工務段 | 0 | 9 | 9
47 | 35537 | 正常使用 | 大竹交流道 RAMP F (A1-A2)(W-S) | 國道2號 | 國道 | 高公局北區養護工程分局 | 中壢工務段 | 10 | 19 | 29
48 | 35538 | 正常使用 | 大竹交流道 RAMP F (A3-P20)(W-S) | 國道2號 | 國道 | 高公局北區養護工程分局 | 中壢工務段 | 1 | 15 | 16
49 | 35539 | 正常使用 | 大竹交流道 LOOP G (N-W) | 國道2號 | 國道 | 高公局北區養護工程分局 | 中壢工務段 | 0 | 21 | 21
50 | 35702 | 正常使用 | 五楊中心線-南下線C907-U4S-U7S | 國道1號五楊高架 | 國道 | 高公局北區養護工程分局 | 中壢工務段 | 5 | 48 | 53
51 | 35704 | 正常使用 | 五楊中心線-南下線C909-U6S-U7S | 國道1號五楊高架 | 國道 | 高公局北區養護工程分局 | 中壢工務段 | 0 | 2 | 2
52 | 35707 | 正常使用 | 五楊中心線-北上線C910-U8N-U15N | 國道1號五楊高架 | 國道 | 高公局北區養護工程分局 | 中壢工務段 | 0 | 4 | 4
53 | 35709 | 正常使用 | 五楊中心線-北上線C908-U7N-U8N | 國道1號五楊高架 | 國道 | 高公局北區養護工程分局 | 中壢工務段 | 0 | 11 | 11
54 | 35726 | 正常使用 | 五楊中心線-南下線C906-U11S-U12S | 國道1號五楊高架 | 國道 | 高公局北區養護工程分局 | 中壢工務段 | 0 | 7 | 7
55 | 35732 | 正常使用 | 五楊中心線-北上線C905-U14N-U15N | 國道1號五楊高架 | 國道 | 高公局北區養護工程分局 | 中壢工務段 | 0 | 11 | 11
56 | 35740 | 正常使用 | 五楊中心線-北上線C905-U2-U3 | 國道1號五楊高架 | 國道 | 高公局北區養護工程分局 | 中壢工務段 | 1 | 6 | 7
57 | 35743 | 正常使用 | 五楊中心線-南下線C906-U1 | 國道1號五楊高架 | 國道 | 高公局北區養護工程分局 | 中壢工務段 | 1 | 0 | 1
58 | 35746 | 正常使用 | 五楊中心線-北上線C910-U19N-U25N | 國道1號五楊高架 | 國道 | 高公局北區養護工程分局 | 中壢工務段 | 0 | 1 | 1
59 | 35747 | 正常使用 | 五楊中心線-南下線C911-U8S-U15S | 國道1號五楊高架 | 國道 | 高公局北區養護工程分局 | 中壢工務段 | 1 | 3 | 4
60 | 35421 | 正常使用 | 大湳高架橋第二標(東向) | 國道2號 | 國道 | 高公局北區養護工程分局 | 中壢工務段 | 1 | 71 | 72
61 | 35750 | 正常使用 | 五楊中心線-北上線C910-U28N-U32N | 國道1號五楊高架 | 國道 | 高公局北區養護工程分局 | 中壢工務段 | 0 | 7 | 7
62 | 35761 | 正常使用 | 五楊中心線-南下線C911-U16S-U18S | 國道1號五楊高架 | 國道 | 高公局北區養護工程分局 | 中壢工務段 | 1 | 6 | 7
63 | 35763 | 正常使用 | 五楊中心線-南下線C911-U26S-U28S | 國道1號五楊高架 | 國道 | 高公局北區養護工程分局 | 中壢工務段 | 0 | 9 | 9
64 | 35765 | 正常使用 | 五楊中心線-北上線C910-U33N-U35N | 國道1號五楊高架 | 國道 | 高公局北區養護工程分局 | 中壢工務段 | 0 | 7 | 7
65 | 35767 | 正常使用 | 五楊中心線-北上線C910-U36N-U37N | 國道1號五楊高架 | 國道 | 高公局北區養護工程分局 | 中壢工務段 | 1 | 5 | 6
66 | 35770 | 正常使用 | 五楊中心線-南下線C904B-U4B04-U4B10 | 國道1號五楊高架 | 國道 | 高公局北區養護工程分局 | 中壢工務段 | 0 | 19 | 19
67 | 35773 | 正常使用 | 五楊中心線-南下線C904B-U4B14 | 國道1號五楊高架 | 國道 | 高公局北區養護工程分局 | 中壢工務段 | 2 | 8 | 10
68 | 35778 | 正常使用 | 五楊中心線-南下線C911-U19S-U25S | 國道1號五楊高架 | 國道 | 高公局北區養護工程分局 | 中壢工務段 | 0 | 4 | 4
69 | 35780 | 正常使用 | 五楊中心線-南下線C911-U34S-U36S | 國道1號五楊高架 | 國道 | 高公局北區養護工程分局 | 中壢工務段 | 0 | 5 | 5
70 | 35781 | 正常使用 | 五楊中心線-南下線C911-U37S-U38S | 國道1號五楊高架 | 國道 | 高公局北區養護工程分局 | 中壢工務段 | 0 | 7 | 7
71 | 35794 | 正常使用 | 大湳高架橋第一標(西向) | 國道2號 | 國道 | 高公局北區養護工程分局 | 中壢工務段 | 7 | 183 | 190
72 | 35795 | 正常使用 | 南桃園交流道匝道R2排水橋 | 國道2號 | 國道 | 高公局北區養護工程分局 | 中壢工務段 | 0 | 8 | 8
73 | 35796 | 正常使用 | 大湳高架橋第一標(東向) | 國道2號 | 國道 | 高公局北區養護工程分局 | 中壢工務段 | 11 | 145 | 156
74 | 35833 | 正常使用 | 南桃園交流道匝道R1排水橋 | 國道2號 | 國道 | 高公局北區養護工程分局 | 中壢工務段 | 0 | 4 | 4
75 | 35834 | 正常使用 | 南桃園交流道環道R3穿越橋 | 國道2號 | 國道 | 高公局北區養護工程分局 | 中壢工務段 | 6 | 7 | 13
76 | 35835 | 正常使用 | 南桃園交流道匝道R4高架橋 | 國道2號 | 國道 | 高公局北區養護工程分局 | 中壢工務段 | 1 | 14 | 15
77 | 35836 | 正常使用 | 南桃園交流道環道L3穿越橋 | 國道2號 | 國道 | 高公局北區養護工程分局 | 中壢工務段 | 4 | 12 | 16
78 | 35837 | 正常使用 | 南桃園交流道匝道L4高架橋 | 國道2號 | 國道 | 高公局北區養護工程分局 | 中壢工務段 | 2 | 9 | 11
79 | 35846 | 正常使用 | 桃園高架橋(西向) | 國道2號 | 國道 | 高公局北區養護工程分局 | 中壢工務段 | 8 | 83 | 91
80 | 39802 | 正常使用 | 校前路交流道R1南下出口匝道橋 | 國道1號五楊高架 | 國道 | 高公局北區養護工程分局 | 中壢工務段 | 0 | 1 | 1
81 | 40119 | 正常使用 | 南崁溪橋(北向) | 國道1號 | 國道 | 高公局北區養護工程分局 | 中壢工務段 | 4 | 30 | 34
82 | 40120 | 正常使用 | 南崁溪橋(南向) | 國道1號 | 國道 | 高公局北區養護工程分局 | 中壢工務段 | 9 | 17 | 26
83 | 40121 | 正常使用 | 茄苳溪橋(北向) | 國道1號 | 國道 | 高公局北區養護工程分局 | 中壢工務段 | 0 | 28 | 28
84 | 40122 | 正常使用 | 茄苳溪橋(南向) | 國道1號 | 國道 | 高公局北區養護工程分局 | 中壢工務段 | 0 | 17 | 17
85 | 40126 | 正常使用 | 新街溪橋(北向) | 國道1號 | 國道 | 高公局北區養護工程分局 | 中壢工務段 | 0 | 19 | 19
86 | 40127 | 正常使用 | 新街溪橋(南向) | 國道1號 | 國道 | 高公局北區養護工程分局 | 中壢工務段 | 1 | 18 | 19
87 | 35845 | 正常使用 | 汐五高架第28標 | 國道1號汐五高架 | 國道 | 高公局北區養護工程分局 | 內湖工務段 | 12 | 140 | 152
88 | 39761 | 正常使用 | 五股交流道連絡道AR-1高架橋(東向) | 國道1號 | 國道 | 高公局北區養護工程分局 | 內湖工務段 | 0 | 13 | 13
89 | 39762 | 正常使用 | 五股交流道連絡道AR-2高架橋(西向) | 國道1號 | 國道 | 高公局北區養護工程分局 | 內湖工務段 | 0 | 20 | 20
90 | 39763 | 正常使用 | 五股交流道連絡道匝道11入口高架橋 | 國道1號 | 國道 | 高公局北區養護工程分局 | 內湖工務段 | 0 | 13 | 13
91 | 39764 | 正常使用 | 五股交流道連絡道匝道12出口高架橋 | 國道1號 | 國道 | 高公局北區養護工程分局 | 內湖工務段 | 0 | 7 | 7
92 | 39765 | 正常使用 | 五股交流道連絡道匝道11入口引道橋 | 國道1號 | 國道 | 高公局北區養護工程分局 | 內湖工務段 | 0 | 3 | 3
93 | 39766 | 正常使用 | 五股交流道連絡道匝道12出口引道橋 | 國道1號 | 國道 | 高公局北區養護工程分局 | 內湖工務段 | 0 | 3 | 3
94 | 35804 | 正常使用 | 下塔悠匝道橋 | 國道1號汐五高架 | 國道 | 高公局北區養護工程分局 | 內湖工務段 | 0 | 6 | 6
95 | 35821 | 正常使用 | 五股交流道匝道A(E-N) | 國道1號 | 國道 | 高公局北區養護工程分局 | 內湖工務段 | 14 | 39 | 53
96 | 35822 | 正常使用 | 五股交流道匝道B(E-S) | 國道1號 | 國道 | 高公局北區養護工程分局 | 內湖工務段 | 0 | 2 | 2
97 | 35823 | 正常使用 | 五股交流道匝道C(N-W) | 國道1號 | 國道 | 高公局北區養護工程分局 | 內湖工務段 | 0 | 35 | 35
98 | 35824 | 正常使用 | 五股交流道匝道F(S-W) | 國道1號 | 國道 | 高公局北區養護工程分局 | 內湖工務段 | 11 | 2 | 13
99 | 35825 | 正常使用 | 五股交流道匝道J | 國道1號 | 國道 | 高公局北區養護工程分局 | 內湖工務段 | 0 | 13 | 13
100 | 35826 | 正常使用 | 五股交流道匝道L(A1-A2) | 國道1號 | 國道 | 高公局北區養護工程分局 | 內湖工務段 | 0 | 10 | 10
101 | 35827 | 正常使用 | 五股交流道匝道L(A3-A4) | 國道1號 | 國道 | 高公局北區養護工程分局 | 內湖工務段 | 0 | 9 | 9
102 | 35828 | 正常使用 | 大華系統交流道匝道H(一)(W-S) | 國道1號 | 國道 | 高公局北區養護工程分局 | 內湖工務段 | 0 | 15 | 15
103 | 35777 | 正常使用 | 五楊中心線-南下線C902-U216-U217 | 國道1號五楊高架 | 國道 | 高公局北區養護工程分局 | 內湖工務段 | 0 | 1 | 1
104 | 35766 | 正常使用 | 五楊中心線-南下線C902轉接道 | 國道1號五楊高架 | 國道 | 高公局北區養護工程分局 | 內湖工務段 | 1 | 2 | 3
105 | 35756 | 正常使用 | 五楊中心線-北上線C904A-U4A01-U4A09 | 國道1號五楊高架 | 國道 | 高公局北區養護工程分局 | 內湖工務段 | 0 | 3 | 3
106 | 35749 | 正常使用 | 五楊中心線-南下線C902-U212-U215 | 國道1號五楊高架 | 國道 | 高公局北區養護工程分局 | 內湖工務段 | 0 | 1 | 1
107 | 35716 | 正常使用 | 五楊中心線-北上線C901-U106-U113 | 國道1號五楊高架 | 國道 | 高公局北區養護工程分局 | 內湖工務段 | 0 | 8 | 8
108 | 35719 | 正常使用 | 五楊中心線-北上線C901-U118 | 國道1號五楊高架 | 國道 | 高公局北區養護工程分局 | 內湖工務段 | 0 | 1 | 1
109 | 35720 | 正常使用 | 五楊中心線-北上線C901-U119 | 國道1號五楊高架 | 國道 | 高公局北區養護工程分局 | 內湖工務段 | 0 | 1 | 1
110 | 35722 | 正常使用 | 五楊中心線-北上線C901-U121-U122 | 國道1號五楊高架 | 國道 | 高公局北區養護工程分局 | 內湖工務段 | 0 | 4 | 4
111 | 35618 | 正常使用 | 大華系統交流道匝道E(N-W) | 國道1號 | 國道 | 高公局北區養護工程分局 | 內湖工務段 | 0 | 51 | 51
112 | 35619 | 正常使用 | 大華系統交流道匝道F(一)(N-E) | 國道1號 | 國道 | 高公局北區養護工程分局 | 內湖工務段 | 0 | 3 | 3
113 | 35620 | 正常使用 | 大華系統交流道匝道F(二)(N-E) | 國道1號 | 國道 | 高公局北區養護工程分局 | 內湖工務段 | 0 | 4 | 4
114 | 35621 | 正常使用 | 大華系統交流道匝道G(E-S) | 國道1號 | 國道 | 高公局北區養護工程分局 | 內湖工務段 | 0 | 11 | 11
115 | 35623 | 正常使用 | 大華系統交流道匝道H(二)(W-S) | 國道1號 | 國道 | 高公局北區養護工程分局 | 內湖工務段 | 0 | 16 | 16
116 | 35481 | 正常使用 | 大直橋 S | 國道1號 | 國道 | 高公局北區養護工程分局 | 內湖工務段 | 42 | 40 | 82
117 | 35485 | 正常使用 | 大華一路穿越橋2 N | 國道1號 | 國道 | 高公局北區養護工程分局 | 內湖工務段 | 5 | 17 | 22
118 | 35489 | 正常使用 | 汐止收費站跨路橋 S | 國道1號 | 國道 | 高公局北區養護工程分局 | 內湖工務段 | 1 | 23 | 24
119 | 35497 | 正常使用 | 民權東路穿越橋 S | 國道1號 | 國道 | 高公局北區養護工程分局 | 內湖工務段 | 17 | 8 | 25
120 | 35502 | 正常使用 | 圓山橋 S | 國道1號 | 國道 | 高公局北區養護工程分局 | 內湖工務段 | 3 | 9 | 12
121 | 35213 | 正常使用 | 圓山橋 N | 國道1號 | 國道 | 高公局北區養護工程分局 | 內湖工務段 | 6 | 31 | 37
122 | 35214 | 正常使用 | 大直橋 N | 國道1號 | 國道 | 高公局北區養護工程分局 | 內湖工務段 | 62 | 35 | 97
123 | 35233 | 正常使用 | 八堵匝道A | 國道1號 | 國道 | 高公局北區養護工程分局 | 內湖工務段 | 18 | 10 | 28
124 | 35234 | 正常使用 | 八堵匝道B | 國道1號 | 國道 | 高公局北區養護工程分局 | 內湖工務段 | 10 | 8 | 18
125 | 35237 | 正常使用 | 大華一路穿越橋2 S | 國道1號 | 國道 | 高公局北區養護工程分局 | 內湖工務段 | 0 | 17 | 17
126 | 35247 | 正常使用 | 民權東路穿越橋 N | 國道1號 | 國道 | 高公局北區養護工程分局 | 內湖工務段 | 6 | 11 | 17
127 | 35276 | 正常使用 | 汐五高架第四標北上 | 國道1號汐五高架 | 國道 | 高公局北區養護工程分局 | 內湖工務段 | 0 | 26 | 26
128 | 35277 | 正常使用 | 汐五高架第四標南下 | 國道1號汐五高架 | 國道 | 高公局北區養護工程分局 | 內湖工務段 | 0 | 10 | 10
129 | 35279 | 正常使用 | 汐五高架第六標北上 | 國道1號汐五高架 | 國道 | 高公局北區養護工程分局 | 內湖工務段 | 1 | 55 | 56
130 | 35280 | 正常使用 | 汐五高架第六標南下 | 國道1號汐五高架 | 國道 | 高公局北區養護工程分局 | 內湖工務段 | 0 | 56 | 56
131 | 35283 | 正常使用 | 汐五高架第九標匝道A | 國道1號汐五高架 | 國道 | 高公局北區養護工程分局 | 內湖工務段 | 0 | 11 | 11
132 | 35284 | 正常使用 | 汐五高架第九標匝道B | 國道1號汐五高架 | 國道 | 高公局北區養護工程分局 | 內湖工務段 | 0 | 3 | 3
133 | 35285 | 正常使用 | 汐五高架第九標匝道C | 國道1號汐五高架 | 國道 | 高公局北區養護工程分局 | 內湖工務段 | 0 | 4 | 4
134 | 35286 | 正常使用 | 汐五高架第九標匝道D | 國道1號汐五高架 | 國道 | 高公局北區養護工程分局 | 內湖工務段 | 1 | 13 | 14
135 | 35287 | 正常使用 | 汐五高架第九標匝道E | 國道1號汐五高架 | 國道 | 高公局北區養護工程分局 | 內湖工務段 | 0 | 11 | 11
136 | 35288 | 正常使用 | 汐五高架第九標匝道F | 國道1號汐五高架 | 國道 | 高公局北區養護工程分局 | 內湖工務段 | 12 | 5 | 17
137 | 35295 | 正常使用 | 汐五高架第16標北上 | 國道1號汐五高架 | 國道 | 高公局北區養護工程分局 | 內湖工務段 | 0 | 27 | 27
138 | 35296 | 正常使用 | 汐五高架第16標南下 | 國道1號汐五高架 | 國道 | 高公局北區養護工程分局 | 內湖工務段 | 0 | 37 | 37
139 | 35297 | 正常使用 | 汐五高架第17標北上 | 國道1號汐五高架 | 國道 | 高公局北區養護工程分局 | 內湖工務段 | 0 | 18 | 18
140 | 35298 | 正常使用 | 汐五高架第17標南下 | 國道1號汐五高架 | 國道 | 高公局北區養護工程分局 | 內湖工務段 | 0 | 19 | 19
141 | 35305 | 正常使用 | 汐五高架第18標匝道A | 國道1號汐五高架 | 國道 | 高公局北區養護工程分局 | 內湖工務段 | 0 | 12 | 12
142 | 35307 | 正常使用 | 汐五高架第18標匝道C | 國道1號汐五高架 | 國道 | 高公局北區養護工程分局 | 內湖工務段 | 0 | 37 | 37
143 | 35308 | 正常使用 | 汐五高架第19標 | 國道1號汐五高架 | 國道 | 高公局北區養護工程分局 | 內湖工務段 | 1 | 29 | 30
144 | 35309 | 正常使用 | 汐五高架第20標 | 國道1號汐五高架 | 國道 | 高公局北區養護工程分局 | 內湖工務段 | 0 | 35 | 35
145 | 35310 | 正常使用 | 汐五高架第21標 | 國道1號汐五高架 | 國道 | 高公局北區養護工程分局 | 內湖工務段 | 0 | 41 | 41
146 | 35311 | 正常使用 | 汐五高架第22標 | 國道1號汐五高架 | 國道 | 高公局北區養護工程分局 | 內湖工務段 | 0 | 23 | 23
147 | 35312 | 正常使用 | 汐五高架第23標 | 國道1號汐五高架 | 國道 | 高公局北區養護工程分局 | 內湖工務段 | 0 | 52 | 52
148 | 35313 | 正常使用 | 汐五高架第24標 | 國道1號汐五高架 | 國道 | 高公局北區養護工程分局 | 內湖工務段 | 0 | 50 | 50
149 | 35314 | 正常使用 | 汐五高架第25標 | 國道1號汐五高架 | 國道 | 高公局北區養護工程分局 | 內湖工務段 | 0 | 80 | 80
150 | 35315 | 正常使用 | 汐五高架第26標 | 國道1號汐五高架 | 國道 | 高公局北區養護工程分局 | 內湖工務段 | 0 | 55 | 55
151 | 35319 | 正常使用 | 汐五高架第28標棧道橋 | 國道1號汐五高架 | 國道 | 高公局北區養護工程分局 | 內湖工務段 | 0 | 7 | 7
152 | 35320 | 正常使用 | 汐五高架第28標匝道C橋 | 國道1號汐五高架 | 國道 | 高公局北區養護工程分局 | 內湖工務段 | 0 | 6 | 6
153 | 35321 | 正常使用 | 汐五高架第28標匝道C棧橋 | 國道1號汐五高架 | 國道 | 高公局北區養護工程分局 | 內湖工務段 | 0 | 7 | 7
154 | 35322 | 正常使用 | 汐五高架第28標匝道D橋 | 國道1號汐五高架 | 國道 | 高公局北區養護工程分局 | 內湖工務段 | 0 | 36 | 36
155 | 35323 | 正常使用 | 汐五高架第28標匝道D棧橋 | 國道1號汐五高架 | 國道 | 高公局北區養護工程分局 | 內湖工務段 | 1 | 4 | 5
156 | 35324 | 正常使用 | 汐五高架第29標 | 國道1號汐五高架 | 國道 | 高公局北區養護工程分局 | 內湖工務段 | 1 | 83 | 84
157 | 35325 | 正常使用 | 汐五高架第29標棧橋 | 國道1號汐五高架 | 國道 | 高公局北區養護工程分局 | 內湖工務段 | 0 | 13 | 13
158 | 35326 | 正常使用 | 汐五高架第29標匝道A橋 | 國道1號汐五高架 | 國道 | 高公局北區養護工程分局 | 內湖工務段 | 1 | 111 | 112
159 | 35327 | 正常使用 | 汐五高架第29標匝道A棧橋 | 國道1號汐五高架 | 國道 | 高公局北區養護工程分局 | 內湖工務段 | 0 | 7 | 7
160 | 35328 | 正常使用 | 汐五高架第29標匝道B | 國道1號汐五高架 | 國道 | 高公局北區養護工程分局 | 內湖工務段 | 0 | 10 | 10
161 | 35329 | 正常使用 | 汐五高架第29標匝道B棧橋 | 國道1號汐五高架 | 國道 | 高公局北區養護工程分局 | 內湖工務段 | 1 | 14 | 15
162 | 34861 | 正常使用 | 安坑交流道連絡道跨越橋 | 國道3號 | 國道 | 高公局北區養護工程分局 | 木柵工務段 | 0 | 16 | 16
163 | 34862 | 正常使用 | 安坑交流道匝道5跨越橋 | 國道3號 | 國道 | 高公局北區養護工程分局 | 木柵工務段 | 0 | 9 | 9
164 | 34863 | 正常使用 | 31K+100 安坑橋 | 國道3號 | 國道 | 高公局北區養護工程分局 | 木柵工務段 | 0 | 16 | 16
165 | 34870 | 正常使用 | 安坑橋A5匝道 | 國道3號 | 國道 | 高公局北區養護工程分局 | 木柵工務段 | 0 | 6 | 6
166 | 34874 | 正常使用 | 四分里坑高架橋N | 國道3號 | 國道 | 高公局北區養護工程分局 | 木柵工務段 | 2 | 46 | 48
167 | 34878 | 正常使用 | 密婆坑橋W | 國道3甲 | 國道 | 高公局北區養護工程分局 | 木柵工務段 | 0 | 10 | 10
168 | 34881 | 正常使用 | 第二聯絡道穿越橋主線W | 國道3甲 | 國道 | 高公局北區養護工程分局 | 木柵工務段 | 1 | 9 | 10
169 | 34882 | 正常使用 | 第二聯絡道集散道W | 國道3甲 | 國道 | 高公局北區養護工程分局 | 木柵工務段 | 0 | 15 | 15
170 | 34883 | 正常使用 | 辛亥路高架橋W | 國道3甲 | 國道 | 高公局北區養護工程分局 | 木柵工務段 | 2 | 7 | 9
171 | 34884 | 正常使用 | 黎和里高架橋E | 國道3甲 | 國道 | 高公局北區養護工程分局 | 木柵工務段 | 0 | 11 | 11
172 | 34885 | 正常使用 | 黎和里高架橋W | 國道3甲 | 國道 | 高公局北區養護工程分局 | 木柵工務段 | 0 | 11 | 11
173 | 34886 | 正常使用 | 臥龍街跨越橋E | 國道3甲 | 國道 | 高公局北區養護工程分局 | 木柵工務段 | 0 | 5 | 5
174 | 34887 | 正常使用 | 臥龍街跨越橋W | 國道3甲 | 國道 | 高公局北區養護工程分局 | 木柵工務段 | 0 | 9 | 9
175 | 34892 | 正常使用 | 舊莊高架橋N | 國道3號 | 國道 | 高公局北區養護工程分局 | 木柵工務段 | 1 | 57 | 58
176 | 34893 | 正常使用 | 舊莊高架橋S | 國道3號 | 國道 | 高公局北區養護工程分局 | 木柵工務段 | 2 | 35 | 37
177 | 34894 | 正常使用 | 富德橋 | 國道3號 | 國道 | 高公局北區養護工程分局 | 木柵工務段 | 1 | 21 | 22
178 | 34896 | 正常使用 | 木柵交流道匝道一富德橋 | 國道3號 | 國道 | 高公局北區養護工程分局 | 木柵工務段 | 3 | 12 | 15
179 | 34898 | 正常使用 | 木柵交流道匝道四猴山坑橋 | 國道3號 | 國道 | 高公局北區養護工程分局 | 木柵工務段 | 0 | 8 | 8
180 | 34899 | 正常使用 | 木柵交流道匝道四富德橋 | 國道3號 | 國道 | 高公局北區養護工程分局 | 木柵工務段 | 0 | 9 | 9
181 | 34902 | 正常使用 | 坡內坑橋W | 國道3甲 | 國道 | 高公局北區養護工程分局 | 木柵工務段 | 4 | 24 | 28
182 | 34903 | 正常使用 | 密婆坑橋E | 國道3甲 | 國道 | 高公局北區養護工程分局 | 木柵工務段 | 0 | 17 | 17
183 | 34904 | 正常使用 | 璋樹里高架橋N | 國道3號 | 國道 | 高公局北區養護工程分局 | 木柵工務段 | 4 | 20 | 24
184 | 34906 | 正常使用 | 石壁坑橋 E | 國道3甲 | 國道 | 高公局北區養護工程分局 | 木柵工務段 | 1 | 12 | 13
185 | 34907 | 正常使用 | 石壁坑橋 W | 國道3甲 | 國道 | 高公局北區養護工程分局 | 木柵工務段 | 2 | 14 | 16
186 | 34908 | 正常使用 | 第二聯絡道穿越橋主線E | 國道3甲 | 國道 | 高公局北區養護工程分局 | 木柵工務段 | 2 | 17 | 19
187 | 34909 | 正常使用 | 坡內坑橋E | 國道3甲 | 國道 | 高公局北區養護工程分局 | 木柵工務段 | 2 | 29 | 31
188 | 34910 | 正常使用 | 萬芳交流道坡內坑橋匝道7 | 國道3甲 | 國道 | 高公局北區養護工程分局 | 木柵工務段 | 0 | 16 | 16
189 | 34911 | 正常使用 | 辛亥路高架橋E | 國道3甲 | 國道 | 高公局北區養護工程分局 | 木柵工務段 | 0 | 17 | 17
190 | 34912 | 正常使用 | 北側基隆河橋N | 國道3號 | 國道 | 高公局北區養護工程分局 | 木柵工務段 | 0 | 12 | 12
191 | 34913 | 正常使用 | 汐止系統交流道匝道1跨北側基隆河橋 | 國道3號 | 國道 | 高公局北區養護工程分局 | 木柵工務段 | 0 | 13 | 13
192 | 34914 | 正常使用 | 汐止系統交流道匝道2跨北側基隆河橋 | 國道3號 | 國道 | 高公局北區養護工程分局 | 木柵工務段 | 0 | 13 | 13
193 | 34915 | 正常使用 | 汐止系統交流道匝道7跨北側基隆河橋 | 國道3號 | 國道 | 高公局北區養護工程分局 | 木柵工務段 | 0 | 13 | 13
194 | 34917 | 正常使用 | 北側基隆河橋S | 國道3號 | 國道 | 高公局北區養護工程分局 | 木柵工務段 | 2 | 12 | 14
195 | 34918 | 正常使用 | 四分里坑高架橋S | 國道3號 | 國道 | 高公局北區養護工程分局 | 木柵工務段 | 1 | 38 | 39
196 | 34919 | 正常使用 | 新台五路交流道匝道7排水溝渠橋 | 國道3號 | 國道 | 高公局北區養護工程分局 | 木柵工務段 | 0 | 18 | 18
197 | 34922 | 正常使用 | 璋樹里高架橋S | 國道3號 | 國道 | 高公局北區養護工程分局 | 木柵工務段 | 1 | 30 | 31
198 | 34923 | 正常使用 | 汐止系統交流道匝道7跨越橋 | 國道3號 | 國道 | 高公局北區養護工程分局 | 木柵工務段 | 3 | 3 | 6
199 | 34924 | 正常使用 | 汐止系統交流道匝道7跨西側基隆河橋 | 國道3號 | 國道 | 高公局北區養護工程分局 | 木柵工務段 | 1 | 13 | 14
200 | 34925 | 正常使用 | 安坑溪橋N | 國道3號 | 國道 | 高公局北區養護工程分局 | 木柵工務段 | 1 | 21 | 22
201 | 34926 | 正常使用 | 安坑溪橋S | 國道3號 | 國道 | 高公局北區養護工程分局 | 木柵工務段 | 2 | 22 | 24
202 | 34927 | 正常使用 | 碧潭橋S | 國道3號 | 國道 | 高公局北區養護工程分局 | 木柵工務段 | 0 | 18 | 18
203 | 34928 | 正常使用 | 中和交流道北主線高架橋 (一) | 國道3號 | 國道 | 高公局北區養護工程分局 | 木柵工務段 | 1 | 25 | 26
204 | 34929 | 正常使用 | 中和交流道北主線高架橋 (二) | 國道3號 | 國道 | 高公局北區養護工程分局 | 木柵工務段 | 0 | 20 | 20
205 | 34930 | 正常使用 | 中和交流道南主線高架橋 (一) | 國道3號 | 國道 | 高公局北區養護工程分局 | 木柵工務段 | 0 | 11 | 11
206 | 34931 | 正常使用 | 中和交流道南主線高架橋 (二) | 國道3號 | 國道 | 高公局北區養護工程分局 | 木柵工務段 | 1 | 8 | 9
207 | 34932 | 正常使用 | 中和交流道南主線高架橋 (三) | 國道3號 | 國道 | 高公局北區養護工程分局 | 木柵工務段 | 0 | 27 | 27
208 | 34933 | 正常使用 | 中和交流道匝道A (一) | 國道3號 | 國道 | 高公局北區養護工程分局 | 木柵工務段 | 0 | 17 | 17
209 | 34934 | 正常使用 | 中和交流道匝道A (二) | 國道3號 | 國道 | 高公局北區養護工程分局 | 木柵工務段 | 0 | 11 | 11
210 | 34935 | 正常使用 | 中和交流道匝道B (一) | 國道3號 | 國道 | 高公局北區養護工程分局 | 木柵工務段 | 0 | 15 | 15
211 | 34936 | 正常使用 | 中和交流道匝道B (二) | 國道3號 | 國道 | 高公局北區養護工程分局 | 木柵工務段 | 0 | 14 | 14
212 | 34937 | 正常使用 | 中和交流道匝道C | 國道3號 | 國道 | 高公局北區養護工程分局 | 木柵工務段 | 0 | 16 | 16
213 | 34938 | 正常使用 | 中和交流道匝道D | 國道3號 | 國道 | 高公局北區養護工程分局 | 木柵工務段 | 2 | 16 | 18
214 | 34939 | 正常使用 | 中和交流道匝道E | 國道3號 | 國道 | 高公局北區養護工程分局 | 木柵工務段 | 0 | 18 | 18
215 | 34940 | 正常使用 | 中和交流道聯絡道高架橋W (一) | 國道3號 | 國道 | 高公局北區養護工程分局 | 木柵工務段 | 0 | 8 | 8
216 | 34941 | 正常使用 | 中和交流道聯絡道高架橋E (一) | 國道3號 | 國道 | 高公局北區養護工程分局 | 木柵工務段 | 0 | 5 | 5
217 | 34943 | 正常使用 | 木柵交流道匝道四景美溪橋 | 國道3號 | 國道 | 高公局北區養護工程分局 | 木柵工務段 | 0 | 28 | 28
218 | 34944 | 正常使用 | 安坑橋A6匝道 | 國道3號 | 國道 | 高公局北區養護工程分局 | 木柵工務段 | 0 | 5 | 5
219 | 34945 | 正常使用 | 安坑橋A3匝道 | 國道3號 | 國道 | 高公局北區養護工程分局 | 木柵工務段 | 0 | 4 | 4
220 | 34946 | 正常使用 | 安坑橋A4匝道 | 國道3號 | 國道 | 高公局北區養護工程分局 | 木柵工務段 | 0 | 6 | 6
221 | 34949 | 正常使用 | 萬芳交流道坡內坑橋匝道4 | 國道3甲 | 國道 | 高公局北區養護工程分局 | 木柵工務段 | 0 | 8 | 8
222 | 34950 | 正常使用 | 景美溪北橋 | 國道3號 | 國道 | 高公局北區養護工程分局 | 木柵工務段 | 0 | 44 | 44
223 | 34951 | 正常使用 | 景美溪南橋 | 國道3號 | 國道 | 高公局北區養護工程分局 | 木柵工務段 | 0 | 41 | 41
224 | 34954 | 正常使用 | 汐止系統交流道匝道3 | 國道3號 | 國道 | 高公局北區養護工程分局 | 木柵工務段 | 0 | 8 | 8
225 | 34955 | 正常使用 | 新台五路橋N | 國道3號 | 國道 | 高公局北區養護工程分局 | 木柵工務段 | 0 | 11 | 11
226 | 34956 | 正常使用 | 新台五路橋S | 國道3號 | 國道 | 高公局北區養護工程分局 | 木柵工務段 | 0 | 12 | 12
227 | 34957 | 正常使用 | 新台五路交流道匝道3跨鐵路橋 | 國道3號 | 國道 | 高公局北區養護工程分局 | 木柵工務段 | 2 | 24 | 26
228 | 34958 | 正常使用 | 新台五路交流道匝道4排水溝渠橋 | 國道3號 | 國道 | 高公局北區養護工程分局 | 木柵工務段 | 0 | 22 | 22
229 | 34959 | 正常使用 | 新台五路交流道匝道7跨光復街橋 | 國道3號 | 國道 | 高公局北區養護工程分局 | 木柵工務段 | 0 | 8 | 8
230 | 34960 | 正常使用 | 新台五路交流道匝道7跨匝道1橋 | 國道3號 | 國道 | 高公局北區養護工程分局 | 木柵工務段 | 0 | 10 | 10
231 | 34961 | 正常使用 | 匝道6橋S(南港交流道) | 國道3號 | 國道 | 高公局北區養護工程分局 | 木柵工務段 | 0 | 11 | 11
232 | 34962 | 正常使用 | 橫科路橋N | 國道3號 | 國道 | 高公局北區養護工程分局 | 木柵工務段 | 2 | 11 | 13
233 | 34963 | 正常使用 | 橫科路橋S | 國道3號 | 國道 | 高公局北區養護工程分局 | 木柵工務段 | 0 | 14 | 14
234 | 34964 | 正常使用 | 安坑飛越橋 | 國道3號 | 國道 | 高公局北區養護工程分局 | 木柵工務段 | 0 | 16 | 16
235 | 34965 | 正常使用 | 貨櫃場通道跨越橋 | 產業道路 | 農路 | 高公局北區養護工程分局 | 木柵工務段 | 0 | 17 | 17
236 | 34966 | 正常使用 | 南深路橋N | 國道3號 | 國道 | 高公局北區養護工程分局 | 木柵工務段 | 0 | 13 | 13
237 | 34967 | 正常使用 | 南深路橋S | 國道3號 | 國道 | 高公局北區養護工程分局 | 木柵工務段 | 1 | 17 | 18
238 | 34968 | 正常使用 | 四分子一坑高架橋N | 國道3號 | 國道 | 高公局北區養護工程分局 | 木柵工務段 | 3 | 19 | 22
239 | 34969 | 正常使用 | 四分子一坑高架橋S | 國道3號 | 國道 | 高公局北區養護工程分局 | 木柵工務段 | 3 | 11 | 14
240 | 34970 | 正常使用 | 碧潭橋N | 國道3號 | 國道 | 高公局北區養護工程分局 | 木柵工務段 | 1 | 15 | 16
241 | 34973 | 正常使用 | 瑪陵橋N(五號橋N) | 國道3號 | 國道 | 高公局北區養護工程分局 | 木柵工務段 | 3 | 36 | 39
242 | 34974 | 正常使用 | 瑪陵橋S(五號橋S) | 國道3號 | 國道 | 高公局北區養護工程分局 | 木柵工務段 | 0 | 46 | 46
243 | 34986 | 正常使用 | 西二號橋(文化橋)N | 臺2己線 | 省道 | 高公局北區養護工程分局 | 木柵工務段 | 3 | 48 | 51
244 | 34987 | 正常使用 | 西二號橋(文化橋)S | 臺2己線 | 省道 | 高公局北區養護工程分局 | 木柵工務段 | 1 | 67 | 68
245 | 34992 | 正常使用 | 西五號橋(全民橋)N | 臺2己線 | 省道 | 高公局北區養護工程分局 | 木柵工務段 | 0 | 5 | 5
246 | 34993 | 正常使用 | 西五號橋(全民橋)S | 臺2己線 | 省道 | 高公局北區養護工程分局 | 木柵工務段 | 0 | 9 | 9
247 | 34994 | 正常使用 | 西五號橋(全民橋)匝道N | 臺2己線 | 省道 | 高公局北區養護工程分局 | 木柵工務段 | 0 | 1 | 1
248 | 34995 | 正常使用 | 西五號橋(全民橋)匝道S | 臺2己線 | 省道 | 高公局北區養護工程分局 | 木柵工務段 | 0 | 6 | 6
249 | 34996 | 正常使用 | 西六號橋(德和橋)N | 臺2己線 | 省道 | 高公局北區養護工程分局 | 木柵工務段 | 0 | 10 | 10
250 | 34997 | 正常使用 | 西六號橋(德和橋)S | 臺2己線 | 省道 | 高公局北區養護工程分局 | 木柵工務段 | 1 | 7 | 8
251 | 34998 | 正常使用 | 西一號橋(光華橋)Ramp A | 臺2己線 | 省道 | 高公局北區養護工程分局 | 木柵工務段 | 18 | 39 | 57
252 | 34999 | 正常使用 | 西一號橋(光華橋)Ramp 1B | 臺2己線 | 省道 | 高公局北區養護工程分局 | 木柵工務段 | 18 | 41 | 59
253 | 35000 | 正常使用 | 西一號橋(光華橋)RAMP 1C | 臺2己線 | 省道 | 高公局北區養護工程分局 | 木柵工務段 | 5 | 19 | 24
254 | 35001 | 正常使用 | 西一號橋(光華橋)RAMP 2B | 臺2己線 | 省道 | 高公局北區養護工程分局 | 木柵工務段 | 11 | 10 | 21
255 | 35002 | 正常使用 | 西一號橋(光華橋) | 臺2己線 | 省道 | 高公局北區養護工程分局 | 木柵工務段 | 44 | 66 | 110
256 | 35003 | 正常使用 | 西一號橋(光華橋)NB | 臺2己線 | 省道 | 高公局北區養護工程分局 | 木柵工務段 | 4 | 13 | 17
257 | 35522 | 正常使用 | 中和交流道匝道G | 國道3號 | 國道 | 高公局北區養護工程分局 | 木柵工務段 | 5 | 12 | 17
258 | 35523 | 正常使用 | 中和交流道匝道H | 國道3號 | 國道 | 高公局北區養護工程分局 | 木柵工務段 | 2 | 12 | 14
259 | 35525 | 正常使用 | 安坑交流道匝道6跨越橋 | 國道3號 | 國道 | 高公局北區養護工程分局 | 木柵工務段 | 9 | 17 | 26
260 | 35592 | 正常使用 | 汐止系統交流道匝道6跨東側基隆河橋 | 國道3號 | 國道 | 高公局北區養護工程分局 | 木柵工務段 | 1 | 17 | 18
261 | 35596 | 正常使用 | 中和交流道聯絡道高架橋W (二) | 國道3號 | 國道 | 高公局北區養護工程分局 | 木柵工務段 | 0 | 16 | 16
262 | 35597 | 正常使用 | 中和交流道聯絡道高架橋E (二) | 國道3號 | 國道 | 高公局北區養護工程分局 | 木柵工務段 | 0 | 18 | 18
263 | 35598 | 正常使用 | 中和交流道匝道L | 國道3號 | 國道 | 高公局北區養護工程分局 | 木柵工務段 | 0 | 10 | 10
264 | 35599 | 正常使用 | 中和交流道匝道R | 國道3號 | 國道 | 高公局北區養護工程分局 | 木柵工務段 | 0 | 13 | 13
265 | 35600 | 正常使用 | 南港聯絡道匝道E橋 | 國道3號 | 國道 | 高公局北區養護工程分局 | 木柵工務段 | 0 | 24 | 24
266 | 35607 | 正常使用 | 萬芳交流道匝道7穿越橋S | 國道3甲 | 國道 | 高公局北區養護工程分局 | 木柵工務段 | 0 | 5 | 5
267 | 35470 | 正常使用 | 匝道6橋N(南港交流道) | 國道3號 | 國道 | 高公局北區養護工程分局 | 木柵工務段 | 0 | 17 | 17
268 | 35471 | 正常使用 | 中和交流道匝道F | 國道3號 | 國道 | 高公局北區養護工程分局 | 木柵工務段 | 0 | 3 | 3
269 | 35472 | 正常使用 | 南港聯絡道主線1號橋 | 國道3號 | 國道 | 高公局北區養護工程分局 | 木柵工務段 | 0 | 80 | 80
270 | 35474 | 正常使用 | 南港聯絡道匝道A橋 | 國道3號 | 國道 | 高公局北區養護工程分局 | 木柵工務段 | 0 | 16 | 16
271 | 35424 | 正常使用 | 西七號橋(麥金橋)N | 臺2己線 | 省道 | 高公局北區養護工程分局 | 木柵工務段 | 0 | 11 | 11
272 | 35425 | 正常使用 | 西七號橋(麥金橋)S | 臺2己線 | 省道 | 高公局北區養護工程分局 | 木柵工務段 | 0 | 11 | 11
273 | 35790 | 正常使用 | 木柵交流道匝道二景美溪橋 | 國道3號 | 國道 | 高公局北區養護工程分局 | 木柵工務段 | 1 | 13 | 14
274 | 35791 | 正常使用 | 萬芳交流道匝道7穿越橋N | 國道3甲 | 國道 | 高公局北區養護工程分局 | 木柵工務段 | 0 | 6 | 6
275 | 35792 | 正常使用 | 汐止系統交流道匝道6跨越橋 | 國道3號 | 國道 | 高公局北區養護工程分局 | 木柵工務段 | 4 | 5 | 9
276 | 35852 | 正常使用 | 南港聯絡道主線2號橋 | 國道3號 | 國道 | 高公局北區養護工程分局 | 木柵工務段 | 0 | 76 | 76
277 | 35853 | 正常使用 | 南港聯絡道匝道B橋 | 國道3號 | 國道 | 高公局北區養護工程分局 | 木柵工務段 | 0 | 12 | 12
278 | 40484 | 正常使用 | 景美溪橋(E、W) | 國道3甲 | 國道 | 高公局北區養護工程分局 | 木柵工務段 | 6 | 39 | 45
279 | 40492 | 正常使用 | 西三號橋(復興橋) | 臺2己線 | 省道 | 高公局北區養護工程分局 | 木柵工務段 | 1 | 20 | 21
280 | 40493 | 正常使用 | 西四號橋(德安橋) | 臺2己線 | 省道 | 高公局北區養護工程分局 | 木柵工務段 | 35 | 27 | 62
281 | 35850 | 正常使用 | 08-景美溪橋(N) | 國道5號 | 國道 | 高公局北區養護工程分局 | 頭城工務段 | 1 | 31 | 32
282 | 39845 | 正常使用 | 58-2-第C514A標冬山河橋（S） | 國道5號 | 國道 | 高公局北區養護工程分局 | 頭城工務段 | 0 | 30 | 30
283 | 39846 | 正常使用 | 58-第C514A標羅東冬山段高架橋 | 國道5號 | 國道 | 高公局北區養護工程分局 | 頭城工務段 | 8 | 119 | 127
284 | 39847 | 正常使用 | 58-1-第C514A標冬山河橋（N） | 國道5號 | 國道 | 高公局北區養護工程分局 | 頭城工務段 | 0 | 19 | 19
285 | 35805 | 正常使用 | 50-第C510標宜蘭交流道(北側)匝道4高架橋 | 國道5號 | 國道 | 高公局北區養護工程分局 | 頭城工務段 | 0 | 15 | 15
286 | 35809 | 正常使用 | 62-第C516標蘇澳交流道及蘇澳連絡道工程(N) | 國道5號 | 國道 | 高公局北區養護工程分局 | 頭城工務段 | 3 | 59 | 62
287 | 35810 | 正常使用 | 63-第C516標蘇澳交流道及蘇澳連絡道工程(S) | 國道5號 | 國道 | 高公局北區養護工程分局 | 頭城工務段 | 0 | 47 | 47
288 | 35625 | 正常使用 | 09-石碇交流道穿越橋(S) | 國道5號 | 國道 | 高公局北區養護工程分局 | 頭城工務段 | 1 | 18 | 19
289 | 35626 | 正常使用 | 10-石碇交流道穿越橋(N) | 國道5號 | 國道 | 高公局北區養護工程分局 | 頭城工務段 | 1 | 14 | 15
290 | 35627 | 正常使用 | 11-石碇高架橋(N、 S) | 國道5號 | 國道 | 高公局北區養護工程分局 | 頭城工務段 | 0 | 53 | 53
291 | 35628 | 正常使用 | 12-潭邊橋(N、S) | 國道5號 | 國道 | 高公局北區養護工程分局 | 頭城工務段 | 0 | 31 | 31
292 | 35629 | 正常使用 | 13-烏塗溪橋(N、S) | 國道5號 | 國道 | 高公局北區養護工程分局 | 頭城工務段 | 0 | 8 | 8
293 | 35636 | 正常使用 | 22-坪林一號高架橋(S) | 國道5號 | 國道 | 高公局北區養護工程分局 | 頭城工務段 | 0 | 46 | 46
294 | 35637 | 正常使用 | 25-坪林一號高架橋(N) | 國道5號 | 國道 | 高公局北區養護工程分局 | 頭城工務段 | 3 | 20 | 23
295 | 35639 | 正常使用 | 21-坑子口溪橋(N) | 國道5號 | 國道 | 高公局北區養護工程分局 | 頭城工務段 | 5 | 18 | 23
296 | 35640 | 正常使用 | 23-彭隧東口停車橋(S) | 國道5號 | 國道 | 高公局北區養護工程分局 | 頭城工務段 | 0 | 11 | 11
297 | 35641 | 正常使用 | 24-彭隧東洞口迴車道橋 | 國道5號 | 國道 | 高公局北區養護工程分局 | 頭城工務段 | 0 | 5 | 5
298 | 35650 | 正常使用 | 16-彭山一號高架橋(N) | 國道5號 | 國道 | 高公局北區養護工程分局 | 頭城工務段 | 0 | 16 | 16
299 | 35651 | 正常使用 | 17-彭山一號高架橋(S) | 國道5號 | 國道 | 高公局北區養護工程分局 | 頭城工務段 | 5 | 35 | 40
300 | 35655 | 正常使用 | 36-北勢溪橋(S) | 國道5號 | 國道 | 高公局北區養護工程分局 | 頭城工務段 | 0 | 20 | 20
301 | 35656 | 正常使用 | 35-北勢溪橋(N) | 國道5號 | 國道 | 高公局北區養護工程分局 | 頭城工務段 | 0 | 13 | 13
302 | 35663 | 正常使用 | 41-第四標1號橋 | 國道5號 | 國道 | 高公局北區養護工程分局 | 頭城工務段 | 0 | 11 | 11
303 | 35664 | 正常使用 | 42-第四標2號橋 | 國道5號 | 國道 | 高公局北區養護工程分局 | 頭城工務段 | 6 | 18 | 24
304 | 35665 | 正常使用 | 46-頭城交流道匝道4橋 | 國道5號 | 國道 | 高公局北區養護工程分局 | 頭城工務段 | 0 | 44 | 44
305 | 35666 | 正常使用 | 48-第C510標礁溪四城段橋梁工程 | 國道5號 | 國道 | 高公局北區養護工程分局 | 頭城工務段 | 24 | 193 | 217
306 | 35673 | 正常使用 | 59-第C514A標羅東交流道(南側)匝道2高架橋 | 國道5號 | 國道 | 高公局北區養護工程分局 | 頭城工務段 | 2 | 16 | 18
307 | 35674 | 正常使用 | 60-第C514A標羅東交流道(南側)匝道3高架橋 | 國道5號 | 國道 | 高公局北區養護工程分局 | 頭城工務段 | 0 | 18 | 18
308 | 35675 | 正常使用 | 61-第C515標冬山蘇澳段橋梁工程 | 國道5號 | 國道 | 高公局北區養護工程分局 | 頭城工務段 | 2 | 289 | 291
309 | 35685 | 正常使用 | 49-第C510標宜蘭交流道(北側)匝道1高架橋 | 國道5號 | 國道 | 高公局北區養護工程分局 | 頭城工務段 | 0 | 13 | 13
310 | 35687 | 正常使用 | 38-頭城高架橋 (S) | 國道5號 | 國道 | 高公局北區養護工程分局 | 頭城工務段 | 4 | 41 | 45
311 | 35688 | 正常使用 | 39-頭城高架橋 (N) | 國道5號 | 國道 | 高公局北區養護工程分局 | 頭城工務段 | 6 | 56 | 62
312 | 35689 | 正常使用 | 43-頭城交流道匝道 1 橋 | 國道5號 | 國道 | 高公局北區養護工程分局 | 頭城工務段 | 2 | 31 | 33
313 | 35690 | 正常使用 | 44-頭城交流道匝道2 「1」號橋 | 國道5號 | 國道 | 高公局北區養護工程分局 | 頭城工務段 | 0 | 9 | 9
314 | 35691 | 正常使用 | 45-頭城交流道匝道2「2」號橋 | 國道5號 | 國道 | 高公局北區養護工程分局 | 頭城工務段 | 0 | 28 | 28
315 | 35692 | 正常使用 | 47-頭城交流道連絡橋 | 國道5號 | 國道 | 高公局北區養護工程分局 | 頭城工務段 | 2 | 5 | 7
316 | 35693 | 正常使用 | 40-頭城收費站連絡道排水橋 | 國道5號 | 國道 | 高公局北區養護工程分局 | 頭城工務段 | 0 | 16 | 16
317 | 35694 | 正常使用 | 07-景美溪橋(S) | 國道5號 | 國道 | 高公局北區養護工程分局 | 頭城工務段 | 1 | 25 | 26
318 | 35798 | 正常使用 | 客雅溪橋(一)(北向) | 國道1號 | 國道 | 高公局北區養護工程分局 | 關西工務段 | 1 | 27 | 28
319 | 35801 | 正常使用 | 新竹交流道穿越橋(北向) | 國道1號 | 國道 | 高公局北區養護工程分局 | 關西工務段 | 1 | 13 | 14
320 | 35802 | 正常使用 | 新竹交流道穿越橋(南向) | 國道1號 | 國道 | 高公局北區養護工程分局 | 關西工務段 | 6 | 24 | 30
321 | 35178 | 正常使用 | 客雅溪橋(二)(南向) | 國道1號 | 國道 | 高公局北區養護工程分局 | 關西工務段 | 4 | 18 | 22
322 | 35208 | 正常使用 | 雙園路跨越橋 | 竹82 | 鄉道 | 高公局北區養護工程分局 | 關西工務段 | 8 | 20 | 28
323 | 35395 | 正常使用 | 大湳交流道IC穿越橋(西向) | 國道2號 | 國道 | 高公局北區養護工程分局 | 關西工務段 | 1 | 15 | 16
324 | 35396 | 正常使用 | 竹林IC環道R/A穿越橋 | 國道3號 | 國道 | 高公局北區養護工程分局 | 關西工務段 | 2 | 31 | 33
325 | 35397 | 正常使用 | 寶山IC雙溪排水橋(南向) | 國道3號 | 國道 | 高公局北區養護工程分局 | 關西工務段 | 20 | 58 | 78
326 | 35400 | 正常使用 | 寶山IC匝道七排水橋 | 國道3號 | 國道 | 高公局北區養護工程分局 | 關西工務段 | 10 | 49 | 59
327 | 35401 | 正常使用 | 茄苳IC117縣道穿越橋(南向) | 國道3號 | 國道 | 高公局北區養護工程分局 | 關西工務段 | 4 | 23 | 27
328 | 35402 | 正常使用 | 茄苳IC117縣道穿越橋(北向) | 國道3號 | 國道 | 高公局北區養護工程分局 | 關西工務段 | 1 | 15 | 16
329 | 35403 | 正常使用 | 茄苳IC C/D穿越橋 | 國道3號 | 國道 | 高公局北區養護工程分局 | 關西工務段 | 3 | 34 | 37
330 | 35405 | 正常使用 | 新竹系統交流道穿越橋(南向) | 國道3號 | 國道 | 高公局北區養護工程分局 | 關西工務段 | 6 | 21 | 27
331 | 35411 | 正常使用 | 新竹LC穿越橋 | 國道3號 | 國道 | 高公局北區養護工程分局 | 關西工務段 | 0 | 19 | 19
332 | 35412 | 正常使用 | 新竹系統交流道LH穿越橋 | 國道3號 | 國道 | 高公局北區養護工程分局 | 關西工務段 | 2 | 18 | 20
333 | 35417 | 正常使用 | 公道五跨越橋 | 公道五路二段 | 市區道路 | 高公局北區養護工程分局 | 關西工務段 | 9 | 87 | 96
334 | 35419 | 正常使用 | 迴轉車道穿越橋 | 新竹交流道 | 市區道路 | 高公局北區養護工程分局 | 關西工務段 | 1 | 7 | 8
335 | 35160 | 正常使用 | 埔頂里跨越橋 | 市8 | 市道 | 高公局北區養護工程分局 | 關西工務段 | 1 | 19 | 20
336 | 35161 | 正常使用 | 新安路跨越橋 | 新安路 | 市區道路 | 高公局北區養護工程分局 | 關西工務段 | 1 | 20 | 21
337 | 35162 | 正常使用 | 跨越橋096486 | 園區二路 | 市區道路 | 高公局北區養護工程分局 | 關西工務段 | 0 | 11 | 11
338 | 35163 | 正常使用 | 園區二路跨越橋 | 園區二路 | 市區道路 | 高公局北區養護工程分局 | 關西工務段 | 0 | 26 | 26
339 | 35164 | 正常使用 | 園區三路跨越橋 | 園區三路 | 市區道路 | 高公局北區養護工程分局 | 關西工務段 | 1 | 24 | 25
340 | 35165 | 正常使用 | 三峰路跨越橋 | 竹43 | 鄉道 | 高公局北區養護工程分局 | 關西工務段 | 1 | 22 | 23
341 | 35166 | 正常使用 | 跨越橋099886 | 產業道路 | 村里道路 | 高公局北區養護工程分局 | 關西工務段 | 2 | 21 | 23
342 | 35167 | 正常使用 | 峰城路跨越橋 | 竹47-2 | 鄉道 | 高公局北區養護工程分局 | 關西工務段 | 2 | 18 | 20
343 | 35014 | 正常使用 | 鳳山溪河川橋(北向) | 國道3號 | 國道 | 高公局北區養護工程分局 | 關西工務段 | 20 | 66 | 86
344 | 35337 | 正常使用 | 崁下排水橋(北向) | 國道3號 | 國道 | 高公局北區養護工程分局 | 關西工務段 | 10 | 76 | 86
345 | 35338 | 正常使用 | 崁下排水橋(南向) | 國道3號 | 國道 | 高公局北區養護工程分局 | 關西工務段 | 5 | 67 | 72
346 | 35339 | 正常使用 | 120縣道文衡路穿越橋(北向) | 國道3號 | 國道 | 高公局北區養護工程分局 | 關西工務段 | 4 | 24 | 28
347 | 35340 | 正常使用 | 竹林交流道穿越橋(南向) | 國道3號 | 國道 | 高公局北區養護工程分局 | 關西工務段 | 2 | 38 | 40
348 | 35341 | 正常使用 | 頭前溪河川橋(北向) | 國道3號 | 國道 | 高公局北區養護工程分局 | 關西工務段 | 9 | 53 | 62
349 | 35342 | 正常使用 | 竹40鄉道穿越橋(北向) | 國道3號 | 國道 | 高公局北區養護工程分局 | 關西工務段 | 9 | 16 | 25
350 | 35343 | 正常使用 | 94K+612渡槽兼人行橋 | 人行道路 | 農路 | 高公局北區養護工程分局 | 關西工務段 | 0 | 14 | 14
351 | 35344 | 正常使用 | 柯子湖排水橋(北向) | 國道3號 | 國道 | 高公局北區養護工程分局 | 關西工務段 | 6 | 17 | 23
352 | 35345 | 正常使用 | 水尾溪排水橋(南向) | 國道3號 | 國道 | 高公局北區養護工程分局 | 關西工務段 | 10 | 60 | 70
353 | 35346 | 正常使用 | 崎林路高架橋(雙林路)北向 | 國道3號 | 國道 | 高公局北區養護工程分局 | 關西工務段 | 3 | 36 | 39
354 | 35347 | 正常使用 | 茄苳高架橋(南向) | 國道3號 | 國道 | 高公局北區養護工程分局 | 關西工務段 | 5 | 56 | 61
355 | 35348 | 正常使用 | 117縣道(一)高架橋(南向) | 國道3號 | 國道 | 高公局北區養護工程分局 | 關西工務段 | 2 | 27 | 29
356 | 35349 | 正常使用 | 117縣道(二)高架橋(南向) | 國道3號 | 國道 | 高公局北區養護工程分局 | 關西工務段 | 3 | 46 | 49
357 | 35350 | 正常使用 | 台一線穿越橋(南向) | 國道3號 | 國道 | 高公局北區養護工程分局 | 關西工務段 | 2 | 14 | 16
358 | 35351 | 正常使用 | 鹽水溪排水橋(北向) | 國道3號 | 國道 | 高公局北區養護工程分局 | 關西工務段 | 2 | 24 | 26
359 | 35352 | 正常使用 | 台13線穿越橋(北向) | 國道3號 | 國道 | 高公局北區養護工程分局 | 關西工務段 | 5 | 12 | 17
360 | 35355 | 正常使用 | 客雅溪橋(一)(南向) | 國道1號 | 國道 | 高公局北區養護工程分局 | 關西工務段 | 8 | 16 | 24
361 | 35361 | 正常使用 | 三峽溪河川橋(南向) | 國道3號 | 國道 | 高公局北區養護工程分局 | 關西工務段 | 3 | 32 | 35
362 | 35365 | 正常使用 | 大漢溪河川橋(北向) | 國道3號 | 國道 | 高公局北區養護工程分局 | 關西工務段 | 4 | 35 | 39
363 | 35386 | 正常使用 | 鳳山溪河川橋(南向) | 國道3號 | 國道 | 高公局北區養護工程分局 | 關西工務段 | 26 | 47 | 73
364 | 35387 | 正常使用 | 四重溪排水橋(南向) | 國道3號 | 國道 | 高公局北區養護工程分局 | 關西工務段 | 6 | 22 | 28
365 | 35020 | 正常使用 | 120縣道文衡路穿越橋(南向) | 國道3號 | 國道 | 高公局北區養護工程分局 | 關西工務段 | 7 | 24 | 31
366 | 35026 | 正常使用 | 寶山IC雙溪排水橋(北向) | 國道3號 | 國道 | 高公局北區養護工程分局 | 關西工務段 | 11 | 50 | 61
367 | 35027 | 正常使用 | 新竹二號跨越橋(雙向) | 大湖路167巷 | 農路 | 高公局北區養護工程分局 | 關西工務段 | 1 | 9 | 10
368 | 35028 | 正常使用 | 新竹三號跨越橋(雙向) | 中華路六段 | 村里道路 | 高公局北區養護工程分局 | 關西工務段 | 1 | 18 | 19
369 | 35029 | 正常使用 | 台一線穿越橋(北向) | 國道3號 | 國道 | 高公局北區養護工程分局 | 關西工務段 | 2 | 15 | 17
370 | 35030 | 正常使用 | 92K+542跨越渡槽兼人行橋(雙向) | 中興路一段291巷 | 村里道路 | 高公局北區養護工程分局 | 關西工務段 | 2 | 18 | 20
371 | 35031 | 正常使用 | 頭前溪河川橋(南向) | 國道3號 | 國道 | 高公局北區養護工程分局 | 關西工務段 | 18 | 59 | 77
372 | 35032 | 正常使用 | 94K+383跨越橋(雙向) | 雲南路 | 鄉道 | 高公局北區養護工程分局 | 關西工務段 | 10 | 10 | 20
373 | 35033 | 正常使用 | 柯子湖排水橋(南向) | 國道3號 | 國道 | 高公局北區養護工程分局 | 關西工務段 | 3 | 20 | 23
374 | 35034 | 正常使用 | 竹45鄉道跨越橋(雙向) | 竹45 | 鄉道 | 高公局北區養護工程分局 | 關西工務段 | 3 | 15 | 18
375 | 35035 | 正常使用 | 竹林交流道穿越橋(北向) | 國道3號 | 國道 | 高公局北區養護工程分局 | 關西工務段 | 9 | 18 | 27
376 | 35036 | 正常使用 | 122縣道中興路跨越橋(雙向) | 縣122 | 縣道 | 高公局北區養護工程分局 | 關西工務段 | 7 | 38 | 45
377 | 35037 | 正常使用 | 四重溪排水橋(北向) | 國道3號 | 國道 | 高公局北區養護工程分局 | 關西工務段 | 6 | 12 | 18
378 | 35039 | 正常使用 | 大湳交流道IC穿越橋(東向) | 國道2號 | 國道 | 高公局北區養護工程分局 | 關西工務段 | 3 | 18 | 21
379 | 35040 | 正常使用 | 大湳一號渡槽橋 | 渡槽橋上未開放通行 | 其他 | 高公局北區養護工程分局 | 關西工務段 | 0 | 11 | 11
380 | 35041 | 正常使用 | 117縣道(一)高架橋(北向) | 國道3號 | 國道 | 高公局北區養護工程分局 | 關西工務段 | 3 | 39 | 42
381 | 35042 | 正常使用 | 雲南路跨越橋(雙向) | 竹46 | 鄉道 | 高公局北區養護工程分局 | 關西工務段 | 2 | 17 | 19
382 | 35043 | 正常使用 | 鶯歌系統交流道匝道B跨越橋(單向) | 國道3號 | 國道 | 高公局北區養護工程分局 | 關西工務段 | 10 | 60 | 70
383 | 35045 | 正常使用 | 茄苳高架橋(北向) | 國道3號 | 國道 | 高公局北區養護工程分局 | 關西工務段 | 3 | 35 | 38
384 | 35046 | 正常使用 | 117縣道(二)高架橋(北向) | 國道3號 | 國道 | 高公局北區養護工程分局 | 關西工務段 | 4 | 55 | 59
385 | 35047 | 正常使用 | 竹40鄉道穿越橋(南向) | 國道3號 | 國道 | 高公局北區養護工程分局 | 關西工務段 | 7 | 11 | 18
386 | 35048 | 正常使用 | 大湳一號跨越橋(雙向) | 興豐路226弄 | 市區道路 | 高公局北區養護工程分局 | 關西工務段 | 6 | 15 | 21
387 | 35050 | 正常使用 | 台13線穿越橋(南向) | 國道3號 | 國道 | 高公局北區養護工程分局 | 關西工務段 | 5 | 13 | 18
388 | 35051 | 正常使用 | 大湳二號渡槽橋 | 渡槽橋橋上封閉未開放通行 | 其他 | 高公局北區養護工程分局 | 關西工務段 | 0 | 12 | 12
389 | 35054 | 正常使用 | 三峽溪河川橋(北向) | 國道3號 | 國道 | 高公局北區養護工程分局 | 關西工務段 | 3 | 61 | 64
390 | 35077 | 正常使用 | 海山排水橋(南向) | 國道3號 | 國道 | 高公局北區養護工程分局 | 關西工務段 | 3 | 8 | 11
391 | 35080 | 正常使用 | 新竹系統交流道穿越橋(北向) | 國道3號 | 國道 | 高公局北區養護工程分局 | 關西工務段 | 5 | 33 | 38
392 | 35081 | 正常使用 | 寶山三號跨越橋(雙向) | 柴橋路 | 村里道路 | 高公局北區養護工程分局 | 關西工務段 | 8 | 40 | 48
393 | 35082 | 正常使用 | 新竹一號跨越橋(雙向) | 茄苳路 | 村里道路 | 高公局北區養護工程分局 | 關西工務段 | 3 | 22 | 25
394 | 35083 | 正常使用 | 新竹系統交流道匝道A(四)跨越橋 | 國道3號 | 國道 | 高公局北區養護工程分局 | 關西工務段 | 3 | 7 | 10
395 | 35084 | 正常使用 | 新竹系統交流道匝道E(一)穿越橋 | 國道3號 | 國道 | 高公局北區養護工程分局 | 關西工務段 | 0 | 9 | 9
396 | 35085 | 正常使用 | 117縣道跨越橋(雙向) | 縣117 | 縣道 | 高公局北區養護工程分局 | 關西工務段 | 3 | 14 | 17
397 | 35093 | 正常使用 | 新竹系統交流道匝道A(二)跨越橋 | 國道3號 | 國道 | 高公局北區養護工程分局 | 關西工務段 | 1 | 8 | 9
398 | 35094 | 正常使用 | 寶山一號跨越橋(雙向) | 寶新路一段428巷 | 農路 | 高公局北區養護工程分局 | 關西工務段 | 1 | 15 | 16
399 | 35098 | 正常使用 | 新竹系統交流道匝道E(二)跨越橋 | 國道3號 | 國道 | 高公局北區養護工程分局 | 關西工務段 | 0 | 26 | 26
400 | 35099 | 正常使用 | 鹽水溪排水橋(南向) | 國道3號 | 國道 | 高公局北區養護工程分局 | 關西工務段 | 0 | 16 | 16
401 | 35100 | 正常使用 | 懷生機場跨越橋(雙向) | 懷生機場 | 專用公路 | 高公局北區養護工程分局 | 關西工務段 | 1 | 14 | 15
402 | 35103 | 正常使用 | 竹43鄉道跨越橋(雙向) | 竹43 | 鄉道 | 高公局北區養護工程分局 | 關西工務段 | 12 | 83 | 95
403 | 35105 | 正常使用 | 大漢溪河川橋(南向) | 國道3號 | 國道 | 高公局北區養護工程分局 | 關西工務段 | 6 | 72 | 78
404 | 35106 | 正常使用 | 水尾溪排水橋(北向) | 國道3號 | 國道 | 高公局北區養護工程分局 | 關西工務段 | 17 | 66 | 83
405 | 35107 | 正常使用 | 新竹系統交流道匝道A(三)跨越橋 | 國道3號 | 國道 | 高公局北區養護工程分局 | 關西工務段 | 1 | 10 | 11
406 | 35108 | 正常使用 | 崎林路高架橋(雙林路)南向 | 國道3號 | 國道 | 高公局北區養護工程分局 | 關西工務段 | 4 | 30 | 34
407 | 35109 | 正常使用 | 新竹系統交流道匝道E排水橋 | 國道3號 | 國道 | 高公局北區養護工程分局 | 關西工務段 | 0 | 18 | 18
408 | 35110 | 正常使用 | 寶山二號跨越橋(雙向) | 雙林路一段286巷 | 農路 | 高公局北區養護工程分局 | 關西工務段 | 1 | 8 | 9
409 | 35111 | 正常使用 | 大湳三號跨越橋(雙向) | 後庄街 | 市區道路 | 高公局北區養護工程分局 | 關西工務段 | 1 | 13 | 14
410 | 35112 | 正常使用 | 大湳二號跨越橋(雙向) | 市道114 | 市道 | 高公局北區養護工程分局 | 關西工務段 | 4 | 9 | 13
411 | 35113 | 正常使用 | 新竹系統交流道匝道G排水橋 | 國道3號 | 國道 | 高公局北區養護工程分局 | 關西工務段 | 0 | 22 | 22
412 | 35114 | 正常使用 | 新竹系統交流道匝道A(一)跨越橋 | 國道3號 | 國道 | 高公局北區養護工程分局 | 關西工務段 | 4 | 14 | 18
413 | 35116 | 正常使用 | 客雅溪橋(二)(北向) | 國道1號 | 國道 | 高公局北區養護工程分局 | 關西工務段 | 1 | 19 | 20
414 | 35816 | 正常使用 | 新竹交流道南下出口匝道橋 | 國道1號 | 國道 | 高公局北區養護工程分局 | 關西工務段 | 4 | 72 | 76
415 | 35818 | 正常使用 | 大湳交流道匝道R3高架橋 | 國道2號 | 國道 | 高公局北區養護工程分局 | 關西工務段 | 1 | 80 | 81
416 | 35819 | 正常使用 | 大湳交流道匝道R4高架橋 | 國道2號 | 國道 | 高公局北區養護工程分局 | 關西工務段 | 5 | 93 | 98
417 | 35820 | 正常使用 | 大湳交流道環道L3穿越橋 | 國道2號 | 國道 | 高公局北區養護工程分局 | 關西工務段 | 3 | 25 | 28
418 | 39771 | 正常使用 | 公道五跨越橋南向出口匝道E | 國道1號 | 國道 | 高公局北區養護工程分局 | 關西工務段 | 6 | 21 | 27
419 | 39772 | 正常使用 | 公道五跨越橋南向入口匝道F | 國道1號 | 國道 | 高公局北區養護工程分局 | 關西工務段 | 1 | 30 | 31
420 | 39773 | 正常使用 | 公道五跨越橋北向出口匝道G | 國道1號 | 國道 | 高公局北區養護工程分局 | 關西工務段 | 1 | 34 | 35
421 | 39774 | 正常使用 | 公道五跨越橋北向入口匝道H | 國道1號 | 國道 | 高公局北區養護工程分局 | 關西工務段 | 1 | 28 | 29
422 | 35847 | 正常使用 | 寶山IC匝道六排水橋(一) | 國道3號 | 國道 | 高公局北區養護工程分局 | 關西工務段 | 20 | 81 | 101
423 | 35848 | 正常使用 | 寶山IC匝道六排水橋(二) | 國道3號 | 國道 | 高公局北區養護工程分局 | 關西工務段 | 11 | 90 | 101
424 | 35849 | 正常使用 | 新竹交流道南下入口匝道橋 | 國道1號 | 國道 | 高公局北區養護工程分局 | 關西工務段 | 8 | 31 | 39
425 | 35843 | 正常使用 | 大湳交流道匝道L1高架橋 | 國道2號 | 國道 | 高公局北區養護工程分局 | 關西工務段 | 1 | 28 | 29
426 | 39752 | 正常使用 | 寶山IC匝道六排水橋(三) | 國道3號 | 國道 | 高公局北區養護工程分局 | 關西工務段 | 1 | 31 | 32
427 | 40478 | 正常使用 | 大義路穿越橋(北向) | 國道3號 | 國道 | 高公局北區養護工程分局 | 關西工務段 | 2 | 23 | 25
428 | 40479 | 正常使用 | 大義路穿越橋(南向) | 國道3號 | 國道 | 高公局北區養護工程分局 | 關西工務段 | 6 | 17 | 23

## FINAL
NO | 檢測日期 | U | 狀態 | 維修構件 | 開工日期 | 橋梁 系統ID | 橋梁名稱 | U | 權重
1 | 2020-06-10 | 2 | 未維修 | 橋護欄 |  | 35018 | 大湳高架橋第二標(西向) | 2 | 3
2 | 2020-06-10 | 2 | 未維修 | 橋墩／帽梁 |  | 35018 |  | 2 | 7
3 | 2020-06-10 | 2 | 未維修 | 橋墩／帽梁 |  | 35018 |  | 2 | 7
4 | 2020-06-10 | 1 | 未維修 | 主梁 |  | 35018 |  | 1 | 8
5 | 2020-06-10 | 1 | 未維修 | 主梁 |  | 35018 |  | 1 | 8
6 | 2020-06-10 | 1 | 未維修 | 主梁 |  | 35018 |  | 1 | 8
7 | 2020-06-10 | 1 | 未維修 | 橫隔梁 |  | 35018 |  | 1 | 6
8 | 2020-06-10 | 1 | 未維修 | 橋面板 |  | 35018 |  | 1 | 7
9 | 2020-06-10 | 1 | 未維修 | 橋面板 |  | 35018 |  | 1 | 7
10 | 2020-06-10 | 1 | 未維修 | 橋面板 |  | 35018 |  | 1 | 7
11 | 2020-06-10 | 2 | 未維修 | 橋面板 |  | 35018 |  | 2 | 7
12 | 2020-06-10 | 1 | 未維修 | 橋梁排水設施 |  | 35018 |  | 1 | 4
13 | 2020-06-10 | 1 | 未維修 | 橋護欄 |  | 35018 |  | 1 | 3
14 | 2020-06-10 | 1 | 未維修 | 橋墩／帽梁 |  | 35018 |  | 1 | 7
15 | 2020-06-10 | 1 | 未維修 | 伸縮縫 |  | 35018 |  | 1 | 6
16 | 2020-06-10 | 2 | 未維修 | 主梁 |  | 35018 |  | 2 | 8
17 | 2020-06-10 | 2 | 未維修 | 主梁 |  | 35018 |  | 2 | 8
18 | 2020-06-10 | 1 | 未維修 | 主梁 |  | 35018 |  | 1 | 8
19 | 2020-06-10 | 1 | 未維修 | 主梁 |  | 35018 |  | 1 | 8
20 | 2020-06-10 | 1 | 未維修 | 主梁 |  | 35018 |  | 1 | 8
21 | 2020-06-10 | 1 | 未維修 | 主梁 |  | 35018 |  | 1 | 8
22 | 2020-06-10 | 1 | 未維修 | 伸縮縫 |  | 35018 |  | 1 | 6
23 | 2020-06-10 | 2 | 未維修 | 主梁 |  | 35018 |  | 2 | 8
24 | 2020-06-10 | 2 | 未維修 | 主梁 |  | 35018 |  | 2 | 8
25 | 2020-06-10 | 1 | 未維修 | 主梁 |  | 35018 |  | 1 | 8
26 | 2020-06-10 | 1 | 未維修 | 主梁 |  | 35018 |  | 1 | 8
27 | 2020-06-10 | 1 | 未維修 | 主梁 |  | 35018 |  | 1 | 8
28 | 2020-06-10 | 1 | 未維修 | 主梁 |  | 35018 |  | 1 | 8
29 | 2020-06-10 | 1 | 未維修 | 主梁 |  | 35018 |  | 1 | 8
30 | 2020-06-10 | 1 | 未維修 | 主梁 |  | 35018 |  | 1 | 8
31 | 2020-06-10 | 1 | 未維修 | 主梁 |  | 35018 |  | 1 | 8
32 | 2020-06-10 | 1 | 未維修 | 主梁 |  | 35018 |  | 1 | 8
33 | 2020-06-10 | 1 | 未維修 | 主梁 |  | 35018 |  | 1 | 8
34 | 2020-06-10 | 1 | 未維修 | 橋面板 |  | 35018 |  | 1 | 7
35 | 2020-06-10 | 1 | 未維修 | 橋面板 |  | 35018 |  | 1 | 7
36 | 2020-06-10 | 1 | 未維修 | 橋面板 |  | 35018 |  | 1 | 7
37 | 2020-06-10 | 1 | 未維修 | 橫隔梁 |  | 35018 |  | 1 | 6
38 | 2020-06-10 | 1 | 未維修 | 橋面板 |  | 35018 |  | 1 | 7
39 | 2020-06-10 | 2 | 未維修 | 橋面板 |  | 35018 |  | 2 | 7
40 | 2020-06-10 | 2 | 未維修 | 橋面板 |  | 35018 |  | 2 | 7
41 | 2020-06-10 | 1 | 未維修 | 橋面板 |  | 35018 |  | 1 | 7
42 | 2020-06-10 | 2 | 未維修 | 橋護欄 |  | 35018 |  | 2 | 3
43 | 2020-06-10 | 2 | 未維修 | 橋護欄 |  | 35018 |  | 2 | 3
44 | 2020-06-10 | 1 | 未維修 | 主梁 |  | 35018 |  | 1 | 8
45 | 2020-06-10 | 2 | 未維修 | 主梁 |  | 35018 |  | 2 | 8
46 | 2020-06-10 | 1 | 未維修 | 主梁 |  | 35018 |  | 1 | 8
47 | 2020-06-10 | 1 | 未維修 | 橫隔梁 |  | 35018 |  | 1 | 6
48 | 2020-06-10 | 2 | 未維修 | 橫隔梁 |  | 35018 |  | 2 | 6
49 | 2020-06-10 | 1 | 未維修 | 橫隔梁 |  | 35018 |  | 1 | 6
50 | 2020-06-10 | 1 | 未維修 | 橋面板 |  | 35018 |  | 1 | 7
51 | 2020-06-10 | 1 | 未維修 | 橋面板 |  | 35018 |  | 1 | 7
52 | 2020-06-10 | 1 | 未維修 | 主梁 |  | 35018 |  | 1 | 8
53 | 2020-06-10 | 1 | 未維修 | 橋面板 |  | 35018 |  | 1 | 7
54 | 2020-06-10 | 1 | 未維修 | 橋面板 |  | 35018 |  | 1 | 7
55 | 2020-06-10 | 1 | 未維修 | 橋面板 |  | 35018 |  | 1 | 7
56 | 2020-06-10 | 1 | 未維修 | 橋面板 |  | 35018 |  | 1 | 7
57 | 2020-06-10 | 1 | 未維修 | 主梁 |  | 35018 |  | 1 | 8
1 | 2020-06-23 | 1 | 未維修 | 引道路堤護欄 |  | 35120 | 老街溪橋(南北向) | 1 | 2
2 | 2020-06-23 | 1 | 未維修 | 橋台 |  | 35120 |  | 1 | 6
3 | 2020-06-23 | 1 | 未維修 | 橋墩／帽梁 |  | 35120 |  | 1 | 7
4 | 2020-06-23 | 1 | 未維修 | 橋墩／帽梁 |  | 35120 |  | 1 | 7
5 | 2020-06-23 | 1 | 未維修 | 橋墩／帽梁 |  | 35120 |  | 1 | 7
6 | 2020-06-23 | 1 | 未維修 | 橋墩／帽梁 |  | 35120 |  | 1 | 7
7 | 2020-06-23 | 1 | 未維修 | 橋墩／帽梁 |  | 35120 |  | 1 | 7
8 | 2020-06-23 | 1 | 未維修 | 主梁 |  | 35120 |  | 1 | 8
9 | 2020-06-23 | 1 | 未維修 | 主梁 |  | 35120 |  | 1 | 8
10 | 2020-06-23 | 1 | 未維修 | 橫隔梁 |  | 35120 |  | 1 | 6
11 | 2020-06-23 | 1 | 未維修 | 橋台 |  | 35120 |  | 1 | 6
12 | 2020-06-23 | 1 | 未維修 | 翼牆／擋土牆 |  | 35120 |  | 1 | 5
13 | 2020-06-23 | 1 | 未維修 | 橋墩／帽梁 |  | 35120 |  | 1 | 7
14 | 2020-06-23 | 1 | 未維修 | 橋墩／帽梁 |  | 35120 |  | 1 | 7
15 | 2020-06-23 | 1 | 未維修 | 主梁 |  | 35120 |  | 1 | 8
16 | 2020-06-23 | 2 | 未維修 | 主梁 |  | 35120 |  | 2 | 8
17 | 2020-06-23 | 2 | 未維修 | 主梁 |  | 35120 |  | 2 | 8
18 | 2020-06-23 | 1 | 未維修 | 主梁 |  | 35120 |  | 1 | 8
19 | 2020-06-23 | 1 | 未維修 | 橋護欄 |  | 35120 |  | 1 | 3
20 | 2020-06-23 | 1 | 未維修 | 橋護欄 |  | 35120 |  | 1 | 3
21 | 2020-06-23 | 1 | 未維修 | 橋墩／帽梁 |  | 35120 |  | 1 | 7
22 | 2020-06-23 | 1 | 未維修 | 橋墩／帽梁 |  | 35120 |  | 1 | 7
23 | 2020-06-23 | 1 | 未維修 | 橋墩／帽梁 |  | 35120 |  | 1 | 7
24 | 2020-06-23 | 1 | 未維修 | 橋墩／帽梁 |  | 35120 |  | 1 | 7
25 | 2020-06-23 | 1 | 未維修 | 防落設施 |  | 35120 |  | 1 | 5
26 | 2020-06-23 | 1 | 未維修 | 主梁 |  | 35120 |  | 1 | 8
27 | 2020-06-23 | 1 | 未維修 | 主梁 |  | 35120 |  | 1 | 8
28 | 2020-06-23 | 1 | 未維修 | 主梁 |  | 35120 |  | 1 | 8
29 | 2020-06-23 | 1 | 未維修 | 橫隔梁 |  | 35120 |  | 1 | 6
30 | 2020-06-23 | 1 | 未維修 | 橫隔梁 |  | 35120 |  | 1 | 6
31 | 2020-06-23 | 1 | 未維修 | 橋面板 |  | 35120 |  | 1 | 7
32 | 2020-06-23 | 1 | 未維修 | 橋面板 |  | 35120 |  | 1 | 7
33 | 2020-06-23 | 1 | 未維修 | 主梁 |  | 35120 |  | 1 | 8
34 | 2020-06-23 | 1 | 未維修 | 主梁 |  | 35120 |  | 1 | 8
35 | 2020-06-23 | 1 | 未維修 | 主梁 |  | 35120 |  | 1 | 8
36 | 2020-06-23 | 1 | 未維修 | 主梁 |  | 35120 |  | 1 | 8
37 | 2020-06-23 | 1 | 未維修 | 橫隔梁 |  | 35120 |  | 1 | 6
38 | 2020-06-23 | 1 | 未維修 | 橫隔梁 |  | 35120 |  | 1 | 6
39 | 2020-06-23 | 1 | 未維修 | 橫隔梁 |  | 35120 |  | 1 | 6
40 | 2020-06-23 | 1 | 未維修 | 橫隔梁 |  | 35120 |  | 1 | 6
41 | 2020-06-23 | 1 | 未維修 | 橫隔梁 |  | 35120 |  | 1 | 6
42 | 2020-06-23 | 1 | 未維修 | 橋台 |  | 35120 |  | 1 | 6
43 | 2020-06-23 | 2 | 未維修 | 翼牆／擋土牆 |  | 35120 |  | 2 | 5
44 | 2020-06-23 | 1 | 未維修 | 橫隔梁 |  | 35120 |  | 1 | 6
45 | 2020-06-23 | 1 | 未維修 | 橫隔梁 |  | 35120 |  | 1 | 6
46 | 2020-06-23 | 1 | 未維修 | 橫隔梁 |  | 35120 |  | 1 | 6
47 | 2020-06-23 | 1 | 未維修 | 橋面板 |  | 35120 |  | 1 | 7
48 | 2020-06-23 | 1 | 未維修 | 橋台 |  | 35120 |  | 1 | 6
1 | 2020-07-24 | 1 | 未維修 | 引道路堤護欄 |  | 35123 | 北窩溪橋(北向) | 1 | 2
2 | 2020-07-24 | 1 | 未維修 | 主梁 |  | 35123 |  | 1 | 8
3 | 2020-07-24 | 1 | 未維修 | 橋面板 |  | 35123 |  | 1 | 7
4 | 2020-07-24 | 1 | 未維修 | 橋台 |  | 35123 |  | 1 | 6
5 | 2020-07-24 | 1 | 未維修 | 橋台 |  | 35123 |  | 1 | 6
6 | 2020-07-24 | 1 | 未維修 | 橋護欄 |  | 35123 |  | 1 | 3
7 | 2020-07-24 | 1 | 未維修 | 橋護欄 |  | 35123 |  | 1 | 3
8 | 2020-07-24 | 1 | 未維修 | 主梁 |  | 35123 |  | 1 | 8
9 | 2020-07-24 | 2 | 未維修 | 引道路堤護欄 |  | 35123 |  | 2 | 2
10 | 2020-07-24 | 2 | 未維修 | 橋台 |  | 35123 |  | 2 | 6
11 | 2020-07-24 | 1 | 未維修 | 橫隔梁 |  | 35123 |  | 1 | 6
12 | 2020-07-24 | 1 | 已維修 | 橋台 | 2023-01-02 | 35123 |  | 1 | 6
1 | 2020-07-24 | 1 | 未維修 | 橋台 |  | 35124 | 北窩溪橋(南向) | 1 | 6
2 | 2020-07-24 | 1 | 未維修 | 橋台 |  | 35124 |  | 1 | 6
3 | 2020-07-24 | 1 | 未維修 | 橋護欄 |  | 35124 |  | 1 | 3
4 | 2020-07-24 | 1 | 未維修 | 橋護欄 |  | 35124 |  | 1 | 3
5 | 2020-07-24 | 1 | 未維修 | 橋台 |  | 35124 |  | 1 | 6
6 | 2020-07-24 | 1 | 未維修 | 橋護欄 |  | 35124 |  | 1 | 3
1 | 2020-07-24 | 1 | 未維修 | 主梁 |  | 35127 | 長安崩坡下橋(北向) | 1 | 8
2 | 2020-07-24 | 1 | 未維修 | 引道路堤護欄 |  | 35127 |  | 1 | 2
3 | 2020-07-24 | 1 | 未維修 | 橋護欄 |  | 35127 |  | 1 | 3
4 | 2020-07-24 | 1 | 未維修 | 引道路堤護欄 |  | 35127 |  | 1 | 2
5 | 2020-07-24 | 1 | 未維修 | 引道路堤護欄 |  | 35127 |  | 1 | 2
6 | 2020-07-24 | 1 | 未維修 | 橋護欄 |  | 35127 |  | 1 | 3
7 | 2020-07-24 | 1 | 未維修 | 橋台 |  | 35127 |  | 1 | 6
8 | 2020-07-24 | 2 | 未維修 | 主梁 |  | 35127 |  | 2 | 8
9 | 2020-07-24 | 1 | 未維修 | 主梁 |  | 35127 |  | 1 | 8
10 | 2020-07-24 | 1 | 未維修 | 主梁 |  | 35127 |  | 1 | 8
11 | 2020-07-24 | 1 | 未維修 | 主梁 |  | 35127 |  | 1 | 8
12 | 2020-07-24 | 2 | 未維修 | 橋面板 |  | 35127 |  | 2 | 7
13 | 2020-07-24 | 1 | 未維修 | 橋面板 |  | 35127 |  | 1 | 7
14 | 2020-07-24 | 1 | 未維修 | 主梁 |  | 35127 |  | 1 | 8
15 | 2020-07-24 | 1 | 未維修 | 主梁 |  | 35127 |  | 1 | 8
16 | 2020-07-24 | 1 | 未維修 | 主梁 |  | 35127 |  | 1 | 8
17 | 2020-07-24 | 1 | 未維修 | 主梁 |  | 35127 |  | 1 | 8
18 | 2020-07-24 | 1 | 未維修 | 主梁 |  | 35127 |  | 1 | 8
19 | 2020-07-24 | 2 | 未維修 | 橋面板 |  | 35127 |  | 2 | 7
20 | 2020-07-24 | 1 | 未維修 | 橋墩／帽梁 |  | 35127 |  | 1 | 7
21 | 2020-07-24 | 1 | 未維修 | 橋墩／帽梁 |  | 35127 |  | 1 | 7
22 | 2020-07-24 | 1 | 未維修 | 主梁 |  | 35127 |  | 1 | 8
23 | 2020-07-24 | 1 | 未維修 | 橋台 |  | 35127 |  | 1 | 6
24 | 2020-07-24 | 1 | 未維修 | 橋台 |  | 35127 |  | 1 | 6
25 | 2020-07-24 | 1 | 未維修 | 主梁 |  | 35127 |  | 1 | 8
26 | 2020-07-24 | 1 | 未維修 | 主梁 |  | 35127 |  | 1 | 8
1 | 2020-07-24 | 1 | 未維修 | 橋台 |  | 35128 | 長安崩坡下橋(南向) | 1 | 6
2 | 2020-07-24 | 1 | 未維修 | 主梁 |  | 35128 |  | 1 | 8
3 | 2020-07-24 | 1 | 未維修 | 主梁 |  | 35128 |  | 1 | 8
4 | 2020-07-24 | 1 | 未維修 | 橫隔梁 |  | 35128 |  | 1 | 6
5 | 2020-07-24 | 1 | 未維修 | 橋梁排水設施 |  | 35128 |  | 1 | 4
6 | 2020-07-24 | 2 | 未維修 | 橋護欄 |  | 35128 |  | 2 | 3
7 | 2020-07-24 | 1 | 未維修 | 引道路堤護欄 |  | 35128 |  | 1 | 2
8 | 2020-07-24 | 1 | 未維修 | 橋墩／帽梁 |  | 35128 |  | 1 | 7
9 | 2020-07-24 | 1 | 未維修 | 主梁 |  | 35128 |  | 1 | 8
10 | 2020-07-24 | 1 | 未維修 | 主梁 |  | 35128 |  | 1 | 8
11 | 2020-07-24 | 1 | 未維修 | 主梁 |  | 35128 |  | 1 | 8
12 | 2020-07-24 | 1 | 未維修 | 主梁 |  | 35128 |  | 1 | 8
13 | 2020-07-24 | 1 | 未維修 | 橋台 |  | 35128 |  | 1 | 6
14 | 2020-07-24 | 1 | 未維修 | 橋台 |  | 35128 |  | 1 | 6
15 | 2020-07-24 | 1 | 未維修 | 主梁 |  | 35128 |  | 1 | 8
16 | 2020-07-24 | 1 | 未維修 | 橫隔梁 |  | 35128 |  | 1 | 6
17 | 2020-07-24 | 1 | 未維修 | 橫隔梁 |  | 35128 |  | 1 | 6
18 | 2020-07-24 | 1 | 未維修 | 橫隔梁 |  | 35128 |  | 1 | 6
19 | 2020-07-24 | 1 | 未維修 | 橫隔梁 |  | 35128 |  | 1 | 6
20 | 2020-07-24 | 1 | 未維修 | 橫隔梁 |  | 35128 |  | 1 | 6
1 | 2020-07-26 | 1 | 未維修 | 翼牆／擋土牆 |  | 35131 | 竹北中山路穿越橋(北向) | 1 | 5
2 | 2020-07-26 | 1 | 未維修 | 翼牆／擋土牆 |  | 35131 |  | 1 | 5
3 | 2020-07-26 | 2 | 未維修 | 橋台 |  | 35131 |  | 2 | 6
4 | 2020-07-26 | 2 | 未維修 | 翼牆／擋土牆 |  | 35131 |  | 2 | 5
5 | 2020-07-26 | 2 | 未維修 | 翼牆／擋土牆 |  | 35131 |  | 2 | 5
6 | 2020-07-26 | 1 | 未維修 | 引道路堤護欄 |  | 35131 |  | 1 | 2
7 | 2020-07-26 | 1 | 未維修 | 引道路堤護欄 |  | 35131 |  | 1 | 2
8 | 2020-07-26 | 2 | 未維修 | 翼牆／擋土牆 |  | 35131 |  | 2 | 5
9 | 2020-07-26 | 1 | 未維修 | 主梁 |  | 35131 |  | 1 | 8
10 | 2020-07-26 | 2 | 未維修 | 橋台 |  | 35131 |  | 2 | 6
11 | 2020-07-26 | 2 | 未維修 | 橋台 |  | 35131 |  | 2 | 6
12 | 2020-07-26 | 2 | 未維修 | 橋台 |  | 35131 |  | 2 | 6
13 | 2020-07-26 | 2 | 未維修 | 翼牆／擋土牆 |  | 35131 |  | 2 | 5
14 | 2020-07-26 | 2 | 未維修 | 引道路堤護欄 |  | 35131 |  | 2 | 2
15 | 2020-07-26 | 1 | 未維修 | 翼牆／擋土牆 |  | 35131 |  | 1 | 5
16 | 2020-07-26 | 1 | 未維修 | 主梁 |  | 35131 |  | 1 | 8
17 | 2020-07-26 | 1 | 未維修 | 主梁 |  | 35131 |  | 1 | 8
18 | 2020-07-26 | 1 | 未維修 | 主梁 |  | 35131 |  | 1 | 8
19 | 2020-07-26 | 1 | 未維修 | 橫隔梁 |  | 35131 |  | 1 | 6
1 | 2020-07-26 | 1 | 未維修 | 翼牆／擋土牆 |  | 35132 | 竹北中山路穿越橋(南向) | 1 | 5
2 | 2020-07-26 | 1 | 未維修 | 主梁 |  | 35132 |  | 1 | 8
3 | 2020-07-26 | 2 | 未維修 | 主梁 |  | 35132 |  | 2 | 8
4 | 2020-07-26 | 1 | 未維修 | 翼牆／擋土牆 |  | 35132 |  | 1 | 5
5 | 2020-07-26 | 1 | 未維修 | 主梁 |  | 35132 |  | 1 | 8
6 | 2020-07-26 | 1 | 未維修 | 橫隔梁 |  | 35132 |  | 1 | 6
7 | 2020-07-26 | 1 | 未維修 | 引道路堤護欄 |  | 35132 |  | 1 | 2
8 | 2020-07-26 | 1 | 未維修 | 橋台 |  | 35132 |  | 1 | 6
9 | 2020-07-26 | 2 | 未維修 | 橋台 |  | 35132 |  | 2 | 6
10 | 2020-07-26 | 1 | 未維修 | 橋台 |  | 35132 |  | 1 | 6
11 | 2020-07-26 | 1 | 未維修 | 橋面板 |  | 35132 |  | 1 | 7
12 | 2020-07-26 | 1 | 未維修 | 橋面板 |  | 35132 |  | 1 | 7
13 | 2020-07-26 | 1 | 未維修 | 翼牆／擋土牆 |  | 35132 |  | 1 | 5
14 | 2020-07-26 | 1 | 未維修 | 主梁 |  | 35132 |  | 1 | 8
15 | 2020-07-26 | 1 | 未維修 | 主梁 |  | 35132 |  | 1 | 8
16 | 2020-07-26 | 1 | 未維修 | 主梁 |  | 35132 |  | 1 | 8
17 | 2020-07-26 | 2 | 未維修 | 橋台 |  | 35132 |  | 2 | 6
18 | 2020-07-26 | 2 | 已維修 | 橋梁排水設施 | 2020-12-23 | 35132 |  | 1 | 4
1 | 2020-07-24 | 1 | 未維修 | 橋護欄 |  | 35133 | 竹北排水橋(北向) | 1 | 3
2 | 2020-07-24 | 1 | 未維修 | 橋護欄 |  | 35133 |  | 1 | 3
3 | 2020-07-24 | 1 | 未維修 | 主梁 |  | 35133 |  | 1 | 8
4 | 2020-07-24 | 2 | 未維修 | 橋台 |  | 35133 |  | 2 | 6
1 | 2020-07-24 | 1 | 未維修 | 橋台 |  | 35134 | 竹北排水橋(南向) | 1 | 6
2 | 2020-07-24 | 1 | 未維修 | 橋台 |  | 35134 |  | 1 | 6
3 | 2020-07-24 | 1 | 未維修 | 翼牆／擋土牆 |  | 35134 |  | 1 | 5
4 | 2020-07-24 | 1 | 未維修 | 橋護欄 |  | 35134 |  | 1 | 3
5 | 2020-07-24 | 1 | 未維修 | 主梁 |  | 35134 |  | 1 | 8
6 | 2020-07-24 | 2 | 未維修 | 橋台 |  | 35134 |  | 2 | 6
7 | 2020-07-24 | 1 | 未維修 | 橋面板 |  | 35134 |  | 1 | 7
8 | 2020-07-24 | 1 | 未維修 | 橫隔梁 |  | 35134 |  | 1 | 6
1 | 2020-07-24 | 1 | 未維修 | 橋台 |  | 35135 | 六家橋(北向) | 1 | 6
2 | 2020-07-24 | 2 | 未維修 | 橋梁排水設施 |  | 35135 |  | 2 | 4
3 | 2020-07-24 | 1 | 未維修 | 橋台 |  | 35135 |  | 1 | 6
4 | 2020-07-24 | 2 | 未維修 | 橋台 |  | 35135 |  | 2 | 6
5 | 2020-07-24 | 1 | 未維修 | 主梁 |  | 35135 |  | 1 | 8
6 | 2020-07-24 | 1 | 未維修 | 主梁 |  | 35135 |  | 1 | 8
7 | 2020-07-24 | 1 | 未維修 | 主梁 |  | 35135 |  | 1 | 8
8 | 2020-07-24 | 1 | 未維修 | 橋面板 |  | 35135 |  | 1 | 7
9 | 2020-07-24 | 2 | 未維修 | 伸縮縫 |  | 35135 |  | 2 | 6
10 | 2020-07-24 | 2 | 未維修 | 伸縮縫 |  | 35135 |  | 2 | 6
11 | 2020-07-24 | 1 | 未維修 | 主梁 |  | 35135 |  | 1 | 8
1 | 2020-07-24 | 2 | 未維修 | 伸縮縫 |  | 35136 | 六家橋(南向) | 2 | 6
2 | 2020-07-24 | 2 | 未維修 | 伸縮縫 |  | 35136 |  | 2 | 6
3 | 2020-07-24 | 1 | 未維修 | 橋護欄 |  | 35136 |  | 1 | 3
4 | 2020-07-24 | 1 | 未維修 | 橋護欄 |  | 35136 |  | 1 | 3
5 | 2020-07-24 | 1 | 未維修 | 橋台 |  | 35136 |  | 1 | 6
6 | 2020-07-24 | 1 | 未維修 | 橋台 |  | 35136 |  | 1 | 6
7 | 2020-07-24 | 1 | 未維修 | 橋台 |  | 35136 |  | 1 | 6
8 | 2020-07-24 | 1 | 未維修 | 翼牆／擋土牆 |  | 35136 |  | 1 | 5
9 | 2020-07-24 | 1 | 未維修 | 翼牆／擋土牆 |  | 35136 |  | 1 | 5
10 | 2020-07-24 | 1 | 未維修 | 主梁 |  | 35136 |  | 1 | 8
11 | 2020-07-24 | 1 | 未維修 | 橋面板 |  | 35136 |  | 1 | 7
1 | 2020-07-24 | 1 | 未維修 | 主梁 |  | 35139 | 永寧里橋(北向) | 1 | 8
2 | 2020-07-24 | 1 | 未維修 | 主梁 |  | 35139 |  | 1 | 8
3 | 2020-07-24 | 1 | 未維修 | 主梁 |  | 35139 |  | 1 | 8
4 | 2020-07-24 | 1 | 未維修 | 主梁 |  | 35139 |  | 1 | 8
5 | 2020-07-24 | 1 | 未維修 | 橋台 |  | 35139 |  | 1 | 6
6 | 2020-07-24 | 1 | 未維修 | 翼牆／擋土牆 |  | 35139 |  | 1 | 5
7 | 2020-07-24 | 2 | 未維修 | 橋台 |  | 35139 |  | 2 | 6
8 | 2020-07-24 | 1 | 未維修 | 橋台 |  | 35139 |  | 1 | 6
9 | 2020-07-24 | 2 | 未維修 | 翼牆／擋土牆 |  | 35139 |  | 2 | 5
10 | 2020-07-24 | 1 | 未維修 | 橋護欄 |  | 35139 |  | 1 | 3
11 | 2020-07-24 | 1 | 未維修 | 橋護欄 |  | 35139 |  | 1 | 3
12 | 2020-07-24 | 2 | 未維修 | 橋面板 |  | 35139 |  | 2 | 7
13 | 2020-07-24 | 1 | 未維修 | 河道 |  | 35139 |  | 1 | 4
14 | 2020-07-24 | 2 | 未維修 | 橋梁排水設施 |  | 35139 |  | 2 | 4
15 | 2020-07-24 | 1 | 已維修 | 主梁 | 2022-12-01 | 35139 |  | 1 | 8
16 | 2020-07-24 | 1 | 已維修 | 橋台 | 2021-06-25 | 35139 |  | 1 | 6
17 | 2020-07-24 | 3 | 已維修 | 橋面板 | 2021-03-03 | 35139 |  | 1 | 7
1 | 2020-07-24 | 1 | 未維修 | 橋梁排水設施 |  | 35140 | 永寧里橋(南向) | 1 | 4
2 | 2020-07-24 | 1 | 未維修 | 橋護欄 |  | 35140 |  | 1 | 3
3 | 2020-07-24 | 1 | 未維修 | 主梁 |  | 35140 |  | 1 | 8
4 | 2020-07-24 | 2 | 未維修 | 主梁 |  | 35140 |  | 2 | 8
5 | 2020-07-24 | 1 | 未維修 | 防落設施 |  | 35140 |  | 1 | 5
6 | 2020-07-24 | 1 | 未維修 | 主梁 |  | 35140 |  | 1 | 8
7 | 2020-07-24 | 1 | 未維修 | 主梁 |  | 35140 |  | 1 | 8
8 | 2020-07-24 | 1 | 未維修 | 橋台 |  | 35140 |  | 1 | 6
9 | 2020-07-24 | 2 | 未維修 | 橋台 |  | 35140 |  | 2 | 6
10 | 2020-07-24 | 1 | 未維修 | 翼牆／擋土牆 |  | 35140 |  | 1 | 5
11 | 2020-07-24 | 1 | 未維修 | 翼牆／擋土牆 |  | 35140 |  | 1 | 5
12 | 2020-07-24 | 1 | 未維修 | 橫隔梁 |  | 35140 |  | 1 | 6
13 | 2020-07-24 | 1 | 未維修 | 橋面板 |  | 35140 |  | 1 | 7
14 | 2020-07-24 | 2 | 未維修 | 橋面板 |  | 35140 |  | 2 | 7
15 | 2020-07-24 | 1 | 未維修 | 主梁 |  | 35140 |  | 1 | 8
16 | 2020-07-24 | 1 | 未維修 | 主梁 |  | 35140 |  | 1 | 8
17 | 2020-07-24 | 1 | 未維修 | 橋台 |  | 35140 |  | 1 | 6
18 | 2020-07-24 | 1 | 未維修 | 橋護欄 |  | 35140 |  | 1 | 3
19 | 2020-07-24 | 1 | 已維修 | 橋護欄 | 2021-06-25 | 35140 |  | 1 | 3
20 | 2020-07-24 | 1 | 已維修 | 翼牆／擋土牆 | 2021-06-25 | 35140 |  | 1 | 5
21 | 2020-07-24 | 1 | 已維修 | 橋台 | 2021-06-25 | 35140 |  | 1 | 6
22 | 2020-07-24 | 1 | 已維修 | 橋台 | 2021-06-25 | 35140 |  | 1 | 6
1 | 2020-06-20 | 2 | 未維修 | 引道路堤護欄 |  | 35142 | 埔心橋(2)東向 | 2 | 2
2 | 2020-06-20 | 2 | 未維修 | 引道路堤護欄 |  | 35142 |  | 2 | 2
3 | 2020-06-20 | 1 | 未維修 | 橋台 |  | 35142 |  | 1 | 6
4 | 2020-06-20 | 1 | 未維修 | 橫隔梁 |  | 35142 |  | 1 | 6
5 | 2020-06-20 | 1 | 未維修 | 橋護欄 |  | 35142 |  | 1 | 3
6 | 2020-06-20 | 1 | 未維修 | 橋護欄 |  | 35142 |  | 1 | 3
7 | 2020-06-20 | 2 | 未維修 | 伸縮縫 |  | 35142 |  | 2 | 6
8 | 2020-06-20 | 1 | 未維修 | 橫隔梁 |  | 35142 |  | 1 | 6
9 | 2020-06-20 | 1 | 未維修 | 主梁 |  | 35142 |  | 1 | 8
10 | 2020-06-20 | 1 | 未維修 | 主梁 |  | 35142 |  | 1 | 8
11 | 2020-06-20 | 1 | 未維修 | 主梁 |  | 35142 |  | 1 | 8
12 | 2020-06-20 | 1 | 未維修 | 橋護欄 |  | 35142 |  | 1 | 3
13 | 2020-06-20 | 1 | 未維修 | 伸縮縫 |  | 35142 |  | 1 | 6
14 | 2020-06-20 | 1 | 未維修 | 橫隔梁 |  | 35142 |  | 1 | 6
15 | 2020-06-20 | 1 | 未維修 | 橫隔梁 |  | 35142 |  | 1 | 6
16 | 2020-06-20 | 1 | 未維修 | 橫隔梁 |  | 35142 |  | 1 | 6
17 | 2020-06-20 | 1 | 未維修 | 橋面板 |  | 35142 |  | 1 | 7
18 | 2020-06-20 | 1 | 未維修 | 橫隔梁 |  | 35142 |  | 1 | 6
1 | 2020-06-20 | 1 | 未維修 | 防落設施 |  | 35143 | 埔心橋(1)東向 | 1 | 5
2 | 2020-06-20 | 1 | 未維修 | 防落設施 |  | 35143 |  | 1 | 5
3 | 2020-06-20 | 1 | 未維修 | 伸縮縫 |  | 35143 |  | 1 | 6
4 | 2020-06-20 | 1 | 未維修 | 主梁 |  | 35143 |  | 1 | 8
5 | 2020-06-20 | 1 | 未維修 | 引道路堤護欄 |  | 35143 |  | 1 | 2
6 | 2020-06-20 | 2 | 未維修 | 橋台 |  | 35143 |  | 2 | 6
7 | 2020-06-20 | 1 | 未維修 | 橋台 |  | 35143 |  | 1 | 6
8 | 2020-06-20 | 2 | 未維修 | 橋台 |  | 35143 |  | 2 | 6
9 | 2020-06-20 | 1 | 未維修 | 橋面板 |  | 35143 |  | 1 | 7
10 | 2020-06-20 | 1 | 未維修 | 主梁 |  | 35143 |  | 1 | 8
11 | 2020-06-20 | 2 | 未維修 | 橋面板 |  | 35143 |  | 2 | 7
12 | 2020-06-20 | 1 | 已維修 | 橋護欄 | 2021-01-15 | 35143 |  | 1 | 3
13 | 2020-06-20 | 1 | 已維修 | 橋護欄 | 2021-01-15 | 35143 |  | 1 | 3
14 | 2020-06-20 | 2 | 已維修 | 橋護欄 | 2021-01-15 | 35143 |  | 1 | 3
1 | 2020-06-19 | 1 | 未維修 | 橋台 |  | 35148 | 入機場匝道 | 1 | 6
2 | 2020-06-19 | 1 | 未維修 | 橫隔梁 |  | 35148 |  | 1 | 6
3 | 2020-06-19 | 1 | 未維修 | 橫隔梁 |  | 35148 |  | 1 | 6
4 | 2020-06-19 | 1 | 未維修 | 橋面板 |  | 35148 |  | 1 | 7
5 | 2020-06-19 | 2 | 未維修 | 橋面板 |  | 35148 |  | 2 | 7
6 | 2020-06-19 | 2 | 未維修 | 橋台 |  | 35148 |  | 2 | 6
7 | 2020-06-19 | 1 | 未維修 | 橋台 |  | 35148 |  | 1 | 6
8 | 2020-06-19 | 1 | 未維修 | 橋護欄 |  | 35148 |  | 1 | 3
9 | 2020-06-19 | 1 | 未維修 | 伸縮縫 |  | 35148 |  | 1 | 6
10 | 2020-06-19 | 1 | 未維修 | 橋台 |  | 35148 |  | 1 | 6
11 | 2020-06-19 | 2 | 未維修 | 橋台 |  | 35148 |  | 2 | 6
12 | 2020-06-19 | 1 | 未維修 | 主梁 |  | 35148 |  | 1 | 8
13 | 2020-06-19 | 1 | 未維修 | 主梁 |  | 35148 |  | 1 | 8
14 | 2020-06-19 | 1 | 未維修 | 橋台 |  | 35148 |  | 1 | 6
15 | 2020-06-19 | 1 | 未維修 | 橋台 |  | 35148 |  | 1 | 6
16 | 2020-06-19 | 1 | 未維修 | 主梁 |  | 35148 |  | 1 | 8
17 | 2020-06-19 | 1 | 未維修 | 主梁 |  | 35148 |  | 1 | 8
1 | 2020-06-17 | 1 | 未維修 | 橋梁排水設施 |  | 35155 | 文化二橋 | 1 | 4
2 | 2020-06-17 | 1 | 未維修 | 橫隔梁 |  | 35155 |  | 1 | 6
3 | 2020-06-17 | 1 | 未維修 | 橫隔梁 |  | 35155 |  | 1 | 6
4 | 2020-06-17 | 1 | 未維修 | 橫隔梁 |  | 35155 |  | 1 | 6
5 | 2020-06-17 | 1 | 未維修 | 橫隔梁 |  | 35155 |  | 1 | 6
6 | 2020-06-17 | 2 | 未維修 | 引道路堤護欄 |  | 35155 |  | 2 | 2
7 | 2020-06-17 | 2 | 未維修 | 橋墩／帽梁 |  | 35155 |  | 2 | 7
8 | 2020-06-17 | 1 | 未維修 | 伸縮縫 |  | 35155 |  | 1 | 6
9 | 2020-06-17 | 1 | 未維修 | 主梁 |  | 35155 |  | 1 | 8
10 | 2020-06-17 | 1 | 未維修 | 橫隔梁 |  | 35155 |  | 1 | 6
11 | 2020-06-17 | 1 | 未維修 | 橫隔梁 |  | 35155 |  | 1 | 6
12 | 2020-06-17 | 2 | 未維修 | 橫隔梁 |  | 35155 |  | 2 | 6
13 | 2020-06-17 | 1 | 未維修 | 橋面板 |  | 35155 |  | 1 | 7
14 | 2020-06-17 | 1 | 未維修 | 橋台 |  | 35155 |  | 1 | 6
15 | 2020-06-17 | 1 | 未維修 | 引道路堤護欄 |  | 35155 |  | 1 | 2
16 | 2020-06-17 | 1 | 未維修 | 引道路堤護欄 |  | 35155 |  | 1 | 2
17 | 2020-06-17 | 1 | 未維修 | 橋護欄 |  | 35155 |  | 1 | 3
18 | 2020-06-17 | 1 | 未維修 | 防落設施 |  | 35155 |  | 1 | 5
19 | 2020-06-17 | 1 | 未維修 | 伸縮縫 |  | 35155 |  | 1 | 6
20 | 2020-06-17 | 1 | 未維修 | 主梁 |  | 35155 |  | 1 | 8
21 | 2020-06-17 | 1 | 未維修 | 橫隔梁 |  | 35155 |  | 1 | 6
22 | 2020-06-17 | 1 | 未維修 | 橫隔梁 |  | 35155 |  | 1 | 6
23 | 2020-06-17 | 2 | 未維修 | 橫隔梁 |  | 35155 |  | 2 | 6
24 | 2020-06-17 | 1 | 未維修 | 主梁 |  | 35155 |  | 1 | 8
25 | 2020-06-17 | 1 | 未維修 | 主梁 |  | 35155 |  | 1 | 8
26 | 2020-06-17 | 1 | 未維修 | 主梁 |  | 35155 |  | 1 | 8
27 | 2020-06-17 | 1 | 未維修 | 主梁 |  | 35155 |  | 1 | 8
28 | 2020-06-17 | 1 | 未維修 | 橫隔梁 |  | 35155 |  | 1 | 6
29 | 2020-06-17 | 1 | 未維修 | 橫隔梁 |  | 35155 |  | 1 | 6
30 | 2020-06-17 | 1 | 未維修 | 橫隔梁 |  | 35155 |  | 1 | 6
31 | 2020-06-17 | 1 | 未維修 | 橫隔梁 |  | 35155 |  | 1 | 6
32 | 2020-06-17 | 1 | 未維修 | 橫隔梁 |  | 35155 |  | 1 | 6
33 | 2020-06-17 | 1 | 已維修 | 橋台 | 2020-12-07 | 35155 |  | 1 | 6
34 | 2020-06-17 | 2 | 已維修 | 橋台 | 2021-01-12 | 35155 |  | 1 | 6
1 | 2020-07-24 | 2 | 未維修 | 橋面板 |  | 35157 | 榮光路跨越橋 | 2 | 7
2 | 2020-07-24 | 1 | 未維修 | 引道路堤護欄 |  | 35157 |  | 1 | 2
3 | 2020-07-24 | 1 | 未維修 | 引道路堤護欄 |  | 35157 |  | 1 | 2
4 | 2020-07-24 | 1 | 未維修 | 主梁 |  | 35157 |  | 1 | 8
5 | 2020-07-24 | 1 | 未維修 | 引道路堤護欄 |  | 35157 |  | 1 | 2
6 | 2020-07-24 | 2 | 未維修 | 引道路堤護欄 |  | 35157 |  | 2 | 2
7 | 2020-07-24 | 2 | 未維修 | 橋台 |  | 35157 |  | 2 | 6
8 | 2020-07-24 | 2 | 未維修 | 橋護欄 |  | 35157 |  | 2 | 3
9 | 2020-07-24 | 1 | 未維修 | 橋台 |  | 35157 |  | 1 | 6
10 | 2020-07-24 | 2 | 未維修 | 橋梁排水設施 |  | 35157 |  | 2 | 4
11 | 2020-07-24 | 1 | 未維修 | 橋護欄 |  | 35157 |  | 1 | 3
12 | 2020-07-24 | 1 | 未維修 | 橋護欄 |  | 35157 |  | 1 | 3
13 | 2020-07-24 | 1 | 未維修 | 主梁 |  | 35157 |  | 1 | 8
14 | 2020-07-24 | 1 | 未維修 | 主梁 |  | 35157 |  | 1 | 8
15 | 2020-07-24 | 1 | 未維修 | 主梁 |  | 35157 |  | 1 | 8
16 | 2020-07-24 | 1 | 未維修 | 橋台 |  | 35157 |  | 1 | 6
17 | 2020-07-24 | 2 | 未維修 | 橋梁排水設施 |  | 35157 |  | 2 | 4
1 | 2020-07-24 | 1 | 未維修 | 引道路堤護欄 |  | 35159 | 湖口服務區便橋 | 1 | 2
2 | 2020-07-24 | 2 | 未維修 | 橋護欄 |  | 35159 |  | 2 | 3
3 | 2020-07-24 | 2 | 未維修 | 橋護欄 |  | 35159 |  | 2 | 3
4 | 2020-07-24 | 2 | 未維修 | 橋護欄 |  | 35159 |  | 2 | 3
5 | 2020-07-24 | 1 | 未維修 | 橋墩／帽梁 |  | 35159 |  | 1 | 7
6 | 2020-07-24 | 1 | 未維修 | 引道路堤護欄 |  | 35159 |  | 1 | 2
7 | 2020-07-24 | 1 | 未維修 | 主梁 |  | 35159 |  | 1 | 8
8 | 2020-07-24 | 2 | 已維修 | 橋台 | 2023-03-22 | 35159 |  | 1 | 6
1 | 2020-07-28 | 1 | 未維修 | 橋護欄 |  | 35171 | 小鳳山溪橋(北向) | 1 | 3
2 | 2020-07-28 | 1 | 未維修 | 橋墩／帽梁 |  | 35171 |  | 1 | 7
3 | 2020-07-28 | 1 | 未維修 | 橋墩／帽梁 |  | 35171 |  | 1 | 7
4 | 2020-07-28 | 1 | 未維修 | 引道路堤護欄 |  | 35171 |  | 1 | 2
5 | 2020-07-28 | 1 | 未維修 | 橋墩／帽梁 |  | 35171 |  | 1 | 7
6 | 2020-07-28 | 1 | 未維修 | 伸縮縫 |  | 35171 |  | 1 | 6
1 | 2020-07-28 | 1 | 未維修 | 橋墩／帽梁 |  | 35172 | 小鳳山溪橋(南向) | 1 | 7
2 | 2020-07-28 | 2 | 未維修 | 引道路堤護欄 |  | 35172 |  | 2 | 2
3 | 2020-07-28 | 2 | 未維修 | 橋護欄 |  | 35172 |  | 2 | 3
4 | 2020-07-28 | 1 | 未維修 | 伸縮縫 |  | 35172 |  | 1 | 6
5 | 2020-07-28 | 1 | 未維修 | 橋護欄 |  | 35172 |  | 1 | 3
1 | 2020-07-26 | 2 | 未維修 | 橋護欄 |  | 35173 | 大鳳山溪橋(北向) | 2 | 3
2 | 2020-07-26 | 1 | 未維修 | 橋護欄 |  | 35173 |  | 1 | 3
3 | 2020-07-26 | 1 | 未維修 | 主梁 |  | 35173 |  | 1 | 8
4 | 2020-07-26 | 1 | 未維修 | 主梁 |  | 35173 |  | 1 | 8
5 | 2020-07-26 | 1 | 未維修 | 主梁 |  | 35173 |  | 1 | 8
6 | 2020-07-26 | 1 | 未維修 | 主梁 |  | 35173 |  | 1 | 8
7 | 2020-07-26 | 1 | 未維修 | 主梁 |  | 35173 |  | 1 | 8
8 | 2020-07-26 | 1 | 未維修 | 橫隔梁 |  | 35173 |  | 1 | 6
9 | 2020-07-26 | 1 | 未維修 | 橋面板 |  | 35173 |  | 1 | 7
10 | 2020-07-26 | 1 | 未維修 | 橋護欄 |  | 35173 |  | 1 | 3
11 | 2020-07-26 | 2 | 未維修 | 橋護欄 |  | 35173 |  | 2 | 3
12 | 2020-07-26 | 1 | 未維修 | 橋護欄 |  | 35173 |  | 1 | 3
13 | 2020-07-26 | 1 | 未維修 | 主梁 |  | 35173 |  | 1 | 8
14 | 2020-07-26 | 2 | 未維修 | 主梁 |  | 35173 |  | 2 | 8
15 | 2020-07-26 | 1 | 未維修 | 主梁 |  | 35173 |  | 1 | 8
16 | 2020-07-26 | 1 | 未維修 | 主梁 |  | 35173 |  | 1 | 8
17 | 2020-07-26 | 1 | 未維修 | 橫隔梁 |  | 35173 |  | 1 | 6
18 | 2020-07-26 | 1 | 未維修 | 橫隔梁 |  | 35173 |  | 1 | 6
19 | 2020-07-26 | 2 | 未維修 | 橋護欄 |  | 35173 |  | 2 | 3
20 | 2020-07-26 | 2 | 未維修 | 橋護欄 |  | 35173 |  | 2 | 3
21 | 2020-07-26 | 2 | 未維修 | 主梁 |  | 35173 |  | 2 | 8
22 | 2020-07-26 | 1 | 未維修 | 主梁 |  | 35173 |  | 1 | 8
23 | 2020-07-26 | 1 | 未維修 | 主梁 |  | 35173 |  | 1 | 8
24 | 2020-07-26 | 1 | 未維修 | 主梁 |  | 35173 |  | 1 | 8
25 | 2020-07-26 | 1 | 未維修 | 橫隔梁 |  | 35173 |  | 1 | 6
26 | 2020-07-26 | 1 | 未維修 | 橫隔梁 |  | 35173 |  | 1 | 6
27 | 2020-07-26 | 1 | 未維修 | 防落設施 |  | 35173 |  | 1 | 5
28 | 2020-07-26 | 1 | 未維修 | 防落設施 |  | 35173 |  | 1 | 5
29 | 2020-07-26 | 1 | 未維修 | 主梁 |  | 35173 |  | 1 | 8
30 | 2020-07-26 | 1 | 未維修 | 主梁 |  | 35173 |  | 1 | 8
31 | 2020-07-26 | 1 | 未維修 | 橋面板 |  | 35173 |  | 1 | 7
32 | 2020-07-26 | 1 | 未維修 | 主梁 |  | 35173 |  | 1 | 8
33 | 2020-07-26 | 1 | 未維修 | 主梁 |  | 35173 |  | 1 | 8
34 | 2020-07-26 | 1 | 未維修 | 主梁 |  | 35173 |  | 1 | 8
35 | 2020-07-26 | 1 | 未維修 | 主梁 |  | 35173 |  | 1 | 8
36 | 2020-07-26 | 1 | 未維修 | 主梁 |  | 35173 |  | 1 | 8
37 | 2020-07-26 | 1 | 未維修 | 橫隔梁 |  | 35173 |  | 1 | 6
38 | 2020-07-26 | 1 | 未維修 | 橋面板 |  | 35173 |  | 1 | 7
39 | 2020-07-26 | 1 | 未維修 | 橋墩／帽梁 |  | 35173 |  | 1 | 7
40 | 2020-07-26 | 1 | 未維修 | 伸縮縫 |  | 35173 |  | 1 | 6
41 | 2020-07-26 | 1 | 未維修 | 伸縮縫 |  | 35173 |  | 1 | 6
42 | 2020-07-26 | 1 | 未維修 | 引道路堤護欄 |  | 35173 |  | 1 | 2
43 | 2020-07-26 | 1 | 未維修 | 伸縮縫 |  | 35173 |  | 1 | 6
44 | 2020-07-26 | 2 | 未維修 | 橋護欄 |  | 35173 |  | 2 | 3
45 | 2020-07-26 | 1 | 未維修 | 翼牆／擋土牆 |  | 35173 |  | 1 | 5
46 | 2020-07-26 | 1 | 未維修 | 伸縮縫 |  | 35173 |  | 1 | 6
47 | 2020-07-26 | 1 | 未維修 | 伸縮縫 |  | 35173 |  | 1 | 6
48 | 2020-07-26 | 1 | 未維修 | 橋墩／帽梁 |  | 35173 |  | 1 | 7
49 | 2020-07-26 | 1 | 未維修 | 橋墩／帽梁 |  | 35173 |  | 1 | 7
50 | 2020-07-26 | 1 | 未維修 | 橋墩／帽梁 |  | 35173 |  | 1 | 7
51 | 2020-07-26 | 1 | 未維修 | 橋墩／帽梁 |  | 35173 |  | 1 | 7
52 | 2020-07-26 | 1 | 未維修 | 橋墩／帽梁 |  | 35173 |  | 1 | 7
53 | 2020-07-26 | 1 | 未維修 | 橋墩／帽梁 |  | 35173 |  | 1 | 7
54 | 2020-07-26 | 1 | 未維修 | 橋墩／帽梁 |  | 35173 |  | 1 | 7
55 | 2020-07-26 | 1 | 未維修 | 橋墩／帽梁 |  | 35173 |  | 1 | 7
56 | 2020-07-26 | 2 | 未維修 | 橋墩基礎 |  | 35173 |  | 2 | 8
57 | 2020-07-26 | 3 | 已維修 | 橋面板 | 2021-07-14 | 35173 |  | 1 | 7
1 | 2020-07-26 | 2 | 未維修 | 翼牆／擋土牆 |  | 35174 | 大鳳山溪橋(南向) | 2 | 5
2 | 2020-07-26 | 1 | 未維修 | 橋護欄 |  | 35174 |  | 1 | 3
3 | 2020-07-26 | 1 | 未維修 | 橋台 |  | 35174 |  | 1 | 6
4 | 2020-07-26 | 2 | 未維修 | 橋台 |  | 35174 |  | 2 | 6
5 | 2020-07-26 | 1 | 未維修 | 橋墩／帽梁 |  | 35174 |  | 1 | 7
6 | 2020-07-26 | 1 | 未維修 | 橋墩／帽梁 |  | 35174 |  | 1 | 7
7 | 2020-07-26 | 1 | 未維修 | 橋墩／帽梁 |  | 35174 |  | 1 | 7
8 | 2020-07-26 | 1 | 未維修 | 橋墩／帽梁 |  | 35174 |  | 1 | 7
9 | 2020-07-26 | 1 | 未維修 | 橋台 |  | 35174 |  | 1 | 6
10 | 2020-07-26 | 1 | 未維修 | 橋台 |  | 35174 |  | 1 | 6
11 | 2020-07-26 | 2 | 未維修 | 橋護欄 |  | 35174 |  | 2 | 3
12 | 2020-07-26 | 1 | 未維修 | 橋墩／帽梁 |  | 35174 |  | 1 | 7
13 | 2020-07-26 | 1 | 未維修 | 橋墩／帽梁 |  | 35174 |  | 1 | 7
14 | 2020-07-26 | 1 | 未維修 | 伸縮縫 |  | 35174 |  | 1 | 6
15 | 2020-07-26 | 1 | 未維修 | 伸縮縫 |  | 35174 |  | 1 | 6
16 | 2020-07-26 | 1 | 未維修 | 主梁 |  | 35174 |  | 1 | 8
17 | 2020-07-26 | 1 | 未維修 | 主梁 |  | 35174 |  | 1 | 8
18 | 2020-07-26 | 1 | 未維修 | 主梁 |  | 35174 |  | 1 | 8
19 | 2020-07-26 | 1 | 未維修 | 主梁 |  | 35174 |  | 1 | 8
20 | 2020-07-26 | 1 | 未維修 | 橋面板 |  | 35174 |  | 1 | 7
21 | 2020-07-26 | 1 | 未維修 | 橋面板 |  | 35174 |  | 1 | 7
22 | 2020-07-26 | 1 | 未維修 | 橋面板 |  | 35174 |  | 1 | 7
23 | 2020-07-26 | 1 | 未維修 | 橋墩／帽梁 |  | 35174 |  | 1 | 7
24 | 2020-07-26 | 1 | 未維修 | 伸縮縫 |  | 35174 |  | 1 | 6
25 | 2020-07-26 | 1 | 未維修 | 主梁 |  | 35174 |  | 1 | 8
26 | 2020-07-26 | 1 | 未維修 | 主梁 |  | 35174 |  | 1 | 8
27 | 2020-07-26 | 1 | 未維修 | 主梁 |  | 35174 |  | 1 | 8
28 | 2020-07-26 | 1 | 未維修 | 橫隔梁 |  | 35174 |  | 1 | 6
29 | 2020-07-26 | 1 | 未維修 | 橋面板 |  | 35174 |  | 1 | 7
30 | 2020-07-26 | 1 | 未維修 | 橋面板 |  | 35174 |  | 1 | 7
31 | 2020-07-26 | 2 | 未維修 | 橋面板 |  | 35174 |  | 2 | 7
32 | 2020-07-26 | 1 | 未維修 | 引道路堤護欄 |  | 35174 |  | 1 | 2
33 | 2020-07-26 | 1 | 未維修 | 橋台 |  | 35174 |  | 1 | 6
34 | 2020-07-26 | 1 | 未維修 | 橋台 |  | 35174 |  | 1 | 6
35 | 2020-07-26 | 2 | 未維修 | 橋護欄 |  | 35174 |  | 2 | 3
36 | 2020-07-26 | 2 | 未維修 | 橋護欄 |  | 35174 |  | 2 | 3
37 | 2020-07-26 | 1 | 未維修 | 橋墩／帽梁 |  | 35174 |  | 1 | 7
38 | 2020-07-26 | 1 | 未維修 | 橋墩／帽梁 |  | 35174 |  | 1 | 7
39 | 2020-07-26 | 1 | 未維修 | 橋墩／帽梁 |  | 35174 |  | 1 | 7
40 | 2020-07-26 | 1 | 未維修 | 橋墩／帽梁 |  | 35174 |  | 1 | 7
41 | 2020-07-26 | 1 | 未維修 | 主梁 |  | 35174 |  | 1 | 8
42 | 2020-07-26 | 1 | 未維修 | 主梁 |  | 35174 |  | 1 | 8
43 | 2020-07-26 | 1 | 未維修 | 主梁 |  | 35174 |  | 1 | 8
44 | 2020-07-26 | 1 | 未維修 | 主梁 |  | 35174 |  | 1 | 8
45 | 2020-07-26 | 1 | 未維修 | 主梁 |  | 35174 |  | 1 | 8
46 | 2020-07-26 | 1 | 未維修 | 橋墩／帽梁 |  | 35174 |  | 1 | 7
47 | 2020-07-26 | 1 | 未維修 | 橋墩／帽梁 |  | 35174 |  | 1 | 7
48 | 2020-07-26 | 1 | 未維修 | 橋墩／帽梁 |  | 35174 |  | 1 | 7
49 | 2020-07-26 | 1 | 未維修 | 橋墩／帽梁 |  | 35174 |  | 1 | 7
50 | 2020-07-26 | 1 | 未維修 | 橋墩／帽梁 |  | 35174 |  | 1 | 7
51 | 2020-07-26 | 1 | 未維修 | 伸縮縫 |  | 35174 |  | 1 | 6
52 | 2020-07-26 | 1 | 未維修 | 主梁 |  | 35174 |  | 1 | 8
53 | 2020-07-26 | 1 | 未維修 | 主梁 |  | 35174 |  | 1 | 8
54 | 2020-07-26 | 1 | 未維修 | 主梁 |  | 35174 |  | 1 | 8
55 | 2020-07-26 | 1 | 未維修 | 橫隔梁 |  | 35174 |  | 1 | 6
56 | 2020-07-26 | 1 | 未維修 | 橫隔梁 |  | 35174 |  | 1 | 6
57 | 2020-07-26 | 1 | 未維修 | 橫隔梁 |  | 35174 |  | 1 | 6
58 | 2020-07-26 | 1 | 未維修 | 橫隔梁 |  | 35174 |  | 1 | 6
59 | 2020-07-26 | 1 | 未維修 | 橋面板 |  | 35174 |  | 1 | 7
60 | 2020-07-26 | 1 | 未維修 | 橋面板 |  | 35174 |  | 1 | 7
61 | 2020-07-26 | 1 | 未維修 | 橋面板 |  | 35174 |  | 1 | 7
62 | 2020-07-26 | 1 | 未維修 | 橋面板 |  | 35174 |  | 1 | 7
63 | 2020-07-26 | 2 | 未維修 | 橋墩基礎 |  | 35174 |  | 2 | 8
64 | 2020-07-26 | 2 | 未維修 | 支承／支承墊／阻尼裝置 |  | 35174 |  | 2 | 5
65 | 2020-07-26 | 1 | 未維修 | 防落設施 |  | 35174 |  | 1 | 5
66 | 2020-07-26 | 1 | 未維修 | 橋墩／帽梁 |  | 35174 |  | 1 | 7
67 | 2020-07-26 | 1 | 已維修 | 橋墩／帽梁 | 2020-11-18 | 35174 |  | 1 | 7
1 | 2020-07-24 | 1 | 未維修 | 橋墩／帽梁 |  | 35175 | 頭前溪橋(北向) | 1 | 7
2 | 2020-07-24 | 1 | 未維修 | 伸縮縫 |  | 35175 |  | 1 | 6
3 | 2020-07-24 | 1 | 未維修 | 主梁 |  | 35175 |  | 1 | 8
4 | 2020-07-24 | 1 | 未維修 | 主梁 |  | 35175 |  | 1 | 8
5 | 2020-07-24 | 1 | 未維修 | 橋護欄 |  | 35175 |  | 1 | 3
6 | 2020-07-24 | 1 | 未維修 | 伸縮縫 |  | 35175 |  | 1 | 6
7 | 2020-07-24 | 1 | 未維修 | 橋墩基礎 |  | 35175 |  | 1 | 8
8 | 2020-07-24 | 1 | 未維修 | 橋墩基礎 |  | 35175 |  | 1 | 8
9 | 2020-07-24 | 1 | 未維修 | 橋墩基礎 |  | 35175 |  | 1 | 8
10 | 2020-07-24 | 1 | 未維修 | 橋墩基礎 |  | 35175 |  | 1 | 8
11 | 2020-07-24 | 1 | 未維修 | 橋墩基礎 |  | 35175 |  | 1 | 8
12 | 2020-07-24 | 1 | 未維修 | 橋墩基礎 |  | 35175 |  | 1 | 8
13 | 2020-07-24 | 1 | 未維修 | 橋墩基礎 |  | 35175 |  | 1 | 8
14 | 2020-07-24 | 1 | 未維修 | 橋墩基礎 |  | 35175 |  | 1 | 8
15 | 2020-07-24 | 1 | 未維修 | 橋墩基礎 |  | 35175 |  | 1 | 8
16 | 2020-07-24 | 1 | 未維修 | 橋墩基礎 |  | 35175 |  | 1 | 8
17 | 2020-07-24 | 1 | 未維修 | 主梁 |  | 35175 |  | 1 | 8
18 | 2020-07-24 | 2 | 未維修 | 主梁 |  | 35175 |  | 2 | 8
19 | 2020-07-24 | 2 | 未維修 | 主梁 |  | 35175 |  | 2 | 8
20 | 2020-07-24 | 1 | 未維修 | 主梁 |  | 35175 |  | 1 | 8
21 | 2020-07-24 | 1 | 未維修 | 主梁 |  | 35175 |  | 1 | 8
22 | 2020-07-24 | 1 | 未維修 | 主梁 |  | 35175 |  | 1 | 8
23 | 2020-07-24 | 1 | 未維修 | 主梁 |  | 35175 |  | 1 | 8
24 | 2020-07-24 | 1 | 未維修 | 主梁 |  | 35175 |  | 1 | 8
25 | 2020-07-24 | 1 | 未維修 | 主梁 |  | 35175 |  | 1 | 8
26 | 2020-07-24 | 1 | 未維修 | 主梁 |  | 35175 |  | 1 | 8
27 | 2020-07-24 | 1 | 未維修 | 主梁 |  | 35175 |  | 1 | 8
28 | 2020-07-24 | 1 | 未維修 | 主梁 |  | 35175 |  | 1 | 8
29 | 2020-07-24 | 1 | 未維修 | 主梁 |  | 35175 |  | 1 | 8
30 | 2020-07-24 | 1 | 未維修 | 橫隔梁 |  | 35175 |  | 1 | 6
31 | 2020-07-24 | 1 | 未維修 | 橫隔梁 |  | 35175 |  | 1 | 6
32 | 2020-07-24 | 1 | 未維修 | 橫隔梁 |  | 35175 |  | 1 | 6
33 | 2020-07-24 | 1 | 未維修 | 橫隔梁 |  | 35175 |  | 1 | 6
34 | 2020-07-24 | 1 | 未維修 | 橫隔梁 |  | 35175 |  | 1 | 6
35 | 2020-07-24 | 1 | 未維修 | 橫隔梁 |  | 35175 |  | 1 | 6
36 | 2020-07-24 | 2 | 未維修 | 橫隔梁 |  | 35175 |  | 2 | 6
37 | 2020-07-24 | 1 | 未維修 | 橫隔梁 |  | 35175 |  | 1 | 6
38 | 2020-07-24 | 1 | 未維修 | 橫隔梁 |  | 35175 |  | 1 | 6
39 | 2020-07-24 | 1 | 未維修 | 橫隔梁 |  | 35175 |  | 1 | 6
40 | 2020-07-24 | 1 | 未維修 | 橫隔梁 |  | 35175 |  | 1 | 6
41 | 2020-07-24 | 1 | 未維修 | 橫隔梁 |  | 35175 |  | 1 | 6
42 | 2020-07-24 | 1 | 未維修 | 橫隔梁 |  | 35175 |  | 1 | 6
43 | 2020-07-24 | 1 | 未維修 | 橋面板 |  | 35175 |  | 1 | 7
44 | 2020-07-24 | 1 | 未維修 | 橋面板 |  | 35175 |  | 1 | 7
45 | 2020-07-24 | 1 | 未維修 | 橋面板 |  | 35175 |  | 1 | 7
46 | 2020-07-24 | 1 | 未維修 | 橋護欄 |  | 35175 |  | 1 | 3
47 | 2020-07-24 | 1 | 未維修 | 主梁 |  | 35175 |  | 1 | 8
48 | 2020-07-24 | 1 | 未維修 | 主梁 |  | 35175 |  | 1 | 8
49 | 2020-07-24 | 1 | 未維修 | 主梁 |  | 35175 |  | 1 | 8
50 | 2020-07-24 | 1 | 未維修 | 主梁 |  | 35175 |  | 1 | 8
51 | 2020-07-24 | 1 | 未維修 | 主梁 |  | 35175 |  | 1 | 8
52 | 2020-07-24 | 1 | 未維修 | 主梁 |  | 35175 |  | 1 | 8
53 | 2020-07-24 | 1 | 未維修 | 主梁 |  | 35175 |  | 1 | 8
54 | 2020-07-24 | 1 | 未維修 | 主梁 |  | 35175 |  | 1 | 8
55 | 2020-07-24 | 1 | 未維修 | 橫隔梁 |  | 35175 |  | 1 | 6
56 | 2020-07-24 | 1 | 未維修 | 橫隔梁 |  | 35175 |  | 1 | 6
57 | 2020-07-24 | 1 | 未維修 | 橫隔梁 |  | 35175 |  | 1 | 6
58 | 2020-07-24 | 1 | 未維修 | 橫隔梁 |  | 35175 |  | 1 | 6
59 | 2020-07-24 | 2 | 未維修 | 橫隔梁 |  | 35175 |  | 2 | 6
60 | 2020-07-24 | 2 | 未維修 | 主梁 |  | 35175 |  | 2 | 8
61 | 2020-07-24 | 1 | 未維修 | 主梁 |  | 35175 |  | 1 | 8
62 | 2020-07-24 | 1 | 未維修 | 橫隔梁 |  | 35175 |  | 1 | 6
63 | 2020-07-24 | 1 | 未維修 | 橫隔梁 |  | 35175 |  | 1 | 6
64 | 2020-07-24 | 1 | 未維修 | 橫隔梁 |  | 35175 |  | 1 | 6
65 | 2020-07-24 | 1 | 未維修 | 橫隔梁 |  | 35175 |  | 1 | 6
66 | 2020-07-24 | 1 | 未維修 | 橫隔梁 |  | 35175 |  | 1 | 6
67 | 2020-07-24 | 1 | 未維修 | 橋面板 |  | 35175 |  | 1 | 7
68 | 2020-07-24 | 1 | 未維修 | 橋面板 |  | 35175 |  | 1 | 7
69 | 2020-07-24 | 1 | 未維修 | 橋面板 |  | 35175 |  | 1 | 7
70 | 2020-07-24 | 2 | 未維修 | 橋面板 |  | 35175 |  | 2 | 7
71 | 2020-07-24 | 2 | 未維修 | 引道路堤護欄 |  | 35175 |  | 2 | 2
72 | 2020-07-24 | 1 | 未維修 | 橋護欄 |  | 35175 |  | 1 | 3
73 | 2020-07-24 | 2 | 未維修 | 橋護欄 |  | 35175 |  | 2 | 3
74 | 2020-07-24 | 1 | 未維修 | 橋墩／帽梁 |  | 35175 |  | 1 | 7
75 | 2020-07-24 | 2 | 未維修 | 橋墩／帽梁 |  | 35175 |  | 2 | 7
76 | 2020-07-24 | 1 | 未維修 | 橋墩／帽梁 |  | 35175 |  | 1 | 7
77 | 2020-07-24 | 1 | 未維修 | 橋墩／帽梁 |  | 35175 |  | 1 | 7
78 | 2020-07-24 | 1 | 未維修 | 橋墩／帽梁 |  | 35175 |  | 1 | 7
79 | 2020-07-24 | 1 | 未維修 | 橋墩／帽梁 |  | 35175 |  | 1 | 7
80 | 2020-07-24 | 1 | 未維修 | 主梁 |  | 35175 |  | 1 | 8
81 | 2020-07-24 | 1 | 未維修 | 主梁 |  | 35175 |  | 1 | 8
82 | 2020-07-24 | 1 | 未維修 | 主梁 |  | 35175 |  | 1 | 8
83 | 2020-07-24 | 1 | 未維修 | 主梁 |  | 35175 |  | 1 | 8
84 | 2020-07-24 | 1 | 未維修 | 主梁 |  | 35175 |  | 1 | 8
85 | 2020-07-24 | 1 | 未維修 | 主梁 |  | 35175 |  | 1 | 8
86 | 2020-07-24 | 1 | 未維修 | 橫隔梁 |  | 35175 |  | 1 | 6
87 | 2020-07-24 | 1 | 未維修 | 主梁 |  | 35175 |  | 1 | 8
88 | 2020-07-24 | 1 | 未維修 | 主梁 |  | 35175 |  | 1 | 8
89 | 2020-07-24 | 1 | 未維修 | 主梁 |  | 35175 |  | 1 | 8
90 | 2020-07-24 | 1 | 未維修 | 主梁 |  | 35175 |  | 1 | 8
91 | 2020-07-24 | 1 | 未維修 | 主梁 |  | 35175 |  | 1 | 8
92 | 2020-07-24 | 1 | 未維修 | 主梁 |  | 35175 |  | 1 | 8
93 | 2020-07-24 | 1 | 未維修 | 橫隔梁 |  | 35175 |  | 1 | 6
94 | 2020-07-24 | 1 | 未維修 | 橫隔梁 |  | 35175 |  | 1 | 6
95 | 2020-07-24 | 1 | 未維修 | 橫隔梁 |  | 35175 |  | 1 | 6
96 | 2020-07-24 | 1 | 未維修 | 橫隔梁 |  | 35175 |  | 1 | 6
97 | 2020-07-24 | 1 | 未維修 | 橫隔梁 |  | 35175 |  | 1 | 6
98 | 2020-07-24 | 1 | 未維修 | 橫隔梁 |  | 35175 |  | 1 | 6
99 | 2020-07-24 | 1 | 未維修 | 橫隔梁 |  | 35175 |  | 1 | 6
100 | 2020-07-24 | 1 | 未維修 | 橫隔梁 |  | 35175 |  | 1 | 6
101 | 2020-07-24 | 1 | 未維修 | 橫隔梁 |  | 35175 |  | 1 | 6
102 | 2020-07-24 | 1 | 未維修 | 橫隔梁 |  | 35175 |  | 1 | 6
103 | 2020-07-24 | 1 | 未維修 | 橫隔梁 |  | 35175 |  | 1 | 6
104 | 2020-07-24 | 1 | 未維修 | 橫隔梁 |  | 35175 |  | 1 | 6
105 | 2020-07-24 | 1 | 未維修 | 橫隔梁 |  | 35175 |  | 1 | 6
106 | 2020-07-24 | 1 | 未維修 | 橫隔梁 |  | 35175 |  | 1 | 6
107 | 2020-07-24 | 1 | 未維修 | 橫隔梁 |  | 35175 |  | 1 | 6
108 | 2020-07-24 | 1 | 未維修 | 橫隔梁 |  | 35175 |  | 1 | 6
109 | 2020-07-24 | 1 | 未維修 | 橫隔梁 |  | 35175 |  | 1 | 6
110 | 2020-07-24 | 1 | 未維修 | 橫隔梁 |  | 35175 |  | 1 | 6
111 | 2020-07-24 | 1 | 未維修 | 橫隔梁 |  | 35175 |  | 1 | 6
112 | 2020-07-24 | 1 | 未維修 | 橫隔梁 |  | 35175 |  | 1 | 6
113 | 2020-07-24 | 1 | 未維修 | 橫隔梁 |  | 35175 |  | 1 | 6
114 | 2020-07-24 | 1 | 未維修 | 橫隔梁 |  | 35175 |  | 1 | 6
115 | 2020-07-24 | 1 | 未維修 | 橫隔梁 |  | 35175 |  | 1 | 6
116 | 2020-07-24 | 2 | 未維修 | 橋面板 |  | 35175 |  | 2 | 7
117 | 2020-07-24 | 2 | 未維修 | 橋面板 |  | 35175 |  | 2 | 7
118 | 2020-07-24 | 1 | 未維修 | 引道路堤護欄 |  | 35175 |  | 1 | 2
119 | 2020-07-24 | 1 | 未維修 | 引道路堤護欄 |  | 35175 |  | 1 | 2
120 | 2020-07-24 | 1 | 未維修 | 橋護欄 |  | 35175 |  | 1 | 3
121 | 2020-07-24 | 2 | 未維修 | 橋護欄 |  | 35175 |  | 2 | 3
122 | 2020-07-24 | 1 | 未維修 | 橋墩／帽梁 |  | 35175 |  | 1 | 7
123 | 2020-07-24 | 1 | 未維修 | 橋墩／帽梁 |  | 35175 |  | 1 | 7
124 | 2020-07-24 | 1 | 未維修 | 橋墩／帽梁 |  | 35175 |  | 1 | 7
125 | 2020-07-24 | 1 | 未維修 | 橋墩／帽梁 |  | 35175 |  | 1 | 7
126 | 2020-07-24 | 1 | 未維修 | 橋墩／帽梁 |  | 35175 |  | 1 | 7
127 | 2020-07-24 | 1 | 未維修 | 橋墩／帽梁 |  | 35175 |  | 1 | 7
128 | 2020-07-24 | 1 | 未維修 | 橋墩／帽梁 |  | 35175 |  | 1 | 7
129 | 2020-07-24 | 1 | 未維修 | 橫隔梁 |  | 35175 |  | 1 | 6
130 | 2020-07-24 | 2 | 未維修 | 橋面板 |  | 35175 |  | 2 | 7
131 | 2020-07-24 | 1 | 未維修 | 橋面板 |  | 35175 |  | 1 | 7
132 | 2020-07-24 | 2 | 未維修 | 橋面板 |  | 35175 |  | 2 | 7
133 | 2020-07-24 | 1 | 未維修 | 橋面板 |  | 35175 |  | 1 | 7
134 | 2020-07-24 | 1 | 未維修 | 橋台 |  | 35175 |  | 1 | 6
135 | 2020-07-24 | 2 | 未維修 | 橋護欄 |  | 35175 |  | 2 | 3
136 | 2020-07-24 | 2 | 未維修 | 橋護欄 |  | 35175 |  | 2 | 3
137 | 2020-07-24 | 2 | 未維修 | 橋護欄 |  | 35175 |  | 2 | 3
138 | 2020-07-24 | 1 | 未維修 | 橋墩／帽梁 |  | 35175 |  | 1 | 7
139 | 2020-07-24 | 1 | 未維修 | 橋墩／帽梁 |  | 35175 |  | 1 | 7
140 | 2020-07-24 | 2 | 未維修 | 橋墩／帽梁 |  | 35175 |  | 2 | 7
141 | 2020-07-24 | 1 | 未維修 | 橋墩／帽梁 |  | 35175 |  | 1 | 7
142 | 2020-07-24 | 1 | 未維修 | 橋墩／帽梁 |  | 35175 |  | 1 | 7
143 | 2020-07-24 | 2 | 未維修 | 橋墩／帽梁 |  | 35175 |  | 2 | 7
144 | 2020-07-24 | 1 | 未維修 | 伸縮縫 |  | 35175 |  | 1 | 6
145 | 2020-07-24 | 1 | 未維修 | 伸縮縫 |  | 35175 |  | 1 | 6
146 | 2020-07-24 | 1 | 未維修 | 主梁 |  | 35175 |  | 1 | 8
147 | 2020-07-24 | 2 | 未維修 | 主梁 |  | 35175 |  | 2 | 8
148 | 2020-07-24 | 1 | 未維修 | 主梁 |  | 35175 |  | 1 | 8
149 | 2020-07-24 | 2 | 未維修 | 橋護欄 |  | 35175 |  | 2 | 3
150 | 2020-07-24 | 1 | 未維修 | 橋護欄 |  | 35175 |  | 1 | 3
151 | 2020-07-24 | 2 | 未維修 | 橋護欄 |  | 35175 |  | 2 | 3
152 | 2020-07-24 | 1 | 未維修 | 橋墩／帽梁 |  | 35175 |  | 1 | 7
153 | 2020-07-24 | 1 | 未維修 | 橋墩／帽梁 |  | 35175 |  | 1 | 7
154 | 2020-07-24 | 1 | 未維修 | 橋墩／帽梁 |  | 35175 |  | 1 | 7
155 | 2020-07-24 | 1 | 未維修 | 橋墩／帽梁 |  | 35175 |  | 1 | 7
156 | 2020-07-24 | 1 | 未維修 | 橋墩／帽梁 |  | 35175 |  | 1 | 7
157 | 2020-07-24 | 1 | 未維修 | 橋墩／帽梁 |  | 35175 |  | 1 | 7
158 | 2020-07-24 | 1 | 未維修 | 橋墩／帽梁 |  | 35175 |  | 1 | 7
159 | 2020-07-24 | 1 | 未維修 | 橋墩／帽梁 |  | 35175 |  | 1 | 7
160 | 2020-07-24 | 1 | 未維修 | 橋墩／帽梁 |  | 35175 |  | 1 | 7
161 | 2020-07-24 | 1 | 未維修 | 橋墩／帽梁 |  | 35175 |  | 1 | 7
162 | 2020-07-24 | 2 | 未維修 | 橋墩／帽梁 |  | 35175 |  | 2 | 7
163 | 2020-07-24 | 1 | 未維修 | 橋墩／帽梁 |  | 35175 |  | 1 | 7
164 | 2020-07-24 | 2 | 未維修 | 橋墩／帽梁 |  | 35175 |  | 2 | 7
165 | 2020-07-24 | 1 | 未維修 | 橋墩／帽梁 |  | 35175 |  | 1 | 7
166 | 2020-07-24 | 1 | 未維修 | 橋墩／帽梁 |  | 35175 |  | 1 | 7
167 | 2020-07-24 | 1 | 未維修 | 橋墩／帽梁 |  | 35175 |  | 1 | 7
168 | 2020-07-24 | 1 | 未維修 | 橋墩／帽梁 |  | 35175 |  | 1 | 7
169 | 2020-07-24 | 2 | 未維修 | 橋墩／帽梁 |  | 35175 |  | 2 | 7
170 | 2020-07-24 | 2 | 未維修 | 橋墩／帽梁 |  | 35175 |  | 2 | 7
171 | 2020-07-24 | 1 | 未維修 | 橋墩／帽梁 |  | 35175 |  | 1 | 7
172 | 2020-07-24 | 1 | 未維修 | 橋墩／帽梁 |  | 35175 |  | 1 | 7
173 | 2020-07-24 | 1 | 未維修 | 橋墩／帽梁 |  | 35175 |  | 1 | 7
174 | 2020-07-24 | 1 | 未維修 | 橋墩／帽梁 |  | 35175 |  | 1 | 7
175 | 2020-07-24 | 1 | 未維修 | 橋墩／帽梁 |  | 35175 |  | 1 | 7
176 | 2020-07-24 | 2 | 未維修 | 伸縮縫 |  | 35175 |  | 2 | 6
177 | 2020-07-24 | 2 | 未維修 | 伸縮縫 |  | 35175 |  | 2 | 6
178 | 2020-07-24 | 1 | 未維修 | 主梁 |  | 35175 |  | 1 | 8
179 | 2020-07-24 | 1 | 未維修 | 主梁 |  | 35175 |  | 1 | 8
180 | 2020-07-24 | 1 | 未維修 | 橋墩／帽梁 |  | 35175 |  | 1 | 7
181 | 2020-07-24 | 2 | 未維修 | 橋墩／帽梁 |  | 35175 |  | 2 | 7
182 | 2020-07-24 | 2 | 未維修 | 橋墩／帽梁 |  | 35175 |  | 2 | 7
183 | 2020-07-24 | 1 | 未維修 | 橋墩／帽梁 |  | 35175 |  | 1 | 7
184 | 2020-07-24 | 1 | 未維修 | 伸縮縫 |  | 35175 |  | 1 | 6
185 | 2020-07-24 | 1 | 未維修 | 主梁 |  | 35175 |  | 1 | 8
186 | 2020-07-24 | 1 | 未維修 | 主梁 |  | 35175 |  | 1 | 8
187 | 2020-07-24 | 1 | 未維修 | 主梁 |  | 35175 |  | 1 | 8
188 | 2020-07-24 | 2 | 未維修 | 橋面板 |  | 35175 |  | 2 | 7
189 | 2020-07-24 | 1 | 未維修 | 橋墩／帽梁 |  | 35175 |  | 1 | 7
190 | 2020-07-24 | 1 | 未維修 | 橋面板 |  | 35175 |  | 1 | 7
191 | 2020-07-24 | 1 | 未維修 | 橋墩／帽梁 |  | 35175 |  | 1 | 7
192 | 2020-07-24 | 1 | 未維修 | 支承／支承墊／阻尼裝置 |  | 35175 |  | 1 | 5
193 | 2020-07-24 | 3 | 已維修 | 支承／支承墊／阻尼裝置 | 2021-11-24 | 35175 |  | 1 | 5
194 | 2020-07-24 | 1 | 已維修 | 橋墩／帽梁 | 2020-12-10 | 35175 |  | 1 | 7
195 | 2020-07-24 | 1 | 已維修 | 支承／支承墊／阻尼裝置 | 2021-05-29 | 35175 |  | 1 | 5
196 | 2020-07-24 | 1 | 已維修 | 橫隔梁 | 2020-12-01 | 35175 |  | 1 | 6
197 | 2020-07-24 | 2 | 已維修 | 橫隔梁 | 2021-11-19 | 35175 |  | 1 | 6
198 | 2020-07-24 | 1 | 已維修 | 橋墩／帽梁 | 2020-12-12 | 35175 |  | 1 | 7
199 | 2020-07-24 | 1 | 已維修 | 橫隔梁 | 2020-12-01 | 35175 |  | 1 | 6
200 | 2020-07-24 | 3 | 已維修 | 橋面板 | 2021-05-29 | 35175 |  | 1 | 7
201 | 2020-07-24 | 1 | 已維修 | 橋面板 | 2021-05-29 | 35175 |  | 1 | 7
1 | 2020-07-24 | 2 | 未維修 | 橋護欄 |  | 35176 | 頭前溪橋(南向) | 2 | 3
2 | 2020-07-24 | 2 | 未維修 | 橋護欄 |  | 35176 |  | 2 | 3
3 | 2020-07-24 | 1 | 未維修 | 橋墩／帽梁 |  | 35176 |  | 1 | 7
4 | 2020-07-24 | 1 | 未維修 | 橋護欄 |  | 35176 |  | 1 | 3
5 | 2020-07-24 | 1 | 未維修 | 橋墩／帽梁 |  | 35176 |  | 1 | 7
6 | 2020-07-24 | 1 | 未維修 | 橋墩／帽梁 |  | 35176 |  | 1 | 7
7 | 2020-07-24 | 1 | 未維修 | 橋墩／帽梁 |  | 35176 |  | 1 | 7
8 | 2020-07-24 | 1 | 未維修 | 橋墩／帽梁 |  | 35176 |  | 1 | 7
9 | 2020-07-24 | 1 | 未維修 | 橋墩／帽梁 |  | 35176 |  | 1 | 7
10 | 2020-07-24 | 2 | 未維修 | 橋墩／帽梁 |  | 35176 |  | 2 | 7
11 | 2020-07-24 | 1 | 未維修 | 橋墩／帽梁 |  | 35176 |  | 1 | 7
12 | 2020-07-24 | 1 | 未維修 | 橋墩／帽梁 |  | 35176 |  | 1 | 7
13 | 2020-07-24 | 1 | 未維修 | 橋墩／帽梁 |  | 35176 |  | 1 | 7
14 | 2020-07-24 | 1 | 未維修 | 橋墩／帽梁 |  | 35176 |  | 1 | 7
15 | 2020-07-24 | 1 | 未維修 | 橋墩／帽梁 |  | 35176 |  | 1 | 7
16 | 2020-07-24 | 1 | 未維修 | 橋墩／帽梁 |  | 35176 |  | 1 | 7
17 | 2020-07-24 | 1 | 未維修 | 橋墩／帽梁 |  | 35176 |  | 1 | 7
18 | 2020-07-24 | 2 | 未維修 | 橋墩／帽梁 |  | 35176 |  | 2 | 7
19 | 2020-07-24 | 1 | 未維修 | 橋面板 |  | 35176 |  | 1 | 7
20 | 2020-07-24 | 1 | 未維修 | 橋面板 |  | 35176 |  | 1 | 7
21 | 2020-07-24 | 1 | 未維修 | 橋面板 |  | 35176 |  | 1 | 7
22 | 2020-07-24 | 1 | 未維修 | 橋面板 |  | 35176 |  | 1 | 7
23 | 2020-07-24 | 1 | 未維修 | 主梁 |  | 35176 |  | 1 | 8
24 | 2020-07-24 | 1 | 未維修 | 主梁 |  | 35176 |  | 1 | 8
25 | 2020-07-24 | 1 | 未維修 | 主梁 |  | 35176 |  | 1 | 8
26 | 2020-07-24 | 1 | 未維修 | 主梁 |  | 35176 |  | 1 | 8
27 | 2020-07-24 | 1 | 未維修 | 主梁 |  | 35176 |  | 1 | 8
28 | 2020-07-24 | 1 | 未維修 | 主梁 |  | 35176 |  | 1 | 8
29 | 2020-07-24 | 1 | 未維修 | 主梁 |  | 35176 |  | 1 | 8
30 | 2020-07-24 | 1 | 未維修 | 主梁 |  | 35176 |  | 1 | 8
31 | 2020-07-24 | 1 | 未維修 | 主梁 |  | 35176 |  | 1 | 8
32 | 2020-07-24 | 1 | 未維修 | 主梁 |  | 35176 |  | 1 | 8
33 | 2020-07-24 | 1 | 未維修 | 主梁 |  | 35176 |  | 1 | 8
34 | 2020-07-24 | 1 | 未維修 | 主梁 |  | 35176 |  | 1 | 8
35 | 2020-07-24 | 1 | 未維修 | 主梁 |  | 35176 |  | 1 | 8
36 | 2020-07-24 | 1 | 未維修 | 橫隔梁 |  | 35176 |  | 1 | 6
37 | 2020-07-24 | 1 | 未維修 | 橫隔梁 |  | 35176 |  | 1 | 6
38 | 2020-07-24 | 1 | 未維修 | 橫隔梁 |  | 35176 |  | 1 | 6
39 | 2020-07-24 | 2 | 未維修 | 橫隔梁 |  | 35176 |  | 2 | 6
40 | 2020-07-24 | 1 | 未維修 | 橫隔梁 |  | 35176 |  | 1 | 6
41 | 2020-07-24 | 1 | 未維修 | 伸縮縫 |  | 35176 |  | 1 | 6
42 | 2020-07-24 | 1 | 未維修 | 伸縮縫 |  | 35176 |  | 1 | 6
43 | 2020-07-24 | 1 | 未維修 | 伸縮縫 |  | 35176 |  | 1 | 6
44 | 2020-07-24 | 1 | 未維修 | 伸縮縫 |  | 35176 |  | 1 | 6
45 | 2020-07-24 | 1 | 未維修 | 橋面板 |  | 35176 |  | 1 | 7
46 | 2020-07-24 | 1 | 未維修 | 橋面板 |  | 35176 |  | 1 | 7
47 | 2020-07-24 | 1 | 未維修 | 橋面板 |  | 35176 |  | 1 | 7
48 | 2020-07-24 | 2 | 未維修 | 橋面板 |  | 35176 |  | 2 | 7
49 | 2020-07-24 | 1 | 未維修 | 主梁 |  | 35176 |  | 1 | 8
50 | 2020-07-24 | 1 | 未維修 | 主梁 |  | 35176 |  | 1 | 8
51 | 2020-07-24 | 1 | 未維修 | 主梁 |  | 35176 |  | 1 | 8
52 | 2020-07-24 | 1 | 未維修 | 主梁 |  | 35176 |  | 1 | 8
53 | 2020-07-24 | 1 | 未維修 | 主梁 |  | 35176 |  | 1 | 8
54 | 2020-07-24 | 1 | 未維修 | 主梁 |  | 35176 |  | 1 | 8
55 | 2020-07-24 | 1 | 未維修 | 主梁 |  | 35176 |  | 1 | 8
56 | 2020-07-24 | 1 | 未維修 | 主梁 |  | 35176 |  | 1 | 8
57 | 2020-07-24 | 1 | 未維修 | 主梁 |  | 35176 |  | 1 | 8
58 | 2020-07-24 | 2 | 未維修 | 主梁 |  | 35176 |  | 2 | 8
59 | 2020-07-24 | 1 | 未維修 | 主梁 |  | 35176 |  | 1 | 8
60 | 2020-07-24 | 1 | 未維修 | 橫隔梁 |  | 35176 |  | 1 | 6
61 | 2020-07-24 | 1 | 未維修 | 橫隔梁 |  | 35176 |  | 1 | 6
62 | 2020-07-24 | 1 | 未維修 | 橫隔梁 |  | 35176 |  | 1 | 6
63 | 2020-07-24 | 1 | 未維修 | 橫隔梁 |  | 35176 |  | 1 | 6
64 | 2020-07-24 | 2 | 未維修 | 橋墩／帽梁 |  | 35176 |  | 2 | 7
65 | 2020-07-24 | 1 | 未維修 | 橋台 |  | 35176 |  | 1 | 6
66 | 2020-07-24 | 1 | 未維修 | 橋護欄 |  | 35176 |  | 1 | 3
67 | 2020-07-24 | 1 | 未維修 | 伸縮縫 |  | 35176 |  | 1 | 6
68 | 2020-07-24 | 1 | 未維修 | 伸縮縫 |  | 35176 |  | 1 | 6
69 | 2020-07-24 | 1 | 未維修 | 伸縮縫 |  | 35176 |  | 1 | 6
70 | 2020-07-24 | 2 | 未維修 | 橋面板 |  | 35176 |  | 2 | 7
71 | 2020-07-24 | 1 | 未維修 | 橋面板 |  | 35176 |  | 1 | 7
72 | 2020-07-24 | 1 | 未維修 | 主梁 |  | 35176 |  | 1 | 8
73 | 2020-07-24 | 1 | 未維修 | 主梁 |  | 35176 |  | 1 | 8
74 | 2020-07-24 | 1 | 未維修 | 主梁 |  | 35176 |  | 1 | 8
75 | 2020-07-24 | 1 | 未維修 | 主梁 |  | 35176 |  | 1 | 8
76 | 2020-07-24 | 1 | 未維修 | 主梁 |  | 35176 |  | 1 | 8
77 | 2020-07-24 | 1 | 未維修 | 主梁 |  | 35176 |  | 1 | 8
78 | 2020-07-24 | 2 | 未維修 | 主梁 |  | 35176 |  | 2 | 8
79 | 2020-07-24 | 1 | 未維修 | 主梁 |  | 35176 |  | 1 | 8
80 | 2020-07-24 | 1 | 未維修 | 主梁 |  | 35176 |  | 1 | 8
81 | 2020-07-24 | 1 | 未維修 | 主梁 |  | 35176 |  | 1 | 8
82 | 2020-07-24 | 1 | 未維修 | 主梁 |  | 35176 |  | 1 | 8
83 | 2020-07-24 | 1 | 未維修 | 主梁 |  | 35176 |  | 1 | 8
84 | 2020-07-24 | 1 | 未維修 | 主梁 |  | 35176 |  | 1 | 8
85 | 2020-07-24 | 1 | 未維修 | 主梁 |  | 35176 |  | 1 | 8
86 | 2020-07-24 | 1 | 未維修 | 橫隔梁 |  | 35176 |  | 1 | 6
87 | 2020-07-24 | 2 | 未維修 | 橫隔梁 |  | 35176 |  | 2 | 6
88 | 2020-07-24 | 1 | 未維修 | 橫隔梁 |  | 35176 |  | 1 | 6
89 | 2020-07-24 | 1 | 未維修 | 橫隔梁 |  | 35176 |  | 1 | 6
90 | 2020-07-24 | 1 | 未維修 | 橫隔梁 |  | 35176 |  | 1 | 6
91 | 2020-07-24 | 1 | 未維修 | 橫隔梁 |  | 35176 |  | 1 | 6
92 | 2020-07-24 | 1 | 未維修 | 橫隔梁 |  | 35176 |  | 1 | 6
93 | 2020-07-24 | 1 | 未維修 | 橫隔梁 |  | 35176 |  | 1 | 6
94 | 2020-07-24 | 1 | 未維修 | 橫隔梁 |  | 35176 |  | 1 | 6
95 | 2020-07-24 | 1 | 未維修 | 橋墩／帽梁 |  | 35176 |  | 1 | 7
96 | 2020-07-24 | 1 | 未維修 | 橋墩／帽梁 |  | 35176 |  | 1 | 7
97 | 2020-07-24 | 2 | 未維修 | 橋墩／帽梁 |  | 35176 |  | 2 | 7
98 | 2020-07-24 | 1 | 未維修 | 橋墩／帽梁 |  | 35176 |  | 1 | 7
99 | 2020-07-24 | 1 | 未維修 | 橋墩／帽梁 |  | 35176 |  | 1 | 7
100 | 2020-07-24 | 1 | 未維修 | 橋墩／帽梁 |  | 35176 |  | 1 | 7
101 | 2020-07-24 | 1 | 未維修 | 橋墩／帽梁 |  | 35176 |  | 1 | 7
102 | 2020-07-24 | 1 | 未維修 | 橋墩／帽梁 |  | 35176 |  | 1 | 7
103 | 2020-07-24 | 1 | 未維修 | 橋墩／帽梁 |  | 35176 |  | 1 | 7
104 | 2020-07-24 | 2 | 未維修 | 橋墩／帽梁 |  | 35176 |  | 2 | 7
105 | 2020-07-24 | 1 | 未維修 | 橋墩／帽梁 |  | 35176 |  | 1 | 7
106 | 2020-07-24 | 2 | 未維修 | 引道路堤護欄 |  | 35176 |  | 2 | 2
107 | 2020-07-24 | 2 | 未維修 | 引道路堤護欄 |  | 35176 |  | 2 | 2
108 | 2020-07-24 | 1 | 未維修 | 橋墩／帽梁 |  | 35176 |  | 1 | 7
109 | 2020-07-24 | 1 | 未維修 | 橋墩／帽梁 |  | 35176 |  | 1 | 7
110 | 2020-07-24 | 1 | 未維修 | 橋墩／帽梁 |  | 35176 |  | 1 | 7
111 | 2020-07-24 | 1 | 未維修 | 橋墩／帽梁 |  | 35176 |  | 1 | 7
112 | 2020-07-24 | 1 | 未維修 | 橋墩／帽梁 |  | 35176 |  | 1 | 7
113 | 2020-07-24 | 1 | 未維修 | 橋墩／帽梁 |  | 35176 |  | 1 | 7
114 | 2020-07-24 | 2 | 未維修 | 橋墩／帽梁 |  | 35176 |  | 2 | 7
115 | 2020-07-24 | 1 | 未維修 | 橋墩／帽梁 |  | 35176 |  | 1 | 7
116 | 2020-07-24 | 2 | 未維修 | 支承／支承墊／阻尼裝置 |  | 35176 |  | 2 | 5
117 | 2020-07-24 | 1 | 未維修 | 橋墩／帽梁 |  | 35176 |  | 1 | 7
118 | 2020-07-24 | 1 | 未維修 | 支承／支承墊／阻尼裝置 |  | 35176 |  | 1 | 5
119 | 2020-07-24 | 2 | 未維修 | 支承／支承墊／阻尼裝置 |  | 35176 |  | 2 | 5
120 | 2020-07-24 | 1 | 未維修 | 橋台 |  | 35176 |  | 1 | 6
121 | 2020-07-24 | 2 | 未維修 | 橋護欄 |  | 35176 |  | 2 | 3
122 | 2020-07-24 | 1 | 未維修 | 防落設施 |  | 35176 |  | 1 | 5
123 | 2020-07-24 | 1 | 未維修 | 伸縮縫 |  | 35176 |  | 1 | 6
124 | 2020-07-24 | 1 | 未維修 | 伸縮縫 |  | 35176 |  | 1 | 6
125 | 2020-07-24 | 2 | 未維修 | 橋面板 |  | 35176 |  | 2 | 7
126 | 2020-07-24 | 1 | 未維修 | 橋面板 |  | 35176 |  | 1 | 7
127 | 2020-07-24 | 1 | 未維修 | 橋面板 |  | 35176 |  | 1 | 7
128 | 2020-07-24 | 1 | 未維修 | 主梁 |  | 35176 |  | 1 | 8
129 | 2020-07-24 | 2 | 未維修 | 主梁 |  | 35176 |  | 2 | 8
130 | 2020-07-24 | 1 | 未維修 | 主梁 |  | 35176 |  | 1 | 8
131 | 2020-07-24 | 1 | 未維修 | 主梁 |  | 35176 |  | 1 | 8
132 | 2020-07-24 | 1 | 未維修 | 主梁 |  | 35176 |  | 1 | 8
133 | 2020-07-24 | 1 | 未維修 | 主梁 |  | 35176 |  | 1 | 8
134 | 2020-07-24 | 1 | 未維修 | 主梁 |  | 35176 |  | 1 | 8
135 | 2020-07-24 | 1 | 未維修 | 主梁 |  | 35176 |  | 1 | 8
136 | 2020-07-24 | 1 | 未維修 | 主梁 |  | 35176 |  | 1 | 8
137 | 2020-07-24 | 1 | 未維修 | 主梁 |  | 35176 |  | 1 | 8
138 | 2020-07-24 | 1 | 未維修 | 主梁 |  | 35176 |  | 1 | 8
139 | 2020-07-24 | 1 | 未維修 | 主梁 |  | 35176 |  | 1 | 8
140 | 2020-07-24 | 1 | 未維修 | 主梁 |  | 35176 |  | 1 | 8
141 | 2020-07-24 | 1 | 未維修 | 橫隔梁 |  | 35176 |  | 1 | 6
142 | 2020-07-24 | 1 | 未維修 | 橫隔梁 |  | 35176 |  | 1 | 6
143 | 2020-07-24 | 1 | 未維修 | 橫隔梁 |  | 35176 |  | 1 | 6
144 | 2020-07-24 | 1 | 未維修 | 橫隔梁 |  | 35176 |  | 1 | 6
145 | 2020-07-24 | 1 | 未維修 | 橫隔梁 |  | 35176 |  | 1 | 6
146 | 2020-07-24 | 1 | 未維修 | 橫隔梁 |  | 35176 |  | 1 | 6
147 | 2020-07-24 | 1 | 未維修 | 橫隔梁 |  | 35176 |  | 1 | 6
148 | 2020-07-24 | 1 | 未維修 | 橫隔梁 |  | 35176 |  | 1 | 6
149 | 2020-07-24 | 1 | 未維修 | 橫隔梁 |  | 35176 |  | 1 | 6
150 | 2020-07-24 | 1 | 未維修 | 橫隔梁 |  | 35176 |  | 1 | 6
151 | 2020-07-24 | 1 | 未維修 | 橫隔梁 |  | 35176 |  | 1 | 6
152 | 2020-07-24 | 1 | 未維修 | 橫隔梁 |  | 35176 |  | 1 | 6
153 | 2020-07-24 | 1 | 未維修 | 橫隔梁 |  | 35176 |  | 1 | 6
154 | 2020-07-24 | 1 | 未維修 | 橫隔梁 |  | 35176 |  | 1 | 6
155 | 2020-07-24 | 1 | 未維修 | 橫隔梁 |  | 35176 |  | 1 | 6
156 | 2020-07-24 | 1 | 未維修 | 橫隔梁 |  | 35176 |  | 1 | 6
157 | 2020-07-24 | 1 | 未維修 | 橫隔梁 |  | 35176 |  | 1 | 6
158 | 2020-07-24 | 1 | 未維修 | 橫隔梁 |  | 35176 |  | 1 | 6
159 | 2020-07-24 | 1 | 未維修 | 橫隔梁 |  | 35176 |  | 1 | 6
160 | 2020-07-24 | 1 | 未維修 | 橋墩基礎 |  | 35176 |  | 1 | 8
161 | 2020-07-24 | 1 | 未維修 | 橋墩基礎 |  | 35176 |  | 1 | 8
162 | 2020-07-24 | 1 | 未維修 | 橋墩基礎 |  | 35176 |  | 1 | 8
163 | 2020-07-24 | 1 | 未維修 | 橋墩基礎 |  | 35176 |  | 1 | 8
164 | 2020-07-24 | 1 | 未維修 | 橋墩基礎 |  | 35176 |  | 1 | 8
165 | 2020-07-24 | 1 | 未維修 | 橋墩基礎 |  | 35176 |  | 1 | 8
166 | 2020-07-24 | 1 | 未維修 | 橋墩基礎 |  | 35176 |  | 1 | 8
167 | 2020-07-24 | 1 | 未維修 | 橋墩基礎 |  | 35176 |  | 1 | 8
168 | 2020-07-24 | 1 | 未維修 | 橋墩基礎 |  | 35176 |  | 1 | 8
169 | 2020-07-24 | 1 | 未維修 | 橋墩基礎 |  | 35176 |  | 1 | 8
170 | 2020-07-24 | 2 | 已維修 | 橫隔梁 | 2020-11-14 | 35176 |  | 1 | 6
171 | 2020-07-24 | 3 | 已維修 | 橋護欄 | 2021-06-23 | 35176 |  | 1 | 3
172 | 2020-07-24 | 3 | 已維修 | 支承／支承墊／阻尼裝置 | 2021-05-22 | 35176 |  | 1 | 5
173 | 2020-07-24 | 1 | 已維修 | 橋墩／帽梁 | 2020-12-10 | 35176 |  | 1 | 7
174 | 2020-07-24 | 1 | 已維修 | 橋墩／帽梁 | 2020-12-13 | 35176 |  | 1 | 7
175 | 2020-07-24 | 1 | 已維修 | 橋墩／帽梁 | 2020-12-10 | 35176 |  | 1 | 7
176 | 2020-07-24 | 1 | 已維修 | 橋墩／帽梁 | 2020-12-10 | 35176 |  | 1 | 7
1 | 2020-07-24 | 1 | 未維修 | 橋台 |  | 35179 | 老坑溪橋(北向) | 1 | 6
2 | 2020-07-24 | 1 | 未維修 | 橋面板 |  | 35179 |  | 1 | 7
3 | 2020-07-24 | 1 | 未維修 | 橋台 |  | 35179 |  | 1 | 6
4 | 2020-07-24 | 1 | 未維修 | 橋台 |  | 35179 |  | 1 | 6
5 | 2020-07-24 | 1 | 未維修 | 防落設施 |  | 35179 |  | 1 | 5
6 | 2020-07-24 | 1 | 未維修 | 主梁 |  | 35179 |  | 1 | 8
7 | 2020-07-24 | 1 | 未維修 | 橋台 |  | 35179 |  | 1 | 6
8 | 2020-07-24 | 2 | 未維修 | 翼牆／擋土牆 |  | 35179 |  | 2 | 5
9 | 2020-07-24 | 2 | 已維修 | 支承／支承墊／阻尼裝置 | 2021-11-27 | 35179 |  | 1 | 5
10 | 2020-07-24 | 1 | 已維修 | 橋台 | 2021-11-27 | 35179 |  | 1 | 6
1 | 2020-07-24 | 2 | 未維修 | 防落設施 |  | 35180 | 老坑溪橋(南向) | 2 | 5
2 | 2020-07-24 | 2 | 未維修 | 橋台 |  | 35180 |  | 2 | 6
3 | 2020-07-24 | 1 | 未維修 | 主梁 |  | 35180 |  | 1 | 8
4 | 2020-07-24 | 1 | 未維修 | 橫隔梁 |  | 35180 |  | 1 | 6
5 | 2020-07-24 | 1 | 未維修 | 主梁 |  | 35180 |  | 1 | 8
6 | 2020-07-24 | 1 | 未維修 | 橫隔梁 |  | 35180 |  | 1 | 6
7 | 2020-07-24 | 1 | 未維修 | 主梁 |  | 35180 |  | 1 | 8
8 | 2020-07-24 | 1 | 未維修 | 主梁 |  | 35180 |  | 1 | 8
9 | 2020-07-24 | 1 | 未維修 | 主梁 |  | 35180 |  | 1 | 8
10 | 2020-07-24 | 1 | 未維修 | 主梁 |  | 35180 |  | 1 | 8
11 | 2020-07-24 | 1 | 未維修 | 主梁 |  | 35180 |  | 1 | 8
12 | 2020-07-24 | 1 | 未維修 | 橋台 |  | 35180 |  | 1 | 6
13 | 2020-07-24 | 1 | 未維修 | 橋台 |  | 35180 |  | 1 | 6
1 | 2020-06-20 | 1 | 未維修 | 翼牆／擋土牆 |  | 35191 | 機場系統交流道穿越橋(一) | 1 | 5
2 | 2020-06-20 | 1 | 未維修 | 橫隔梁 |  | 35191 |  | 1 | 6
3 | 2020-06-20 | 1 | 未維修 | 橋面板 |  | 35191 |  | 1 | 7
4 | 2020-06-20 | 1 | 未維修 | 橋台 |  | 35191 |  | 1 | 6
5 | 2020-06-20 | 1 | 未維修 | 翼牆／擋土牆 |  | 35191 |  | 1 | 5
6 | 2020-06-20 | 1 | 未維修 | 橋面板 |  | 35191 |  | 1 | 7
7 | 2020-06-20 | 1 | 未維修 | 橋護欄 |  | 35191 |  | 1 | 3
8 | 2020-06-20 | 1 | 未維修 | 主梁 |  | 35191 |  | 1 | 8
9 | 2020-06-20 | 1 | 未維修 | 主梁 |  | 35191 |  | 1 | 8
10 | 2020-06-20 | 1 | 未維修 | 橫隔梁 |  | 35191 |  | 1 | 6
11 | 2020-06-20 | 1 | 未維修 | 橋台 |  | 35191 |  | 1 | 6
12 | 2020-06-20 | 1 | 未維修 | 引道路堤護欄 |  | 35191 |  | 1 | 2
1 | 2020-06-20 | 1 | 未維修 | 翼牆／擋土牆 |  | 35193 | 機場系統交流道穿越橋(三) | 1 | 5
2 | 2020-06-20 | 2 | 未維修 | 翼牆／擋土牆 |  | 35193 |  | 2 | 5
3 | 2020-06-20 | 2 | 未維修 | 橋護欄 |  | 35193 |  | 2 | 3
4 | 2020-06-20 | 1 | 未維修 | 橋護欄 |  | 35193 |  | 1 | 3
5 | 2020-06-20 | 1 | 未維修 | 橋台 |  | 35193 |  | 1 | 6
6 | 2020-06-20 | 1 | 未維修 | 翼牆／擋土牆 |  | 35193 |  | 1 | 5
7 | 2020-06-20 | 2 | 未維修 | 主梁 |  | 35193 |  | 2 | 8
8 | 2020-06-20 | 1 | 未維修 | 橋面板 |  | 35193 |  | 1 | 7
9 | 2020-06-20 | 1 | 未維修 | 引道路堤護欄 |  | 35193 |  | 1 | 2
10 | 2020-06-20 | 2 | 未維修 | 橋台 |  | 35193 |  | 2 | 6
11 | 2020-06-20 | 2 | 未維修 | 橋台 |  | 35193 |  | 2 | 6
12 | 2020-06-20 | 1 | 未維修 | 防落設施 |  | 35193 |  | 1 | 5
13 | 2020-06-20 | 1 | 未維修 | 橋面板 |  | 35193 |  | 1 | 7
14 | 2020-06-20 | 1 | 未維修 | 防落設施 |  | 35193 |  | 1 | 5
15 | 2020-06-20 | 1 | 未維修 | 引道路堤護欄 |  | 35193 |  | 1 | 2
16 | 2020-06-20 | 1 | 未維修 | 橋台 |  | 35193 |  | 1 | 6
17 | 2020-06-20 | 1 | 未維修 | 橋台 |  | 35193 |  | 1 | 6
18 | 2020-06-20 | 2 | 未維修 | 橋台 |  | 35193 |  | 2 | 6
1 | 2020-06-17 | 1 | 未維修 | 橋梁排水設施 |  | 35194 | 文化三橋 | 1 | 4
2 | 2020-06-17 | 1 | 未維修 | 橋梁排水設施 |  | 35194 |  | 1 | 4
3 | 2020-06-17 | 1 | 未維修 | 橋墩／帽梁 |  | 35194 |  | 1 | 7
4 | 2020-06-17 | 1 | 未維修 | 支承／支承墊／阻尼裝置 |  | 35194 |  | 1 | 5
5 | 2020-06-17 | 1 | 未維修 | 主梁 |  | 35194 |  | 1 | 8
6 | 2020-06-17 | 1 | 未維修 | 橋台 |  | 35194 |  | 1 | 6
7 | 2020-06-17 | 2 | 未維修 | 翼牆／擋土牆 |  | 35194 |  | 2 | 5
8 | 2020-06-17 | 1 | 未維修 | 橫隔梁 |  | 35194 |  | 1 | 6
9 | 2020-06-17 | 1 | 未維修 | 橫隔梁 |  | 35194 |  | 1 | 6
10 | 2020-06-17 | 1 | 未維修 | 橋面板 |  | 35194 |  | 1 | 7
11 | 2020-06-17 | 1 | 未維修 | 橋面板 |  | 35194 |  | 1 | 7
12 | 2020-06-17 | 1 | 未維修 | 橋面板 |  | 35194 |  | 1 | 7
13 | 2020-06-17 | 1 | 未維修 | 橋面板 |  | 35194 |  | 1 | 7
14 | 2020-06-17 | 1 | 未維修 | 橋面板 |  | 35194 |  | 1 | 7
15 | 2020-06-17 | 1 | 未維修 | 橋護欄 |  | 35194 |  | 1 | 3
16 | 2020-06-17 | 1 | 未維修 | 橋台 |  | 35194 |  | 1 | 6
17 | 2020-06-17 | 1 | 未維修 | 橫隔梁 |  | 35194 |  | 1 | 6
18 | 2020-06-17 | 1 | 未維修 | 橫隔梁 |  | 35194 |  | 1 | 6
19 | 2020-06-17 | 2 | 未維修 | 橋台 |  | 35194 |  | 2 | 6
20 | 2020-06-17 | 1 | 未維修 | 橫隔梁 |  | 35194 |  | 1 | 6
21 | 2020-06-17 | 1 | 已維修 | 橋台 | 2020-12-07 | 35194 |  | 1 | 6
22 | 2020-06-17 | 1 | 已維修 | 橋台 | 2020-12-07 | 35194 |  | 1 | 6
1 | 2020-06-18 | 2 | 未維修 | 引道路堤護欄 |  | 35196 | 桃園交流道入口橋(RAMP H) | 2 | 2
2 | 2020-06-18 | 1 | 未維修 | 橋台 |  | 35196 |  | 1 | 6
3 | 2020-06-18 | 2 | 未維修 | 伸縮縫 |  | 35196 |  | 2 | 6
4 | 2020-06-18 | 2 | 未維修 | 伸縮縫 |  | 35196 |  | 2 | 6
5 | 2020-06-18 | 2 | 未維修 | 伸縮縫 |  | 35196 |  | 2 | 6
6 | 2020-06-18 | 1 | 未維修 | 伸縮縫 |  | 35196 |  | 1 | 6
7 | 2020-06-18 | 1 | 未維修 | 橫隔梁 |  | 35196 |  | 1 | 6
8 | 2020-06-18 | 1 | 未維修 | 橫隔梁 |  | 35196 |  | 1 | 6
9 | 2020-06-18 | 1 | 未維修 | 橫隔梁 |  | 35196 |  | 1 | 6
10 | 2020-06-18 | 2 | 未維修 | 橋面板 |  | 35196 |  | 2 | 7
11 | 2020-06-18 | 1 | 未維修 | 主梁 |  | 35196 |  | 1 | 8
12 | 2020-06-18 | 1 | 未維修 | 主梁 |  | 35196 |  | 1 | 8
13 | 2020-06-18 | 1 | 未維修 | 橋面板 |  | 35196 |  | 1 | 7
14 | 2020-06-18 | 2 | 未維修 | 橋面板 |  | 35196 |  | 2 | 7
15 | 2020-06-18 | 1 | 未維修 | 橋面板 |  | 35196 |  | 1 | 7
16 | 2020-06-18 | 2 | 未維修 | 橋墩／帽梁 |  | 35196 |  | 2 | 7
17 | 2020-06-18 | 1 | 未維修 | 主梁 |  | 35196 |  | 1 | 8
18 | 2020-06-18 | 1 | 未維修 | 主梁 |  | 35196 |  | 1 | 8
19 | 2020-06-18 | 1 | 未維修 | 主梁 |  | 35196 |  | 1 | 8
20 | 2020-06-18 | 1 | 未維修 | 橋面板 |  | 35196 |  | 1 | 7
21 | 2020-06-18 | 1 | 未維修 | 橋面板 |  | 35196 |  | 1 | 7
22 | 2020-06-18 | 1 | 未維修 | 橋墩／帽梁 |  | 35196 |  | 1 | 7
23 | 2020-06-18 | 1 | 未維修 | 橋墩／帽梁 |  | 35196 |  | 1 | 7
24 | 2020-06-18 | 1 | 未維修 | 橋墩／帽梁 |  | 35196 |  | 1 | 7
25 | 2020-06-18 | 1 | 未維修 | 主梁 |  | 35196 |  | 1 | 8
26 | 2020-06-18 | 1 | 已維修 | 主梁 |  | 35196 |  | 1 | 8
27 | 2020-06-18 | 2 | 已維修 | 橋護欄 | 2020-08-21 | 35196 |  | 1 | 3
28 | 2020-06-18 | 2 | 已維修 | 橋護欄 | 2020-08-21 | 35196 |  | 1 | 3
29 | 2020-06-18 | 2 | 已維修 | 橋護欄 | 2020-08-20 | 35196 |  | 1 | 3
30 | 2020-06-18 | 2 | 已維修 | 橋護欄 | 2020-08-20 | 35196 |  | 1 | 3
31 | 2020-06-18 | 3 | 已維修 | 橋墩／帽梁 | 2020-12-09 | 35196 |  | 1 | 7
32 | 2020-06-18 | 2 | 已維修 | 主梁 |  | 35196 |  | 1 | 8
33 | 2020-06-18 | 1 | 已維修 | 主梁 |  | 35196 |  | 1 | 8
34 | 2020-06-18 | 2 | 已維修 | 橋護欄 | 2020-08-24 | 35196 |  | 1 | 3
35 | 2020-06-18 | 2 | 已維修 | 橋護欄 | 2020-08-24 | 35196 |  | 1 | 3
36 | 2020-06-18 | 2 | 已維修 | 橋護欄 | 2020-08-24 | 35196 |  | 1 | 3
37 | 2020-06-18 | 2 | 已維修 | 橋護欄 | 2020-08-24 | 35196 |  | 1 | 3
38 | 2020-06-18 | 1 | 已維修 | 主梁 |  | 35196 |  | 1 | 8
39 | 2020-06-18 | 1 | 已維修 | 主梁 |  | 35196 |  | 1 | 8
40 | 2020-06-18 | 1 | 已維修 | 主梁 |  | 35196 |  | 1 | 8
41 | 2020-06-18 | 2 | 已維修 | 橋台 | 2021-01-12 | 35196 |  | 1 | 6
42 | 2020-06-18 | 2 | 已維修 | 橋護欄 | 2020-08-21 | 35196 |  | 1 | 3
1 | 2020-06-18 | 2 | 未維修 | 橋護欄 |  | 35197 | 桃園交流道出口橋(RAMP I) | 2 | 3
2 | 2020-06-18 | 1 | 未維修 | 橋墩／帽梁 |  | 35197 |  | 1 | 7
3 | 2020-06-18 | 1 | 未維修 | 橋墩／帽梁 |  | 35197 |  | 1 | 7
4 | 2020-06-18 | 2 | 未維修 | 橋墩／帽梁 |  | 35197 |  | 2 | 7
5 | 2020-06-18 | 2 | 未維修 | 橋面板 |  | 35197 |  | 2 | 7
6 | 2020-06-18 | 1 | 未維修 | 橋面板 |  | 35197 |  | 1 | 7
7 | 2020-06-18 | 2 | 未維修 | 橋面板 |  | 35197 |  | 2 | 7
8 | 2020-06-18 | 2 | 未維修 | 引道路堤護欄 |  | 35197 |  | 2 | 2
9 | 2020-06-18 | 2 | 未維修 | 翼牆／擋土牆 |  | 35197 |  | 2 | 5
10 | 2020-06-18 | 1 | 未維修 | 主梁 |  | 35197 |  | 1 | 8
11 | 2020-06-18 | 1 | 未維修 | 主梁 |  | 35197 |  | 1 | 8
12 | 2020-06-18 | 1 | 未維修 | 主梁 |  | 35197 |  | 1 | 8
13 | 2020-06-18 | 1 | 未維修 | 主梁 |  | 35197 |  | 1 | 8
14 | 2020-06-18 | 1 | 未維修 | 橋護欄 |  | 35197 |  | 1 | 3
15 | 2020-06-18 | 2 | 未維修 | 橋護欄 |  | 35197 |  | 2 | 3
16 | 2020-06-18 | 1 | 未維修 | 橋護欄 |  | 35197 |  | 1 | 3
17 | 2020-06-18 | 2 | 未維修 | 橋護欄 |  | 35197 |  | 2 | 3
18 | 2020-06-18 | 1 | 未維修 | 橋墩／帽梁 |  | 35197 |  | 1 | 7
19 | 2020-06-18 | 2 | 未維修 | 伸縮縫 |  | 35197 |  | 2 | 6
20 | 2020-06-18 | 1 | 未維修 | 主梁 |  | 35197 |  | 1 | 8
21 | 2020-06-18 | 1 | 未維修 | 主梁 |  | 35197 |  | 1 | 8
22 | 2020-06-18 | 2 | 未維修 | 防落設施 |  | 35197 |  | 2 | 5
23 | 2020-06-18 | 1 | 未維修 | 主梁 |  | 35197 |  | 1 | 8
24 | 2020-06-18 | 1 | 未維修 | 橫隔梁 |  | 35197 |  | 1 | 6
25 | 2020-06-18 | 1 | 未維修 | 橋梁排水設施 |  | 35197 |  | 1 | 4
26 | 2020-06-18 | 3 | 已維修 | 橋墩／帽梁 | 2021-05-22 | 35197 |  | 1 | 7
1 | 2020-07-06 | 1 | 未維修 | 橫隔梁 |  | 35199 | 內壢交流道出口橋(RAMP C) | 1 | 6
2 | 2020-07-06 | 1 | 未維修 | 橫隔梁 |  | 35199 |  | 1 | 6
3 | 2020-07-06 | 1 | 未維修 | 橫隔梁 |  | 35199 |  | 1 | 6
4 | 2020-07-06 | 2 | 未維修 | 橫隔梁 |  | 35199 |  | 2 | 6
5 | 2020-07-06 | 1 | 未維修 | 橫隔梁 |  | 35199 |  | 1 | 6
6 | 2020-07-06 | 1 | 未維修 | 橫隔梁 |  | 35199 |  | 1 | 6
7 | 2020-07-06 | 1 | 未維修 | 橫隔梁 |  | 35199 |  | 1 | 6
8 | 2020-07-06 | 1 | 未維修 | 橫隔梁 |  | 35199 |  | 1 | 6
9 | 2020-07-06 | 1 | 未維修 | 橫隔梁 |  | 35199 |  | 1 | 6
10 | 2020-07-06 | 1 | 未維修 | 橫隔梁 |  | 35199 |  | 1 | 6
11 | 2020-07-06 | 1 | 未維修 | 橋墩／帽梁 |  | 35199 |  | 1 | 7
12 | 2020-07-06 | 2 | 未維修 | 橋墩／帽梁 |  | 35199 |  | 2 | 7
13 | 2020-07-06 | 1 | 未維修 | 防落設施 |  | 35199 |  | 1 | 5
14 | 2020-07-06 | 1 | 未維修 | 主梁 |  | 35199 |  | 1 | 8
15 | 2020-07-06 | 2 | 未維修 | 主梁 |  | 35199 |  | 2 | 8
16 | 2020-07-06 | 1 | 未維修 | 主梁 |  | 35199 |  | 1 | 8
17 | 2020-07-06 | 1 | 未維修 | 主梁 |  | 35199 |  | 1 | 8
18 | 2020-07-06 | 2 | 未維修 | 橋墩／帽梁 |  | 35199 |  | 2 | 7
19 | 2020-07-06 | 2 | 未維修 | 橋墩／帽梁 |  | 35199 |  | 2 | 7
20 | 2020-07-06 | 2 | 未維修 | 橋墩／帽梁 |  | 35199 |  | 2 | 7
21 | 2020-07-06 | 2 | 未維修 | 橋墩／帽梁 |  | 35199 |  | 2 | 7
22 | 2020-07-06 | 1 | 未維修 | 主梁 |  | 35199 |  | 1 | 8
23 | 2020-07-06 | 1 | 未維修 | 主梁 |  | 35199 |  | 1 | 8
24 | 2020-07-06 | 1 | 未維修 | 主梁 |  | 35199 |  | 1 | 8
25 | 2020-07-06 | 1 | 未維修 | 主梁 |  | 35199 |  | 1 | 8
26 | 2020-07-06 | 1 | 未維修 | 橫隔梁 |  | 35199 |  | 1 | 6
27 | 2020-07-06 | 2 | 未維修 | 橫隔梁 |  | 35199 |  | 2 | 6
28 | 2020-07-06 | 1 | 未維修 | 橫隔梁 |  | 35199 |  | 1 | 6
29 | 2020-07-06 | 1 | 未維修 | 橋墩／帽梁 |  | 35199 |  | 1 | 7
30 | 2020-07-06 | 2 | 未維修 | 橋墩／帽梁 |  | 35199 |  | 2 | 7
31 | 2020-07-06 | 2 | 未維修 | 主梁 |  | 35199 |  | 2 | 8
32 | 2020-07-06 | 2 | 未維修 | 主梁 |  | 35199 |  | 2 | 8
33 | 2020-07-06 | 1 | 未維修 | 主梁 |  | 35199 |  | 1 | 8
34 | 2020-07-06 | 1 | 未維修 | 主梁 |  | 35199 |  | 1 | 8
35 | 2020-07-06 | 1 | 未維修 | 主梁 |  | 35199 |  | 1 | 8
36 | 2020-07-06 | 1 | 未維修 | 主梁 |  | 35199 |  | 1 | 8
37 | 2020-07-06 | 1 | 未維修 | 主梁 |  | 35199 |  | 1 | 8
38 | 2020-07-06 | 2 | 未維修 | 主梁 |  | 35199 |  | 2 | 8
39 | 2020-07-06 | 1 | 未維修 | 橫隔梁 |  | 35199 |  | 1 | 6
40 | 2020-07-06 | 1 | 未維修 | 橫隔梁 |  | 35199 |  | 1 | 6
41 | 2020-07-06 | 1 | 未維修 | 橫隔梁 |  | 35199 |  | 1 | 6
42 | 2020-07-06 | 1 | 未維修 | 橫隔梁 |  | 35199 |  | 1 | 6
43 | 2020-07-06 | 2 | 未維修 | 橫隔梁 |  | 35199 |  | 2 | 6
44 | 2020-07-06 | 1 | 未維修 | 橫隔梁 |  | 35199 |  | 1 | 6
45 | 2020-07-06 | 1 | 未維修 | 橫隔梁 |  | 35199 |  | 1 | 6
46 | 2020-07-06 | 1 | 未維修 | 橫隔梁 |  | 35199 |  | 1 | 6
47 | 2020-07-06 | 1 | 未維修 | 橫隔梁 |  | 35199 |  | 1 | 6
48 | 2020-07-06 | 1 | 未維修 | 橫隔梁 |  | 35199 |  | 1 | 6
49 | 2020-07-06 | 1 | 未維修 | 橫隔梁 |  | 35199 |  | 1 | 6
50 | 2020-07-06 | 1 | 未維修 | 橋面板 |  | 35199 |  | 1 | 7
51 | 2020-07-06 | 1 | 未維修 | 橋面板 |  | 35199 |  | 1 | 7
52 | 2020-07-06 | 1 | 未維修 | 橋面板 |  | 35199 |  | 1 | 7
53 | 2020-07-06 | 1 | 未維修 | 橋面板 |  | 35199 |  | 1 | 7
54 | 2020-07-06 | 2 | 未維修 | 橋梁排水設施 |  | 35199 |  | 2 | 4
55 | 2020-07-06 | 1 | 未維修 | 橫隔梁 |  | 35199 |  | 1 | 6
56 | 2020-07-06 | 1 | 未維修 | 橫隔梁 |  | 35199 |  | 1 | 6
57 | 2020-07-06 | 1 | 未維修 | 橫隔梁 |  | 35199 |  | 1 | 6
58 | 2020-07-06 | 1 | 未維修 | 橫隔梁 |  | 35199 |  | 1 | 6
59 | 2020-07-06 | 1 | 未維修 | 橫隔梁 |  | 35199 |  | 1 | 6
60 | 2020-07-06 | 1 | 未維修 | 橫隔梁 |  | 35199 |  | 1 | 6
61 | 2020-07-06 | 1 | 未維修 | 引道路堤護欄 |  | 35199 |  | 1 | 2
62 | 2020-07-06 | 1 | 未維修 | 橋台 |  | 35199 |  | 1 | 6
63 | 2020-07-06 | 2 | 未維修 | 橋護欄 |  | 35199 |  | 2 | 3
64 | 2020-07-06 | 2 | 未維修 | 橋護欄 |  | 35199 |  | 2 | 3
65 | 2020-07-06 | 2 | 未維修 | 橋護欄 |  | 35199 |  | 2 | 3
66 | 2020-07-06 | 1 | 未維修 | 橋墩／帽梁 |  | 35199 |  | 1 | 7
67 | 2020-07-06 | 1 | 未維修 | 橋墩／帽梁 |  | 35199 |  | 1 | 7
68 | 2020-07-06 | 1 | 未維修 | 橋墩／帽梁 |  | 35199 |  | 1 | 7
69 | 2020-07-06 | 1 | 未維修 | 橋墩／帽梁 |  | 35199 |  | 1 | 7
70 | 2020-07-06 | 1 | 未維修 | 橋墩／帽梁 |  | 35199 |  | 1 | 7
71 | 2020-07-06 | 2 | 未維修 | 橋墩／帽梁 |  | 35199 |  | 2 | 7
72 | 2020-07-06 | 2 | 未維修 | 橋墩／帽梁 |  | 35199 |  | 2 | 7
73 | 2020-07-06 | 2 | 未維修 | 橋墩／帽梁 |  | 35199 |  | 2 | 7
74 | 2020-07-06 | 1 | 未維修 | 橋墩／帽梁 |  | 35199 |  | 1 | 7
75 | 2020-07-06 | 1 | 未維修 | 防落設施 |  | 35199 |  | 1 | 5
76 | 2020-07-06 | 2 | 未維修 | 主梁 |  | 35199 |  | 2 | 8
77 | 2020-07-06 | 2 | 未維修 | 主梁 |  | 35199 |  | 2 | 8
78 | 2020-07-06 | 1 | 未維修 | 主梁 |  | 35199 |  | 1 | 8
79 | 2020-07-06 | 1 | 未維修 | 主梁 |  | 35199 |  | 1 | 8
80 | 2020-07-06 | 1 | 未維修 | 主梁 |  | 35199 |  | 1 | 8
81 | 2020-07-06 | 1 | 未維修 | 主梁 |  | 35199 |  | 1 | 8
82 | 2020-07-06 | 1 | 未維修 | 主梁 |  | 35199 |  | 1 | 8
83 | 2020-07-06 | 1 | 未維修 | 主梁 |  | 35199 |  | 1 | 8
84 | 2020-07-06 | 1 | 未維修 | 主梁 |  | 35199 |  | 1 | 8
85 | 2020-07-06 | 1 | 未維修 | 橋台 |  | 35199 |  | 1 | 6
86 | 2020-07-06 | 1 | 未維修 | 橋護欄 |  | 35199 |  | 1 | 3
87 | 2020-07-06 | 1 | 未維修 | 橋護欄 |  | 35199 |  | 1 | 3
88 | 2020-07-06 | 1 | 未維修 | 橋墩／帽梁 |  | 35199 |  | 1 | 7
89 | 2020-07-06 | 1 | 未維修 | 橋墩／帽梁 |  | 35199 |  | 1 | 7
90 | 2020-07-06 | 2 | 未維修 | 橋墩／帽梁 |  | 35199 |  | 2 | 7
91 | 2020-07-06 | 1 | 未維修 | 橋台 |  | 35199 |  | 1 | 6
92 | 2020-07-06 | 1 | 未維修 | 橋梁排水設施 |  | 35199 |  | 1 | 4
93 | 2020-07-06 | 2 | 未維修 | 橋護欄 |  | 35199 |  | 2 | 3
94 | 2020-07-06 | 2 | 未維修 | 橋護欄 |  | 35199 |  | 2 | 3
95 | 2020-07-06 | 2 | 未維修 | 橋墩／帽梁 |  | 35199 |  | 2 | 7
96 | 2020-07-06 | 2 | 未維修 | 橋墩／帽梁 |  | 35199 |  | 2 | 7
97 | 2020-07-06 | 1 | 未維修 | 橋墩／帽梁 |  | 35199 |  | 1 | 7
98 | 2020-07-06 | 2 | 未維修 | 橋台 |  | 35199 |  | 2 | 6
99 | 2020-07-06 | 1 | 未維修 | 橋梁排水設施 |  | 35199 |  | 1 | 4
100 | 2020-07-06 | 1 | 未維修 | 橋護欄 |  | 35199 |  | 1 | 3
101 | 2020-07-06 | 1 | 未維修 | 橋墩／帽梁 |  | 35199 |  | 1 | 7
102 | 2020-07-06 | 2 | 未維修 | 橋墩／帽梁 |  | 35199 |  | 2 | 7
103 | 2020-07-06 | 2 | 未維修 | 橋墩／帽梁 |  | 35199 |  | 2 | 7
104 | 2020-07-06 | 2 | 未維修 | 橋墩／帽梁 |  | 35199 |  | 2 | 7
105 | 2020-07-06 | 2 | 未維修 | 橋墩／帽梁 |  | 35199 |  | 2 | 7
106 | 2020-07-06 | 2 | 未維修 | 橋墩／帽梁 |  | 35199 |  | 2 | 7
107 | 2020-07-06 | 1 | 未維修 | 橋墩／帽梁 |  | 35199 |  | 1 | 7
108 | 2020-07-06 | 1 | 未維修 | 橋墩／帽梁 |  | 35199 |  | 1 | 7
109 | 2020-07-06 | 1 | 未維修 | 橋墩／帽梁 |  | 35199 |  | 1 | 7
110 | 2020-07-06 | 2 | 未維修 | 橋墩／帽梁 |  | 35199 |  | 2 | 7
111 | 2020-07-06 | 1 | 未維修 | 橋墩／帽梁 |  | 35199 |  | 1 | 7
112 | 2020-07-06 | 1 | 未維修 | 橋墩／帽梁 |  | 35199 |  | 1 | 7
113 | 2020-07-06 | 1 | 未維修 | 橋墩／帽梁 |  | 35199 |  | 1 | 7
114 | 2020-07-06 | 2 | 未維修 | 橋墩／帽梁 |  | 35199 |  | 2 | 7
115 | 2020-07-06 | 2 | 未維修 | 橋墩／帽梁 |  | 35199 |  | 2 | 7
116 | 2020-07-06 | 1 | 未維修 | 橋墩／帽梁 |  | 35199 |  | 1 | 7
117 | 2020-07-06 | 2 | 未維修 | 橋墩／帽梁 |  | 35199 |  | 2 | 7
118 | 2020-07-06 | 1 | 未維修 | 防落設施 |  | 35199 |  | 1 | 5
119 | 2020-07-06 | 2 | 未維修 | 主梁 |  | 35199 |  | 2 | 8
1 | 2020-06-02 | 1 | 未維修 | 橋梁排水設施 |  | 35201 | 平鎮系統LOOP E(S-E) | 1 | 4
2 | 2020-06-02 | 1 | 未維修 | 橋護欄 |  | 35201 |  | 1 | 3
3 | 2020-06-02 | 1 | 未維修 | 橋墩／帽梁 |  | 35201 |  | 1 | 7
4 | 2020-06-02 | 1 | 未維修 | 橋面板 |  | 35201 |  | 1 | 7
5 | 2020-06-02 | 1 | 未維修 | 橋台 |  | 35201 |  | 1 | 6
6 | 2020-06-02 | 1 | 未維修 | 伸縮縫 |  | 35201 |  | 1 | 6
7 | 2020-06-02 | 1 | 未維修 | 橋面板 |  | 35201 |  | 1 | 7
8 | 2020-06-02 | 1 | 未維修 | 橋墩／帽梁 |  | 35201 |  | 1 | 7
9 | 2020-06-02 | 2 | 未維修 | 橋面板 |  | 35201 |  | 2 | 7
10 | 2020-06-02 | 1 | 未維修 | 橋面板 |  | 35201 |  | 1 | 7
11 | 2020-06-02 | 2 | 未維修 | 橋護欄 |  | 35201 |  | 2 | 3
12 | 2020-06-02 | 1 | 未維修 | 橋墩／帽梁 |  | 35201 |  | 1 | 7
13 | 2020-06-02 | 1 | 未維修 | 橋面板 |  | 35201 |  | 1 | 7
14 | 2020-06-02 | 1 | 未維修 | 橋面板 |  | 35201 |  | 1 | 7
15 | 2020-06-02 | 1 | 未維修 | 橋面板 |  | 35201 |  | 1 | 7
16 | 2020-06-02 | 1 | 未維修 | 橋面板 |  | 35201 |  | 1 | 7
17 | 2020-06-02 | 1 | 未維修 | 橋面板 |  | 35201 |  | 1 | 7
18 | 2020-06-02 | 1 | 未維修 | 橋梁排水設施 |  | 35201 |  | 1 | 4
19 | 2020-06-02 | 1 | 未維修 | 橋墩／帽梁 |  | 35201 |  | 1 | 7
1 | 2020-07-10 | 1 | 未維修 | 引道路堤護欄 |  | 35203 | 平鎮系統LOOP G(N-W) | 1 | 2
2 | 2020-07-10 | 2 | 未維修 | 橋墩／帽梁 |  | 35203 |  | 2 | 7
3 | 2020-07-10 | 1 | 未維修 | 橋墩／帽梁 |  | 35203 |  | 1 | 7
4 | 2020-07-10 | 1 | 未維修 | 橋墩／帽梁 |  | 35203 |  | 1 | 7
5 | 2020-07-10 | 1 | 未維修 | 橋面板 |  | 35203 |  | 1 | 7
6 | 2020-07-10 | 1 | 未維修 | 橋墩／帽梁 |  | 35203 |  | 1 | 7
7 | 2020-07-10 | 1 | 未維修 | 橋墩／帽梁 |  | 35203 |  | 1 | 7
8 | 2020-07-10 | 1 | 未維修 | 橋面板 |  | 35203 |  | 1 | 7
9 | 2020-07-10 | 1 | 未維修 | 橋護欄 |  | 35203 |  | 1 | 3
10 | 2020-07-10 | 1 | 未維修 | 橋護欄 |  | 35203 |  | 1 | 3
11 | 2020-07-10 | 1 | 未維修 | 橋墩／帽梁 |  | 35203 |  | 1 | 7
12 | 2020-07-10 | 1 | 未維修 | 橋護欄 |  | 35203 |  | 1 | 3
13 | 2020-07-10 | 1 | 未維修 | 橋護欄 |  | 35203 |  | 1 | 3
14 | 2020-07-10 | 1 | 未維修 | 主梁 |  | 35203 |  | 1 | 8
15 | 2020-07-10 | 1 | 未維修 | 主梁 |  | 35203 |  | 1 | 8
16 | 2020-07-10 | 1 | 未維修 | 橋墩／帽梁 |  | 35203 |  | 1 | 7
17 | 2020-07-10 | 1 | 未維修 | 翼牆／擋土牆 |  | 35203 |  | 1 | 5
18 | 2020-07-10 | 2 | 未維修 | 橋墩／帽梁 |  | 35203 |  | 2 | 7
19 | 2020-07-10 | 1 | 未維修 | 橋墩／帽梁 |  | 35203 |  | 1 | 7
20 | 2020-07-10 | 1 | 未維修 | 橋墩／帽梁 |  | 35203 |  | 1 | 7
21 | 2020-07-10 | 1 | 已維修 | 橋護欄 | 2020-11-26 | 35203 |  | 1 | 3
22 | 2020-07-10 | 3 | 已維修 | 橋護欄 | 2021-02-08 | 35203 |  | 1 | 3
1 | 2020-07-10 | 1 | 未維修 | 橋墩／帽梁 |  | 35204 | 平鎮系統LOOP F(E-N) | 1 | 7
2 | 2020-07-10 | 1 | 未維修 | 橋墩／帽梁 |  | 35204 |  | 1 | 7
3 | 2020-07-10 | 1 | 未維修 | 橋面板 |  | 35204 |  | 1 | 7
4 | 2020-07-10 | 2 | 未維修 | 橋護欄 |  | 35204 |  | 2 | 3
5 | 2020-07-10 | 1 | 未維修 | 橋墩／帽梁 |  | 35204 |  | 1 | 7
6 | 2020-07-10 | 1 | 未維修 | 橋墩／帽梁 |  | 35204 |  | 1 | 7
7 | 2020-07-10 | 1 | 未維修 | 橋面板 |  | 35204 |  | 1 | 7
8 | 2020-07-10 | 1 | 未維修 | 橋面板 |  | 35204 |  | 1 | 7
9 | 2020-07-10 | 1 | 未維修 | 橋面板 |  | 35204 |  | 1 | 7
10 | 2020-07-10 | 1 | 未維修 | 橋面板 |  | 35204 |  | 1 | 7
11 | 2020-07-10 | 2 | 未維修 | 橋護欄 |  | 35204 |  | 2 | 3
12 | 2020-07-10 | 1 | 未維修 | 橋墩／帽梁 |  | 35204 |  | 1 | 7
13 | 2020-07-10 | 1 | 未維修 | 橋墩／帽梁 |  | 35204 |  | 1 | 7
14 | 2020-07-10 | 1 | 未維修 | 橋墩／帽梁 |  | 35204 |  | 1 | 7
15 | 2020-07-10 | 1 | 未維修 | 主梁 |  | 35204 |  | 1 | 8
16 | 2020-07-10 | 1 | 未維修 | 主梁 |  | 35204 |  | 1 | 8
17 | 2020-07-10 | 2 | 未維修 | 翼牆／擋土牆 |  | 35204 |  | 2 | 5
18 | 2020-07-10 | 2 | 未維修 | 橋墩／帽梁 |  | 35204 |  | 2 | 7
19 | 2020-07-10 | 2 | 未維修 | 橋墩／帽梁 |  | 35204 |  | 2 | 7
20 | 2020-07-10 | 1 | 未維修 | 橋台 |  | 35204 |  | 1 | 6
21 | 2020-07-10 | 2 | 未維修 | 橋墩／帽梁 |  | 35204 |  | 2 | 7
22 | 2020-07-10 | 1 | 未維修 | 橋面板 |  | 35204 |  | 1 | 7
23 | 2020-07-10 | 1 | 未維修 | 橋面板 |  | 35204 |  | 1 | 7
24 | 2020-07-10 | 1 | 未維修 | 橋面板 |  | 35204 |  | 1 | 7
25 | 2020-07-10 | 2 | 未維修 | 橋墩／帽梁 |  | 35204 |  | 2 | 7
26 | 2020-07-10 | 2 | 未維修 | 橋墩／帽梁 |  | 35204 |  | 2 | 7
27 | 2020-07-10 | 1 | 已維修 | 橋梁排水設施 | 2021-01-20 | 35204 |  | 1 | 4
28 | 2020-07-10 | 1 | 已維修 | 橋梁排水設施 | 2021-01-20 | 35204 |  | 1 | 4
1 | 2020-07-12 | 1 | 未維修 | 橋墩／帽梁 |  | 35206 | 平鎮系統LOOP H(W-S) | 1 | 7
2 | 2020-07-12 | 1 | 未維修 | 橋墩／帽梁 |  | 35206 |  | 1 | 7
3 | 2020-07-12 | 1 | 未維修 | 橋墩／帽梁 |  | 35206 |  | 1 | 7
4 | 2020-07-12 | 1 | 未維修 | 橋墩／帽梁 |  | 35206 |  | 1 | 7
5 | 2020-07-12 | 1 | 未維修 | 引道路堤護欄 |  | 35206 |  | 1 | 2
6 | 2020-07-12 | 1 | 未維修 | 橋面板 |  | 35206 |  | 1 | 7
7 | 2020-07-12 | 1 | 未維修 | 橋面板 |  | 35206 |  | 1 | 7
8 | 2020-07-12 | 2 | 未維修 | 橋面板 |  | 35206 |  | 2 | 7
9 | 2020-07-12 | 2 | 未維修 | 橋護欄 |  | 35206 |  | 2 | 3
10 | 2020-07-12 | 1 | 未維修 | 橋護欄 |  | 35206 |  | 1 | 3
11 | 2020-07-12 | 1 | 未維修 | 橋面板 |  | 35206 |  | 1 | 7
12 | 2020-07-12 | 1 | 未維修 | 橋面板 |  | 35206 |  | 1 | 7
13 | 2020-07-12 | 2 | 未維修 | 橋護欄 |  | 35206 |  | 2 | 3
14 | 2020-07-12 | 1 | 未維修 | 橋護欄 |  | 35206 |  | 1 | 3
15 | 2020-07-12 | 1 | 未維修 | 橋墩／帽梁 |  | 35206 |  | 1 | 7
16 | 2020-07-12 | 1 | 未維修 | 橋面板 |  | 35206 |  | 1 | 7
17 | 2020-07-12 | 1 | 未維修 | 主梁 |  | 35206 |  | 1 | 8
18 | 2020-07-12 | 2 | 未維修 | 橋墩／帽梁 |  | 35206 |  | 2 | 7
19 | 2020-07-12 | 2 | 未維修 | 橋墩／帽梁 |  | 35206 |  | 2 | 7
20 | 2020-07-12 | 1 | 未維修 | 主梁 |  | 35206 |  | 1 | 8
21 | 2020-07-12 | 1 | 未維修 | 主梁 |  | 35206 |  | 1 | 8
1 | 2020-06-19 | 1 | 未維修 | 橋墩／帽梁 |  | 35388 | 機場系統交流道穿越橋(東向) | 1 | 7
2 | 2020-06-19 | 1 | 未維修 | 主梁 |  | 35388 |  | 1 | 8
3 | 2020-06-19 | 1 | 未維修 | 橋台 |  | 35388 |  | 1 | 6
4 | 2020-06-19 | 1 | 未維修 | 橋台 |  | 35388 |  | 1 | 6
5 | 2020-06-19 | 2 | 未維修 | 翼牆／擋土牆 |  | 35388 |  | 2 | 5
6 | 2020-06-19 | 2 | 未維修 | 橋護欄 |  | 35388 |  | 2 | 3
7 | 2020-06-19 | 1 | 未維修 | 橋面板 |  | 35388 |  | 1 | 7
8 | 2020-06-19 | 1 | 未維修 | 橋面板 |  | 35388 |  | 1 | 7
9 | 2020-06-19 | 1 | 未維修 | 橋護欄 |  | 35388 |  | 1 | 3
10 | 2020-06-19 | 2 | 已維修 | 伸縮縫 | 2022-08-02 | 35388 |  | 1 | 6
1 | 2020-06-19 | 2 | 未維修 | 主梁 |  | 35389 | 機場系統交流道穿越橋(西向) | 2 | 8
2 | 2020-06-19 | 1 | 未維修 | 橋面板 |  | 35389 |  | 1 | 7
3 | 2020-06-19 | 2 | 未維修 | 橋面板 |  | 35389 |  | 2 | 7
4 | 2020-06-19 | 1 | 未維修 | 翼牆／擋土牆 |  | 35389 |  | 1 | 5
5 | 2020-06-19 | 2 | 未維修 | 主梁 |  | 35389 |  | 2 | 8
6 | 2020-06-19 | 1 | 未維修 | 橋台 |  | 35389 |  | 1 | 6
7 | 2020-06-19 | 2 | 未維修 | 翼牆／擋土牆 |  | 35389 |  | 2 | 5
8 | 2020-06-19 | 2 | 未維修 | 橋護欄 |  | 35389 |  | 2 | 3
9 | 2020-06-19 | 2 | 未維修 | 伸縮縫 |  | 35389 |  | 2 | 6
10 | 2020-06-19 | 1 | 已維修 | 伸縮縫 | 2022-08-02 | 35389 |  | 1 | 6
1 | 2020-10-27 | 2 | 未維修 | 翼牆／擋土牆 |  | 35390 | 桃園四號穿越橋(東向) | 2 | 5
2 | 2020-10-26 | 1 | 未維修 | 橋台 |  | 35390 |  | 1 | 6
3 | 2020-10-23 | 1 | 未維修 | 橋台 |  | 35390 |  | 1 | 6
4 | 2020-10-27 | 1 | 未維修 | 橋台 |  | 35390 |  | 1 | 6
5 | 2020-10-25 | 1 | 未維修 | 橋台 |  | 35390 |  | 1 | 6
1 | 2020-07-15 | 1 | 未維修 | 橋梁排水設施 |  | 35392 | 桃園高架橋(東向) | 1 | 4
2 | 2020-07-15 | 1 | 未維修 | 主梁 |  | 35392 |  | 1 | 8
3 | 2020-07-15 | 1 | 未維修 | 橋墩／帽梁 |  | 35392 |  | 1 | 7
4 | 2020-07-15 | 1 | 未維修 | 主梁 |  | 35392 |  | 1 | 8
5 | 2020-07-15 | 2 | 未維修 | 橋面板 |  | 35392 |  | 2 | 7
6 | 2020-07-15 | 1 | 未維修 | 橋護欄 |  | 35392 |  | 1 | 3
7 | 2020-07-15 | 2 | 未維修 | 主梁 |  | 35392 |  | 2 | 8
8 | 2020-07-15 | 1 | 未維修 | 橋面板 |  | 35392 |  | 1 | 7
9 | 2020-07-15 | 1 | 未維修 | 橫隔梁 |  | 35392 |  | 1 | 6
10 | 2020-07-15 | 1 | 未維修 | 橫隔梁 |  | 35392 |  | 1 | 6
11 | 2020-07-15 | 1 | 未維修 | 主梁 |  | 35392 |  | 1 | 8
12 | 2020-07-15 | 1 | 未維修 | 橋墩／帽梁 |  | 35392 |  | 1 | 7
13 | 2020-07-15 | 2 | 未維修 | 橋墩／帽梁 |  | 35392 |  | 2 | 7
14 | 2020-07-15 | 1 | 未維修 | 橋梁排水設施 |  | 35392 |  | 1 | 4
15 | 2020-07-15 | 1 | 未維修 | 翼牆／擋土牆 |  | 35392 |  | 1 | 5
16 | 2020-07-15 | 1 | 未維修 | 橫隔梁 |  | 35392 |  | 1 | 6
17 | 2020-07-15 | 1 | 未維修 | 橋面板 |  | 35392 |  | 1 | 7
18 | 2020-07-15 | 1 | 未維修 | 橋面板 |  | 35392 |  | 1 | 7
19 | 2020-07-15 | 1 | 未維修 | 橋面板 |  | 35392 |  | 1 | 7
20 | 2020-07-15 | 1 | 未維修 | 橋面板 |  | 35392 |  | 1 | 7
21 | 2020-07-15 | 1 | 未維修 | 橋面板 |  | 35392 |  | 1 | 7
22 | 2020-07-15 | 2 | 未維修 | 橋護欄 |  | 35392 |  | 2 | 3
23 | 2020-07-15 | 1 | 未維修 | 橋護欄 |  | 35392 |  | 1 | 3
24 | 2020-07-15 | 1 | 未維修 | 橋墩／帽梁 |  | 35392 |  | 1 | 7
25 | 2020-07-15 | 1 | 未維修 | 橋墩／帽梁 |  | 35392 |  | 1 | 7
26 | 2020-07-15 | 1 | 未維修 | 防落設施 |  | 35392 |  | 1 | 5
27 | 2020-07-15 | 2 | 未維修 | 伸縮縫 |  | 35392 |  | 2 | 6
28 | 2020-07-15 | 2 | 未維修 | 伸縮縫 |  | 35392 |  | 2 | 6
29 | 2020-07-15 | 2 | 未維修 | 伸縮縫 |  | 35392 |  | 2 | 6
30 | 2020-07-15 | 1 | 未維修 | 主梁 |  | 35392 |  | 1 | 8
31 | 2020-07-15 | 1 | 未維修 | 主梁 |  | 35392 |  | 1 | 8
32 | 2020-07-15 | 1 | 未維修 | 主梁 |  | 35392 |  | 1 | 8
33 | 2020-07-15 | 1 | 未維修 | 主梁 |  | 35392 |  | 1 | 8
34 | 2020-07-15 | 2 | 未維修 | 主梁 |  | 35392 |  | 2 | 8
35 | 2020-07-15 | 1 | 未維修 | 主梁 |  | 35392 |  | 1 | 8
36 | 2020-07-15 | 1 | 未維修 | 主梁 |  | 35392 |  | 1 | 8
37 | 2020-07-15 | 1 | 未維修 | 主梁 |  | 35392 |  | 1 | 8
38 | 2020-07-15 | 2 | 未維修 | 主梁 |  | 35392 |  | 2 | 8
39 | 2020-07-15 | 1 | 未維修 | 主梁 |  | 35392 |  | 1 | 8
40 | 2020-07-15 | 1 | 未維修 | 主梁 |  | 35392 |  | 1 | 8
41 | 2020-07-15 | 1 | 未維修 | 主梁 |  | 35392 |  | 1 | 8
42 | 2020-07-15 | 1 | 未維修 | 橫隔梁 |  | 35392 |  | 1 | 6
43 | 2020-07-15 | 2 | 未維修 | 橋護欄 |  | 35392 |  | 2 | 3
44 | 2020-07-15 | 1 | 未維修 | 橋護欄 |  | 35392 |  | 1 | 3
45 | 2020-07-15 | 2 | 未維修 | 橋護欄 |  | 35392 |  | 2 | 3
46 | 2020-07-15 | 2 | 未維修 | 橋護欄 |  | 35392 |  | 2 | 3
47 | 2020-07-15 | 1 | 未維修 | 橋墩／帽梁 |  | 35392 |  | 1 | 7
48 | 2020-07-15 | 1 | 未維修 | 橋墩／帽梁 |  | 35392 |  | 1 | 7
49 | 2020-07-15 | 1 | 未維修 | 橋墩／帽梁 |  | 35392 |  | 1 | 7
50 | 2020-07-15 | 2 | 未維修 | 伸縮縫 |  | 35392 |  | 2 | 6
51 | 2020-07-15 | 2 | 未維修 | 伸縮縫 |  | 35392 |  | 2 | 6
52 | 2020-07-15 | 2 | 未維修 | 伸縮縫 |  | 35392 |  | 2 | 6
53 | 2020-07-15 | 2 | 未維修 | 伸縮縫 |  | 35392 |  | 2 | 6
54 | 2020-07-15 | 1 | 未維修 | 主梁 |  | 35392 |  | 1 | 8
55 | 2020-07-15 | 1 | 未維修 | 主梁 |  | 35392 |  | 1 | 8
56 | 2020-07-15 | 1 | 未維修 | 主梁 |  | 35392 |  | 1 | 8
57 | 2020-07-15 | 1 | 未維修 | 主梁 |  | 35392 |  | 1 | 8
58 | 2020-07-15 | 1 | 未維修 | 主梁 |  | 35392 |  | 1 | 8
59 | 2020-07-15 | 1 | 未維修 | 主梁 |  | 35392 |  | 1 | 8
60 | 2020-07-15 | 1 | 未維修 | 主梁 |  | 35392 |  | 1 | 8
61 | 2020-07-15 | 1 | 未維修 | 主梁 |  | 35392 |  | 1 | 8
62 | 2020-07-15 | 1 | 未維修 | 主梁 |  | 35392 |  | 1 | 8
63 | 2020-07-15 | 1 | 未維修 | 主梁 |  | 35392 |  | 1 | 8
64 | 2020-07-15 | 2 | 未維修 | 主梁 |  | 35392 |  | 2 | 8
65 | 2020-07-15 | 1 | 未維修 | 主梁 |  | 35392 |  | 1 | 8
66 | 2020-07-15 | 1 | 未維修 | 主梁 |  | 35392 |  | 1 | 8
67 | 2020-07-15 | 1 | 未維修 | 橫隔梁 |  | 35392 |  | 1 | 6
68 | 2020-07-15 | 1 | 未維修 | 橫隔梁 |  | 35392 |  | 1 | 6
69 | 2020-07-15 | 1 | 未維修 | 橋護欄 |  | 35392 |  | 1 | 3
70 | 2020-07-15 | 2 | 未維修 | 橋護欄 |  | 35392 |  | 2 | 3
71 | 2020-07-15 | 1 | 未維修 | 橋面板 |  | 35392 |  | 1 | 7
72 | 2020-07-15 | 2 | 未維修 | 伸縮縫 |  | 35392 |  | 2 | 6
73 | 2020-07-15 | 2 | 未維修 | 伸縮縫 |  | 35392 |  | 2 | 6
74 | 2020-07-15 | 2 | 未維修 | 伸縮縫 |  | 35392 |  | 2 | 6
75 | 2020-07-15 | 2 | 未維修 | 伸縮縫 |  | 35392 |  | 2 | 6
76 | 2020-07-15 | 1 | 未維修 | 主梁 |  | 35392 |  | 1 | 8
77 | 2020-07-15 | 1 | 未維修 | 主梁 |  | 35392 |  | 1 | 8
78 | 2020-07-15 | 1 | 未維修 | 主梁 |  | 35392 |  | 1 | 8
79 | 2020-07-15 | 1 | 未維修 | 主梁 |  | 35392 |  | 1 | 8
80 | 2020-07-15 | 1 | 未維修 | 主梁 |  | 35392 |  | 1 | 8
81 | 2020-07-15 | 1 | 未維修 | 主梁 |  | 35392 |  | 1 | 8
82 | 2020-07-15 | 1 | 未維修 | 主梁 |  | 35392 |  | 1 | 8
83 | 2020-07-15 | 1 | 未維修 | 主梁 |  | 35392 |  | 1 | 8
84 | 2020-07-15 | 1 | 未維修 | 引道路堤護欄 |  | 35392 |  | 1 | 2
85 | 2020-07-15 | 1 | 未維修 | 橋梁排水設施 |  | 35392 |  | 1 | 4
86 | 2020-07-15 | 2 | 未維修 | 橋護欄 |  | 35392 |  | 2 | 3
87 | 2020-07-15 | 1 | 未維修 | 橋墩／帽梁 |  | 35392 |  | 1 | 7
88 | 2020-07-15 | 1 | 未維修 | 橋墩／帽梁 |  | 35392 |  | 1 | 7
89 | 2020-07-15 | 2 | 未維修 | 橋墩／帽梁 |  | 35392 |  | 2 | 7
90 | 2020-07-15 | 2 | 未維修 | 防落設施 |  | 35392 |  | 2 | 5
91 | 2020-07-15 | 1 | 未維修 | 主梁 |  | 35392 |  | 1 | 8
92 | 2020-07-15 | 1 | 未維修 | 主梁 |  | 35392 |  | 1 | 8
93 | 2020-07-15 | 1 | 未維修 | 主梁 |  | 35392 |  | 1 | 8
94 | 2020-07-15 | 1 | 未維修 | 主梁 |  | 35392 |  | 1 | 8
95 | 2020-07-15 | 1 | 未維修 | 主梁 |  | 35392 |  | 1 | 8
96 | 2020-07-15 | 1 | 未維修 | 主梁 |  | 35392 |  | 1 | 8
97 | 2020-07-15 | 1 | 未維修 | 主梁 |  | 35392 |  | 1 | 8
98 | 2020-07-15 | 1 | 未維修 | 主梁 |  | 35392 |  | 1 | 8
99 | 2020-07-15 | 1 | 未維修 | 主梁 |  | 35392 |  | 1 | 8
100 | 2020-07-15 | 1 | 未維修 | 主梁 |  | 35392 |  | 1 | 8
101 | 2020-07-15 | 1 | 未維修 | 主梁 |  | 35392 |  | 1 | 8
102 | 2020-07-15 | 1 | 未維修 | 主梁 |  | 35392 |  | 1 | 8
103 | 2020-07-15 | 1 | 未維修 | 橫隔梁 |  | 35392 |  | 1 | 6
104 | 2020-07-15 | 1 | 未維修 | 橫隔梁 |  | 35392 |  | 1 | 6
105 | 2020-07-15 | 1 | 未維修 | 橫隔梁 |  | 35392 |  | 1 | 6
106 | 2020-07-15 | 1 | 未維修 | 橫隔梁 |  | 35392 |  | 1 | 6
107 | 2020-07-15 | 1 | 未維修 | 橋面板 |  | 35392 |  | 1 | 7
108 | 2020-07-15 | 1 | 未維修 | 主梁 |  | 35392 |  | 1 | 8
109 | 2020-07-15 | 1 | 未維修 | 主梁 |  | 35392 |  | 1 | 8
110 | 2020-07-15 | 1 | 未維修 | 主梁 |  | 35392 |  | 1 | 8
111 | 2020-07-15 | 1 | 未維修 | 主梁 |  | 35392 |  | 1 | 8
112 | 2020-07-15 | 1 | 未維修 | 主梁 |  | 35392 |  | 1 | 8
113 | 2020-07-15 | 1 | 未維修 | 橫隔梁 |  | 35392 |  | 1 | 6
114 | 2020-07-15 | 1 | 未維修 | 橫隔梁 |  | 35392 |  | 1 | 6
115 | 2020-07-15 | 1 | 未維修 | 橫隔梁 |  | 35392 |  | 1 | 6
116 | 2020-07-15 | 1 | 未維修 | 橫隔梁 |  | 35392 |  | 1 | 6
117 | 2020-07-15 | 2 | 已維修 | 橫隔梁 | 2020-11-09 | 35392 |  | 1 | 6
118 | 2020-07-15 | 2 | 已維修 | 橫隔梁 | 2020-11-10 | 35392 |  | 1 | 6
1 | 2020-06-10 | 1 | 未維修 | 橋護欄 |  | 35421 | 大湳高架橋第二標(東向) | 1 | 3
2 | 2020-06-10 | 1 | 未維修 | 主梁 |  | 35421 |  | 1 | 8
3 | 2020-06-10 | 1 | 未維修 | 主梁 |  | 35421 |  | 1 | 8
4 | 2020-06-10 | 2 | 未維修 | 主梁 |  | 35421 |  | 2 | 8
5 | 2020-06-10 | 1 | 未維修 | 主梁 |  | 35421 |  | 1 | 8
6 | 2020-06-10 | 1 | 未維修 | 主梁 |  | 35421 |  | 1 | 8
7 | 2020-06-10 | 1 | 未維修 | 主梁 |  | 35421 |  | 1 | 8
8 | 2020-06-10 | 1 | 未維修 | 主梁 |  | 35421 |  | 1 | 8
9 | 2020-06-10 | 1 | 未維修 | 主梁 |  | 35421 |  | 1 | 8
10 | 2020-06-10 | 1 | 未維修 | 橫隔梁 |  | 35421 |  | 1 | 6
11 | 2020-06-10 | 2 | 未維修 | 橋面板 |  | 35421 |  | 2 | 7
12 | 2020-06-10 | 1 | 未維修 | 橋面板 |  | 35421 |  | 1 | 7
13 | 2020-06-10 | 2 | 未維修 | 橋面板 |  | 35421 |  | 2 | 7
14 | 2020-06-10 | 1 | 未維修 | 橋面板 |  | 35421 |  | 1 | 7
15 | 2020-06-10 | 1 | 未維修 | 橋面板 |  | 35421 |  | 1 | 7
16 | 2020-06-10 | 2 | 未維修 | 橋墩／帽梁 |  | 35421 |  | 2 | 7
17 | 2020-06-10 | 2 | 未維修 | 主梁 |  | 35421 |  | 2 | 8
18 | 2020-06-10 | 1 | 未維修 | 主梁 |  | 35421 |  | 1 | 8
19 | 2020-06-10 | 1 | 未維修 | 主梁 |  | 35421 |  | 1 | 8
20 | 2020-06-10 | 1 | 未維修 | 主梁 |  | 35421 |  | 1 | 8
21 | 2020-06-10 | 1 | 未維修 | 主梁 |  | 35421 |  | 1 | 8
22 | 2020-06-10 | 1 | 未維修 | 主梁 |  | 35421 |  | 1 | 8
23 | 2020-06-10 | 1 | 未維修 | 主梁 |  | 35421 |  | 1 | 8
24 | 2020-06-10 | 1 | 未維修 | 主梁 |  | 35421 |  | 1 | 8
25 | 2020-06-10 | 1 | 未維修 | 主梁 |  | 35421 |  | 1 | 8
26 | 2020-06-10 | 1 | 未維修 | 主梁 |  | 35421 |  | 1 | 8
27 | 2020-06-10 | 2 | 未維修 | 主梁 |  | 35421 |  | 2 | 8
28 | 2020-06-10 | 1 | 未維修 | 橫隔梁 |  | 35421 |  | 1 | 6
29 | 2020-06-10 | 1 | 未維修 | 橫隔梁 |  | 35421 |  | 1 | 6
30 | 2020-06-10 | 1 | 未維修 | 橋面板 |  | 35421 |  | 1 | 7
31 | 2020-06-10 | 1 | 未維修 | 橋護欄 |  | 35421 |  | 1 | 3
32 | 2020-06-10 | 1 | 未維修 | 主梁 |  | 35421 |  | 1 | 8
33 | 2020-06-10 | 1 | 未維修 | 主梁 |  | 35421 |  | 1 | 8
34 | 2020-06-10 | 1 | 未維修 | 主梁 |  | 35421 |  | 1 | 8
35 | 2020-06-10 | 1 | 未維修 | 主梁 |  | 35421 |  | 1 | 8
36 | 2020-06-10 | 1 | 未維修 | 主梁 |  | 35421 |  | 1 | 8
37 | 2020-06-10 | 1 | 未維修 | 主梁 |  | 35421 |  | 1 | 8
38 | 2020-06-10 | 1 | 未維修 | 主梁 |  | 35421 |  | 1 | 8
39 | 2020-06-10 | 1 | 未維修 | 主梁 |  | 35421 |  | 1 | 8
40 | 2020-06-10 | 2 | 未維修 | 橋面板 |  | 35421 |  | 2 | 7
41 | 2020-06-10 | 2 | 未維修 | 橋面板 |  | 35421 |  | 2 | 7
42 | 2020-06-10 | 2 | 未維修 | 橋面板 |  | 35421 |  | 2 | 7
43 | 2020-06-10 | 2 | 未維修 | 橋面板 |  | 35421 |  | 2 | 7
44 | 2020-06-10 | 2 | 未維修 | 橋面板 |  | 35421 |  | 2 | 7
45 | 2020-06-10 | 2 | 未維修 | 橋面板 |  | 35421 |  | 2 | 7
46 | 2020-06-10 | 2 | 未維修 | 橋面板 |  | 35421 |  | 2 | 7
47 | 2020-06-10 | 1 | 未維修 | 橋面板 |  | 35421 |  | 1 | 7
48 | 2020-06-10 | 1 | 未維修 | 橋面板 |  | 35421 |  | 1 | 7
49 | 2020-06-10 | 1 | 未維修 | 橋面板 |  | 35421 |  | 1 | 7
50 | 2020-06-10 | 1 | 未維修 | 橋面板 |  | 35421 |  | 1 | 7
51 | 2020-06-10 | 1 | 未維修 | 橋面板 |  | 35421 |  | 1 | 7
52 | 2020-06-10 | 2 | 未維修 | 橋面板 |  | 35421 |  | 2 | 7
53 | 2020-06-10 | 1 | 未維修 | 橋面板 |  | 35421 |  | 1 | 7
54 | 2020-06-10 | 1 | 未維修 | 橋面板 |  | 35421 |  | 1 | 7
55 | 2020-06-10 | 1 | 未維修 | 橋護欄 |  | 35421 |  | 1 | 3
56 | 2020-06-10 | 2 | 未維修 | 主梁 |  | 35421 |  | 2 | 8
57 | 2020-06-10 | 1 | 未維修 | 主梁 |  | 35421 |  | 1 | 8
58 | 2020-06-10 | 2 | 未維修 | 主梁 |  | 35421 |  | 2 | 8
59 | 2020-06-10 | 1 | 未維修 | 主梁 |  | 35421 |  | 1 | 8
60 | 2020-06-10 | 1 | 未維修 | 主梁 |  | 35421 |  | 1 | 8
61 | 2020-06-10 | 1 | 未維修 | 主梁 |  | 35421 |  | 1 | 8
62 | 2020-06-10 | 1 | 未維修 | 主梁 |  | 35421 |  | 1 | 8
63 | 2020-06-10 | 2 | 未維修 | 橋面板 |  | 35421 |  | 2 | 7
64 | 2020-06-10 | 1 | 未維修 | 橋面板 |  | 35421 |  | 1 | 7
65 | 2020-06-10 | 1 | 未維修 | 橋面板 |  | 35421 |  | 1 | 7
66 | 2020-06-10 | 1 | 未維修 | 橋面板 |  | 35421 |  | 1 | 7
67 | 2020-06-10 | 1 | 未維修 | 橋面板 |  | 35421 |  | 1 | 7
68 | 2020-06-10 | 1 | 未維修 | 伸縮縫 |  | 35421 |  | 1 | 6
69 | 2020-06-10 | 1 | 未維修 | 伸縮縫 |  | 35421 |  | 1 | 6
70 | 2020-06-10 | 1 | 未維修 | 伸縮縫 |  | 35421 |  | 1 | 6
71 | 2020-06-10 | 1 | 未維修 | 伸縮縫 |  | 35421 |  | 1 | 6
72 | 2020-06-10 | 2 | 已維修 | 橋梁排水設施 | 2021-06-01 | 35421 |  | 1 | 4
1 | 2020-07-13 | 1 | 未維修 | 橋護欄 |  | 35426 | 過水跨橋(一) | 1 | 3
2 | 2020-07-13 | 1 | 未維修 | 橋墩／帽梁 |  | 35426 |  | 1 | 7
3 | 2020-07-13 | 2 | 未維修 | 主梁 |  | 35426 |  | 2 | 8
4 | 2020-07-13 | 1 | 未維修 | 橋墩／帽梁 |  | 35426 |  | 1 | 7
5 | 2020-07-13 | 2 | 未維修 | 主梁 |  | 35426 |  | 2 | 8
6 | 2020-07-13 | 2 | 未維修 | 主梁 |  | 35426 |  | 2 | 8
7 | 2020-07-13 | 2 | 未維修 | 主梁 |  | 35426 |  | 2 | 8
8 | 2020-07-13 | 1 | 未維修 | 橋墩／帽梁 |  | 35426 |  | 1 | 7
9 | 2020-07-13 | 1 | 未維修 | 主梁 |  | 35426 |  | 1 | 8
10 | 2020-07-13 | 1 | 未維修 | 主梁 |  | 35426 |  | 1 | 8
11 | 2020-07-13 | 1 | 未維修 | 伸縮縫 |  | 35426 |  | 1 | 6
12 | 2020-07-13 | 1 | 未維修 | 伸縮縫 |  | 35426 |  | 1 | 6
13 | 2020-07-13 | 1 | 未維修 | 伸縮縫 |  | 35426 |  | 1 | 6
14 | 2020-07-13 | 1 | 未維修 | 伸縮縫 |  | 35426 |  | 1 | 6
15 | 2020-07-13 | 3 | 已維修 | 主梁 | 2020-09-22 | 35426 |  | 1 | 8
16 | 2020-07-13 | 3 | 已維修 | 主梁 | 2020-09-18 | 35426 |  | 1 | 8
1 | 2020-06-20 | 1 | 未維修 | 翼牆／擋土牆 |  | 35530 | 埔心橋(1)西向 | 1 | 5
2 | 2020-06-20 | 2 | 未維修 | 橋護欄 |  | 35530 |  | 2 | 3
3 | 2020-06-20 | 1 | 未維修 | 橫隔梁 |  | 35530 |  | 1 | 6
4 | 2020-06-20 | 2 | 未維修 | 橋面板 |  | 35530 |  | 2 | 7
5 | 2020-06-20 | 2 | 未維修 | 橋台 |  | 35530 |  | 2 | 6
6 | 2020-06-20 | 2 | 未維修 | 橋台 |  | 35530 |  | 2 | 6
7 | 2020-06-20 | 1 | 未維修 | 橋台 |  | 35530 |  | 1 | 6
8 | 2020-06-20 | 2 | 未維修 | 防落設施 |  | 35530 |  | 2 | 5
9 | 2020-06-20 | 1 | 未維修 | 伸縮縫 |  | 35530 |  | 1 | 6
10 | 2020-06-20 | 2 | 未維修 | 橋台 |  | 35530 |  | 2 | 6
11 | 2020-06-20 | 2 | 未維修 | 橋護欄 |  | 35530 |  | 2 | 3
12 | 2020-06-20 | 1 | 未維修 | 橫隔梁 |  | 35530 |  | 1 | 6
13 | 2020-06-20 | 1 | 未維修 | 伸縮縫 |  | 35530 |  | 1 | 6
14 | 2020-06-20 | 1 | 未維修 | 主梁 |  | 35530 |  | 1 | 8
15 | 2020-06-20 | 2 | 已維修 | 橋台 | 2020-11-17 | 35530 |  | 1 | 6
1 | 2020-06-20 | 1 | 未維修 | 橋面板 |  | 35531 | 埔心橋(2)西向 | 1 | 7
2 | 2020-06-20 | 1 | 未維修 | 橋面板 |  | 35531 |  | 1 | 7
3 | 2020-06-20 | 1 | 未維修 | 橫隔梁 |  | 35531 |  | 1 | 6
4 | 2020-06-20 | 2 | 未維修 | 橋台 |  | 35531 |  | 2 | 6
5 | 2020-06-20 | 1 | 未維修 | 橋護欄 |  | 35531 |  | 1 | 3
6 | 2020-06-20 | 1 | 未維修 | 主梁 |  | 35531 |  | 1 | 8
7 | 2020-06-20 | 1 | 未維修 | 主梁 |  | 35531 |  | 1 | 8
8 | 2020-06-20 | 1 | 未維修 | 橫隔梁 |  | 35531 |  | 1 | 6
9 | 2020-06-20 | 1 | 未維修 | 橫隔梁 |  | 35531 |  | 1 | 6
10 | 2020-06-20 | 1 | 未維修 | 防落設施 |  | 35531 |  | 1 | 5
11 | 2020-06-20 | 1 | 未維修 | 防落設施 |  | 35531 |  | 1 | 5
12 | 2020-06-20 | 2 | 未維修 | 伸縮縫 |  | 35531 |  | 2 | 6
13 | 2020-06-20 | 1 | 未維修 | 橫隔梁 |  | 35531 |  | 1 | 6
14 | 2020-06-20 | 1 | 未維修 | 橫隔梁 |  | 35531 |  | 1 | 6
15 | 2020-06-20 | 1 | 未維修 | 橫隔梁 |  | 35531 |  | 1 | 6
16 | 2020-06-20 | 1 | 未維修 | 橫隔梁 |  | 35531 |  | 1 | 6
17 | 2020-06-20 | 2 | 未維修 | 橋台 |  | 35531 |  | 2 | 6
18 | 2020-06-20 | 1 | 未維修 | 橋護欄 |  | 35531 |  | 1 | 3
19 | 2020-06-20 | 1 | 未維修 | 主梁 |  | 35531 |  | 1 | 8
20 | 2020-06-20 | 1 | 未維修 | 主梁 |  | 35531 |  | 1 | 8
21 | 2020-06-20 | 1 | 未維修 | 橫隔梁 |  | 35531 |  | 1 | 6
22 | 2020-06-20 | 1 | 未維修 | 橫隔梁 |  | 35531 |  | 1 | 6
23 | 2020-06-20 | 1 | 未維修 | 橫隔梁 |  | 35531 |  | 1 | 6
24 | 2020-06-20 | 2 | 已維修 | 橋台 | 2020-11-24 | 35531 |  | 1 | 6
25 | 2020-06-20 | 2 | 已維修 | 伸縮縫 | 2020-09-23 | 35531 |  | 1 | 6
1 | 2020-06-29 | 2 | 未維修 | 橋護欄 |  | 35536 | 大竹交流道 LOOP E (S-E) | 2 | 3
2 | 2020-06-29 | 1 | 未維修 | 橋面板 |  | 35536 |  | 1 | 7
3 | 2020-06-29 | 1 | 未維修 | 橋墩／帽梁 |  | 35536 |  | 1 | 7
4 | 2020-06-29 | 1 | 未維修 | 橋墩／帽梁 |  | 35536 |  | 1 | 7
5 | 2020-06-29 | 1 | 未維修 | 支承／支承墊／阻尼裝置 |  | 35536 |  | 1 | 5
6 | 2020-06-29 | 1 | 未維修 | 橋護欄 |  | 35536 |  | 1 | 3
7 | 2020-06-29 | 2 | 未維修 | 橋墩／帽梁 |  | 35536 |  | 2 | 7
8 | 2020-06-29 | 1 | 未維修 | 主梁 |  | 35536 |  | 1 | 8
9 | 2020-06-29 | 1 | 未維修 | 橋面板 |  | 35536 |  | 1 | 7
1 | 2020-06-29 | 1 | 未維修 | 橫隔梁 |  | 35537 | 大竹交流道 RAMP F (A1-A2)(W-S) | 1 | 6
2 | 2020-06-29 | 1 | 未維修 | 主梁 |  | 35537 |  | 1 | 8
3 | 2020-06-29 | 1 | 未維修 | 主梁 |  | 35537 |  | 1 | 8
4 | 2020-06-29 | 1 | 未維修 | 橋墩／帽梁 |  | 35537 |  | 1 | 7
5 | 2020-06-29 | 2 | 未維修 | 橋墩／帽梁 |  | 35537 |  | 2 | 7
6 | 2020-06-29 | 1 | 未維修 | 橋墩／帽梁 |  | 35537 |  | 1 | 7
7 | 2020-06-29 | 1 | 未維修 | 橋墩／帽梁 |  | 35537 |  | 1 | 7
8 | 2020-06-29 | 1 | 未維修 | 翼牆／擋土牆 |  | 35537 |  | 1 | 5
9 | 2020-06-29 | 1 | 未維修 | 橋墩／帽梁 |  | 35537 |  | 1 | 7
10 | 2020-06-29 | 1 | 未維修 | 翼牆／擋土牆 |  | 35537 |  | 1 | 5
11 | 2020-06-29 | 1 | 未維修 | 主梁 |  | 35537 |  | 1 | 8
12 | 2020-06-29 | 2 | 未維修 | 橫隔梁 |  | 35537 |  | 2 | 6
13 | 2020-06-29 | 1 | 未維修 | 橫隔梁 |  | 35537 |  | 1 | 6
14 | 2020-06-29 | 2 | 未維修 | 橫隔梁 |  | 35537 |  | 2 | 6
15 | 2020-06-29 | 2 | 未維修 | 橋墩／帽梁 |  | 35537 |  | 2 | 7
16 | 2020-06-29 | 1 | 未維修 | 橋墩／帽梁 |  | 35537 |  | 1 | 7
17 | 2020-06-29 | 2 | 未維修 | 伸縮縫 |  | 35537 |  | 2 | 6
18 | 2020-06-29 | 1 | 未維修 | 主梁 |  | 35537 |  | 1 | 8
19 | 2020-06-29 | 2 | 未維修 | 伸縮縫 |  | 35537 |  | 2 | 6
20 | 2020-06-29 | 1 | 已維修 | 橫隔梁 | 2021-05-22 | 35537 |  | 1 | 6
21 | 2020-06-29 | 1 | 已維修 | 主梁 | 2021-05-22 | 35537 |  | 1 | 8
22 | 2020-06-29 | 1 | 已維修 | 橋墩／帽梁 | 2020-12-24 | 35537 |  | 1 | 7
23 | 2020-06-29 | 2 | 已維修 | 橫隔梁 | 2020-12-24 | 35537 |  | 1 | 6
24 | 2020-06-29 | 2 | 已維修 | 橋護欄 | 2020-11-06 | 35537 |  | 1 | 3
25 | 2020-06-29 | 2 | 已維修 | 橋護欄 | 2020-11-09 | 35537 |  | 1 | 3
26 | 2020-06-29 | 1 | 已維修 | 橋護欄 | 2020-11-09 | 35537 |  | 1 | 3
27 | 2020-06-29 | 2 | 已維修 | 橋護欄 | 2020-11-09 | 35537 |  | 1 | 3
28 | 2020-06-29 | 2 | 已維修 | 橋護欄 | 2020-11-09 | 35537 |  | 1 | 3
29 | 2020-06-29 | 1 | 已維修 | 橋護欄 | 2020-11-09 | 35537 |  | 1 | 3
1 | 2020-06-29 | 1 | 未維修 | 橋護欄 |  | 35538 | 大竹交流道 RAMP F (A3-P20)(W-S) | 1 | 3
2 | 2020-06-29 | 2 | 未維修 | 橋護欄 |  | 35538 |  | 2 | 3
3 | 2020-06-29 | 1 | 未維修 | 橫隔梁 |  | 35538 |  | 1 | 6
4 | 2020-06-29 | 1 | 未維修 | 橋台 |  | 35538 |  | 1 | 6
5 | 2020-06-29 | 1 | 未維修 | 橋護欄 |  | 35538 |  | 1 | 3
6 | 2020-06-29 | 1 | 未維修 | 伸縮縫 |  | 35538 |  | 1 | 6
7 | 2020-06-29 | 1 | 未維修 | 主梁 |  | 35538 |  | 1 | 8
8 | 2020-06-29 | 2 | 未維修 | 引道路堤護欄 |  | 35538 |  | 2 | 2
9 | 2020-06-29 | 1 | 未維修 | 橋台 |  | 35538 |  | 1 | 6
10 | 2020-06-29 | 1 | 未維修 | 主梁 |  | 35538 |  | 1 | 8
11 | 2020-06-29 | 1 | 未維修 | 主梁 |  | 35538 |  | 1 | 8
12 | 2020-06-29 | 1 | 未維修 | 橋護欄 |  | 35538 |  | 1 | 3
13 | 2020-06-29 | 1 | 未維修 | 橋護欄 |  | 35538 |  | 1 | 3
14 | 2020-06-29 | 1 | 未維修 | 橫隔梁 |  | 35538 |  | 1 | 6
15 | 2020-06-29 | 1 | 未維修 | 主梁 |  | 35538 |  | 1 | 8
16 | 2020-06-29 | 2 | 已維修 | 橫隔梁 | 2020-11-20 | 35538 |  | 1 | 6
1 | 2020-06-30 | 1 | 未維修 | 橋護欄 |  | 35539 | 大竹交流道 LOOP G (N-W) | 1 | 3
2 | 2020-06-30 | 1 | 未維修 | 橋墩／帽梁 |  | 35539 |  | 1 | 7
3 | 2020-06-30 | 1 | 未維修 | 橋墩／帽梁 |  | 35539 |  | 1 | 7
4 | 2020-06-30 | 1 | 未維修 | 主梁 |  | 35539 |  | 1 | 8
5 | 2020-06-30 | 1 | 未維修 | 主梁 |  | 35539 |  | 1 | 8
6 | 2020-06-30 | 2 | 未維修 | 橋面板 |  | 35539 |  | 2 | 7
7 | 2020-06-30 | 2 | 未維修 | 橋台 |  | 35539 |  | 2 | 6
8 | 2020-06-30 | 1 | 未維修 | 主梁 |  | 35539 |  | 1 | 8
9 | 2020-06-30 | 1 | 未維修 | 主梁 |  | 35539 |  | 1 | 8
10 | 2020-06-30 | 1 | 未維修 | 主梁 |  | 35539 |  | 1 | 8
11 | 2020-06-30 | 1 | 未維修 | 主梁 |  | 35539 |  | 1 | 8
12 | 2020-06-30 | 1 | 未維修 | 橋墩／帽梁 |  | 35539 |  | 1 | 7
13 | 2020-06-30 | 2 | 未維修 | 橋墩／帽梁 |  | 35539 |  | 2 | 7
14 | 2020-06-30 | 2 | 未維修 | 橋墩／帽梁 |  | 35539 |  | 2 | 7
15 | 2020-06-30 | 2 | 未維修 | 橋墩／帽梁 |  | 35539 |  | 2 | 7
16 | 2020-06-30 | 1 | 未維修 | 橋墩／帽梁 |  | 35539 |  | 1 | 7
17 | 2020-06-30 | 2 | 未維修 | 橋墩／帽梁 |  | 35539 |  | 2 | 7
18 | 2020-06-30 | 1 | 未維修 | 橋墩／帽梁 |  | 35539 |  | 1 | 7
19 | 2020-06-30 | 1 | 未維修 | 主梁 |  | 35539 |  | 1 | 8
20 | 2020-06-30 | 1 | 未維修 | 主梁 |  | 35539 |  | 1 | 8
21 | 2020-06-30 | 1 | 未維修 | 橫隔梁 |  | 35539 |  | 1 | 6
1 | 2020-06-02 | 2 | 未維修 | 防落設施 |  | 35702 | 五楊中心線-南下線C907-U4S-U7S | 2 | 5
2 | 2020-10-29 | 1 | 未維修 | 橋護欄 |  | 35702 |  | 1 | 3
3 | 2020-06-02 | 1 | 未維修 | 橋墩／帽梁 |  | 35702 |  | 1 | 7
4 | 2020-10-29 | 1 | 未維修 | 主梁 |  | 35702 |  | 1 | 8
5 | 2020-06-02 | 1 | 未維修 | 橋墩／帽梁 |  | 35702 |  | 1 | 7
6 | 2020-10-29 | 1 | 未維修 | 橋面板 |  | 35702 |  | 1 | 7
7 | 2020-06-02 | 1 | 未維修 | 橋墩／帽梁 |  | 35702 |  | 1 | 7
8 | 2020-10-29 | 1 | 未維修 | 橋墩／帽梁 |  | 35702 |  | 1 | 7
9 | 2020-06-02 | 1 | 未維修 | 橋墩／帽梁 |  | 35702 |  | 1 | 7
10 | 2020-10-29 | 1 | 未維修 | 橋墩／帽梁 |  | 35702 |  | 1 | 7
11 | 2020-06-02 | 2 | 未維修 | 橋墩／帽梁 |  | 35702 |  | 2 | 7
12 | 2020-10-29 | 1 | 未維修 | 橋面板 |  | 35702 |  | 1 | 7
13 | 2020-06-02 | 1 | 未維修 | 橋墩／帽梁 |  | 35702 |  | 1 | 7
14 | 2020-10-29 | 1 | 未維修 | 橋面板 |  | 35702 |  | 1 | 7
15 | 2020-06-02 | 1 | 未維修 | 橋墩／帽梁 |  | 35702 |  | 1 | 7
16 | 2020-10-29 | 1 | 未維修 | 橋墩／帽梁 |  | 35702 |  | 1 | 7
17 | 2020-06-02 | 1 | 未維修 | 主梁 |  | 35702 |  | 1 | 8
18 | 2020-10-29 | 1 | 未維修 | 主梁 |  | 35702 |  | 1 | 8
19 | 2020-06-02 | 1 | 未維修 | 橋護欄 |  | 35702 |  | 1 | 3
20 | 2020-10-29 | 1 | 未維修 | 橋面板 |  | 35702 |  | 1 | 7
21 | 2020-06-02 | 1 | 未維修 | 橋護欄 |  | 35702 |  | 1 | 3
22 | 2020-10-29 | 1 | 未維修 | 主梁 |  | 35702 |  | 1 | 8
23 | 2020-06-02 | 1 | 未維修 | 主梁 |  | 35702 |  | 1 | 8
24 | 2020-06-02 | 1 | 未維修 | 主梁 |  | 35702 |  | 1 | 8
25 | 2020-06-02 | 1 | 未維修 | 主梁 |  | 35702 |  | 1 | 8
26 | 2020-06-02 | 1 | 未維修 | 橋墩／帽梁 |  | 35702 |  | 1 | 7
27 | 2020-06-02 | 2 | 未維修 | 主梁 |  | 35702 |  | 2 | 8
28 | 2020-06-02 | 1 | 未維修 | 主梁 |  | 35702 |  | 1 | 8
29 | 2020-06-02 | 1 | 未維修 | 主梁 |  | 35702 |  | 1 | 8
30 | 2020-06-02 | 1 | 未維修 | 主梁 |  | 35702 |  | 1 | 8
31 | 2020-06-02 | 1 | 未維修 | 橋墩／帽梁 |  | 35702 |  | 1 | 7
32 | 2020-06-02 | 1 | 未維修 | 橋墩／帽梁 |  | 35702 |  | 1 | 7
33 | 2020-06-02 | 1 | 未維修 | 橋墩／帽梁 |  | 35702 |  | 1 | 7
34 | 2020-06-02 | 1 | 未維修 | 橋墩／帽梁 |  | 35702 |  | 1 | 7
35 | 2020-06-02 | 1 | 未維修 | 主梁 |  | 35702 |  | 1 | 8
36 | 2020-06-02 | 1 | 未維修 | 主梁 |  | 35702 |  | 1 | 8
37 | 2020-06-02 | 2 | 未維修 | 主梁 |  | 35702 |  | 2 | 8
38 | 2020-06-02 | 1 | 未維修 | 主梁 |  | 35702 |  | 1 | 8
39 | 2020-06-02 | 1 | 未維修 | 主梁 |  | 35702 |  | 1 | 8
40 | 2020-06-02 | 1 | 未維修 | 橋護欄 |  | 35702 |  | 1 | 3
41 | 2020-06-02 | 1 | 未維修 | 橋護欄 |  | 35702 |  | 1 | 3
42 | 2020-06-02 | 1 | 未維修 | 橋護欄 |  | 35702 |  | 1 | 3
43 | 2020-06-02 | 1 | 未維修 | 橋護欄 |  | 35702 |  | 1 | 3
44 | 2020-06-02 | 1 | 未維修 | 橋護欄 |  | 35702 |  | 1 | 3
45 | 2020-06-02 | 1 | 未維修 | 橋墩／帽梁 |  | 35702 |  | 1 | 7
46 | 2020-06-02 | 1 | 未維修 | 主梁 |  | 35702 |  | 1 | 8
47 | 2020-06-02 | 2 | 未維修 | 主梁 |  | 35702 |  | 2 | 8
48 | 2020-06-02 | 1 | 未維修 | 主梁 |  | 35702 |  | 1 | 8
49 | 2020-10-29 | 1 | 已維修 | 橋墩／帽梁 | 2021-08-11 | 35702 |  | 1 | 7
50 | 2020-06-02 | 1 | 已維修 | 橋墩／帽梁 | 2021-10-30 | 35702 |  | 1 | 7
51 | 2020-06-02 | 3 | 已維修 | 橋護欄 | 2021-06-23 | 35702 |  | 1 | 3
52 | 2020-06-02 | 3 | 已維修 | 橋護欄 | 2020-12-11 | 35702 |  | 1 | 3
53 | 2020-06-02 | 1 | 已維修 | 橋墩／帽梁 | 2021-08-11 | 35702 |  | 1 | 7
1 | 2020-07-23 | 1 | 未維修 | 橋墩／帽梁 |  | 35704 | 五楊中心線-南下線C909-U6S-U7S | 1 | 7
2 | 2020-07-23 | 1 | 未維修 | 橋墩／帽梁 |  | 35704 |  | 1 | 7
1 | 2020-06-02 | 2 | 未維修 | 橋墩／帽梁 |  | 35707 | 五楊中心線-北上線C910-U8N-U15N | 2 | 7
2 | 2020-06-02 | 1 | 未維修 | 橋墩／帽梁 |  | 35707 |  | 1 | 7
3 | 2020-06-02 | 1 | 未維修 | 橋墩／帽梁 |  | 35707 |  | 1 | 7
4 | 2020-06-02 | 1 | 未維修 | 主梁 |  | 35707 |  | 1 | 8
1 | 2020-07-23 | 1 | 未維修 | 橋墩／帽梁 |  | 35709 | 五楊中心線-北上線C908-U7N-U8N | 1 | 7
2 | 2020-07-23 | 1 | 未維修 | 橋墩／帽梁 |  | 35709 |  | 1 | 7
3 | 2020-07-23 | 1 | 未維修 | 橋墩／帽梁 |  | 35709 |  | 1 | 7
4 | 2020-07-23 | 1 | 未維修 | 橋墩／帽梁 |  | 35709 |  | 1 | 7
5 | 2020-07-23 | 2 | 未維修 | 橋墩／帽梁 |  | 35709 |  | 2 | 7
6 | 2020-07-23 | 2 | 未維修 | 橋墩／帽梁 |  | 35709 |  | 2 | 7
7 | 2020-07-23 | 2 | 未維修 | 橋墩／帽梁 |  | 35709 |  | 2 | 7
8 | 2020-07-23 | 1 | 未維修 | 主梁 |  | 35709 |  | 1 | 8
9 | 2020-07-23 | 1 | 未維修 | 主梁 |  | 35709 |  | 1 | 8
10 | 2020-07-23 | 1 | 未維修 | 主梁 |  | 35709 |  | 1 | 8
11 | 2020-07-23 | 1 | 未維修 | 主梁 |  | 35709 |  | 1 | 8
1 | 2020-07-22 | 2 | 未維修 | 橋墩／帽梁 |  | 35726 | 五楊中心線-南下線C906-U11S-U12S | 2 | 7
2 | 2020-07-22 | 1 | 未維修 | 橋墩／帽梁 |  | 35726 |  | 1 | 7
3 | 2020-07-22 | 1 | 未維修 | 橋墩／帽梁 |  | 35726 |  | 1 | 7
4 | 2020-07-22 | 2 | 未維修 | 橋墩／帽梁 |  | 35726 |  | 2 | 7
5 | 2020-07-22 | 1 | 未維修 | 橋墩／帽梁 |  | 35726 |  | 1 | 7
6 | 2020-07-22 | 2 | 未維修 | 橋墩／帽梁 |  | 35726 |  | 2 | 7
7 | 2020-07-22 | 1 | 未維修 | 橋墩／帽梁 |  | 35726 |  | 1 | 7
1 | 2020-07-22 | 1 | 未維修 | 橋墩／帽梁 |  | 35732 | 五楊中心線-北上線C905-U14N-U15N | 1 | 7
2 | 2020-07-22 | 1 | 未維修 | 橋墩／帽梁 |  | 35732 |  | 1 | 7
3 | 2020-07-22 | 2 | 未維修 | 橋墩／帽梁 |  | 35732 |  | 2 | 7
4 | 2020-07-22 | 2 | 未維修 | 橋墩／帽梁 |  | 35732 |  | 2 | 7
5 | 2020-07-22 | 2 | 未維修 | 橋墩／帽梁 |  | 35732 |  | 2 | 7
6 | 2020-07-22 | 2 | 未維修 | 橋墩／帽梁 |  | 35732 |  | 2 | 7
7 | 2020-07-22 | 1 | 未維修 | 橋墩／帽梁 |  | 35732 |  | 1 | 7
8 | 2020-07-22 | 1 | 未維修 | 橋墩／帽梁 |  | 35732 |  | 1 | 7
9 | 2020-07-22 | 2 | 未維修 | 橋墩／帽梁 |  | 35732 |  | 2 | 7
10 | 2020-07-22 | 1 | 未維修 | 橋墩／帽梁 |  | 35732 |  | 1 | 7
11 | 2020-07-22 | 1 | 未維修 | 橋墩／帽梁 |  | 35732 |  | 1 | 7
1 | 2020-07-23 | 2 | 未維修 | 橋墩／帽梁 |  | 35740 | 五楊中心線-北上線C905-U2-U3 | 2 | 7
2 | 2020-07-23 | 1 | 未維修 | 橋墩／帽梁 |  | 35740 |  | 1 | 7
3 | 2020-07-23 | 1 | 未維修 | 翼牆／擋土牆 |  | 35740 |  | 1 | 5
4 | 2020-07-23 | 1 | 未維修 | 支承／支承墊／阻尼裝置 |  | 35740 |  | 1 | 5
5 | 2020-07-23 | 2 | 未維修 | 支承／支承墊／阻尼裝置 |  | 35740 |  | 2 | 5
6 | 2020-07-23 | 1 | 未維修 | 主梁 |  | 35740 |  | 1 | 8
7 | 2020-07-23 | 3 | 已維修 | 橋護欄 | 2021-04-08 | 35740 |  | 1 | 3
1 | 2020-07-22 | 3 | 已維修 | 橋梁排水設施 | 2020-12-18 | 35743 | 五楊中心線-南下線C906-U1 | 1 | 4
1 | 2020-05-28 | 1 | 未維修 | 橋墩／帽梁 |  | 35746 | 五楊中心線-北上線C910-U19N-U25N | 1 | 7
1 | 2020-05-06 | 2 | 未維修 | 橋護欄 |  | 35747 | 五楊中心線-南下線C911-U8S-U15S | 2 | 3
2 | 2020-05-06 | 1 | 未維修 | 橋墩／帽梁 |  | 35747 |  | 1 | 7
3 | 2020-05-06 | 1 | 未維修 | 橋墩／帽梁 |  | 35747 |  | 1 | 7
4 | 2020-05-06 | 2 | 已維修 | 橋護欄 | 2020-11-25 | 35747 |  | 1 | 3
1 | 2020-05-25 | 1 | 未維修 | 橋墩／帽梁 |  | 35750 | 五楊中心線-北上線C910-U28N-U32N | 1 | 7
2 | 2020-05-25 | 1 | 未維修 | 橋墩／帽梁 |  | 35750 |  | 1 | 7
3 | 2020-05-25 | 2 | 未維修 | 橋墩／帽梁 |  | 35750 |  | 2 | 7
4 | 2020-05-25 | 2 | 未維修 | 橋墩／帽梁 |  | 35750 |  | 2 | 7
5 | 2020-05-25 | 2 | 未維修 | 橋墩／帽梁 |  | 35750 |  | 2 | 7
6 | 2020-05-25 | 1 | 未維修 | 橋墩／帽梁 |  | 35750 |  | 1 | 7
7 | 2020-05-25 | 1 | 未維修 | 橋墩／帽梁 |  | 35750 |  | 1 | 7
1 | 2020-05-08 | 1 | 未維修 | 橋墩／帽梁 |  | 35761 | 五楊中心線-南下線C911-U16S-U18S | 1 | 7
2 | 2020-05-08 | 2 | 未維修 | 橋墩／帽梁 |  | 35761 |  | 2 | 7
3 | 2020-05-08 | 2 | 未維修 | 橋墩／帽梁 |  | 35761 |  | 2 | 7
4 | 2020-05-08 | 2 | 未維修 | 橋墩／帽梁 |  | 35761 |  | 2 | 7
5 | 2020-05-08 | 1 | 未維修 | 橋墩／帽梁 |  | 35761 |  | 1 | 7
6 | 2020-05-08 | 1 | 未維修 | 橋墩／帽梁 |  | 35761 |  | 1 | 7
7 | 2020-05-08 | 2 | 已維修 | 橋護欄 | 2020-11-30 | 35761 |  | 1 | 3
1 | 2020-05-13 | 1 | 未維修 | 橋墩／帽梁 |  | 35763 | 五楊中心線-南下線C911-U26S-U28S | 1 | 7
2 | 2020-05-13 | 2 | 未維修 | 橋面板 |  | 35763 |  | 2 | 7
3 | 2020-05-13 | 2 | 未維修 | 橋墩／帽梁 |  | 35763 |  | 2 | 7
4 | 2020-05-13 | 2 | 未維修 | 橋墩／帽梁 |  | 35763 |  | 2 | 7
5 | 2020-05-13 | 1 | 未維修 | 橋墩／帽梁 |  | 35763 |  | 1 | 7
6 | 2020-05-13 | 1 | 未維修 | 橋墩／帽梁 |  | 35763 |  | 1 | 7
7 | 2020-05-13 | 2 | 未維修 | 橋護欄 |  | 35763 |  | 2 | 3
8 | 2020-05-13 | 2 | 未維修 | 橋墩／帽梁 |  | 35763 |  | 2 | 7
9 | 2020-05-13 | 2 | 未維修 | 橋墩／帽梁 |  | 35763 |  | 2 | 7
1 | 2020-05-22 | 2 | 未維修 | 橋墩／帽梁 |  | 35765 | 五楊中心線-北上線C910-U33N-U35N | 2 | 7
2 | 2020-05-22 | 1 | 未維修 | 橋墩／帽梁 |  | 35765 |  | 1 | 7
3 | 2020-05-22 | 2 | 未維修 | 橋墩／帽梁 |  | 35765 |  | 2 | 7
4 | 2020-05-22 | 2 | 未維修 | 橋墩／帽梁 |  | 35765 |  | 2 | 7
5 | 2020-05-22 | 2 | 未維修 | 橋墩／帽梁 |  | 35765 |  | 2 | 7
6 | 2020-05-22 | 1 | 未維修 | 橋護欄 |  | 35765 |  | 1 | 3
7 | 2020-05-22 | 1 | 未維修 | 橋護欄 |  | 35765 |  | 1 | 3
1 | 2020-05-21 | 1 | 未維修 | 主梁 |  | 35767 | 五楊中心線-北上線C910-U36N-U37N | 1 | 8
2 | 2020-05-21 | 2 | 未維修 | 主梁 |  | 35767 |  | 2 | 8
3 | 2020-05-21 | 1 | 未維修 | 主梁 |  | 35767 |  | 1 | 8
4 | 2020-05-21 | 1 | 未維修 | 引道路堤護欄 |  | 35767 |  | 1 | 2
5 | 2020-05-21 | 2 | 未維修 | 橋墩／帽梁 |  | 35767 |  | 2 | 7
6 | 2020-05-21 | 1 | 已維修 | 伸縮縫 | 2020-11-11 | 35767 |  | 1 | 6
1 | 2020-07-22 | 1 | 未維修 | 橋墩／帽梁 |  | 35770 | 五楊中心線-南下線C904B-U4B04-U4B10 | 1 | 7
2 | 2020-07-22 | 1 | 未維修 | 橋墩／帽梁 |  | 35770 |  | 1 | 7
3 | 2020-07-22 | 1 | 未維修 | 橋墩／帽梁 |  | 35770 |  | 1 | 7
4 | 2020-07-22 | 1 | 未維修 | 橋墩／帽梁 |  | 35770 |  | 1 | 7
5 | 2020-07-22 | 1 | 未維修 | 橋墩／帽梁 |  | 35770 |  | 1 | 7
6 | 2020-07-22 | 1 | 未維修 | 橋墩／帽梁 |  | 35770 |  | 1 | 7
7 | 2020-07-22 | 1 | 未維修 | 橋墩／帽梁 |  | 35770 |  | 1 | 7
8 | 2020-07-22 | 1 | 未維修 | 橋墩／帽梁 |  | 35770 |  | 1 | 7
9 | 2020-07-22 | 2 | 未維修 | 橋墩／帽梁 |  | 35770 |  | 2 | 7
10 | 2020-07-22 | 1 | 未維修 | 橋墩／帽梁 |  | 35770 |  | 1 | 7
11 | 2020-07-22 | 1 | 未維修 | 橋墩／帽梁 |  | 35770 |  | 1 | 7
12 | 2020-07-22 | 2 | 未維修 | 橋墩／帽梁 |  | 35770 |  | 2 | 7
13 | 2020-07-22 | 2 | 未維修 | 橋墩／帽梁 |  | 35770 |  | 2 | 7
14 | 2020-07-22 | 1 | 未維修 | 主梁 |  | 35770 |  | 1 | 8
15 | 2020-07-22 | 1 | 未維修 | 橋墩／帽梁 |  | 35770 |  | 1 | 7
16 | 2020-07-22 | 1 | 未維修 | 橋墩／帽梁 |  | 35770 |  | 1 | 7
17 | 2020-07-22 | 1 | 未維修 | 橋墩／帽梁 |  | 35770 |  | 1 | 7
18 | 2020-07-22 | 2 | 未維修 | 橋墩／帽梁 |  | 35770 |  | 2 | 7
19 | 2020-07-22 | 2 | 未維修 | 橋墩／帽梁 |  | 35770 |  | 2 | 7
1 | 2020-05-26 | 1 | 未維修 | 主梁 |  | 35773 | 五楊中心線-南下線C904B-U4B14 | 1 | 8
2 | 2020-05-26 | 1 | 未維修 | 主梁 |  | 35773 |  | 1 | 8
3 | 2020-05-26 | 1 | 未維修 | 主梁 |  | 35773 |  | 1 | 8
4 | 2020-05-26 | 1 | 未維修 | 主梁 |  | 35773 |  | 1 | 8
5 | 2020-05-26 | 1 | 未維修 | 主梁 |  | 35773 |  | 1 | 8
6 | 2020-05-26 | 1 | 未維修 | 主梁 |  | 35773 |  | 1 | 8
7 | 2020-05-26 | 1 | 未維修 | 橋墩／帽梁 |  | 35773 |  | 1 | 7
8 | 2020-05-26 | 1 | 未維修 | 橋墩／帽梁 |  | 35773 |  | 1 | 7
9 | 2020-05-26 | 1 | 已維修 | 橋墩／帽梁 | 2020-12-08 | 35773 |  | 1 | 7
10 | 2020-05-26 | 1 | 已維修 | 橋墩／帽梁 | 2020-12-08 | 35773 |  | 1 | 7
1 | 2020-05-11 | 2 | 未維修 | 橋墩／帽梁 |  | 35778 | 五楊中心線-南下線C911-U19S-U25S | 2 | 7
2 | 2020-05-11 | 1 | 未維修 | 橋墩／帽梁 |  | 35778 |  | 1 | 7
3 | 2020-05-11 | 2 | 未維修 | 橋墩／帽梁 |  | 35778 |  | 2 | 7
4 | 2020-05-11 | 1 | 未維修 | 橋面板 |  | 35778 |  | 1 | 7
1 | 2020-05-18 | 2 | 未維修 | 橋墩／帽梁 |  | 35780 | 五楊中心線-南下線C911-U34S-U36S | 2 | 7
2 | 2020-05-18 | 2 | 未維修 | 橋墩／帽梁 |  | 35780 |  | 2 | 7
3 | 2020-05-18 | 2 | 未維修 | 橋墩／帽梁 |  | 35780 |  | 2 | 7
4 | 2020-05-18 | 1 | 未維修 | 橋墩／帽梁 |  | 35780 |  | 1 | 7
5 | 2020-05-18 | 2 | 未維修 | 橋墩／帽梁 |  | 35780 |  | 2 | 7
1 | 2020-05-19 | 1 | 未維修 | 橋台 |  | 35781 | 五楊中心線-南下線C911-U37S-U38S | 1 | 6
2 | 2020-05-19 | 1 | 未維修 | 橋面板 |  | 35781 |  | 1 | 7
3 | 2020-05-19 | 1 | 未維修 | 橋面板 |  | 35781 |  | 1 | 7
4 | 2020-05-19 | 1 | 未維修 | 橋台 |  | 35781 |  | 1 | 6
5 | 2020-05-19 | 1 | 未維修 | 翼牆／擋土牆 |  | 35781 |  | 1 | 5
6 | 2020-05-19 | 1 | 未維修 | 橋墩／帽梁 |  | 35781 |  | 1 | 7
7 | 2020-05-19 | 1 | 未維修 | 橋面板 |  | 35781 |  | 1 | 7
1 | 2020-05-27 | 1 | 未維修 | 主梁 |  | 35794 | 大湳高架橋第一標(西向) | 1 | 8
2 | 2020-05-27 | 1 | 未維修 | 主梁 |  | 35794 |  | 1 | 8
3 | 2020-05-27 | 1 | 未維修 | 主梁 |  | 35794 |  | 1 | 8
4 | 2020-05-27 | 1 | 未維修 | 主梁 |  | 35794 |  | 1 | 8
5 | 2020-05-27 | 1 | 未維修 | 主梁 |  | 35794 |  | 1 | 8
6 | 2020-05-27 | 1 | 未維修 | 主梁 |  | 35794 |  | 1 | 8
7 | 2020-05-27 | 1 | 未維修 | 主梁 |  | 35794 |  | 1 | 8
8 | 2020-05-27 | 1 | 未維修 | 主梁 |  | 35794 |  | 1 | 8
9 | 2020-05-27 | 2 | 未維修 | 主梁 |  | 35794 |  | 2 | 8
10 | 2020-05-27 | 1 | 未維修 | 主梁 |  | 35794 |  | 1 | 8
11 | 2020-05-27 | 1 | 未維修 | 主梁 |  | 35794 |  | 1 | 8
12 | 2020-05-27 | 1 | 未維修 | 主梁 |  | 35794 |  | 1 | 8
13 | 2020-05-27 | 2 | 未維修 | 主梁 |  | 35794 |  | 2 | 8
14 | 2020-05-27 | 1 | 未維修 | 主梁 |  | 35794 |  | 1 | 8
15 | 2020-05-27 | 1 | 未維修 | 主梁 |  | 35794 |  | 1 | 8
16 | 2020-05-27 | 2 | 未維修 | 主梁 |  | 35794 |  | 2 | 8
17 | 2020-05-27 | 1 | 未維修 | 主梁 |  | 35794 |  | 1 | 8
18 | 2020-05-27 | 1 | 未維修 | 主梁 |  | 35794 |  | 1 | 8
19 | 2020-05-27 | 1 | 未維修 | 主梁 |  | 35794 |  | 1 | 8
20 | 2020-05-27 | 1 | 未維修 | 主梁 |  | 35794 |  | 1 | 8
21 | 2020-05-27 | 1 | 未維修 | 主梁 |  | 35794 |  | 1 | 8
22 | 2020-05-27 | 1 | 未維修 | 橫隔梁 |  | 35794 |  | 1 | 6
23 | 2020-05-27 | 1 | 未維修 | 橫隔梁 |  | 35794 |  | 1 | 6
24 | 2020-05-27 | 1 | 未維修 | 橋面板 |  | 35794 |  | 1 | 7
25 | 2020-05-27 | 1 | 未維修 | 橋面板 |  | 35794 |  | 1 | 7
26 | 2020-05-27 | 1 | 未維修 | 橋面板 |  | 35794 |  | 1 | 7
27 | 2020-05-27 | 1 | 未維修 | 橋面板 |  | 35794 |  | 1 | 7
28 | 2020-05-27 | 1 | 未維修 | 橋面板 |  | 35794 |  | 1 | 7
29 | 2020-05-27 | 1 | 未維修 | 橋面板 |  | 35794 |  | 1 | 7
30 | 2020-05-27 | 1 | 未維修 | 橋面板 |  | 35794 |  | 1 | 7
31 | 2020-05-27 | 1 | 未維修 | 橋面板 |  | 35794 |  | 1 | 7
32 | 2020-05-27 | 2 | 未維修 | 橋面板 |  | 35794 |  | 2 | 7
33 | 2020-05-27 | 1 | 未維修 | 橋面板 |  | 35794 |  | 1 | 7
34 | 2020-05-27 | 1 | 未維修 | 橋面板 |  | 35794 |  | 1 | 7
35 | 2020-05-27 | 1 | 未維修 | 橋面板 |  | 35794 |  | 1 | 7
36 | 2020-05-27 | 1 | 未維修 | 橋面板 |  | 35794 |  | 1 | 7
37 | 2020-05-27 | 1 | 未維修 | 橋面板 |  | 35794 |  | 1 | 7
38 | 2020-05-27 | 1 | 未維修 | 橋面板 |  | 35794 |  | 1 | 7
39 | 2020-05-27 | 1 | 未維修 | 主梁 |  | 35794 |  | 1 | 8
40 | 2020-05-27 | 1 | 未維修 | 主梁 |  | 35794 |  | 1 | 8
41 | 2020-05-27 | 1 | 未維修 | 主梁 |  | 35794 |  | 1 | 8
42 | 2020-05-27 | 1 | 未維修 | 主梁 |  | 35794 |  | 1 | 8
43 | 2020-05-27 | 1 | 未維修 | 主梁 |  | 35794 |  | 1 | 8
44 | 2020-05-27 | 1 | 未維修 | 主梁 |  | 35794 |  | 1 | 8
45 | 2020-05-27 | 1 | 未維修 | 主梁 |  | 35794 |  | 1 | 8
46 | 2020-05-27 | 1 | 未維修 | 主梁 |  | 35794 |  | 1 | 8
47 | 2020-05-27 | 1 | 未維修 | 主梁 |  | 35794 |  | 1 | 8
48 | 2020-05-27 | 1 | 未維修 | 主梁 |  | 35794 |  | 1 | 8
49 | 2020-05-27 | 1 | 未維修 | 主梁 |  | 35794 |  | 1 | 8
50 | 2020-05-27 | 1 | 未維修 | 主梁 |  | 35794 |  | 1 | 8
51 | 2020-05-27 | 1 | 未維修 | 主梁 |  | 35794 |  | 1 | 8
52 | 2020-05-27 | 1 | 未維修 | 主梁 |  | 35794 |  | 1 | 8
53 | 2020-05-27 | 1 | 未維修 | 主梁 |  | 35794 |  | 1 | 8
54 | 2020-05-27 | 1 | 未維修 | 主梁 |  | 35794 |  | 1 | 8
55 | 2020-05-27 | 1 | 未維修 | 主梁 |  | 35794 |  | 1 | 8
56 | 2020-05-27 | 1 | 未維修 | 主梁 |  | 35794 |  | 1 | 8
57 | 2020-05-27 | 1 | 未維修 | 橫隔梁 |  | 35794 |  | 1 | 6
58 | 2020-05-27 | 1 | 未維修 | 橫隔梁 |  | 35794 |  | 1 | 6
59 | 2020-05-27 | 1 | 未維修 | 橋面板 |  | 35794 |  | 1 | 7
60 | 2020-05-27 | 1 | 未維修 | 橋面板 |  | 35794 |  | 1 | 7
61 | 2020-05-27 | 1 | 未維修 | 橋面板 |  | 35794 |  | 1 | 7
62 | 2020-05-27 | 1 | 未維修 | 橋面板 |  | 35794 |  | 1 | 7
63 | 2020-05-27 | 1 | 未維修 | 橋面板 |  | 35794 |  | 1 | 7
64 | 2020-05-27 | 1 | 未維修 | 橋面板 |  | 35794 |  | 1 | 7
65 | 2020-05-27 | 1 | 未維修 | 橋面板 |  | 35794 |  | 1 | 7
66 | 2020-05-27 | 1 | 未維修 | 橋面板 |  | 35794 |  | 1 | 7
67 | 2020-05-27 | 1 | 未維修 | 橋面板 |  | 35794 |  | 1 | 7
68 | 2020-05-27 | 1 | 未維修 | 橋面板 |  | 35794 |  | 1 | 7
69 | 2020-05-27 | 1 | 未維修 | 橋面板 |  | 35794 |  | 1 | 7
70 | 2020-05-27 | 1 | 未維修 | 橋面板 |  | 35794 |  | 1 | 7
71 | 2020-05-27 | 1 | 未維修 | 橋面板 |  | 35794 |  | 1 | 7
72 | 2020-05-27 | 1 | 未維修 | 橋面板 |  | 35794 |  | 1 | 7
73 | 2020-05-27 | 1 | 未維修 | 橋面板 |  | 35794 |  | 1 | 7
74 | 2020-05-27 | 1 | 未維修 | 橋面板 |  | 35794 |  | 1 | 7
75 | 2020-05-27 | 1 | 未維修 | 橋面板 |  | 35794 |  | 1 | 7
76 | 2020-05-27 | 1 | 未維修 | 橋面板 |  | 35794 |  | 1 | 7
77 | 2020-05-27 | 1 | 未維修 | 橋面板 |  | 35794 |  | 1 | 7
78 | 2020-05-27 | 1 | 未維修 | 橋面板 |  | 35794 |  | 1 | 7
79 | 2020-05-27 | 1 | 未維修 | 橋面板 |  | 35794 |  | 1 | 7
80 | 2020-05-27 | 1 | 未維修 | 橋面板 |  | 35794 |  | 1 | 7
81 | 2020-05-27 | 1 | 未維修 | 橋面板 |  | 35794 |  | 1 | 7
82 | 2020-05-27 | 1 | 未維修 | 橋面板 |  | 35794 |  | 1 | 7
83 | 2020-05-27 | 1 | 未維修 | 橋面板 |  | 35794 |  | 1 | 7
84 | 2020-05-27 | 1 | 未維修 | 橋面板 |  | 35794 |  | 1 | 7
85 | 2020-05-27 | 1 | 未維修 | 橋面板 |  | 35794 |  | 1 | 7
86 | 2020-05-27 | 1 | 未維修 | 主梁 |  | 35794 |  | 1 | 8
87 | 2020-05-27 | 1 | 未維修 | 主梁 |  | 35794 |  | 1 | 8
88 | 2020-05-27 | 1 | 未維修 | 橋面板 |  | 35794 |  | 1 | 7
89 | 2020-05-27 | 2 | 未維修 | 橋面板 |  | 35794 |  | 2 | 7
90 | 2020-05-27 | 1 | 未維修 | 橋面板 |  | 35794 |  | 1 | 7
91 | 2020-05-27 | 1 | 未維修 | 橋面板 |  | 35794 |  | 1 | 7
92 | 2020-05-27 | 1 | 未維修 | 橋面板 |  | 35794 |  | 1 | 7
93 | 2020-05-27 | 1 | 未維修 | 橋面板 |  | 35794 |  | 1 | 7
94 | 2020-05-27 | 1 | 未維修 | 橋面板 |  | 35794 |  | 1 | 7
95 | 2020-05-27 | 1 | 未維修 | 橋面板 |  | 35794 |  | 1 | 7
96 | 2020-05-27 | 1 | 未維修 | 橋面板 |  | 35794 |  | 1 | 7
97 | 2020-05-27 | 1 | 未維修 | 橋面板 |  | 35794 |  | 1 | 7
98 | 2020-05-27 | 1 | 未維修 | 橋面板 |  | 35794 |  | 1 | 7
99 | 2020-05-27 | 1 | 未維修 | 橋面板 |  | 35794 |  | 1 | 7
100 | 2020-05-27 | 1 | 未維修 | 橋面板 |  | 35794 |  | 1 | 7
101 | 2020-05-27 | 1 | 未維修 | 橋面板 |  | 35794 |  | 1 | 7
102 | 2020-05-27 | 1 | 未維修 | 主梁 |  | 35794 |  | 1 | 8
103 | 2020-05-27 | 1 | 未維修 | 主梁 |  | 35794 |  | 1 | 8
104 | 2020-05-27 | 2 | 未維修 | 主梁 |  | 35794 |  | 2 | 8
105 | 2020-05-27 | 1 | 未維修 | 主梁 |  | 35794 |  | 1 | 8
106 | 2020-05-27 | 1 | 未維修 | 主梁 |  | 35794 |  | 1 | 8
107 | 2020-05-27 | 1 | 未維修 | 主梁 |  | 35794 |  | 1 | 8
108 | 2020-05-27 | 1 | 未維修 | 主梁 |  | 35794 |  | 1 | 8
109 | 2020-05-27 | 2 | 未維修 | 主梁 |  | 35794 |  | 2 | 8
110 | 2020-05-27 | 1 | 未維修 | 主梁 |  | 35794 |  | 1 | 8
111 | 2020-05-27 | 1 | 未維修 | 主梁 |  | 35794 |  | 1 | 8
112 | 2020-05-27 | 1 | 未維修 | 主梁 |  | 35794 |  | 1 | 8
113 | 2020-05-27 | 1 | 未維修 | 橫隔梁 |  | 35794 |  | 1 | 6
114 | 2020-05-27 | 1 | 未維修 | 橋面板 |  | 35794 |  | 1 | 7
115 | 2020-05-27 | 1 | 未維修 | 橋面板 |  | 35794 |  | 1 | 7
116 | 2020-05-27 | 1 | 未維修 | 橋面板 |  | 35794 |  | 1 | 7
117 | 2020-05-27 | 2 | 未維修 | 橋面板 |  | 35794 |  | 2 | 7
118 | 2020-05-27 | 1 | 未維修 | 橋墩／帽梁 |  | 35794 |  | 1 | 7
119 | 2020-05-27 | 1 | 未維修 | 橋墩／帽梁 |  | 35794 |  | 1 | 7
120 | 2020-05-27 | 1 | 未維修 | 橋墩／帽梁 |  | 35794 |  | 1 | 7
121 | 2020-05-27 | 1 | 未維修 | 橋墩／帽梁 |  | 35794 |  | 1 | 7
122 | 2020-05-27 | 2 | 未維修 | 橋墩／帽梁 |  | 35794 |  | 2 | 7
123 | 2020-05-27 | 2 | 未維修 | 橋墩／帽梁 |  | 35794 |  | 2 | 7
124 | 2020-05-27 | 2 | 未維修 | 橋墩／帽梁 |  | 35794 |  | 2 | 7
125 | 2020-05-27 | 1 | 未維修 | 主梁 |  | 35794 |  | 1 | 8
126 | 2020-05-27 | 1 | 未維修 | 主梁 |  | 35794 |  | 1 | 8
127 | 2020-05-27 | 2 | 未維修 | 主梁 |  | 35794 |  | 2 | 8
128 | 2020-05-27 | 1 | 未維修 | 主梁 |  | 35794 |  | 1 | 8
129 | 2020-05-27 | 1 | 未維修 | 橋面板 |  | 35794 |  | 1 | 7
130 | 2020-05-27 | 1 | 未維修 | 橋面板 |  | 35794 |  | 1 | 7
131 | 2020-05-27 | 1 | 未維修 | 橋面板 |  | 35794 |  | 1 | 7
132 | 2020-05-27 | 2 | 未維修 | 橋面板 |  | 35794 |  | 2 | 7
133 | 2020-05-27 | 1 | 未維修 | 橋面板 |  | 35794 |  | 1 | 7
134 | 2020-05-27 | 1 | 未維修 | 橋面板 |  | 35794 |  | 1 | 7
135 | 2020-05-27 | 1 | 未維修 | 橋面板 |  | 35794 |  | 1 | 7
136 | 2020-05-27 | 1 | 未維修 | 橋面板 |  | 35794 |  | 1 | 7
137 | 2020-05-27 | 1 | 未維修 | 橋面板 |  | 35794 |  | 1 | 7
138 | 2020-05-27 | 2 | 未維修 | 橋護欄 |  | 35794 |  | 2 | 3
139 | 2020-05-27 | 1 | 未維修 | 橋墩／帽梁 |  | 35794 |  | 1 | 7
140 | 2020-05-27 | 1 | 未維修 | 橋墩／帽梁 |  | 35794 |  | 1 | 7
141 | 2020-05-27 | 1 | 未維修 | 橋墩／帽梁 |  | 35794 |  | 1 | 7
142 | 2020-05-27 | 1 | 未維修 | 橋墩／帽梁 |  | 35794 |  | 1 | 7
143 | 2020-05-27 | 2 | 未維修 | 橋墩／帽梁 |  | 35794 |  | 2 | 7
144 | 2020-05-27 | 1 | 未維修 | 伸縮縫 |  | 35794 |  | 1 | 6
145 | 2020-05-27 | 1 | 未維修 | 主梁 |  | 35794 |  | 1 | 8
146 | 2020-05-27 | 1 | 未維修 | 主梁 |  | 35794 |  | 1 | 8
147 | 2020-05-27 | 1 | 未維修 | 主梁 |  | 35794 |  | 1 | 8
148 | 2020-05-27 | 1 | 未維修 | 主梁 |  | 35794 |  | 1 | 8
149 | 2020-05-27 | 1 | 未維修 | 主梁 |  | 35794 |  | 1 | 8
150 | 2020-05-27 | 1 | 未維修 | 主梁 |  | 35794 |  | 1 | 8
151 | 2020-05-27 | 2 | 未維修 | 主梁 |  | 35794 |  | 2 | 8
152 | 2020-05-27 | 1 | 未維修 | 主梁 |  | 35794 |  | 1 | 8
153 | 2020-05-27 | 1 | 未維修 | 主梁 |  | 35794 |  | 1 | 8
154 | 2020-05-27 | 2 | 未維修 | 橋面板 |  | 35794 |  | 2 | 7
155 | 2020-05-27 | 1 | 未維修 | 橋面板 |  | 35794 |  | 1 | 7
156 | 2020-05-27 | 1 | 未維修 | 橋面板 |  | 35794 |  | 1 | 7
157 | 2020-05-27 | 1 | 未維修 | 橋面板 |  | 35794 |  | 1 | 7
158 | 2020-05-27 | 1 | 未維修 | 主梁 |  | 35794 |  | 1 | 8
159 | 2020-05-27 | 1 | 未維修 | 橋護欄 |  | 35794 |  | 1 | 3
160 | 2020-05-27 | 2 | 未維修 | 橋護欄 |  | 35794 |  | 2 | 3
161 | 2020-05-27 | 2 | 未維修 | 橋護欄 |  | 35794 |  | 2 | 3
162 | 2020-05-27 | 2 | 未維修 | 橋墩／帽梁 |  | 35794 |  | 2 | 7
163 | 2020-05-27 | 2 | 未維修 | 橋墩／帽梁 |  | 35794 |  | 2 | 7
164 | 2020-05-27 | 2 | 未維修 | 橋墩／帽梁 |  | 35794 |  | 2 | 7
165 | 2020-05-27 | 1 | 未維修 | 主梁 |  | 35794 |  | 1 | 8
166 | 2020-05-27 | 1 | 未維修 | 主梁 |  | 35794 |  | 1 | 8
167 | 2020-05-27 | 1 | 未維修 | 主梁 |  | 35794 |  | 1 | 8
168 | 2020-05-27 | 1 | 未維修 | 主梁 |  | 35794 |  | 1 | 8
169 | 2020-05-27 | 1 | 未維修 | 主梁 |  | 35794 |  | 1 | 8
170 | 2020-05-27 | 1 | 未維修 | 主梁 |  | 35794 |  | 1 | 8
171 | 2020-05-27 | 1 | 未維修 | 主梁 |  | 35794 |  | 1 | 8
172 | 2020-05-27 | 2 | 未維修 | 翼牆／擋土牆 |  | 35794 |  | 2 | 5
173 | 2020-05-27 | 2 | 未維修 | 翼牆／擋土牆 |  | 35794 |  | 2 | 5
174 | 2020-05-27 | 1 | 未維修 | 橋墩／帽梁 |  | 35794 |  | 1 | 7
175 | 2020-05-27 | 1 | 未維修 | 橋墩／帽梁 |  | 35794 |  | 1 | 7
176 | 2020-05-27 | 1 | 未維修 | 橋墩／帽梁 |  | 35794 |  | 1 | 7
177 | 2020-05-27 | 1 | 未維修 | 橋墩／帽梁 |  | 35794 |  | 1 | 7
178 | 2020-05-27 | 1 | 未維修 | 伸縮縫 |  | 35794 |  | 1 | 6
179 | 2020-05-27 | 1 | 未維修 | 伸縮縫 |  | 35794 |  | 1 | 6
180 | 2020-05-27 | 1 | 未維修 | 伸縮縫 |  | 35794 |  | 1 | 6
181 | 2020-05-27 | 1 | 未維修 | 伸縮縫 |  | 35794 |  | 1 | 6
182 | 2020-05-27 | 1 | 未維修 | 主梁 |  | 35794 |  | 1 | 8
183 | 2020-05-27 | 1 | 未維修 | 主梁 |  | 35794 |  | 1 | 8
184 | 2020-05-27 | 1 | 已維修 | 主梁 | 2020-08-15 | 35794 |  | 1 | 8
185 | 2020-05-27 | 1 | 已維修 | 橋墩／帽梁 | 2020-02-15 | 35794 |  | 1 | 7
186 | 2020-05-27 | 1 | 已維修 | 橋護欄 | 2020-08-31 | 35794 |  | 1 | 3
187 | 2020-05-27 | 1 | 已維修 | 橋梁排水設施 | 2021-06-01 | 35794 |  | 1 | 4
188 | 2020-05-27 | 1 | 已維修 | 伸縮縫 | 2021-11-01 | 35794 |  | 1 | 6
189 | 2020-05-27 | 1 | 已維修 | 橋梁排水設施 | 2021-06-01 | 35794 |  | 1 | 4
190 | 2020-05-27 | 1 | 已維修 | 橋梁排水設施 | 2021-06-01 | 35794 |  | 1 | 4
1 | 2020-07-24 | 1 | 未維修 | 翼牆／擋土牆 |  | 35795 | 南桃園交流道匝道R2排水橋 | 1 | 5
2 | 2020-07-24 | 1 | 未維修 | 橋護欄 |  | 35795 |  | 1 | 3
3 | 2020-07-24 | 1 | 未維修 | 橋台 |  | 35795 |  | 1 | 6
4 | 2020-07-24 | 1 | 未維修 | 橋護欄 |  | 35795 |  | 1 | 3
5 | 2020-07-24 | 1 | 未維修 | 主梁 |  | 35795 |  | 1 | 8
6 | 2020-07-24 | 1 | 未維修 | 引道路堤護欄 |  | 35795 |  | 1 | 2
7 | 2020-07-24 | 1 | 未維修 | 橋台 |  | 35795 |  | 1 | 6
8 | 2020-07-24 | 1 | 未維修 | 橋台 |  | 35795 |  | 1 | 6
1 | 2020-05-27 | 2 | 未維修 | 橋護欄 |  | 35796 | 大湳高架橋第一標(東向) | 2 | 3
2 | 2020-05-27 | 2 | 未維修 | 橋護欄 |  | 35796 |  | 2 | 3
3 | 2020-05-27 | 1 | 未維修 | 主梁 |  | 35796 |  | 1 | 8
4 | 2020-05-27 | 2 | 未維修 | 主梁 |  | 35796 |  | 2 | 8
5 | 2020-05-27 | 1 | 未維修 | 主梁 |  | 35796 |  | 1 | 8
6 | 2020-05-27 | 1 | 未維修 | 主梁 |  | 35796 |  | 1 | 8
7 | 2020-05-27 | 1 | 未維修 | 橫隔梁 |  | 35796 |  | 1 | 6
8 | 2020-05-27 | 2 | 未維修 | 橫隔梁 |  | 35796 |  | 2 | 6
9 | 2020-05-27 | 1 | 未維修 | 橫隔梁 |  | 35796 |  | 1 | 6
10 | 2020-05-27 | 1 | 未維修 | 橫隔梁 |  | 35796 |  | 1 | 6
11 | 2020-05-27 | 1 | 未維修 | 橋面板 |  | 35796 |  | 1 | 7
12 | 2020-05-27 | 1 | 未維修 | 橋面板 |  | 35796 |  | 1 | 7
13 | 2020-05-27 | 1 | 未維修 | 橋面板 |  | 35796 |  | 1 | 7
14 | 2020-05-27 | 1 | 未維修 | 橋面板 |  | 35796 |  | 1 | 7
15 | 2020-05-27 | 2 | 未維修 | 橋墩／帽梁 |  | 35796 |  | 2 | 7
16 | 2020-05-27 | 2 | 未維修 | 橋墩／帽梁 |  | 35796 |  | 2 | 7
17 | 2020-05-27 | 1 | 未維修 | 橋墩／帽梁 |  | 35796 |  | 1 | 7
18 | 2020-05-27 | 1 | 未維修 | 橋墩／帽梁 |  | 35796 |  | 1 | 7
19 | 2020-05-27 | 1 | 未維修 | 伸縮縫 |  | 35796 |  | 1 | 6
20 | 2020-05-27 | 1 | 未維修 | 橋台 |  | 35796 |  | 1 | 6
21 | 2020-05-27 | 1 | 未維修 | 橋台 |  | 35796 |  | 1 | 6
22 | 2020-05-27 | 2 | 未維修 | 翼牆／擋土牆 |  | 35796 |  | 2 | 5
23 | 2020-05-27 | 1 | 未維修 | 橋護欄 |  | 35796 |  | 1 | 3
24 | 2020-05-27 | 2 | 未維修 | 橋護欄 |  | 35796 |  | 2 | 3
25 | 2020-05-27 | 1 | 未維修 | 橋墩／帽梁 |  | 35796 |  | 1 | 7
26 | 2020-05-27 | 1 | 未維修 | 橋墩／帽梁 |  | 35796 |  | 1 | 7
27 | 2020-05-27 | 2 | 未維修 | 橋墩／帽梁 |  | 35796 |  | 2 | 7
28 | 2020-05-27 | 1 | 未維修 | 橋墩／帽梁 |  | 35796 |  | 1 | 7
29 | 2020-05-27 | 1 | 未維修 | 橋墩／帽梁 |  | 35796 |  | 1 | 7
30 | 2020-05-27 | 2 | 未維修 | 橋墩／帽梁 |  | 35796 |  | 2 | 7
31 | 2020-05-27 | 2 | 未維修 | 支承／支承墊／阻尼裝置 |  | 35796 |  | 2 | 5
32 | 2020-05-27 | 1 | 未維修 | 主梁 |  | 35796 |  | 1 | 8
33 | 2020-05-27 | 1 | 未維修 | 主梁 |  | 35796 |  | 1 | 8
34 | 2020-05-27 | 1 | 未維修 | 主梁 |  | 35796 |  | 1 | 8
35 | 2020-05-27 | 2 | 未維修 | 主梁 |  | 35796 |  | 2 | 8
36 | 2020-05-27 | 1 | 未維修 | 主梁 |  | 35796 |  | 1 | 8
37 | 2020-05-27 | 1 | 未維修 | 主梁 |  | 35796 |  | 1 | 8
38 | 2020-05-27 | 1 | 未維修 | 主梁 |  | 35796 |  | 1 | 8
39 | 2020-05-27 | 1 | 未維修 | 主梁 |  | 35796 |  | 1 | 8
40 | 2020-05-27 | 1 | 未維修 | 主梁 |  | 35796 |  | 1 | 8
41 | 2020-05-27 | 2 | 未維修 | 橋墩／帽梁 |  | 35796 |  | 2 | 7
42 | 2020-05-27 | 1 | 未維修 | 伸縮縫 |  | 35796 |  | 1 | 6
43 | 2020-05-27 | 1 | 未維修 | 伸縮縫 |  | 35796 |  | 1 | 6
44 | 2020-05-27 | 1 | 未維修 | 伸縮縫 |  | 35796 |  | 1 | 6
45 | 2020-05-27 | 1 | 未維修 | 伸縮縫 |  | 35796 |  | 1 | 6
46 | 2020-05-27 | 1 | 未維修 | 主梁 |  | 35796 |  | 1 | 8
47 | 2020-05-27 | 1 | 未維修 | 主梁 |  | 35796 |  | 1 | 8
48 | 2020-05-27 | 1 | 未維修 | 主梁 |  | 35796 |  | 1 | 8
49 | 2020-05-27 | 1 | 未維修 | 主梁 |  | 35796 |  | 1 | 8
50 | 2020-05-27 | 1 | 未維修 | 主梁 |  | 35796 |  | 1 | 8
51 | 2020-05-27 | 1 | 未維修 | 主梁 |  | 35796 |  | 1 | 8
52 | 2020-05-27 | 1 | 未維修 | 主梁 |  | 35796 |  | 1 | 8
53 | 2020-05-27 | 1 | 未維修 | 橋面板 |  | 35796 |  | 1 | 7
54 | 2020-05-27 | 1 | 未維修 | 橋面板 |  | 35796 |  | 1 | 7
55 | 2020-05-27 | 1 | 未維修 | 橋面板 |  | 35796 |  | 1 | 7
56 | 2020-05-27 | 1 | 未維修 | 橋面板 |  | 35796 |  | 1 | 7
57 | 2020-05-27 | 1 | 未維修 | 橋面板 |  | 35796 |  | 1 | 7
58 | 2020-05-27 | 1 | 未維修 | 橋面板 |  | 35796 |  | 1 | 7
59 | 2020-05-27 | 1 | 未維修 | 橋面板 |  | 35796 |  | 1 | 7
60 | 2020-05-27 | 1 | 未維修 | 橋面板 |  | 35796 |  | 1 | 7
61 | 2020-05-27 | 1 | 未維修 | 橋面板 |  | 35796 |  | 1 | 7
62 | 2020-05-27 | 2 | 未維修 | 橋面板 |  | 35796 |  | 2 | 7
63 | 2020-05-27 | 1 | 未維修 | 橋面板 |  | 35796 |  | 1 | 7
64 | 2020-05-27 | 1 | 未維修 | 橋面板 |  | 35796 |  | 1 | 7
65 | 2020-05-27 | 1 | 未維修 | 橋面板 |  | 35796 |  | 1 | 7
66 | 2020-05-27 | 1 | 未維修 | 伸縮縫 |  | 35796 |  | 1 | 6
67 | 2020-05-27 | 1 | 未維修 | 伸縮縫 |  | 35796 |  | 1 | 6
68 | 2020-05-27 | 1 | 未維修 | 主梁 |  | 35796 |  | 1 | 8
69 | 2020-05-27 | 1 | 未維修 | 主梁 |  | 35796 |  | 1 | 8
70 | 2020-05-27 | 1 | 未維修 | 主梁 |  | 35796 |  | 1 | 8
71 | 2020-05-27 | 1 | 未維修 | 主梁 |  | 35796 |  | 1 | 8
72 | 2020-05-27 | 1 | 未維修 | 主梁 |  | 35796 |  | 1 | 8
73 | 2020-05-27 | 2 | 未維修 | 主梁 |  | 35796 |  | 2 | 8
74 | 2020-05-27 | 1 | 未維修 | 主梁 |  | 35796 |  | 1 | 8
75 | 2020-05-27 | 1 | 未維修 | 主梁 |  | 35796 |  | 1 | 8
76 | 2020-05-27 | 1 | 未維修 | 主梁 |  | 35796 |  | 1 | 8
77 | 2020-05-27 | 1 | 未維修 | 主梁 |  | 35796 |  | 1 | 8
78 | 2020-05-27 | 1 | 未維修 | 主梁 |  | 35796 |  | 1 | 8
79 | 2020-05-27 | 1 | 未維修 | 主梁 |  | 35796 |  | 1 | 8
80 | 2020-05-27 | 1 | 未維修 | 主梁 |  | 35796 |  | 1 | 8
81 | 2020-05-27 | 1 | 未維修 | 橋面板 |  | 35796 |  | 1 | 7
82 | 2020-05-27 | 1 | 未維修 | 橋面板 |  | 35796 |  | 1 | 7
83 | 2020-05-27 | 2 | 未維修 | 橋護欄 |  | 35796 |  | 2 | 3
84 | 2020-05-27 | 1 | 未維修 | 橋護欄 |  | 35796 |  | 1 | 3
85 | 2020-05-27 | 1 | 未維修 | 橋墩／帽梁 |  | 35796 |  | 1 | 7
86 | 2020-05-27 | 2 | 未維修 | 橋墩／帽梁 |  | 35796 |  | 2 | 7
87 | 2020-05-27 | 1 | 未維修 | 橋墩／帽梁 |  | 35796 |  | 1 | 7
88 | 2020-05-27 | 1 | 未維修 | 橋墩／帽梁 |  | 35796 |  | 1 | 7
89 | 2020-05-27 | 1 | 未維修 | 伸縮縫 |  | 35796 |  | 1 | 6
90 | 2020-05-27 | 1 | 未維修 | 伸縮縫 |  | 35796 |  | 1 | 6
91 | 2020-05-27 | 1 | 未維修 | 伸縮縫 |  | 35796 |  | 1 | 6
92 | 2020-05-27 | 1 | 未維修 | 主梁 |  | 35796 |  | 1 | 8
93 | 2020-05-27 | 1 | 未維修 | 主梁 |  | 35796 |  | 1 | 8
94 | 2020-05-27 | 1 | 未維修 | 主梁 |  | 35796 |  | 1 | 8
95 | 2020-05-27 | 1 | 未維修 | 主梁 |  | 35796 |  | 1 | 8
96 | 2020-05-27 | 1 | 未維修 | 橫隔梁 |  | 35796 |  | 1 | 6
97 | 2020-05-27 | 2 | 未維修 | 橫隔梁 |  | 35796 |  | 2 | 6
98 | 2020-05-27 | 1 | 未維修 | 橋面板 |  | 35796 |  | 1 | 7
99 | 2020-05-27 | 1 | 未維修 | 橋面板 |  | 35796 |  | 1 | 7
100 | 2020-05-27 | 1 | 未維修 | 橋面板 |  | 35796 |  | 1 | 7
101 | 2020-05-27 | 1 | 未維修 | 橋面板 |  | 35796 |  | 1 | 7
102 | 2020-05-27 | 1 | 未維修 | 橋面板 |  | 35796 |  | 1 | 7
103 | 2020-05-27 | 1 | 未維修 | 橋面板 |  | 35796 |  | 1 | 7
104 | 2020-05-27 | 1 | 未維修 | 伸縮縫 |  | 35796 |  | 1 | 6
105 | 2020-05-27 | 1 | 未維修 | 伸縮縫 |  | 35796 |  | 1 | 6
106 | 2020-05-27 | 2 | 未維修 | 主梁 |  | 35796 |  | 2 | 8
107 | 2020-05-27 | 1 | 未維修 | 主梁 |  | 35796 |  | 1 | 8
108 | 2020-05-27 | 1 | 未維修 | 主梁 |  | 35796 |  | 1 | 8
109 | 2020-05-27 | 1 | 未維修 | 主梁 |  | 35796 |  | 1 | 8
110 | 2020-05-27 | 1 | 未維修 | 主梁 |  | 35796 |  | 1 | 8
111 | 2020-05-27 | 1 | 未維修 | 主梁 |  | 35796 |  | 1 | 8
112 | 2020-05-27 | 1 | 未維修 | 主梁 |  | 35796 |  | 1 | 8
113 | 2020-05-27 | 1 | 未維修 | 主梁 |  | 35796 |  | 1 | 8
114 | 2020-05-27 | 1 | 未維修 | 主梁 |  | 35796 |  | 1 | 8
115 | 2020-05-27 | 1 | 未維修 | 主梁 |  | 35796 |  | 1 | 8
116 | 2020-05-27 | 1 | 未維修 | 主梁 |  | 35796 |  | 1 | 8
117 | 2020-05-27 | 1 | 未維修 | 主梁 |  | 35796 |  | 1 | 8
118 | 2020-05-27 | 1 | 未維修 | 橋面板 |  | 35796 |  | 1 | 7
119 | 2020-05-27 | 1 | 未維修 | 橋面板 |  | 35796 |  | 1 | 7
120 | 2020-05-27 | 1 | 未維修 | 橋面板 |  | 35796 |  | 1 | 7
121 | 2020-05-27 | 1 | 未維修 | 橋面板 |  | 35796 |  | 1 | 7
122 | 2020-05-27 | 1 | 未維修 | 橋面板 |  | 35796 |  | 1 | 7
123 | 2020-05-27 | 1 | 未維修 | 橋面板 |  | 35796 |  | 1 | 7
124 | 2020-05-27 | 1 | 未維修 | 橋面板 |  | 35796 |  | 1 | 7
125 | 2020-05-27 | 1 | 未維修 | 橋面板 |  | 35796 |  | 1 | 7
126 | 2020-05-27 | 2 | 未維修 | 橋面板 |  | 35796 |  | 2 | 7
127 | 2020-05-27 | 1 | 未維修 | 橋面板 |  | 35796 |  | 1 | 7
128 | 2020-05-27 | 1 | 未維修 | 橋面板 |  | 35796 |  | 1 | 7
129 | 2020-05-27 | 1 | 未維修 | 橋面板 |  | 35796 |  | 1 | 7
130 | 2020-05-27 | 1 | 未維修 | 橋面板 |  | 35796 |  | 1 | 7
131 | 2020-05-27 | 1 | 未維修 | 橋面板 |  | 35796 |  | 1 | 7
132 | 2020-05-27 | 1 | 未維修 | 橋面板 |  | 35796 |  | 1 | 7
133 | 2020-05-27 | 1 | 未維修 | 橋面板 |  | 35796 |  | 1 | 7
134 | 2020-05-27 | 1 | 未維修 | 橋面板 |  | 35796 |  | 1 | 7
135 | 2020-05-27 | 2 | 未維修 | 橋面板 |  | 35796 |  | 2 | 7
136 | 2020-05-27 | 1 | 未維修 | 橋面板 |  | 35796 |  | 1 | 7
137 | 2020-05-27 | 1 | 未維修 | 橋面板 |  | 35796 |  | 1 | 7
138 | 2020-05-27 | 1 | 未維修 | 橋面板 |  | 35796 |  | 1 | 7
139 | 2020-05-27 | 1 | 未維修 | 橋面板 |  | 35796 |  | 1 | 7
140 | 2020-05-27 | 1 | 未維修 | 橋面板 |  | 35796 |  | 1 | 7
141 | 2020-05-27 | 1 | 未維修 | 橋面板 |  | 35796 |  | 1 | 7
142 | 2020-05-27 | 1 | 未維修 | 橋面板 |  | 35796 |  | 1 | 7
143 | 2020-05-27 | 1 | 未維修 | 橋面板 |  | 35796 |  | 1 | 7
144 | 2020-05-27 | 1 | 未維修 | 橋面板 |  | 35796 |  | 1 | 7
145 | 2020-05-27 | 1 | 未維修 | 橋面板 |  | 35796 |  | 1 | 7
146 | 2020-05-27 | 2 | 已維修 | 橋護欄 | 2020-09-01 | 35796 |  | 1 | 3
147 | 2020-05-27 | 2 | 已維修 | 橋護欄 | 2020-09-01 | 35796 |  | 1 | 3
148 | 2020-05-27 | 1 | 已維修 | 翼牆／擋土牆 | 2020-11-24 | 35796 |  | 1 | 5
149 | 2020-05-27 | 1 | 已維修 | 橋梁排水設施 | 2021-06-01 | 35796 |  | 1 | 4
150 | 2020-05-27 | 1 | 已維修 | 伸縮縫 | 2021-11-03 | 35796 |  | 1 | 6
151 | 2020-05-27 | 1 | 已維修 | 橋護欄 | 2020-09-02 | 35796 |  | 1 | 3
152 | 2020-05-27 | 1 | 已維修 | 橋梁排水設施 | 2021-06-01 | 35796 |  | 1 | 4
153 | 2020-05-27 | 1 | 已維修 | 橋梁排水設施 | 2021-06-01 | 35796 |  | 1 | 4
154 | 2020-05-27 | 1 | 已維修 | 橋墩／帽梁 | 2021-04-20 | 35796 |  | 1 | 7
155 | 2020-05-27 | 1 | 已維修 | 主梁 | 2021-05-22 | 35796 |  | 1 | 8
156 | 2020-05-27 | 1 | 已維修 | 橋梁排水設施 | 2021-04-20 | 35796 |  | 1 | 4
1 | 2020-07-23 | 1 | 未維修 | 引道路堤護欄 |  | 35833 | 南桃園交流道匝道R1排水橋 | 1 | 2
2 | 2020-07-23 | 2 | 未維修 | 橋台 |  | 35833 |  | 2 | 6
3 | 2020-07-23 | 1 | 未維修 | 伸縮縫 |  | 35833 |  | 1 | 6
4 | 2020-07-23 | 1 | 未維修 | 伸縮縫 |  | 35833 |  | 1 | 6
1 | 2020-07-14 | 1 | 未維修 | 橋台 |  | 35834 | 南桃園交流道環道R3穿越橋 | 1 | 6
2 | 2020-07-14 | 1 | 未維修 | 橋護欄 |  | 35834 |  | 1 | 3
3 | 2020-07-14 | 1 | 未維修 | 橋台 |  | 35834 |  | 1 | 6
4 | 2020-07-14 | 1 | 未維修 | 翼牆／擋土牆 |  | 35834 |  | 1 | 5
5 | 2020-07-14 | 1 | 未維修 | 防落設施 |  | 35834 |  | 1 | 5
6 | 2020-07-14 | 2 | 未維修 | 主梁 |  | 35834 |  | 2 | 8
7 | 2020-07-14 | 1 | 未維修 | 主梁 |  | 35834 |  | 1 | 8
8 | 2020-07-14 | 1 | 已維修 | 橋護欄 | 2020-10-28 | 35834 |  | 1 | 3
9 | 2020-07-14 | 2 | 已維修 | 橋墩／帽梁 | 2020-10-28 | 35834 |  | 1 | 7
10 | 2020-07-14 | 2 | 已維修 | 橋台 | 2020-10-27 | 35834 |  | 1 | 6
11 | 2020-07-14 | 1 | 已維修 | 橋台 | 2020-09-27 | 35834 |  | 1 | 6
12 | 2020-07-14 | 1 | 已維修 | 翼牆／擋土牆 | 2020-10-28 | 35834 |  | 1 | 5
13 | 2020-07-14 | 1 | 已維修 | 引道路堤護欄 | 2020-09-27 | 35834 |  | 1 | 2
1 | 2020-07-23 | 1 | 未維修 | 引道路堤護欄 |  | 35835 | 南桃園交流道匝道R4高架橋 | 1 | 2
2 | 2020-07-23 | 1 | 未維修 | 橋面板 |  | 35835 |  | 1 | 7
3 | 2020-07-23 | 1 | 未維修 | 橋面板 |  | 35835 |  | 1 | 7
4 | 2020-07-23 | 1 | 未維修 | 橋護欄 |  | 35835 |  | 1 | 3
5 | 2020-07-23 | 2 | 未維修 | 橋護欄 |  | 35835 |  | 2 | 3
6 | 2020-07-23 | 1 | 未維修 | 橋護欄 |  | 35835 |  | 1 | 3
7 | 2020-07-23 | 1 | 未維修 | 橋護欄 |  | 35835 |  | 1 | 3
8 | 2020-07-23 | 1 | 未維修 | 伸縮縫 |  | 35835 |  | 1 | 6
9 | 2020-07-23 | 1 | 未維修 | 伸縮縫 |  | 35835 |  | 1 | 6
10 | 2020-07-23 | 1 | 未維修 | 橋護欄 |  | 35835 |  | 1 | 3
11 | 2020-07-23 | 1 | 未維修 | 橋護欄 |  | 35835 |  | 1 | 3
12 | 2020-07-23 | 1 | 未維修 | 伸縮縫 |  | 35835 |  | 1 | 6
13 | 2020-07-23 | 1 | 未維修 | 伸縮縫 |  | 35835 |  | 1 | 6
14 | 2020-07-23 | 1 | 未維修 | 伸縮縫 |  | 35835 |  | 1 | 6
15 | 2020-07-23 | 3 | 已維修 | 橋護欄 | 2020-11-25 | 35835 |  | 1 | 3
1 | 2020-07-14 | 1 | 未維修 | 橋墩／帽梁 |  | 35836 | 南桃園交流道環道L3穿越橋 | 1 | 7
2 | 2020-07-14 | 2 | 未維修 | 引道路堤護欄 |  | 35836 |  | 2 | 2
3 | 2020-07-14 | 2 | 未維修 | 橋墩／帽梁 |  | 35836 |  | 2 | 7
4 | 2020-07-14 | 1 | 未維修 | 橋墩／帽梁 |  | 35836 |  | 1 | 7
5 | 2020-07-14 | 1 | 未維修 | 引道路堤護欄 |  | 35836 |  | 1 | 2
6 | 2020-07-14 | 2 | 未維修 | 翼牆／擋土牆 |  | 35836 |  | 2 | 5
7 | 2020-07-14 | 2 | 未維修 | 橋護欄 |  | 35836 |  | 2 | 3
8 | 2020-07-14 | 1 | 未維修 | 主梁 |  | 35836 |  | 1 | 8
9 | 2020-07-14 | 1 | 未維修 | 主梁 |  | 35836 |  | 1 | 8
10 | 2020-07-14 | 1 | 未維修 | 主梁 |  | 35836 |  | 1 | 8
11 | 2020-07-14 | 1 | 未維修 | 主梁 |  | 35836 |  | 1 | 8
12 | 2020-07-14 | 1 | 未維修 | 翼牆／擋土牆 |  | 35836 |  | 1 | 5
13 | 2020-07-14 | 1 | 已維修 | 橋台 | 2020-10-27 | 35836 |  | 1 | 6
14 | 2020-07-14 | 2 | 已維修 | 橋墩／帽梁 | 2020-10-27 | 35836 |  | 1 | 7
15 | 2020-07-14 | 2 | 已維修 | 翼牆／擋土牆 | 2020-09-26 | 35836 |  | 1 | 5
16 | 2020-07-14 | 2 | 已維修 | 翼牆／擋土牆 | 2020-09-26 | 35836 |  | 1 | 5
1 | 2020-07-23 | 2 | 未維修 | 橋台 |  | 35837 | 南桃園交流道匝道L4高架橋 | 2 | 6
2 | 2020-07-23 | 2 | 未維修 | 橋護欄 |  | 35837 |  | 2 | 3
3 | 2020-07-23 | 2 | 未維修 | 橋護欄 |  | 35837 |  | 2 | 3
4 | 2020-07-23 | 1 | 未維修 | 橋護欄 |  | 35837 |  | 1 | 3
5 | 2020-07-23 | 1 | 未維修 | 伸縮縫 |  | 35837 |  | 1 | 6
6 | 2020-07-23 | 1 | 未維修 | 橋面板 |  | 35837 |  | 1 | 7
7 | 2020-07-23 | 1 | 未維修 | 引道路堤護欄 |  | 35837 |  | 1 | 2
8 | 2020-07-23 | 1 | 未維修 | 伸縮縫 |  | 35837 |  | 1 | 6
9 | 2020-07-23 | 2 | 未維修 | 橋梁排水設施 |  | 35837 |  | 2 | 4
10 | 2020-07-23 | 1 | 已維修 | 橋墩／帽梁 |  | 35837 |  | 1 | 7
11 | 2020-07-23 | 1 | 已維修 | 伸縮縫 | 2022-12-01 | 35837 |  | 1 | 6
1 | 2020-07-17 | 1 | 未維修 | 防落設施 |  | 35846 | 桃園高架橋(西向) | 1 | 5
2 | 2020-07-17 | 1 | 未維修 | 防落設施 |  | 35846 |  | 1 | 5
3 | 2020-07-17 | 1 | 未維修 | 防落設施 |  | 35846 |  | 1 | 5
4 | 2020-07-17 | 2 | 未維修 | 主梁 |  | 35846 |  | 2 | 8
5 | 2020-07-17 | 2 | 未維修 | 主梁 |  | 35846 |  | 2 | 8
6 | 2020-07-17 | 2 | 未維修 | 主梁 |  | 35846 |  | 2 | 8
7 | 2020-07-17 | 2 | 未維修 | 主梁 |  | 35846 |  | 2 | 8
8 | 2020-07-17 | 2 | 未維修 | 主梁 |  | 35846 |  | 2 | 8
9 | 2020-07-17 | 2 | 未維修 | 橋墩／帽梁 |  | 35846 |  | 2 | 7
10 | 2020-07-17 | 1 | 未維修 | 橋墩／帽梁 |  | 35846 |  | 1 | 7
11 | 2020-07-17 | 1 | 未維修 | 橋墩／帽梁 |  | 35846 |  | 1 | 7
12 | 2020-07-17 | 2 | 未維修 | 伸縮縫 |  | 35846 |  | 2 | 6
13 | 2020-07-17 | 2 | 未維修 | 伸縮縫 |  | 35846 |  | 2 | 6
14 | 2020-07-17 | 1 | 未維修 | 橫隔梁 |  | 35846 |  | 1 | 6
15 | 2020-07-17 | 1 | 未維修 | 橋墩／帽梁 |  | 35846 |  | 1 | 7
16 | 2020-07-17 | 1 | 未維修 | 橋墩／帽梁 |  | 35846 |  | 1 | 7
17 | 2020-07-17 | 2 | 未維修 | 橋面板 |  | 35846 |  | 2 | 7
18 | 2020-07-17 | 2 | 未維修 | 伸縮縫 |  | 35846 |  | 2 | 6
19 | 2020-07-17 | 2 | 未維修 | 伸縮縫 |  | 35846 |  | 2 | 6
20 | 2020-07-17 | 1 | 未維修 | 橫隔梁 |  | 35846 |  | 1 | 6
21 | 2020-07-17 | 2 | 未維修 | 主梁 |  | 35846 |  | 2 | 8
22 | 2020-07-17 | 1 | 未維修 | 主梁 |  | 35846 |  | 1 | 8
23 | 2020-07-17 | 2 | 未維修 | 主梁 |  | 35846 |  | 2 | 8
24 | 2020-07-17 | 2 | 未維修 | 主梁 |  | 35846 |  | 2 | 8
25 | 2020-07-17 | 1 | 未維修 | 主梁 |  | 35846 |  | 1 | 8
26 | 2020-07-17 | 2 | 未維修 | 主梁 |  | 35846 |  | 2 | 8
27 | 2020-07-17 | 1 | 未維修 | 主梁 |  | 35846 |  | 1 | 8
28 | 2020-07-17 | 2 | 未維修 | 主梁 |  | 35846 |  | 2 | 8
29 | 2020-07-17 | 2 | 未維修 | 翼牆／擋土牆 |  | 35846 |  | 2 | 5
30 | 2020-07-17 | 1 | 未維修 | 橋墩／帽梁 |  | 35846 |  | 1 | 7
31 | 2020-07-17 | 1 | 未維修 | 橋墩／帽梁 |  | 35846 |  | 1 | 7
32 | 2020-07-17 | 1 | 未維修 | 橋面板 |  | 35846 |  | 1 | 7
33 | 2020-07-17 | 2 | 未維修 | 伸縮縫 |  | 35846 |  | 2 | 6
34 | 2020-07-17 | 2 | 未維修 | 伸縮縫 |  | 35846 |  | 2 | 6
35 | 2020-07-17 | 2 | 未維修 | 伸縮縫 |  | 35846 |  | 2 | 6
36 | 2020-07-17 | 2 | 未維修 | 橫隔梁 |  | 35846 |  | 2 | 6
37 | 2020-07-17 | 1 | 未維修 | 橫隔梁 |  | 35846 |  | 1 | 6
38 | 2020-07-17 | 1 | 未維修 | 橫隔梁 |  | 35846 |  | 1 | 6
39 | 2020-07-17 | 1 | 未維修 | 主梁 |  | 35846 |  | 1 | 8
40 | 2020-07-17 | 1 | 未維修 | 主梁 |  | 35846 |  | 1 | 8
41 | 2020-07-17 | 1 | 未維修 | 主梁 |  | 35846 |  | 1 | 8
42 | 2020-07-17 | 1 | 未維修 | 主梁 |  | 35846 |  | 1 | 8
43 | 2020-07-17 | 1 | 未維修 | 主梁 |  | 35846 |  | 1 | 8
44 | 2020-07-17 | 1 | 未維修 | 主梁 |  | 35846 |  | 1 | 8
45 | 2020-07-17 | 1 | 未維修 | 主梁 |  | 35846 |  | 1 | 8
46 | 2020-07-17 | 1 | 未維修 | 主梁 |  | 35846 |  | 1 | 8
47 | 2020-07-17 | 1 | 未維修 | 橫隔梁 |  | 35846 |  | 1 | 6
48 | 2020-07-17 | 1 | 未維修 | 橫隔梁 |  | 35846 |  | 1 | 6
49 | 2020-07-17 | 1 | 未維修 | 橫隔梁 |  | 35846 |  | 1 | 6
50 | 2020-07-17 | 1 | 未維修 | 主梁 |  | 35846 |  | 1 | 8
51 | 2020-07-17 | 1 | 未維修 | 主梁 |  | 35846 |  | 1 | 8
52 | 2020-07-17 | 1 | 未維修 | 主梁 |  | 35846 |  | 1 | 8
53 | 2020-07-17 | 1 | 未維修 | 主梁 |  | 35846 |  | 1 | 8
54 | 2020-07-17 | 1 | 未維修 | 主梁 |  | 35846 |  | 1 | 8
55 | 2020-07-17 | 2 | 未維修 | 主梁 |  | 35846 |  | 2 | 8
56 | 2020-07-17 | 1 | 未維修 | 主梁 |  | 35846 |  | 1 | 8
57 | 2020-07-17 | 1 | 未維修 | 主梁 |  | 35846 |  | 1 | 8
58 | 2020-07-17 | 2 | 未維修 | 主梁 |  | 35846 |  | 2 | 8
59 | 2020-07-17 | 2 | 未維修 | 主梁 |  | 35846 |  | 2 | 8
60 | 2020-07-17 | 2 | 未維修 | 伸縮縫 |  | 35846 |  | 2 | 6
61 | 2020-07-17 | 2 | 未維修 | 伸縮縫 |  | 35846 |  | 2 | 6
62 | 2020-07-17 | 1 | 未維修 | 橫隔梁 |  | 35846 |  | 1 | 6
63 | 2020-07-17 | 1 | 未維修 | 橫隔梁 |  | 35846 |  | 1 | 6
64 | 2020-07-17 | 1 | 未維修 | 主梁 |  | 35846 |  | 1 | 8
65 | 2020-07-17 | 1 | 未維修 | 主梁 |  | 35846 |  | 1 | 8
66 | 2020-07-17 | 1 | 未維修 | 主梁 |  | 35846 |  | 1 | 8
67 | 2020-07-17 | 1 | 未維修 | 主梁 |  | 35846 |  | 1 | 8
68 | 2020-07-17 | 1 | 未維修 | 主梁 |  | 35846 |  | 1 | 8
69 | 2020-07-17 | 1 | 未維修 | 主梁 |  | 35846 |  | 1 | 8
70 | 2020-07-17 | 1 | 未維修 | 主梁 |  | 35846 |  | 1 | 8
71 | 2020-07-17 | 2 | 未維修 | 主梁 |  | 35846 |  | 2 | 8
72 | 2020-07-17 | 1 | 未維修 | 主梁 |  | 35846 |  | 1 | 8
73 | 2020-07-17 | 1 | 未維修 | 主梁 |  | 35846 |  | 1 | 8
74 | 2020-07-17 | 1 | 未維修 | 主梁 |  | 35846 |  | 1 | 8
75 | 2020-07-17 | 2 | 未維修 | 主梁 |  | 35846 |  | 2 | 8
76 | 2020-07-17 | 2 | 未維修 | 主梁 |  | 35846 |  | 2 | 8
77 | 2020-07-17 | 2 | 未維修 | 主梁 |  | 35846 |  | 2 | 8
78 | 2020-07-17 | 1 | 未維修 | 橋護欄 |  | 35846 |  | 1 | 3
79 | 2020-07-17 | 1 | 未維修 | 橋護欄 |  | 35846 |  | 1 | 3
80 | 2020-07-17 | 1 | 未維修 | 橋護欄 |  | 35846 |  | 1 | 3
81 | 2020-07-17 | 1 | 未維修 | 伸縮縫 |  | 35846 |  | 1 | 6
82 | 2020-07-17 | 2 | 未維修 | 伸縮縫 |  | 35846 |  | 2 | 6
83 | 2020-07-17 | 1 | 未維修 | 支承／支承墊／阻尼裝置 |  | 35846 |  | 1 | 5
84 | 2020-07-17 | 3 | 已維修 | 橫隔梁 | 2020-11-09 | 35846 |  | 1 | 6
85 | 2020-07-17 | 3 | 已維修 | 橫隔梁 | 2020-11-09 | 35846 |  | 1 | 6
86 | 2020-07-17 | 3 | 已維修 | 橫隔梁 | 2020-11-13 | 35846 |  | 1 | 6
87 | 2020-07-17 | 2 | 已維修 | 引道路堤護欄 | 2020-08-25 | 35846 |  | 1 | 2
88 | 2020-07-17 | 3 | 已維修 | 橋護欄 | 2021-01-20 | 35846 |  | 1 | 3
89 | 2020-07-17 | 3 | 已維修 | 橫隔梁 | 2021-11-14 | 35846 |  | 1 | 6
90 | 2020-07-17 | 3 | 已維修 | 橫隔梁 | 2020-11-10 | 35846 |  | 1 | 6
91 | 2020-07-17 | 2 | 已維修 | 橋護欄 | 2021-01-12 | 35846 |  | 1 | 3
1 | 2020-05-20 | 2 | 未維修 | 橋台 |  | 39802 | 校前路交流道R1南下出口匝道橋 | 2 | 6
1 | 2020-05-01 | 1 | 未維修 | 主梁 |  | 40119 | 南崁溪橋(北向) | 1 | 8
2 | 2020-05-01 | 1 | 未維修 | 主梁 |  | 40119 |  | 1 | 8
3 | 2020-05-01 | 1 | 未維修 | 主梁 |  | 40119 |  | 1 | 8
4 | 2020-05-01 | 1 | 未維修 | 主梁 |  | 40119 |  | 1 | 8
5 | 2020-05-01 | 1 | 未維修 | 橫隔梁 |  | 40119 |  | 1 | 6
6 | 2020-05-01 | 1 | 未維修 | 橋面板 |  | 40119 |  | 1 | 7
7 | 2020-05-01 | 1 | 未維修 | 橋台 |  | 40119 |  | 1 | 6
8 | 2020-05-01 | 2 | 未維修 | 橋墩／帽梁 |  | 40119 |  | 2 | 7
9 | 2020-05-01 | 1 | 未維修 | 主梁 |  | 40119 |  | 1 | 8
10 | 2020-05-01 | 1 | 未維修 | 主梁 |  | 40119 |  | 1 | 8
11 | 2020-05-01 | 1 | 未維修 | 主梁 |  | 40119 |  | 1 | 8
12 | 2020-05-01 | 1 | 未維修 | 主梁 |  | 40119 |  | 1 | 8
13 | 2020-05-01 | 1 | 未維修 | 主梁 |  | 40119 |  | 1 | 8
14 | 2020-05-01 | 1 | 未維修 | 橫隔梁 |  | 40119 |  | 1 | 6
15 | 2020-05-01 | 1 | 未維修 | 橋台 |  | 40119 |  | 1 | 6
16 | 2020-05-01 | 2 | 未維修 | 橋台 |  | 40119 |  | 2 | 6
17 | 2020-05-01 | 2 | 未維修 | 橋護欄 |  | 40119 |  | 2 | 3
18 | 2020-05-01 | 1 | 未維修 | 主梁 |  | 40119 |  | 1 | 8
19 | 2020-05-01 | 1 | 未維修 | 主梁 |  | 40119 |  | 1 | 8
20 | 2020-05-01 | 1 | 未維修 | 主梁 |  | 40119 |  | 1 | 8
21 | 2020-05-01 | 1 | 未維修 | 主梁 |  | 40119 |  | 1 | 8
22 | 2020-05-01 | 1 | 未維修 | 主梁 |  | 40119 |  | 1 | 8
23 | 2020-05-01 | 1 | 未維修 | 主梁 |  | 40119 |  | 1 | 8
24 | 2020-05-01 | 1 | 未維修 | 主梁 |  | 40119 |  | 1 | 8
25 | 2020-05-01 | 1 | 未維修 | 主梁 |  | 40119 |  | 1 | 8
26 | 2020-05-01 | 1 | 未維修 | 橫隔梁 |  | 40119 |  | 1 | 6
27 | 2020-05-01 | 1 | 未維修 | 橋面板 |  | 40119 |  | 1 | 7
28 | 2020-05-01 | 1 | 未維修 | 橫隔梁 |  | 40119 |  | 1 | 6
29 | 2020-05-01 | 1 | 未維修 | 橫隔梁 |  | 40119 |  | 1 | 6
30 | 2020-05-01 | 1 | 未維修 | 橋面板 |  | 40119 |  | 1 | 7
31 | 2020-05-01 | 3 | 已維修 | 橋面板 | 2020-12-10 | 40119 |  | 1 | 7
32 | 2020-05-01 | 1 | 已維修 | 橋台 | 2021-05-21 | 40119 |  | 1 | 6
33 | 2020-05-01 | 3 | 已維修 | 橋面板 | 2021-12-16 | 40119 |  | 1 | 7
34 | 2020-05-01 | 2 | 已維修 | 伸縮縫 | 2020-10-30 | 40119 |  | 1 | 6
1 | 2020-05-01 | 1 | 未維修 | 橋台 |  | 40120 | 南崁溪橋(南向) | 1 | 6
2 | 2020-05-01 | 2 | 未維修 | 橋護欄 |  | 40120 |  | 2 | 3
3 | 2020-05-01 | 1 | 未維修 | 橋台 |  | 40120 |  | 1 | 6
4 | 2020-05-01 | 1 | 未維修 | 橋台 |  | 40120 |  | 1 | 6
5 | 2020-05-01 | 1 | 未維修 | 翼牆／擋土牆 |  | 40120 |  | 1 | 5
6 | 2020-05-01 | 1 | 未維修 | 橋護欄 |  | 40120 |  | 1 | 3
7 | 2020-05-01 | 1 | 未維修 | 主梁 |  | 40120 |  | 1 | 8
8 | 2020-05-01 | 1 | 未維修 | 橫隔梁 |  | 40120 |  | 1 | 6
9 | 2020-05-01 | 1 | 未維修 | 橫隔梁 |  | 40120 |  | 1 | 6
10 | 2020-05-01 | 1 | 未維修 | 主梁 |  | 40120 |  | 1 | 8
11 | 2020-05-01 | 1 | 未維修 | 主梁 |  | 40120 |  | 1 | 8
12 | 2020-05-01 | 1 | 未維修 | 主梁 |  | 40120 |  | 1 | 8
13 | 2020-05-01 | 1 | 未維修 | 主梁 |  | 40120 |  | 1 | 8
14 | 2020-05-01 | 1 | 未維修 | 防落設施 |  | 40120 |  | 1 | 5
15 | 2020-05-01 | 1 | 未維修 | 主梁 |  | 40120 |  | 1 | 8
16 | 2020-05-01 | 1 | 未維修 | 主梁 |  | 40120 |  | 1 | 8
17 | 2020-05-01 | 1 | 未維修 | 橋墩／帽梁 |  | 40120 |  | 1 | 7
18 | 2020-05-01 | 1 | 已維修 | 伸縮縫 | 2021-11-02 | 40120 |  | 1 | 6
19 | 2020-05-01 | 1 | 已維修 | 主梁 | 2021-05-10 | 40120 |  | 1 | 8
20 | 2020-05-01 | 3 | 已維修 | 主梁 | 2021-04-29 | 40120 |  | 1 | 8
21 | 2020-05-01 | 3 | 已維修 | 橋面板 | 2021-04-30 | 40120 |  | 1 | 7
22 | 2020-05-01 | 2 | 已維修 | 橋面板 | 2021-05-04 | 40120 |  | 1 | 7
23 | 2020-05-01 | 1 | 已維修 | 橫隔梁 | 2021-05-04 | 40120 |  | 1 | 6
24 | 2020-05-01 | 3 | 已維修 | 橋面板 | 2021-04-30 | 40120 |  | 1 | 7
25 | 2020-05-01 | 3 | 已維修 | 橋面板 | 2020-12-12 | 40120 |  | 1 | 7
26 | 2020-05-01 | 1 | 已維修 | 橫隔梁 | 2021-05-04 | 40120 |  | 1 | 6
1 | 2020-05-04 | 1 | 未維修 | 橋台 |  | 40121 | 茄苳溪橋(北向) | 1 | 6
2 | 2020-05-04 | 2 | 未維修 | 橋台 |  | 40121 |  | 2 | 6
3 | 2020-05-04 | 1 | 未維修 | 橋台 |  | 40121 |  | 1 | 6
4 | 2020-05-04 | 2 | 未維修 | 橋台 |  | 40121 |  | 2 | 6
5 | 2020-05-04 | 1 | 未維修 | 橫隔梁 |  | 40121 |  | 1 | 6
6 | 2020-05-04 | 1 | 未維修 | 橫隔梁 |  | 40121 |  | 1 | 6
7 | 2020-05-04 | 1 | 未維修 | 橫隔梁 |  | 40121 |  | 1 | 6
8 | 2020-05-04 | 2 | 未維修 | 橋台 |  | 40121 |  | 2 | 6
9 | 2020-05-04 | 1 | 未維修 | 翼牆／擋土牆 |  | 40121 |  | 1 | 5
10 | 2020-05-04 | 1 | 未維修 | 主梁 |  | 40121 |  | 1 | 8
11 | 2020-05-04 | 1 | 未維修 | 主梁 |  | 40121 |  | 1 | 8
12 | 2020-05-04 | 1 | 未維修 | 橫隔梁 |  | 40121 |  | 1 | 6
13 | 2020-05-04 | 1 | 未維修 | 橋台 |  | 40121 |  | 1 | 6
14 | 2020-05-04 | 2 | 未維修 | 橋台 |  | 40121 |  | 2 | 6
15 | 2020-05-04 | 1 | 未維修 | 翼牆／擋土牆 |  | 40121 |  | 1 | 5
16 | 2020-05-04 | 1 | 未維修 | 主梁 |  | 40121 |  | 1 | 8
17 | 2020-05-04 | 1 | 未維修 | 主梁 |  | 40121 |  | 1 | 8
18 | 2020-05-04 | 1 | 未維修 | 橫隔梁 |  | 40121 |  | 1 | 6
19 | 2020-05-04 | 1 | 未維修 | 橫隔梁 |  | 40121 |  | 1 | 6
20 | 2020-05-04 | 1 | 未維修 | 橫隔梁 |  | 40121 |  | 1 | 6
21 | 2020-05-04 | 1 | 未維修 | 橫隔梁 |  | 40121 |  | 1 | 6
22 | 2020-05-04 | 1 | 未維修 | 橋護欄 |  | 40121 |  | 1 | 3
23 | 2020-05-04 | 1 | 未維修 | 橋護欄 |  | 40121 |  | 1 | 3
24 | 2020-05-04 | 1 | 未維修 | 橋護欄 |  | 40121 |  | 1 | 3
25 | 2020-05-04 | 1 | 未維修 | 橋護欄 |  | 40121 |  | 1 | 3
26 | 2020-05-04 | 2 | 未維修 | 防落設施 |  | 40121 |  | 2 | 5
27 | 2020-05-04 | 1 | 未維修 | 橫隔梁 |  | 40121 |  | 1 | 6
28 | 2020-05-04 | 1 | 未維修 | 橋面板 |  | 40121 |  | 1 | 7
1 | 2020-05-04 | 1 | 未維修 | 橫隔梁 |  | 40122 | 茄苳溪橋(南向) | 1 | 6
2 | 2020-05-04 | 1 | 未維修 | 橫隔梁 |  | 40122 |  | 1 | 6
3 | 2020-05-04 | 1 | 未維修 | 橫隔梁 |  | 40122 |  | 1 | 6
4 | 2020-05-04 | 1 | 未維修 | 橫隔梁 |  | 40122 |  | 1 | 6
5 | 2020-05-04 | 2 | 未維修 | 橋台 |  | 40122 |  | 2 | 6
6 | 2020-05-04 | 1 | 未維修 | 橋護欄 |  | 40122 |  | 1 | 3
7 | 2020-05-04 | 1 | 未維修 | 橋護欄 |  | 40122 |  | 1 | 3
8 | 2020-05-04 | 1 | 未維修 | 主梁 |  | 40122 |  | 1 | 8
9 | 2020-05-04 | 2 | 未維修 | 橋台 |  | 40122 |  | 2 | 6
10 | 2020-05-04 | 1 | 未維修 | 主梁 |  | 40122 |  | 1 | 8
11 | 2020-05-04 | 1 | 未維修 | 橫隔梁 |  | 40122 |  | 1 | 6
12 | 2020-05-04 | 2 | 未維修 | 橫隔梁 |  | 40122 |  | 2 | 6
13 | 2020-05-04 | 2 | 未維修 | 橋台 |  | 40122 |  | 2 | 6
14 | 2020-05-04 | 2 | 未維修 | 橋台 |  | 40122 |  | 2 | 6
15 | 2020-05-04 | 1 | 未維修 | 主梁 |  | 40122 |  | 1 | 8
16 | 2020-05-04 | 1 | 未維修 | 橫隔梁 |  | 40122 |  | 1 | 6
17 | 2020-05-04 | 1 | 未維修 | 橋面板 |  | 40122 |  | 1 | 7
1 | 2020-05-05 | 2 | 未維修 | 橋台 |  | 40126 | 新街溪橋(北向) | 2 | 6
2 | 2020-05-05 | 1 | 未維修 | 翼牆／擋土牆 |  | 40126 |  | 1 | 5
3 | 2020-05-05 | 1 | 未維修 | 橋墩／帽梁 |  | 40126 |  | 1 | 7
4 | 2020-05-05 | 1 | 未維修 | 防落設施 |  | 40126 |  | 1 | 5
5 | 2020-05-05 | 1 | 未維修 | 橋面板 |  | 40126 |  | 1 | 7
6 | 2020-05-05 | 2 | 未維修 | 橋台 |  | 40126 |  | 2 | 6
7 | 2020-05-05 | 1 | 未維修 | 防落設施 |  | 40126 |  | 1 | 5
8 | 2020-05-05 | 1 | 未維修 | 橫隔梁 |  | 40126 |  | 1 | 6
9 | 2020-05-05 | 1 | 未維修 | 橫隔梁 |  | 40126 |  | 1 | 6
10 | 2020-05-05 | 1 | 未維修 | 橫隔梁 |  | 40126 |  | 1 | 6
11 | 2020-05-05 | 2 | 未維修 | 橋護欄 |  | 40126 |  | 2 | 3
12 | 2020-05-05 | 1 | 未維修 | 翼牆／擋土牆 |  | 40126 |  | 1 | 5
13 | 2020-05-05 | 1 | 未維修 | 橋護欄 |  | 40126 |  | 1 | 3
14 | 2020-05-05 | 1 | 未維修 | 橋墩／帽梁 |  | 40126 |  | 1 | 7
15 | 2020-05-05 | 2 | 未維修 | 防落設施 |  | 40126 |  | 2 | 5
16 | 2020-05-05 | 1 | 未維修 | 橋面板 |  | 40126 |  | 1 | 7
17 | 2020-05-05 | 1 | 未維修 | 橋墩／帽梁 |  | 40126 |  | 1 | 7
18 | 2020-05-05 | 1 | 未維修 | 橋墩／帽梁 |  | 40126 |  | 1 | 7
19 | 2020-05-05 | 1 | 未維修 | 橋墩／帽梁 |  | 40126 |  | 1 | 7
1 | 2020-10-21 | 1 | 未維修 | 橋護欄 |  | 40127 | 新街溪橋(南向) | 1 | 3
2 | 2020-05-05 | 1 | 未維修 | 橋台 |  | 40127 |  | 1 | 6
3 | 2020-10-21 | 1 | 未維修 | 橋面板 |  | 40127 |  | 1 | 7
4 | 2020-05-05 | 1 | 未維修 | 橋護欄 |  | 40127 |  | 1 | 3
5 | 2020-10-21 | 1 | 未維修 | 橋護欄 |  | 40127 |  | 1 | 3
6 | 2020-05-05 | 2 | 未維修 | 橋護欄 |  | 40127 |  | 2 | 3
7 | 2020-05-05 | 1 | 未維修 | 橋墩／帽梁 |  | 40127 |  | 1 | 7
8 | 2020-05-05 | 1 | 未維修 | 防落設施 |  | 40127 |  | 1 | 5
9 | 2020-05-05 | 1 | 未維修 | 主梁 |  | 40127 |  | 1 | 8
10 | 2020-05-05 | 1 | 未維修 | 橋面板 |  | 40127 |  | 1 | 7
11 | 2020-05-05 | 1 | 未維修 | 橋面板 |  | 40127 |  | 1 | 7
12 | 2020-05-05 | 1 | 未維修 | 橋面板 |  | 40127 |  | 1 | 7
13 | 2020-05-05 | 2 | 未維修 | 支承／支承墊／阻尼裝置 |  | 40127 |  | 2 | 5
14 | 2020-05-05 | 1 | 未維修 | 防落設施 |  | 40127 |  | 1 | 5
15 | 2020-05-05 | 1 | 未維修 | 主梁 |  | 40127 |  | 1 | 8
16 | 2020-05-05 | 1 | 未維修 | 橫隔梁 |  | 40127 |  | 1 | 6
17 | 2020-05-05 | 1 | 未維修 | 橋台 |  | 40127 |  | 1 | 6
18 | 2020-05-05 | 2 | 未維修 | 橋台 |  | 40127 |  | 2 | 6
19 | 2020-05-05 | 1 | 已維修 | 橋台 | 2020-04-11 | 40127 |  | 1 | 6
1 | 2020-07-02 | 1 | 未維修 | 主梁 |  | 35213 | 圓山橋 N | 1 | 8
2 | 2020-10-22 | 1 | 未維修 | 橋墩／帽梁 |  | 35213 |  | 1 | 7
3 | 2020-07-02 | 1 | 未維修 | 主梁 |  | 35213 |  | 1 | 8
4 | 2020-10-22 | 1 | 未維修 | 主梁 |  | 35213 |  | 1 | 8
5 | 2020-07-02 | 1 | 未維修 | 橋墩／帽梁 |  | 35213 |  | 1 | 7
6 | 2020-10-22 | 1 | 未維修 | 橋墩／帽梁 |  | 35213 |  | 1 | 7
7 | 2020-07-02 | 1 | 未維修 | 主梁 |  | 35213 |  | 1 | 8
8 | 2020-10-22 | 1 | 未維修 | 橋面板 |  | 35213 |  | 1 | 7
9 | 2020-07-02 | 2 | 未維修 | 橋墩／帽梁 |  | 35213 |  | 2 | 7
10 | 2020-10-22 | 1 | 未維修 | 橋面板 |  | 35213 |  | 1 | 7
11 | 2020-07-02 | 1 | 未維修 | 橫隔梁 |  | 35213 |  | 1 | 6
12 | 2020-10-22 | 1 | 未維修 | 橋墩／帽梁 |  | 35213 |  | 1 | 7
13 | 2020-07-02 | 1 | 未維修 | 橋面板 |  | 35213 |  | 1 | 7
14 | 2020-10-22 | 1 | 未維修 | 主梁 |  | 35213 |  | 1 | 8
15 | 2020-07-02 | 1 | 未維修 | 橋墩／帽梁 |  | 35213 |  | 1 | 7
16 | 2020-10-22 | 1 | 未維修 | 橋面板 |  | 35213 |  | 1 | 7
17 | 2020-07-02 | 2 | 未維修 | 橋護欄 |  | 35213 |  | 2 | 3
18 | 2020-10-22 | 1 | 未維修 | 主梁 |  | 35213 |  | 1 | 8
19 | 2020-07-02 | 2 | 未維修 | 橋墩／帽梁 |  | 35213 |  | 2 | 7
20 | 2020-10-22 | 1 | 未維修 | 橋護欄 |  | 35213 |  | 1 | 3
21 | 2020-07-02 | 1 | 未維修 | 橋墩／帽梁 |  | 35213 |  | 1 | 7
22 | 2020-10-22 | 1 | 未維修 | 橋墩／帽梁 |  | 35213 |  | 1 | 7
23 | 2020-10-22 | 1 | 未維修 | 主梁 |  | 35213 |  | 1 | 8
24 | 2020-10-22 | 2 | 未維修 | 橋墩／帽梁 |  | 35213 |  | 2 | 7
25 | 2020-10-22 | 1 | 未維修 | 主梁 |  | 35213 |  | 1 | 8
26 | 2020-10-22 | 1 | 未維修 | 橋面板 |  | 35213 |  | 1 | 7
27 | 2020-10-22 | 1 | 未維修 | 橋墩／帽梁 |  | 35213 |  | 1 | 7
28 | 2020-10-22 | 1 | 未維修 | 主梁 |  | 35213 |  | 1 | 8
29 | 2020-10-22 | 1 | 未維修 | 主梁 |  | 35213 |  | 1 | 8
30 | 2020-10-22 | 2 | 未維修 | 橋墩／帽梁 |  | 35213 |  | 2 | 7
31 | 2020-10-22 | 1 | 未維修 | 橋墩／帽梁 |  | 35213 |  | 1 | 7
32 | 2020-07-02 | 1 | 已維修 | 橋墩／帽梁 | 2020-12-17 | 35213 |  | 1 | 7
33 | 2020-07-02 | 2 | 已維修 | 橋護欄 | 2020-12-17 | 35213 |  | 1 | 3
34 | 2020-07-02 | 1 | 已維修 | 橋面板 | 2020-12-18 | 35213 |  | 1 | 7
35 | 2020-07-02 | 1 | 已維修 | 橋墩／帽梁 | 2020-12-17 | 35213 |  | 1 | 7
36 | 2020-07-02 | 1 | 已維修 | 主梁 | 2020-12-18 | 35213 |  | 1 | 8
37 | 2020-07-02 | 1 | 已維修 | 主梁 | 2020-12-18 | 35213 |  | 1 | 8
1 | 2020-06-05 | 2 | 未維修 | 橋護欄 |  | 35214 | 大直橋 N | 2 | 3
2 | 2020-06-05 | 2 | 未維修 | 橋墩／帽梁 |  | 35214 |  | 2 | 7
3 | 2020-06-05 | 2 | 未維修 | 橋護欄 |  | 35214 |  | 2 | 3
4 | 2020-06-05 | 2 | 未維修 | 橋護欄 |  | 35214 |  | 2 | 3
5 | 2020-06-05 | 2 | 未維修 | 橋護欄 |  | 35214 |  | 2 | 3
6 | 2020-06-05 | 2 | 未維修 | 橋護欄 |  | 35214 |  | 2 | 3
7 | 2020-06-05 | 1 | 未維修 | 橋墩／帽梁 |  | 35214 |  | 1 | 7
8 | 2020-06-05 | 2 | 未維修 | 橋墩／帽梁 |  | 35214 |  | 2 | 7
9 | 2020-06-05 | 2 | 未維修 | 橋墩／帽梁 |  | 35214 |  | 2 | 7
10 | 2020-06-05 | 1 | 未維修 | 橫隔梁 |  | 35214 |  | 1 | 6
11 | 2020-06-05 | 1 | 未維修 | 橋護欄 |  | 35214 |  | 1 | 3
12 | 2020-06-05 | 1 | 未維修 | 橋護欄 |  | 35214 |  | 1 | 3
13 | 2020-06-05 | 2 | 未維修 | 橋護欄 |  | 35214 |  | 2 | 3
14 | 2020-06-05 | 1 | 未維修 | 橋護欄 |  | 35214 |  | 1 | 3
15 | 2020-06-05 | 2 | 未維修 | 橋墩／帽梁 |  | 35214 |  | 2 | 7
16 | 2020-06-05 | 2 | 未維修 | 橋墩／帽梁 |  | 35214 |  | 2 | 7
17 | 2020-06-05 | 1 | 未維修 | 橫隔梁 |  | 35214 |  | 1 | 6
18 | 2020-06-05 | 1 | 未維修 | 橫隔梁 |  | 35214 |  | 1 | 6
19 | 2020-06-05 | 2 | 未維修 | 橋面板 |  | 35214 |  | 2 | 7
20 | 2020-06-05 | 1 | 未維修 | 橋面板 |  | 35214 |  | 1 | 7
21 | 2020-06-05 | 1 | 未維修 | 橋護欄 |  | 35214 |  | 1 | 3
22 | 2020-06-05 | 1 | 未維修 | 橋護欄 |  | 35214 |  | 1 | 3
23 | 2020-06-05 | 2 | 未維修 | 橋護欄 |  | 35214 |  | 2 | 3
24 | 2020-06-05 | 1 | 未維修 | 橋護欄 |  | 35214 |  | 1 | 3
25 | 2020-06-05 | 2 | 未維修 | 橋護欄 |  | 35214 |  | 2 | 3
26 | 2020-06-05 | 2 | 未維修 | 橫隔梁 |  | 35214 |  | 2 | 6
27 | 2020-06-05 | 2 | 未維修 | 橋墩／帽梁 |  | 35214 |  | 2 | 7
28 | 2020-06-05 | 1 | 未維修 | 橫隔梁 |  | 35214 |  | 1 | 6
29 | 2020-06-05 | 1 | 未維修 | 主梁 |  | 35214 |  | 1 | 8
30 | 2020-06-05 | 1 | 未維修 | 主梁 |  | 35214 |  | 1 | 8
31 | 2020-06-05 | 1 | 未維修 | 橫隔梁 |  | 35214 |  | 1 | 6
32 | 2020-06-05 | 2 | 未維修 | 橫隔梁 |  | 35214 |  | 2 | 6
33 | 2020-06-05 | 1 | 未維修 | 主梁 |  | 35214 |  | 1 | 8
34 | 2020-06-05 | 2 | 未維修 | 橋墩／帽梁 |  | 35214 |  | 2 | 7
35 | 2020-06-05 | 2 | 未維修 | 橋墩／帽梁 |  | 35214 |  | 2 | 7
36 | 2020-06-05 | 2 | 已維修 | 橫隔梁 | 2020-12-10 | 35214 |  | 1 | 6
37 | 2020-06-05 | 2 | 已維修 | 橫隔梁 | 2020-11-30 | 35214 |  | 1 | 6
38 | 2020-06-05 | 1 | 已維修 | 橫隔梁 | 2020-12-04 | 35214 |  | 1 | 6
39 | 2020-06-05 | 1 | 已維修 | 橫隔梁 | 2020-11-30 | 35214 |  | 1 | 6
40 | 2020-06-05 | 2 | 已維修 | 橋面板 | 2020-11-24 | 35214 |  | 1 | 7
41 | 2020-06-05 | 1 | 已維修 | 橋面板 | 2020-12-09 | 35214 |  | 1 | 7
42 | 2020-06-05 | 1 | 已維修 | 橋墩／帽梁 | 2020-09-28 | 35214 |  | 1 | 7
43 | 2020-06-05 | 2 | 已維修 | 橫隔梁 | 2020-11-24 | 35214 |  | 1 | 6
44 | 2020-06-05 | 2 | 已維修 | 橫隔梁 | 2020-11-27 | 35214 |  | 1 | 6
45 | 2020-06-05 | 1 | 已維修 | 橫隔梁 | 2020-11-26 | 35214 |  | 1 | 6
46 | 2020-06-05 | 1 | 已維修 | 橫隔梁 | 2020-11-30 | 35214 |  | 1 | 6
47 | 2020-06-05 | 1 | 已維修 | 橋面板 | 2020-11-30 | 35214 |  | 1 | 7
48 | 2020-06-05 | 2 | 已維修 | 橋面板 | 2020-11-24 | 35214 |  | 1 | 7
49 | 2020-06-05 | 1 | 已維修 | 橋面板 | 2020-12-08 | 35214 |  | 1 | 7
50 | 2020-06-05 | 1 | 已維修 | 橫隔梁 | 2020-11-23 | 35214 |  | 1 | 6
51 | 2020-06-05 | 1 | 已維修 | 橫隔梁 | 2020-11-27 | 35214 |  | 1 | 6
52 | 2020-06-05 | 1 | 已維修 | 橫隔梁 | 2020-11-27 | 35214 |  | 1 | 6
53 | 2020-06-05 | 2 | 已維修 | 橫隔梁 | 2020-10-22 | 35214 |  | 1 | 6
54 | 2020-06-05 | 2 | 已維修 | 橫隔梁 | 2020-11-28 | 35214 |  | 1 | 6
55 | 2020-06-05 | 2 | 已維修 | 橫隔梁 | 2020-12-05 | 35214 |  | 1 | 6
56 | 2020-06-05 | 2 | 已維修 | 橋面板 | 2020-11-24 | 35214 |  | 1 | 7
57 | 2020-06-05 | 1 | 已維修 | 橋面板 | 2020-12-05 | 35214 |  | 1 | 7
58 | 2020-06-05 | 2 | 已維修 | 橋墩／帽梁 | 2020-10-05 | 35214 |  | 1 | 7
59 | 2020-06-05 | 2 | 已維修 | 橋墩／帽梁 | 2020-09-30 | 35214 |  | 1 | 7
60 | 2020-06-05 | 2 | 已維修 | 橋墩／帽梁 | 2020-09-25 | 35214 |  | 1 | 7
61 | 2020-06-05 | 2 | 已維修 | 橋墩／帽梁 | 2020-09-26 | 35214 |  | 1 | 7
62 | 2020-06-05 | 2 | 已維修 | 橋墩／帽梁 | 2020-09-29 | 35214 |  | 1 | 7
63 | 2020-06-05 | 2 | 已維修 | 橋墩／帽梁 | 2020-09-30 | 35214 |  | 1 | 7
64 | 2020-06-05 | 2 | 已維修 | 橋護欄 | 2020-12-07 | 35214 |  | 1 | 3
65 | 2020-06-05 | 1 | 已維修 | 橫隔梁 | 2020-12-04 | 35214 |  | 1 | 6
66 | 2020-06-05 | 2 | 已維修 | 橋墩／帽梁 | 2020-09-28 | 35214 |  | 1 | 7
67 | 2020-06-05 | 1 | 已維修 | 橫隔梁 | 2020-11-23 | 35214 |  | 1 | 6
68 | 2020-06-05 | 2 | 已維修 | 橫隔梁 | 2020-11-24 | 35214 |  | 1 | 6
69 | 2020-06-05 | 1 | 已維修 | 橫隔梁 | 2020-11-25 | 35214 |  | 1 | 6
70 | 2020-06-05 | 2 | 已維修 | 橫隔梁 | 2020-11-25 | 35214 |  | 1 | 6
71 | 2020-06-05 | 1 | 已維修 | 橫隔梁 | 2020-11-25 | 35214 |  | 1 | 6
72 | 2020-06-05 | 2 | 已維修 | 橋墩／帽梁 | 2020-10-02 | 35214 |  | 1 | 7
73 | 2020-06-05 | 2 | 已維修 | 橋墩／帽梁 | 2020-10-02 | 35214 |  | 1 | 7
74 | 2020-06-05 | 2 | 已維修 | 橋墩／帽梁 | 2020-10-02 | 35214 |  | 1 | 7
75 | 2020-06-05 | 2 | 已維修 | 橋墩／帽梁 | 2020-10-03 | 35214 |  | 1 | 7
76 | 2020-06-05 | 2 | 已維修 | 橋墩／帽梁 | 2020-09-26 | 35214 |  | 1 | 7
77 | 2020-06-05 | 1 | 已維修 | 橫隔梁 | 2020-12-05 | 35214 |  | 1 | 6
78 | 2020-06-05 | 1 | 已維修 | 橫隔梁 | 2020-12-08 | 35214 |  | 1 | 6
79 | 2020-06-05 | 1 | 已維修 | 橫隔梁 | 2020-12-09 | 35214 |  | 1 | 6
80 | 2020-06-05 | 2 | 已維修 | 橋墩／帽梁 | 2020-11-13 | 35214 |  | 1 | 7
81 | 2020-06-05 | 1 | 已維修 | 橫隔梁 | 2020-11-27 | 35214 |  | 1 | 6
82 | 2020-06-05 | 1 | 已維修 | 橫隔梁 | 2020-11-28 | 35214 |  | 1 | 6
83 | 2020-06-05 | 2 | 已維修 | 橫隔梁 | 2020-11-28 | 35214 |  | 1 | 6
84 | 2020-06-05 | 1 | 已維修 | 橋墩／帽梁 | 2020-09-28 | 35214 |  | 1 | 7
85 | 2020-06-05 | 2 | 已維修 | 橋墩／帽梁 | 2020-10-09 | 35214 |  | 1 | 7
86 | 2020-06-05 | 2 | 已維修 | 橋墩／帽梁 | 2020-09-30 | 35214 |  | 1 | 7
87 | 2020-06-05 | 2 | 已維修 | 橋墩／帽梁 | 2020-09-29 | 35214 |  | 1 | 7
88 | 2020-06-05 | 2 | 已維修 | 橋墩／帽梁 | 2020-09-29 | 35214 |  | 1 | 7
89 | 2020-06-05 | 2 | 已維修 | 橋護欄 | 2020-12-07 | 35214 |  | 1 | 3
90 | 2020-06-05 | 2 | 已維修 | 橋護欄 | 2020-12-07 | 35214 |  | 1 | 3
91 | 2020-06-05 | 2 | 已維修 | 橋護欄 | 2020-12-08 | 35214 |  | 1 | 3
92 | 2020-06-05 | 2 | 已維修 | 橋墩／帽梁 | 2020-09-26 | 35214 |  | 1 | 7
93 | 2020-06-05 | 2 | 已維修 | 橋墩／帽梁 | 2020-09-29 | 35214 |  | 1 | 7
94 | 2020-06-05 | 2 | 已維修 | 橋墩／帽梁 | 2020-09-30 | 35214 |  | 1 | 7
95 | 2020-06-05 | 1 | 已維修 | 橋墩／帽梁 | 2020-10-05 | 35214 |  | 1 | 7
96 | 2020-06-05 | 2 | 已維修 | 橋墩／帽梁 | 2020-10-03 | 35214 |  | 1 | 7
97 | 2020-06-05 | 2 | 已維修 | 橋墩／帽梁 | 2020-09-30 | 35214 |  | 1 | 7
1 | 2020-06-03 | 1 | 未維修 | 伸縮縫 |  | 35233 | 八堵匝道A | 1 | 6
2 | 2020-06-03 | 2 | 未維修 | 橋墩／帽梁 |  | 35233 |  | 2 | 7
3 | 2020-06-03 | 2 | 未維修 | 橋面板 |  | 35233 |  | 2 | 7
4 | 2020-06-03 | 1 | 未維修 | 橋護欄 |  | 35233 |  | 1 | 3
5 | 2020-06-03 | 1 | 未維修 | 橋墩／帽梁 |  | 35233 |  | 1 | 7
6 | 2020-06-03 | 1 | 未維修 | 橋墩／帽梁 |  | 35233 |  | 1 | 7
7 | 2020-06-03 | 1 | 未維修 | 橋墩／帽梁 |  | 35233 |  | 1 | 7
8 | 2020-06-03 | 1 | 未維修 | 橋面板 |  | 35233 |  | 1 | 7
9 | 2020-06-03 | 2 | 未維修 | 橋面板 |  | 35233 |  | 2 | 7
10 | 2020-06-03 | 2 | 未維修 | 橋面板 |  | 35233 |  | 2 | 7
11 | 2020-06-03 | 3 | 已維修 | 橋台 | 2021-03-15 | 35233 |  | 1 | 6
12 | 2020-06-03 | 1 | 已維修 | 主梁 | 2020-10-30 | 35233 |  | 1 | 8
13 | 2020-06-03 | 2 | 已維修 | 主梁 | 2020-10-30 | 35233 |  | 1 | 8
14 | 2020-06-03 | 1 | 已維修 | 主梁 | 2020-10-30 | 35233 |  | 1 | 8
15 | 2020-06-03 | 3 | 已維修 | 主梁 | 2020-10-30 | 35233 |  | 1 | 8
16 | 2020-06-03 | 1 | 已維修 | 主梁 | 2020-10-30 | 35233 |  | 1 | 8
17 | 2020-06-03 | 1 | 已維修 | 主梁 | 2020-10-30 | 35233 |  | 1 | 8
18 | 2020-06-03 | 1 | 已維修 | 主梁 | 2020-10-30 | 35233 |  | 1 | 8
19 | 2020-06-03 | 2 | 已維修 | 主梁 | 2020-10-30 | 35233 |  | 1 | 8
20 | 2020-06-03 | 1 | 已維修 | 主梁 | 2020-10-30 | 35233 |  | 1 | 8
21 | 2020-06-03 | 1 | 已維修 | 主梁 | 2020-10-30 | 35233 |  | 1 | 8
22 | 2020-06-03 | 1 | 已維修 | 橫隔梁 | 2020-10-30 | 35233 |  | 1 | 6
23 | 2020-06-03 | 2 | 已維修 | 主梁 | 2020-10-30 | 35233 |  | 1 | 8
24 | 2020-06-03 | 1 | 已維修 | 主梁 | 2020-10-30 | 35233 |  | 1 | 8
25 | 2020-06-03 | 2 | 已維修 | 主梁 | 2020-10-30 | 35233 |  | 1 | 8
26 | 2020-06-03 | 1 | 已維修 | 主梁 | 2020-10-30 | 35233 |  | 1 | 8
27 | 2020-06-03 | 2 | 已維修 | 主梁 | 2020-10-30 | 35233 |  | 1 | 8
28 | 2020-06-03 | 1 | 已維修 | 主梁 | 2020-10-30 | 35233 |  | 1 | 8
1 | 2020-06-03 | 1 | 未維修 | 橋墩／帽梁 |  | 35234 | 八堵匝道B | 1 | 7
2 | 2020-06-03 | 1 | 未維修 | 橋墩／帽梁 |  | 35234 |  | 1 | 7
3 | 2020-06-03 | 1 | 未維修 | 橋面板 |  | 35234 |  | 1 | 7
4 | 2020-06-03 | 2 | 未維修 | 橋面板 |  | 35234 |  | 2 | 7
5 | 2020-06-03 | 1 | 未維修 | 橋面板 |  | 35234 |  | 1 | 7
6 | 2020-06-03 | 1 | 未維修 | 橋護欄 |  | 35234 |  | 1 | 3
7 | 2020-06-03 | 2 | 未維修 | 橋面板 |  | 35234 |  | 2 | 7
8 | 2020-06-03 | 1 | 未維修 | 橋面板 |  | 35234 |  | 1 | 7
9 | 2020-06-03 | 1 | 已維修 | 主梁 | 2020-10-30 | 35234 |  | 1 | 8
10 | 2020-06-03 | 1 | 已維修 | 主梁 | 2020-10-30 | 35234 |  | 1 | 8
11 | 2020-06-03 | 1 | 已維修 | 主梁 | 2020-10-30 | 35234 |  | 1 | 8
12 | 2020-06-03 | 1 | 已維修 | 主梁 | 2020-10-30 | 35234 |  | 1 | 8
13 | 2020-06-03 | 1 | 已維修 | 主梁 | 2020-10-30 | 35234 |  | 1 | 8
14 | 2020-06-03 | 1 | 已維修 | 主梁 | 2020-10-30 | 35234 |  | 1 | 8
15 | 2020-06-03 | 1 | 已維修 | 主梁 | 2020-10-30 | 35234 |  | 1 | 8
16 | 2020-06-03 | 1 | 已維修 | 主梁 | 2020-10-30 | 35234 |  | 1 | 8
17 | 2020-06-03 | 1 | 已維修 | 主梁 | 2020-10-30 | 35234 |  | 1 | 8
18 | 2020-06-03 | 1 | 已維修 | 主梁 | 2020-10-30 | 35234 |  | 1 | 8
1 | 2020-06-03 | 1 | 未維修 | 主梁 |  | 35237 | 大華一路穿越橋2 S | 1 | 8
2 | 2020-06-03 | 1 | 未維修 | 主梁 |  | 35237 |  | 1 | 8
3 | 2020-06-03 | 1 | 未維修 | 主梁 |  | 35237 |  | 1 | 8
4 | 2020-06-03 | 1 | 未維修 | 主梁 |  | 35237 |  | 1 | 8
5 | 2020-06-03 | 2 | 未維修 | 橋護欄 |  | 35237 |  | 2 | 3
6 | 2020-06-03 | 1 | 未維修 | 橋護欄 |  | 35237 |  | 1 | 3
7 | 2020-06-03 | 1 | 未維修 | 橋面板 |  | 35237 |  | 1 | 7
8 | 2020-06-03 | 2 | 未維修 | 橋墩基礎 |  | 35237 |  | 2 | 8
9 | 2020-06-03 | 2 | 未維修 | 橋墩基礎 |  | 35237 |  | 2 | 8
10 | 2020-06-03 | 1 | 未維修 | 橋護欄 |  | 35237 |  | 1 | 3
11 | 2020-06-03 | 2 | 未維修 | 伸縮縫 |  | 35237 |  | 2 | 6
12 | 2020-06-03 | 1 | 未維修 | 橫隔梁 |  | 35237 |  | 1 | 6
13 | 2020-06-03 | 1 | 未維修 | 橫隔梁 |  | 35237 |  | 1 | 6
14 | 2020-06-03 | 1 | 未維修 | 橋墩／帽梁 |  | 35237 |  | 1 | 7
15 | 2020-06-03 | 2 | 未維修 | 伸縮縫 |  | 35237 |  | 2 | 6
16 | 2020-06-03 | 1 | 未維修 | 橫隔梁 |  | 35237 |  | 1 | 6
17 | 2020-06-03 | 1 | 未維修 | 橫隔梁 |  | 35237 |  | 1 | 6
1 | 2020-05-26 | 1 | 未維修 | 橋護欄 |  | 35247 | 民權東路穿越橋 N | 1 | 3
2 | 2020-05-26 | 1 | 未維修 | 主梁 |  | 35247 |  | 1 | 8
3 | 2020-05-26 | 1 | 未維修 | 橋面板 |  | 35247 |  | 1 | 7
4 | 2020-05-26 | 1 | 未維修 | 引道路堤護欄 |  | 35247 |  | 1 | 2
5 | 2020-05-26 | 1 | 未維修 | 引道路堤護欄 |  | 35247 |  | 1 | 2
6 | 2020-05-26 | 1 | 未維修 | 橋面板 |  | 35247 |  | 1 | 7
7 | 2020-05-26 | 1 | 未維修 | 主梁 |  | 35247 |  | 1 | 8
8 | 2020-05-26 | 1 | 未維修 | 主梁 |  | 35247 |  | 1 | 8
9 | 2020-05-26 | 1 | 未維修 | 橫隔梁 |  | 35247 |  | 1 | 6
10 | 2020-05-26 | 1 | 未維修 | 伸縮縫 |  | 35247 |  | 1 | 6
11 | 2020-05-26 | 1 | 未維修 | 橋台 |  | 35247 |  | 1 | 6
12 | 2020-05-26 | 1 | 已維修 | 橋面板 | 2020-12-19 | 35247 |  | 1 | 7
13 | 2020-05-26 | 1 | 已維修 | 橋台 | 2019-12-03 | 35247 |  | 1 | 6
14 | 2020-05-26 | 1 | 已維修 | 橋面板 | 2020-12-15 | 35247 |  | 1 | 7
15 | 2020-05-26 | 1 | 已維修 | 橫隔梁 | 2020-12-19 | 35247 |  | 1 | 6
16 | 2020-05-26 | 1 | 已維修 | 橫隔梁 | 2020-12-15 | 35247 |  | 1 | 6
17 | 2020-05-26 | 1 | 已維修 | 橫隔梁 | 2020-12-15 | 35247 |  | 1 | 6
1 | 2020-07-01 | 2 | 未維修 | 橋護欄 |  | 35276 | 汐五高架第四標北上 | 2 | 3
2 | 2020-07-01 | 1 | 未維修 | 橋墩／帽梁 |  | 35276 |  | 1 | 7
3 | 2020-07-01 | 2 | 未維修 | 橋墩／帽梁 |  | 35276 |  | 2 | 7
4 | 2020-07-01 | 1 | 未維修 | 橋墩／帽梁 |  | 35276 |  | 1 | 7
5 | 2020-07-01 | 2 | 未維修 | 橋墩／帽梁 |  | 35276 |  | 2 | 7
6 | 2020-07-01 | 1 | 未維修 | 主梁 |  | 35276 |  | 1 | 8
7 | 2020-07-01 | 1 | 未維修 | 橋面板 |  | 35276 |  | 1 | 7
8 | 2020-07-01 | 1 | 未維修 | 橋墩／帽梁 |  | 35276 |  | 1 | 7
9 | 2020-07-01 | 1 | 未維修 | 橋墩／帽梁 |  | 35276 |  | 1 | 7
10 | 2020-07-01 | 2 | 未維修 | 橋墩／帽梁 |  | 35276 |  | 2 | 7
11 | 2020-07-01 | 1 | 未維修 | 橋墩／帽梁 |  | 35276 |  | 1 | 7
12 | 2020-07-01 | 1 | 未維修 | 主梁 |  | 35276 |  | 1 | 8
13 | 2020-07-01 | 1 | 未維修 | 主梁 |  | 35276 |  | 1 | 8
14 | 2020-07-01 | 1 | 未維修 | 主梁 |  | 35276 |  | 1 | 8
15 | 2020-07-01 | 1 | 未維修 | 橋墩／帽梁 |  | 35276 |  | 1 | 7
16 | 2020-07-01 | 2 | 未維修 | 橋墩／帽梁 |  | 35276 |  | 2 | 7
17 | 2020-07-01 | 1 | 未維修 | 橋墩／帽梁 |  | 35276 |  | 1 | 7
18 | 2020-07-01 | 2 | 未維修 | 橋墩／帽梁 |  | 35276 |  | 2 | 7
19 | 2020-07-01 | 1 | 未維修 | 橋面板 |  | 35276 |  | 1 | 7
20 | 2020-07-01 | 1 | 未維修 | 橋墩／帽梁 |  | 35276 |  | 1 | 7
21 | 2020-07-01 | 1 | 未維修 | 橋墩／帽梁 |  | 35276 |  | 1 | 7
22 | 2020-07-01 | 1 | 未維修 | 橋墩／帽梁 |  | 35276 |  | 1 | 7
23 | 2020-07-01 | 1 | 未維修 | 主梁 |  | 35276 |  | 1 | 8
24 | 2020-07-01 | 1 | 未維修 | 主梁 |  | 35276 |  | 1 | 8
25 | 2020-07-01 | 2 | 未維修 | 橋墩／帽梁 |  | 35276 |  | 2 | 7
26 | 2020-07-01 | 2 | 未維修 | 橋護欄 |  | 35276 |  | 2 | 3
1 | 2020-07-03 | 1 | 未維修 | 主梁 |  | 35277 | 汐五高架第四標南下 | 1 | 8
2 | 2020-07-03 | 1 | 未維修 | 主梁 |  | 35277 |  | 1 | 8
3 | 2020-07-03 | 1 | 未維修 | 橋墩／帽梁 |  | 35277 |  | 1 | 7
4 | 2020-07-03 | 2 | 未維修 | 橋墩／帽梁 |  | 35277 |  | 2 | 7
5 | 2020-07-03 | 2 | 未維修 | 橋墩／帽梁 |  | 35277 |  | 2 | 7
6 | 2020-07-03 | 2 | 未維修 | 橋護欄 |  | 35277 |  | 2 | 3
7 | 2020-07-03 | 2 | 未維修 | 橋護欄 |  | 35277 |  | 2 | 3
8 | 2020-07-03 | 2 | 未維修 | 橋墩／帽梁 |  | 35277 |  | 2 | 7
9 | 2020-07-03 | 2 | 未維修 | 橋墩／帽梁 |  | 35277 |  | 2 | 7
10 | 2020-07-03 | 2 | 未維修 | 橋墩／帽梁 |  | 35277 |  | 2 | 7
1 | 2020-07-01 | 2 | 未維修 | 橋墩／帽梁 |  | 35279 | 汐五高架第六標北上 | 2 | 7
2 | 2020-07-01 | 1 | 未維修 | 主梁 |  | 35279 |  | 1 | 8
3 | 2020-07-01 | 1 | 未維修 | 主梁 |  | 35279 |  | 1 | 8
4 | 2020-07-01 | 2 | 未維修 | 橋墩／帽梁 |  | 35279 |  | 2 | 7
5 | 2020-07-01 | 2 | 未維修 | 橋墩／帽梁 |  | 35279 |  | 2 | 7
6 | 2020-07-01 | 1 | 未維修 | 橋墩／帽梁 |  | 35279 |  | 1 | 7
7 | 2020-07-01 | 1 | 未維修 | 橋墩／帽梁 |  | 35279 |  | 1 | 7
8 | 2020-07-01 | 1 | 未維修 | 主梁 |  | 35279 |  | 1 | 8
9 | 2020-07-01 | 1 | 未維修 | 主梁 |  | 35279 |  | 1 | 8
10 | 2020-07-01 | 1 | 未維修 | 橋護欄 |  | 35279 |  | 1 | 3
11 | 2020-07-01 | 2 | 未維修 | 橋墩／帽梁 |  | 35279 |  | 2 | 7
12 | 2020-07-01 | 2 | 未維修 | 橋墩／帽梁 |  | 35279 |  | 2 | 7
13 | 2020-07-01 | 2 | 未維修 | 橋墩／帽梁 |  | 35279 |  | 2 | 7
14 | 2020-07-01 | 2 | 未維修 | 橋墩／帽梁 |  | 35279 |  | 2 | 7
15 | 2020-07-01 | 1 | 未維修 | 橋墩／帽梁 |  | 35279 |  | 1 | 7
16 | 2020-07-01 | 2 | 未維修 | 橋墩／帽梁 |  | 35279 |  | 2 | 7
17 | 2020-07-01 | 1 | 未維修 | 主梁 |  | 35279 |  | 1 | 8
18 | 2020-07-01 | 1 | 未維修 | 主梁 |  | 35279 |  | 1 | 8
19 | 2020-07-01 | 1 | 未維修 | 主梁 |  | 35279 |  | 1 | 8
20 | 2020-07-01 | 1 | 未維修 | 主梁 |  | 35279 |  | 1 | 8
21 | 2020-07-01 | 1 | 未維修 | 橋面板 |  | 35279 |  | 1 | 7
22 | 2020-07-01 | 1 | 未維修 | 橋面板 |  | 35279 |  | 1 | 7
23 | 2020-07-01 | 1 | 未維修 | 主梁 |  | 35279 |  | 1 | 8
24 | 2020-07-01 | 1 | 未維修 | 主梁 |  | 35279 |  | 1 | 8
25 | 2020-07-01 | 1 | 未維修 | 橋墩／帽梁 |  | 35279 |  | 1 | 7
26 | 2020-07-01 | 1 | 未維修 | 橋護欄 |  | 35279 |  | 1 | 3
27 | 2020-07-01 | 1 | 未維修 | 主梁 |  | 35279 |  | 1 | 8
28 | 2020-07-01 | 1 | 未維修 | 主梁 |  | 35279 |  | 1 | 8
29 | 2020-07-01 | 1 | 未維修 | 橋面板 |  | 35279 |  | 1 | 7
30 | 2020-07-01 | 1 | 未維修 | 橋面板 |  | 35279 |  | 1 | 7
31 | 2020-07-01 | 2 | 未維修 | 防落設施 |  | 35279 |  | 2 | 5
32 | 2020-07-01 | 2 | 未維修 | 橋墩／帽梁 |  | 35279 |  | 2 | 7
33 | 2020-07-01 | 1 | 未維修 | 橋墩／帽梁 |  | 35279 |  | 1 | 7
34 | 2020-07-01 | 2 | 未維修 | 防落設施 |  | 35279 |  | 2 | 5
35 | 2020-07-01 | 1 | 未維修 | 橋梁排水設施 |  | 35279 |  | 1 | 4
36 | 2020-07-01 | 1 | 未維修 | 橋墩／帽梁 |  | 35279 |  | 1 | 7
37 | 2020-07-01 | 1 | 未維修 | 橋面板 |  | 35279 |  | 1 | 7
38 | 2020-07-01 | 1 | 未維修 | 橋墩／帽梁 |  | 35279 |  | 1 | 7
39 | 2020-07-01 | 1 | 未維修 | 主梁 |  | 35279 |  | 1 | 8
40 | 2020-07-01 | 1 | 未維修 | 橫隔梁 |  | 35279 |  | 1 | 6
41 | 2020-07-01 | 1 | 未維修 | 橋墩／帽梁 |  | 35279 |  | 1 | 7
42 | 2020-07-01 | 1 | 未維修 | 主梁 |  | 35279 |  | 1 | 8
43 | 2020-07-01 | 1 | 未維修 | 主梁 |  | 35279 |  | 1 | 8
44 | 2020-07-01 | 1 | 未維修 | 橋護欄 |  | 35279 |  | 1 | 3
45 | 2020-07-01 | 1 | 未維修 | 橋墩／帽梁 |  | 35279 |  | 1 | 7
46 | 2020-07-01 | 1 | 未維修 | 橋墩／帽梁 |  | 35279 |  | 1 | 7
47 | 2020-07-01 | 2 | 未維修 | 橋墩／帽梁 |  | 35279 |  | 2 | 7
48 | 2020-07-01 | 2 | 未維修 | 橋墩／帽梁 |  | 35279 |  | 2 | 7
49 | 2020-07-01 | 1 | 未維修 | 主梁 |  | 35279 |  | 1 | 8
50 | 2020-07-01 | 1 | 未維修 | 橋護欄 |  | 35279 |  | 1 | 3
51 | 2020-07-01 | 1 | 未維修 | 橋護欄 |  | 35279 |  | 1 | 3
52 | 2020-07-01 | 1 | 未維修 | 橋墩／帽梁 |  | 35279 |  | 1 | 7
53 | 2020-07-01 | 1 | 未維修 | 橋墩／帽梁 |  | 35279 |  | 1 | 7
54 | 2020-07-01 | 2 | 未維修 | 橋墩／帽梁 |  | 35279 |  | 2 | 7
55 | 2020-07-01 | 1 | 未維修 | 橋梁排水設施 |  | 35279 |  | 1 | 4
56 | 2020-07-01 | 2 | 已維修 | 防落設施 | 2021-08-29 | 35279 |  | 1 | 5
1 | 2020-07-03 | 1 | 未維修 | 橋護欄 |  | 35280 | 汐五高架第六標南下 | 1 | 3
2 | 2020-07-03 | 2 | 未維修 | 橋墩／帽梁 |  | 35280 |  | 2 | 7
3 | 2020-07-03 | 2 | 未維修 | 橋墩／帽梁 |  | 35280 |  | 2 | 7
4 | 2020-07-03 | 1 | 未維修 | 橋護欄 |  | 35280 |  | 1 | 3
5 | 2020-07-03 | 1 | 未維修 | 橋護欄 |  | 35280 |  | 1 | 3
6 | 2020-07-03 | 2 | 未維修 | 橋墩／帽梁 |  | 35280 |  | 2 | 7
7 | 2020-07-03 | 1 | 未維修 | 橋墩／帽梁 |  | 35280 |  | 1 | 7
8 | 2020-07-03 | 1 | 未維修 | 橋墩／帽梁 |  | 35280 |  | 1 | 7
9 | 2020-07-03 | 2 | 未維修 | 橋墩／帽梁 |  | 35280 |  | 2 | 7
10 | 2020-07-03 | 1 | 未維修 | 橋護欄 |  | 35280 |  | 1 | 3
11 | 2020-07-03 | 1 | 未維修 | 橋護欄 |  | 35280 |  | 1 | 3
12 | 2020-07-03 | 1 | 未維修 | 橋護欄 |  | 35280 |  | 1 | 3
13 | 2020-07-03 | 2 | 未維修 | 橋墩／帽梁 |  | 35280 |  | 2 | 7
14 | 2020-07-03 | 1 | 未維修 | 橋墩／帽梁 |  | 35280 |  | 1 | 7
15 | 2020-07-03 | 1 | 未維修 | 橋墩／帽梁 |  | 35280 |  | 1 | 7
16 | 2020-07-03 | 1 | 未維修 | 橋墩／帽梁 |  | 35280 |  | 1 | 7
17 | 2020-07-03 | 2 | 未維修 | 橋護欄 |  | 35280 |  | 2 | 3
18 | 2020-07-03 | 1 | 未維修 | 橋墩／帽梁 |  | 35280 |  | 1 | 7
19 | 2020-07-03 | 1 | 未維修 | 橋墩／帽梁 |  | 35280 |  | 1 | 7
20 | 2020-07-03 | 2 | 未維修 | 橋墩／帽梁 |  | 35280 |  | 2 | 7
21 | 2020-07-03 | 1 | 未維修 | 橋墩／帽梁 |  | 35280 |  | 1 | 7
22 | 2020-07-03 | 2 | 未維修 | 橋墩／帽梁 |  | 35280 |  | 2 | 7
23 | 2020-07-03 | 1 | 未維修 | 橋墩／帽梁 |  | 35280 |  | 1 | 7
24 | 2020-07-03 | 2 | 未維修 | 橋墩／帽梁 |  | 35280 |  | 2 | 7
25 | 2020-07-03 | 1 | 未維修 | 主梁 |  | 35280 |  | 1 | 8
26 | 2020-07-03 | 1 | 未維修 | 主梁 |  | 35280 |  | 1 | 8
27 | 2020-07-03 | 1 | 未維修 | 橋面板 |  | 35280 |  | 1 | 7
28 | 2020-07-03 | 2 | 未維修 | 橋面板 |  | 35280 |  | 2 | 7
29 | 2020-07-03 | 2 | 未維修 | 橋墩／帽梁 |  | 35280 |  | 2 | 7
30 | 2020-07-03 | 2 | 未維修 | 橋墩／帽梁 |  | 35280 |  | 2 | 7
31 | 2020-07-03 | 2 | 未維修 | 橋墩／帽梁 |  | 35280 |  | 2 | 7
32 | 2020-07-03 | 1 | 未維修 | 橋墩／帽梁 |  | 35280 |  | 1 | 7
33 | 2020-07-03 | 1 | 未維修 | 橋墩／帽梁 |  | 35280 |  | 1 | 7
34 | 2020-07-03 | 1 | 未維修 | 橋面板 |  | 35280 |  | 1 | 7
35 | 2020-07-03 | 1 | 未維修 | 橋面板 |  | 35280 |  | 1 | 7
36 | 2020-07-03 | 2 | 未維修 | 橋面板 |  | 35280 |  | 2 | 7
37 | 2020-07-03 | 1 | 未維修 | 橋墩／帽梁 |  | 35280 |  | 1 | 7
38 | 2020-07-03 | 2 | 未維修 | 橋墩／帽梁 |  | 35280 |  | 2 | 7
39 | 2020-07-03 | 1 | 未維修 | 主梁 |  | 35280 |  | 1 | 8
40 | 2020-07-03 | 1 | 未維修 | 主梁 |  | 35280 |  | 1 | 8
41 | 2020-07-03 | 1 | 未維修 | 主梁 |  | 35280 |  | 1 | 8
42 | 2020-07-03 | 1 | 未維修 | 橋面板 |  | 35280 |  | 1 | 7
43 | 2020-07-03 | 1 | 未維修 | 橋面板 |  | 35280 |  | 1 | 7
44 | 2020-07-03 | 1 | 未維修 | 橋墩／帽梁 |  | 35280 |  | 1 | 7
45 | 2020-07-03 | 1 | 未維修 | 橋墩／帽梁 |  | 35280 |  | 1 | 7
46 | 2020-07-03 | 1 | 未維修 | 主梁 |  | 35280 |  | 1 | 8
47 | 2020-07-03 | 1 | 未維修 | 主梁 |  | 35280 |  | 1 | 8
48 | 2020-07-03 | 1 | 未維修 | 主梁 |  | 35280 |  | 1 | 8
49 | 2020-07-03 | 1 | 未維修 | 主梁 |  | 35280 |  | 1 | 8
50 | 2020-07-03 | 1 | 未維修 | 主梁 |  | 35280 |  | 1 | 8
51 | 2020-07-03 | 2 | 未維修 | 橋墩／帽梁 |  | 35280 |  | 2 | 7
52 | 2020-07-03 | 1 | 未維修 | 橋墩／帽梁 |  | 35280 |  | 1 | 7
53 | 2020-07-03 | 1 | 未維修 | 橋墩／帽梁 |  | 35280 |  | 1 | 7
54 | 2020-07-03 | 1 | 未維修 | 橋面板 |  | 35280 |  | 1 | 7
55 | 2020-07-03 | 1 | 未維修 | 主梁 |  | 35280 |  | 1 | 8
56 | 2020-07-03 | 2 | 未維修 | 橋墩／帽梁 |  | 35280 |  | 2 | 7
1 | 2020-07-03 | 1 | 未維修 | 主梁 |  | 35283 | 汐五高架第九標匝道A | 1 | 8
2 | 2020-07-03 | 2 | 未維修 | 橋面板 |  | 35283 |  | 2 | 7
3 | 2020-07-03 | 2 | 未維修 | 橋面板 |  | 35283 |  | 2 | 7
4 | 2020-07-03 | 1 | 未維修 | 橋面板 |  | 35283 |  | 1 | 7
5 | 2020-07-03 | 1 | 未維修 | 橋面板 |  | 35283 |  | 1 | 7
6 | 2020-07-03 | 2 | 未維修 | 引道路堤 |  | 35283 |  | 2 | 3
7 | 2020-07-03 | 1 | 未維修 | 翼牆／擋土牆 |  | 35283 |  | 1 | 5
8 | 2020-07-03 | 1 | 未維修 | 橋護欄 |  | 35283 |  | 1 | 3
9 | 2020-07-03 | 1 | 未維修 | 主梁 |  | 35283 |  | 1 | 8
10 | 2020-07-03 | 1 | 未維修 | 主梁 |  | 35283 |  | 1 | 8
11 | 2020-07-03 | 1 | 未維修 | 橋面板 |  | 35283 |  | 1 | 7
1 | 2020-07-01 | 1 | 未維修 | 橋台 |  | 35284 | 汐五高架第九標匝道B | 1 | 6
2 | 2020-07-01 | 1 | 未維修 | 橋護欄 |  | 35284 |  | 1 | 3
3 | 2020-07-01 | 2 | 未維修 | 支承／支承墊／阻尼裝置 |  | 35284 |  | 2 | 5
1 | 2020-07-03 | 1 | 未維修 | 橋面板 |  | 35285 | 汐五高架第九標匝道C | 1 | 7
2 | 2020-07-03 | 1 | 未維修 | 橋台 |  | 35285 |  | 1 | 6
3 | 2020-07-03 | 1 | 未維修 | 橋台 |  | 35285 |  | 1 | 6
4 | 2020-07-03 | 2 | 未維修 | 橋墩／帽梁 |  | 35285 |  | 2 | 7
1 | 2020-07-01 | 2 | 未維修 | 橋墩／帽梁 |  | 35286 | 汐五高架第九標匝道D | 2 | 7
2 | 2020-07-01 | 2 | 未維修 | 主梁 |  | 35286 |  | 2 | 8
3 | 2020-07-01 | 1 | 未維修 | 橋護欄 |  | 35286 |  | 1 | 3
4 | 2020-07-01 | 1 | 未維修 | 主梁 |  | 35286 |  | 1 | 8
5 | 2020-07-01 | 2 | 未維修 | 主梁 |  | 35286 |  | 2 | 8
6 | 2020-07-01 | 2 | 未維修 | 主梁 |  | 35286 |  | 2 | 8
7 | 2020-07-01 | 2 | 未維修 | 主梁 |  | 35286 |  | 2 | 8
8 | 2020-07-01 | 2 | 未維修 | 橋台 |  | 35286 |  | 2 | 6
9 | 2020-07-01 | 1 | 未維修 | 橋墩／帽梁 |  | 35286 |  | 1 | 7
10 | 2020-07-01 | 1 | 未維修 | 主梁 |  | 35286 |  | 1 | 8
11 | 2020-07-01 | 1 | 未維修 | 橋墩／帽梁 |  | 35286 |  | 1 | 7
12 | 2020-07-01 | 2 | 未維修 | 橋墩／帽梁 |  | 35286 |  | 2 | 7
13 | 2020-07-01 | 1 | 未維修 | 橋墩／帽梁 |  | 35286 |  | 1 | 7
14 | 2020-07-01 | 1 | 已維修 | 主梁 | 2020-08-08 | 35286 |  | 1 | 8
1 | 2020-07-13 | 1 | 未維修 | 橋墩／帽梁 |  | 35287 | 汐五高架第九標匝道E | 1 | 7
2 | 2020-07-13 | 2 | 未維修 | 橋墩／帽梁 |  | 35287 |  | 2 | 7
3 | 2020-07-13 | 2 | 未維修 | 橋墩／帽梁 |  | 35287 |  | 2 | 7
4 | 2020-07-13 | 1 | 未維修 | 橋墩／帽梁 |  | 35287 |  | 1 | 7
5 | 2020-07-13 | 1 | 未維修 | 橋墩／帽梁 |  | 35287 |  | 1 | 7
6 | 2020-07-13 | 1 | 未維修 | 橋墩／帽梁 |  | 35287 |  | 1 | 7
7 | 2020-07-13 | 1 | 未維修 | 引道路堤護欄 |  | 35287 |  | 1 | 2
8 | 2020-07-13 | 1 | 未維修 | 橋墩／帽梁 |  | 35287 |  | 1 | 7
9 | 2020-07-13 | 2 | 未維修 | 主梁 |  | 35287 |  | 2 | 8
10 | 2020-07-13 | 2 | 未維修 | 主梁 |  | 35287 |  | 2 | 8
11 | 2020-07-13 | 1 | 未維修 | 主梁 |  | 35287 |  | 1 | 8
1 | 2020-06-15 | 1 | 未維修 | 橋墩／帽梁 |  | 35288 | 汐五高架第九標匝道F | 1 | 7
2 | 2020-06-15 | 1 | 未維修 | 橋墩基礎 |  | 35288 |  | 1 | 8
3 | 2020-06-15 | 1 | 未維修 | 橋墩／帽梁 |  | 35288 |  | 1 | 7
4 | 2020-06-15 | 1 | 未維修 | 橋墩基礎 |  | 35288 |  | 1 | 8
5 | 2020-06-15 | 2 | 未維修 | 支承／支承墊／阻尼裝置 |  | 35288 |  | 2 | 5
6 | 2020-06-15 | 1 | 已維修 | 橋面板 | 2021-02-24 | 35288 |  | 1 | 7
7 | 2020-06-15 | 2 | 已維修 | 橋面板 | 2020-12-31 | 35288 |  | 1 | 7
8 | 2020-06-15 | 1 | 已維修 | 橫隔梁 | 2021-02-24 | 35288 |  | 1 | 6
9 | 2020-06-15 | 1 | 已維修 | 橋台 | 2020-12-17 | 35288 |  | 1 | 6
10 | 2020-06-15 | 1 | 已維修 | 橋護欄 | 2020-12-17 | 35288 |  | 1 | 3
11 | 2020-06-15 | 1 | 已維修 | 主梁 | 2020-12-17 | 35288 |  | 1 | 8
12 | 2020-06-15 | 1 | 已維修 | 主梁 | 2020-12-17 | 35288 |  | 1 | 8
13 | 2020-06-15 | 1 | 已維修 | 主梁 | 2020-12-17 | 35288 |  | 1 | 8
14 | 2020-06-15 | 1 | 已維修 | 主梁 | 2020-12-17 | 35288 |  | 1 | 8
15 | 2020-06-15 | 1 | 已維修 | 橋護欄 | 2020-12-17 | 35288 |  | 1 | 3
16 | 2020-06-15 | 3 | 已維修 | 防落設施 | 2020-12-31 | 35288 |  | 1 | 5
17 | 2020-06-15 | 1 | 已維修 | 橫隔梁 | 2020-12-17 | 35288 |  | 1 | 6
1 | 2020-07-03 | 1 | 未維修 | 橋墩／帽梁 |  | 35295 | 汐五高架第16標北上 | 1 | 7
2 | 2020-07-03 | 2 | 未維修 | 橋墩／帽梁 |  | 35295 |  | 2 | 7
3 | 2020-07-03 | 2 | 未維修 | 橋墩／帽梁 |  | 35295 |  | 2 | 7
4 | 2020-07-03 | 1 | 未維修 | 橋墩／帽梁 |  | 35295 |  | 1 | 7
5 | 2020-07-03 | 1 | 未維修 | 橋墩／帽梁 |  | 35295 |  | 1 | 7
6 | 2020-07-03 | 1 | 未維修 | 橋墩／帽梁 |  | 35295 |  | 1 | 7
7 | 2020-07-03 | 1 | 未維修 | 主梁 |  | 35295 |  | 1 | 8
8 | 2020-07-03 | 2 | 未維修 | 橋墩／帽梁 |  | 35295 |  | 2 | 7
9 | 2020-07-03 | 1 | 未維修 | 主梁 |  | 35295 |  | 1 | 8
10 | 2020-07-03 | 1 | 未維修 | 主梁 |  | 35295 |  | 1 | 8
11 | 2020-07-03 | 2 | 未維修 | 橋護欄 |  | 35295 |  | 2 | 3
12 | 2020-07-03 | 2 | 未維修 | 橋護欄 |  | 35295 |  | 2 | 3
13 | 2020-07-03 | 2 | 未維修 | 橋護欄 |  | 35295 |  | 2 | 3
14 | 2020-07-03 | 2 | 未維修 | 橋墩／帽梁 |  | 35295 |  | 2 | 7
15 | 2020-07-03 | 1 | 未維修 | 橋墩／帽梁 |  | 35295 |  | 1 | 7
16 | 2020-07-03 | 2 | 未維修 | 橋墩／帽梁 |  | 35295 |  | 2 | 7
17 | 2020-07-03 | 2 | 未維修 | 橋護欄 |  | 35295 |  | 2 | 3
18 | 2020-07-03 | 2 | 未維修 | 橋護欄 |  | 35295 |  | 2 | 3
19 | 2020-07-03 | 2 | 未維修 | 橋護欄 |  | 35295 |  | 2 | 3
20 | 2020-07-03 | 2 | 未維修 | 橋護欄 |  | 35295 |  | 2 | 3
21 | 2020-07-03 | 2 | 未維修 | 橋墩／帽梁 |  | 35295 |  | 2 | 7
22 | 2020-07-03 | 2 | 未維修 | 橋墩／帽梁 |  | 35295 |  | 2 | 7
23 | 2020-07-03 | 2 | 未維修 | 橋墩／帽梁 |  | 35295 |  | 2 | 7
24 | 2020-07-03 | 1 | 未維修 | 橋墩／帽梁 |  | 35295 |  | 1 | 7
25 | 2020-07-03 | 2 | 未維修 | 橋墩／帽梁 |  | 35295 |  | 2 | 7
26 | 2020-07-03 | 2 | 未維修 | 橋墩／帽梁 |  | 35295 |  | 2 | 7
27 | 2020-07-03 | 2 | 未維修 | 橋墩／帽梁 |  | 35295 |  | 2 | 7
1 | 2020-06-15 | 2 | 未維修 | 橋墩／帽梁 |  | 35296 | 汐五高架第16標南下 | 2 | 7
2 | 2020-06-15 | 1 | 未維修 | 橋面板 |  | 35296 |  | 1 | 7
3 | 2020-06-15 | 1 | 未維修 | 橋墩／帽梁 |  | 35296 |  | 1 | 7
4 | 2020-06-15 | 2 | 未維修 | 橋護欄 |  | 35296 |  | 2 | 3
5 | 2020-06-15 | 1 | 未維修 | 伸縮縫 |  | 35296 |  | 1 | 6
6 | 2020-06-15 | 1 | 未維修 | 伸縮縫 |  | 35296 |  | 1 | 6
7 | 2020-06-15 | 2 | 未維修 | 橋墩／帽梁 |  | 35296 |  | 2 | 7
8 | 2020-06-15 | 1 | 未維修 | 主梁 |  | 35296 |  | 1 | 8
9 | 2020-06-15 | 2 | 未維修 | 橋墩／帽梁 |  | 35296 |  | 2 | 7
10 | 2020-06-15 | 1 | 未維修 | 橋墩／帽梁 |  | 35296 |  | 1 | 7
11 | 2020-06-15 | 2 | 未維修 | 橋墩／帽梁 |  | 35296 |  | 2 | 7
12 | 2020-06-15 | 1 | 未維修 | 橋護欄 |  | 35296 |  | 1 | 3
13 | 2020-06-15 | 1 | 未維修 | 橋護欄 |  | 35296 |  | 1 | 3
14 | 2020-06-15 | 2 | 未維修 | 橋護欄 |  | 35296 |  | 2 | 3
15 | 2020-06-15 | 2 | 未維修 | 橋護欄 |  | 35296 |  | 2 | 3
16 | 2020-06-15 | 1 | 未維修 | 橋護欄 |  | 35296 |  | 1 | 3
17 | 2020-06-15 | 2 | 未維修 | 橋護欄 |  | 35296 |  | 2 | 3
18 | 2020-06-15 | 1 | 未維修 | 橋護欄 |  | 35296 |  | 1 | 3
19 | 2020-06-15 | 1 | 未維修 | 橋護欄 |  | 35296 |  | 1 | 3
20 | 2020-06-15 | 2 | 未維修 | 橋墩／帽梁 |  | 35296 |  | 2 | 7
21 | 2020-06-15 | 2 | 未維修 | 橋墩／帽梁 |  | 35296 |  | 2 | 7
22 | 2020-06-15 | 1 | 未維修 | 主梁 |  | 35296 |  | 1 | 8
23 | 2020-06-15 | 2 | 未維修 | 橋墩／帽梁 |  | 35296 |  | 2 | 7
24 | 2020-06-15 | 2 | 未維修 | 橋墩／帽梁 |  | 35296 |  | 2 | 7
25 | 2020-06-15 | 2 | 未維修 | 橋墩／帽梁 |  | 35296 |  | 2 | 7
26 | 2020-06-15 | 1 | 未維修 | 橋面板 |  | 35296 |  | 1 | 7
27 | 2020-06-15 | 1 | 未維修 | 主梁 |  | 35296 |  | 1 | 8
28 | 2020-06-15 | 2 | 未維修 | 橋墩／帽梁 |  | 35296 |  | 2 | 7
29 | 2020-06-15 | 1 | 未維修 | 橋墩／帽梁 |  | 35296 |  | 1 | 7
30 | 2020-06-15 | 2 | 未維修 | 橋墩／帽梁 |  | 35296 |  | 2 | 7
31 | 2020-06-15 | 2 | 未維修 | 橋墩／帽梁 |  | 35296 |  | 2 | 7
32 | 2020-06-15 | 2 | 未維修 | 主梁 |  | 35296 |  | 2 | 8
33 | 2020-06-15 | 1 | 未維修 | 橋墩／帽梁 |  | 35296 |  | 1 | 7
34 | 2020-06-15 | 1 | 未維修 | 橋墩／帽梁 |  | 35296 |  | 1 | 7
35 | 2020-06-15 | 1 | 未維修 | 主梁 |  | 35296 |  | 1 | 8
36 | 2020-06-15 | 2 | 未維修 | 橋墩／帽梁 |  | 35296 |  | 2 | 7
37 | 2020-06-15 | 1 | 未維修 | 主梁 |  | 35296 |  | 1 | 8
1 | 2020-05-06 | 1 | 未維修 | 橋面板 |  | 35297 | 汐五高架第17標北上 | 1 | 7
2 | 2020-05-06 | 2 | 未維修 | 橋墩／帽梁 |  | 35297 |  | 2 | 7
3 | 2020-05-06 | 2 | 未維修 | 橋墩／帽梁 |  | 35297 |  | 2 | 7
4 | 2020-05-06 | 2 | 未維修 | 橋墩／帽梁 |  | 35297 |  | 2 | 7
5 | 2020-05-06 | 1 | 未維修 | 橋面板 |  | 35297 |  | 1 | 7
6 | 2020-05-06 | 1 | 未維修 | 橋護欄 |  | 35297 |  | 1 | 3
7 | 2020-05-06 | 1 | 未維修 | 伸縮縫 |  | 35297 |  | 1 | 6
8 | 2020-05-06 | 2 | 未維修 | 橋墩／帽梁 |  | 35297 |  | 2 | 7
9 | 2020-05-06 | 1 | 未維修 | 橋墩／帽梁 |  | 35297 |  | 1 | 7
10 | 2020-05-06 | 1 | 未維修 | 橋墩／帽梁 |  | 35297 |  | 1 | 7
11 | 2020-05-06 | 2 | 未維修 | 橋墩／帽梁 |  | 35297 |  | 2 | 7
12 | 2020-05-06 | 2 | 未維修 | 橋墩／帽梁 |  | 35297 |  | 2 | 7
13 | 2020-05-06 | 2 | 未維修 | 橋墩／帽梁 |  | 35297 |  | 2 | 7
14 | 2020-05-06 | 1 | 未維修 | 橋墩／帽梁 |  | 35297 |  | 1 | 7
15 | 2020-05-06 | 2 | 未維修 | 橋墩／帽梁 |  | 35297 |  | 2 | 7
16 | 2020-05-06 | 2 | 未維修 | 橋墩／帽梁 |  | 35297 |  | 2 | 7
17 | 2020-05-06 | 2 | 未維修 | 橋墩／帽梁 |  | 35297 |  | 2 | 7
18 | 2020-05-06 | 2 | 未維修 | 橋墩／帽梁 |  | 35297 |  | 2 | 7
1 | 2020-05-06 | 2 | 未維修 | 橋墩／帽梁 |  | 35298 | 汐五高架第17標南下 | 2 | 7
2 | 2020-05-06 | 2 | 未維修 | 橋墩／帽梁 |  | 35298 |  | 2 | 7
3 | 2020-05-06 | 2 | 未維修 | 橋墩／帽梁 |  | 35298 |  | 2 | 7
4 | 2020-05-06 | 2 | 未維修 | 橋墩／帽梁 |  | 35298 |  | 2 | 7
5 | 2020-05-06 | 2 | 未維修 | 橋墩／帽梁 |  | 35298 |  | 2 | 7
6 | 2020-05-06 | 2 | 未維修 | 橋墩／帽梁 |  | 35298 |  | 2 | 7
7 | 2020-05-06 | 2 | 未維修 | 橋墩／帽梁 |  | 35298 |  | 2 | 7
8 | 2020-05-06 | 2 | 未維修 | 橋墩／帽梁 |  | 35298 |  | 2 | 7
9 | 2020-05-06 | 2 | 未維修 | 橋墩／帽梁 |  | 35298 |  | 2 | 7
10 | 2020-05-06 | 2 | 未維修 | 橋墩／帽梁 |  | 35298 |  | 2 | 7
11 | 2020-05-06 | 2 | 未維修 | 橋墩／帽梁 |  | 35298 |  | 2 | 7
12 | 2020-05-06 | 2 | 未維修 | 橋墩／帽梁 |  | 35298 |  | 2 | 7
13 | 2020-05-06 | 2 | 未維修 | 橋墩／帽梁 |  | 35298 |  | 2 | 7
14 | 2020-05-06 | 1 | 未維修 | 橋護欄 |  | 35298 |  | 1 | 3
15 | 2020-05-06 | 1 | 未維修 | 橋護欄 |  | 35298 |  | 1 | 3
16 | 2020-05-06 | 1 | 未維修 | 橋護欄 |  | 35298 |  | 1 | 3
17 | 2020-05-06 | 2 | 未維修 | 橋護欄 |  | 35298 |  | 2 | 3
18 | 2020-05-06 | 1 | 未維修 | 橋護欄 |  | 35298 |  | 1 | 3
19 | 2020-05-06 | 1 | 未維修 | 橋護欄 |  | 35298 |  | 1 | 3
1 | 2020-09-21 | 2 | 未維修 | 橋護欄 |  | 35305 | 汐五高架第18標匝道A | 2 | 3
2 | 2020-09-21 | 1 | 未維修 | 橋面板 |  | 35305 |  | 1 | 7
3 | 2020-09-21 | 2 | 未維修 | 橋護欄 |  | 35305 |  | 2 | 3
4 | 2020-09-21 | 2 | 未維修 | 橋護欄 |  | 35305 |  | 2 | 3
5 | 2020-09-21 | 1 | 未維修 | 橋面板 |  | 35305 |  | 1 | 7
6 | 2020-09-21 | 2 | 未維修 | 橋墩／帽梁 |  | 35305 |  | 2 | 7
7 | 2020-09-21 | 1 | 未維修 | 橋面板 |  | 35305 |  | 1 | 7
8 | 2020-09-21 | 2 | 未維修 | 橋梁排水設施 |  | 35305 |  | 2 | 4
9 | 2020-09-21 | 1 | 未維修 | 橋護欄 |  | 35305 |  | 1 | 3
10 | 2020-09-21 | 2 | 未維修 | 橋墩／帽梁 |  | 35305 |  | 2 | 7
11 | 2020-09-21 | 2 | 未維修 | 橋護欄 |  | 35305 |  | 2 | 3
12 | 2020-09-21 | 2 | 未維修 | 橋護欄 |  | 35305 |  | 2 | 3
1 | 2020-09-21 | 2 | 未維修 | 橋墩／帽梁 |  | 35307 | 汐五高架第18標匝道C | 2 | 7
2 | 2020-09-21 | 2 | 未維修 | 橋墩／帽梁 |  | 35307 |  | 2 | 7
3 | 2020-09-21 | 2 | 未維修 | 橋墩／帽梁 |  | 35307 |  | 2 | 7
4 | 2020-09-21 | 2 | 未維修 | 引道路堤保護措施 |  | 35307 |  | 2 | 3
5 | 2020-09-21 | 2 | 未維修 | 橋墩／帽梁 |  | 35307 |  | 2 | 7
6 | 2020-09-21 | 1 | 未維修 | 主梁 |  | 35307 |  | 1 | 8
7 | 2020-09-21 | 1 | 未維修 | 主梁 |  | 35307 |  | 1 | 8
8 | 2020-09-21 | 1 | 未維修 | 橋墩／帽梁 |  | 35307 |  | 1 | 7
9 | 2020-09-21 | 1 | 未維修 | 橋台 |  | 35307 |  | 1 | 6
10 | 2020-09-21 | 1 | 未維修 | 橋護欄 |  | 35307 |  | 1 | 3
11 | 2020-09-21 | 1 | 未維修 | 引道路堤保護措施 |  | 35307 |  | 1 | 3
12 | 2020-09-21 | 1 | 未維修 | 橋墩／帽梁 |  | 35307 |  | 1 | 7
13 | 2020-09-21 | 2 | 未維修 | 橋墩／帽梁 |  | 35307 |  | 2 | 7
14 | 2020-09-21 | 1 | 未維修 | 橫隔梁 |  | 35307 |  | 1 | 6
15 | 2020-09-21 | 1 | 未維修 | 橋墩／帽梁 |  | 35307 |  | 1 | 7
16 | 2020-09-21 | 2 | 未維修 | 橋墩／帽梁 |  | 35307 |  | 2 | 7
17 | 2020-09-21 | 1 | 未維修 | 橋面板 |  | 35307 |  | 1 | 7
18 | 2020-09-21 | 2 | 未維修 | 橋墩／帽梁 |  | 35307 |  | 2 | 7
19 | 2020-09-21 | 1 | 未維修 | 主梁 |  | 35307 |  | 1 | 8
20 | 2020-09-21 | 2 | 未維修 | 橋面板 |  | 35307 |  | 2 | 7
21 | 2020-09-21 | 1 | 未維修 | 主梁 |  | 35307 |  | 1 | 8
22 | 2020-09-21 | 1 | 未維修 | 橋墩／帽梁 |  | 35307 |  | 1 | 7
23 | 2020-09-21 | 2 | 未維修 | 橋墩／帽梁 |  | 35307 |  | 2 | 7
24 | 2020-09-21 | 2 | 未維修 | 橋台 |  | 35307 |  | 2 | 6
25 | 2020-09-21 | 2 | 未維修 | 引道路堤保護措施 |  | 35307 |  | 2 | 3
26 | 2020-09-21 | 1 | 未維修 | 橋護欄 |  | 35307 |  | 1 | 3
27 | 2020-09-21 | 1 | 未維修 | 主梁 |  | 35307 |  | 1 | 8
28 | 2020-09-21 | 1 | 未維修 | 橋墩／帽梁 |  | 35307 |  | 1 | 7
29 | 2020-09-21 | 1 | 未維修 | 主梁 |  | 35307 |  | 1 | 8
30 | 2020-09-21 | 1 | 未維修 | 橋護欄 |  | 35307 |  | 1 | 3
31 | 2020-09-21 | 1 | 未維修 | 橋護欄 |  | 35307 |  | 1 | 3
32 | 2020-09-21 | 1 | 未維修 | 橋墩／帽梁 |  | 35307 |  | 1 | 7
33 | 2020-09-21 | 2 | 未維修 | 橋墩／帽梁 |  | 35307 |  | 2 | 7
34 | 2020-09-21 | 1 | 未維修 | 主梁 |  | 35307 |  | 1 | 8
35 | 2020-09-21 | 2 | 未維修 | 引道路堤保護措施 |  | 35307 |  | 2 | 3
36 | 2020-09-21 | 1 | 未維修 | 主梁 |  | 35307 |  | 1 | 8
37 | 2020-09-21 | 1 | 未維修 | 主梁 |  | 35307 |  | 1 | 8
1 | 2020-06-03 | 2 | 未維修 | 橋墩／帽梁 |  | 35308 | 汐五高架第19標 | 2 | 7
2 | 2020-06-03 | 2 | 未維修 | 橋墩／帽梁 |  | 35308 |  | 2 | 7
3 | 2020-06-03 | 1 | 未維修 | 橋墩／帽梁 |  | 35308 |  | 1 | 7
4 | 2020-06-03 | 2 | 未維修 | 橋墩／帽梁 |  | 35308 |  | 2 | 7
5 | 2020-06-03 | 2 | 未維修 | 橋墩／帽梁 |  | 35308 |  | 2 | 7
6 | 2020-06-03 | 2 | 未維修 | 橋墩／帽梁 |  | 35308 |  | 2 | 7
7 | 2020-06-03 | 1 | 未維修 | 橋墩／帽梁 |  | 35308 |  | 1 | 7
8 | 2020-06-03 | 2 | 未維修 | 橋墩／帽梁 |  | 35308 |  | 2 | 7
9 | 2020-06-03 | 2 | 未維修 | 橋墩／帽梁 |  | 35308 |  | 2 | 7
10 | 2020-06-03 | 2 | 未維修 | 橋墩／帽梁 |  | 35308 |  | 2 | 7
11 | 2020-06-03 | 1 | 未維修 | 橋面板 |  | 35308 |  | 1 | 7
12 | 2020-06-03 | 2 | 未維修 | 橋墩／帽梁 |  | 35308 |  | 2 | 7
13 | 2020-06-03 | 2 | 未維修 | 橋墩／帽梁 |  | 35308 |  | 2 | 7
14 | 2020-06-03 | 2 | 未維修 | 橋墩／帽梁 |  | 35308 |  | 2 | 7
15 | 2020-06-03 | 1 | 未維修 | 橋面板 |  | 35308 |  | 1 | 7
16 | 2020-06-03 | 1 | 未維修 | 橋面板 |  | 35308 |  | 1 | 7
17 | 2020-06-03 | 1 | 未維修 | 主梁 |  | 35308 |  | 1 | 8
18 | 2020-06-03 | 2 | 未維修 | 橋墩／帽梁 |  | 35308 |  | 2 | 7
19 | 2020-06-03 | 1 | 未維修 | 主梁 |  | 35308 |  | 1 | 8
20 | 2020-06-03 | 1 | 未維修 | 橋墩／帽梁 |  | 35308 |  | 1 | 7
21 | 2020-06-03 | 1 | 未維修 | 橋墩／帽梁 |  | 35308 |  | 1 | 7
22 | 2020-06-03 | 1 | 未維修 | 主梁 |  | 35308 |  | 1 | 8
23 | 2020-06-03 | 1 | 未維修 | 橋面板 |  | 35308 |  | 1 | 7
24 | 2020-06-03 | 1 | 未維修 | 橋墩／帽梁 |  | 35308 |  | 1 | 7
25 | 2020-06-03 | 2 | 未維修 | 橋墩／帽梁 |  | 35308 |  | 2 | 7
26 | 2020-06-03 | 1 | 未維修 | 橋墩／帽梁 |  | 35308 |  | 1 | 7
27 | 2020-06-03 | 1 | 未維修 | 橋墩／帽梁 |  | 35308 |  | 1 | 7
28 | 2020-06-03 | 2 | 未維修 | 橋墩／帽梁 |  | 35308 |  | 2 | 7
29 | 2020-06-03 | 2 | 未維修 | 橋墩／帽梁 |  | 35308 |  | 2 | 7
30 | 2020-06-03 | 3 | 已維修 | 橋墩／帽梁 | 2020-12-08 | 35308 |  | 1 | 7
1 | 2020-06-03 | 1 | 未維修 | 橋墩／帽梁 |  | 35309 | 汐五高架第20標 | 1 | 7
2 | 2020-06-03 | 1 | 未維修 | 橋墩／帽梁 |  | 35309 |  | 1 | 7
3 | 2020-06-03 | 2 | 未維修 | 橋墩／帽梁 |  | 35309 |  | 2 | 7
4 | 2020-06-03 | 2 | 未維修 | 橋墩／帽梁 |  | 35309 |  | 2 | 7
5 | 2020-06-03 | 2 | 未維修 | 橋墩／帽梁 |  | 35309 |  | 2 | 7
6 | 2020-06-03 | 1 | 未維修 | 橋墩／帽梁 |  | 35309 |  | 1 | 7
7 | 2020-06-03 | 1 | 未維修 | 橋墩／帽梁 |  | 35309 |  | 1 | 7
8 | 2020-06-03 | 1 | 未維修 | 橫隔梁 |  | 35309 |  | 1 | 6
9 | 2020-06-03 | 1 | 未維修 | 主梁 |  | 35309 |  | 1 | 8
10 | 2020-06-03 | 2 | 未維修 | 橋墩／帽梁 |  | 35309 |  | 2 | 7
11 | 2020-06-03 | 2 | 未維修 | 橋墩／帽梁 |  | 35309 |  | 2 | 7
12 | 2020-06-03 | 2 | 未維修 | 橋墩／帽梁 |  | 35309 |  | 2 | 7
13 | 2020-06-03 | 2 | 未維修 | 橋墩／帽梁 |  | 35309 |  | 2 | 7
14 | 2020-06-03 | 2 | 未維修 | 橋墩／帽梁 |  | 35309 |  | 2 | 7
15 | 2020-06-03 | 1 | 未維修 | 主梁 |  | 35309 |  | 1 | 8
16 | 2020-06-03 | 2 | 未維修 | 橋墩／帽梁 |  | 35309 |  | 2 | 7
17 | 2020-06-03 | 1 | 未維修 | 橋墩／帽梁 |  | 35309 |  | 1 | 7
18 | 2020-06-03 | 2 | 未維修 | 橋墩／帽梁 |  | 35309 |  | 2 | 7
19 | 2020-06-03 | 1 | 未維修 | 橋墩／帽梁 |  | 35309 |  | 1 | 7
20 | 2020-06-03 | 2 | 未維修 | 橋墩／帽梁 |  | 35309 |  | 2 | 7
21 | 2020-06-03 | 1 | 未維修 | 主梁 |  | 35309 |  | 1 | 8
22 | 2020-06-03 | 1 | 未維修 | 主梁 |  | 35309 |  | 1 | 8
23 | 2020-06-03 | 1 | 未維修 | 主梁 |  | 35309 |  | 1 | 8
24 | 2020-06-03 | 1 | 未維修 | 主梁 |  | 35309 |  | 1 | 8
25 | 2020-06-03 | 1 | 未維修 | 主梁 |  | 35309 |  | 1 | 8
26 | 2020-06-03 | 2 | 未維修 | 橋墩／帽梁 |  | 35309 |  | 2 | 7
27 | 2020-06-03 | 1 | 未維修 | 主梁 |  | 35309 |  | 1 | 8
28 | 2020-06-03 | 1 | 未維修 | 橋護欄 |  | 35309 |  | 1 | 3
29 | 2020-06-03 | 2 | 未維修 | 橋墩／帽梁 |  | 35309 |  | 2 | 7
30 | 2020-06-03 | 2 | 未維修 | 橋墩／帽梁 |  | 35309 |  | 2 | 7
31 | 2020-06-03 | 2 | 未維修 | 橋墩／帽梁 |  | 35309 |  | 2 | 7
32 | 2020-06-03 | 1 | 未維修 | 橫隔梁 |  | 35309 |  | 1 | 6
33 | 2020-06-03 | 1 | 未維修 | 主梁 |  | 35309 |  | 1 | 8
34 | 2020-06-03 | 1 | 未維修 | 主梁 |  | 35309 |  | 1 | 8
35 | 2020-06-03 | 1 | 未維修 | 橋墩／帽梁 |  | 35309 |  | 1 | 7
1 | 2020-05-09 | 1 | 未維修 | 橋護欄 |  | 35310 | 汐五高架第21標 | 1 | 3
2 | 2020-05-09 | 1 | 未維修 | 橋護欄 |  | 35310 |  | 1 | 3
3 | 2020-05-09 | 1 | 未維修 | 橋護欄 |  | 35310 |  | 1 | 3
4 | 2020-05-09 | 1 | 未維修 | 伸縮縫 |  | 35310 |  | 1 | 6
5 | 2020-05-09 | 1 | 未維修 | 伸縮縫 |  | 35310 |  | 1 | 6
6 | 2020-05-09 | 1 | 未維修 | 伸縮縫 |  | 35310 |  | 1 | 6
7 | 2020-05-09 | 1 | 未維修 | 橋護欄 |  | 35310 |  | 1 | 3
8 | 2020-05-09 | 2 | 未維修 | 橋墩／帽梁 |  | 35310 |  | 2 | 7
9 | 2020-05-09 | 1 | 未維修 | 主梁 |  | 35310 |  | 1 | 8
10 | 2020-05-09 | 1 | 未維修 | 橋墩／帽梁 |  | 35310 |  | 1 | 7
11 | 2020-05-09 | 1 | 未維修 | 主梁 |  | 35310 |  | 1 | 8
12 | 2020-05-09 | 1 | 未維修 | 橋墩／帽梁 |  | 35310 |  | 1 | 7
13 | 2020-05-09 | 1 | 未維修 | 橋墩／帽梁 |  | 35310 |  | 1 | 7
14 | 2020-05-09 | 2 | 未維修 | 橋墩／帽梁 |  | 35310 |  | 2 | 7
15 | 2020-05-09 | 2 | 未維修 | 橋墩／帽梁 |  | 35310 |  | 2 | 7
16 | 2020-05-09 | 1 | 未維修 | 主梁 |  | 35310 |  | 1 | 8
17 | 2020-05-09 | 1 | 未維修 | 主梁 |  | 35310 |  | 1 | 8
18 | 2020-05-09 | 1 | 未維修 | 橋護欄 |  | 35310 |  | 1 | 3
19 | 2020-05-09 | 1 | 未維修 | 橋墩／帽梁 |  | 35310 |  | 1 | 7
20 | 2020-05-09 | 2 | 未維修 | 橋墩／帽梁 |  | 35310 |  | 2 | 7
21 | 2020-05-09 | 1 | 未維修 | 橋面板 |  | 35310 |  | 1 | 7
22 | 2020-05-09 | 1 | 未維修 | 主梁 |  | 35310 |  | 1 | 8
23 | 2020-05-09 | 1 | 未維修 | 橋墩／帽梁 |  | 35310 |  | 1 | 7
24 | 2020-05-09 | 2 | 未維修 | 橋墩／帽梁 |  | 35310 |  | 2 | 7
25 | 2020-05-09 | 1 | 未維修 | 橋墩／帽梁 |  | 35310 |  | 1 | 7
26 | 2020-05-09 | 2 | 未維修 | 橋墩／帽梁 |  | 35310 |  | 2 | 7
27 | 2020-05-09 | 2 | 未維修 | 橋墩／帽梁 |  | 35310 |  | 2 | 7
28 | 2020-05-09 | 1 | 未維修 | 主梁 |  | 35310 |  | 1 | 8
29 | 2020-05-09 | 1 | 未維修 | 橋墩／帽梁 |  | 35310 |  | 1 | 7
30 | 2020-05-09 | 2 | 未維修 | 橋墩／帽梁 |  | 35310 |  | 2 | 7
31 | 2020-05-09 | 1 | 未維修 | 主梁 |  | 35310 |  | 1 | 8
32 | 2020-05-09 | 1 | 未維修 | 橋墩／帽梁 |  | 35310 |  | 1 | 7
33 | 2020-05-09 | 2 | 未維修 | 橋墩／帽梁 |  | 35310 |  | 2 | 7
34 | 2020-05-09 | 1 | 未維修 | 橋面板 |  | 35310 |  | 1 | 7
35 | 2020-05-09 | 1 | 未維修 | 橋梁排水設施 |  | 35310 |  | 1 | 4
36 | 2020-05-09 | 2 | 未維修 | 橋梁排水設施 |  | 35310 |  | 2 | 4
37 | 2020-05-09 | 1 | 未維修 | 橋墩／帽梁 |  | 35310 |  | 1 | 7
38 | 2020-05-09 | 1 | 未維修 | 橋墩／帽梁 |  | 35310 |  | 1 | 7
39 | 2020-05-09 | 1 | 未維修 | 主梁 |  | 35310 |  | 1 | 8
40 | 2020-05-09 | 1 | 未維修 | 橋墩／帽梁 |  | 35310 |  | 1 | 7
41 | 2020-05-09 | 1 | 未維修 | 橋墩／帽梁 |  | 35310 |  | 1 | 7
1 | 2020-05-10 | 2 | 未維修 | 橋護欄 |  | 35311 | 汐五高架第22標 | 2 | 3
2 | 2020-05-10 | 2 | 未維修 | 橋墩／帽梁 |  | 35311 |  | 2 | 7
3 | 2020-05-10 | 2 | 未維修 | 橋墩／帽梁 |  | 35311 |  | 2 | 7
4 | 2020-05-10 | 2 | 未維修 | 橋墩／帽梁 |  | 35311 |  | 2 | 7
5 | 2020-05-10 | 1 | 未維修 | 橋梁排水設施 |  | 35311 |  | 1 | 4
6 | 2020-05-10 | 1 | 未維修 | 橋墩／帽梁 |  | 35311 |  | 1 | 7
7 | 2020-05-10 | 2 | 未維修 | 橋墩／帽梁 |  | 35311 |  | 2 | 7
8 | 2020-05-10 | 1 | 未維修 | 橋墩／帽梁 |  | 35311 |  | 1 | 7
9 | 2020-05-10 | 1 | 未維修 | 主梁 |  | 35311 |  | 1 | 8
10 | 2020-05-10 | 1 | 未維修 | 橋墩／帽梁 |  | 35311 |  | 1 | 7
11 | 2020-05-10 | 1 | 未維修 | 橋梁排水設施 |  | 35311 |  | 1 | 4
12 | 2020-05-10 | 2 | 未維修 | 橋墩／帽梁 |  | 35311 |  | 2 | 7
13 | 2020-05-10 | 2 | 未維修 | 橋墩／帽梁 |  | 35311 |  | 2 | 7
14 | 2020-05-10 | 1 | 未維修 | 橋墩／帽梁 |  | 35311 |  | 1 | 7
15 | 2020-05-10 | 1 | 未維修 | 主梁 |  | 35311 |  | 1 | 8
16 | 2020-05-10 | 1 | 未維修 | 橋梁排水設施 |  | 35311 |  | 1 | 4
17 | 2020-05-10 | 1 | 未維修 | 主梁 |  | 35311 |  | 1 | 8
18 | 2020-05-10 | 1 | 未維修 | 主梁 |  | 35311 |  | 1 | 8
19 | 2020-05-10 | 2 | 未維修 | 橋墩／帽梁 |  | 35311 |  | 2 | 7
20 | 2020-05-10 | 1 | 未維修 | 橋梁排水設施 |  | 35311 |  | 1 | 4
21 | 2020-05-10 | 1 | 未維修 | 橋梁排水設施 |  | 35311 |  | 1 | 4
22 | 2020-05-10 | 1 | 未維修 | 橋墩／帽梁 |  | 35311 |  | 1 | 7
23 | 2020-05-10 | 2 | 未維修 | 橋墩／帽梁 |  | 35311 |  | 2 | 7
1 | 2020-07-14 | 1 | 未維修 | 橋墩／帽梁 |  | 35312 | 汐五高架第23標 | 1 | 7
2 | 2020-07-14 | 1 | 未維修 | 橋護欄 |  | 35312 |  | 1 | 3
3 | 2020-07-14 | 2 | 未維修 | 橋墩／帽梁 |  | 35312 |  | 2 | 7
4 | 2020-07-14 | 1 | 未維修 | 橋護欄 |  | 35312 |  | 1 | 3
5 | 2020-07-14 | 2 | 未維修 | 橋墩／帽梁 |  | 35312 |  | 2 | 7
6 | 2020-07-14 | 1 | 未維修 | 橋護欄 |  | 35312 |  | 1 | 3
7 | 2020-07-14 | 1 | 未維修 | 橋墩／帽梁 |  | 35312 |  | 1 | 7
8 | 2020-07-14 | 2 | 未維修 | 橋墩／帽梁 |  | 35312 |  | 2 | 7
9 | 2020-07-14 | 1 | 未維修 | 橋墩／帽梁 |  | 35312 |  | 1 | 7
10 | 2020-07-14 | 2 | 未維修 | 橋墩／帽梁 |  | 35312 |  | 2 | 7
11 | 2020-07-14 | 1 | 未維修 | 橫隔梁 |  | 35312 |  | 1 | 6
12 | 2020-07-14 | 2 | 未維修 | 橋墩／帽梁 |  | 35312 |  | 2 | 7
13 | 2020-07-14 | 2 | 未維修 | 橋墩／帽梁 |  | 35312 |  | 2 | 7
14 | 2020-07-14 | 2 | 未維修 | 橋墩／帽梁 |  | 35312 |  | 2 | 7
15 | 2020-07-14 | 2 | 未維修 | 橋墩／帽梁 |  | 35312 |  | 2 | 7
16 | 2020-07-14 | 2 | 未維修 | 橋墩／帽梁 |  | 35312 |  | 2 | 7
17 | 2020-07-14 | 2 | 未維修 | 橋墩／帽梁 |  | 35312 |  | 2 | 7
18 | 2020-07-14 | 2 | 未維修 | 橋墩／帽梁 |  | 35312 |  | 2 | 7
19 | 2020-07-14 | 1 | 未維修 | 橋墩／帽梁 |  | 35312 |  | 1 | 7
20 | 2020-07-14 | 1 | 未維修 | 橋面板 |  | 35312 |  | 1 | 7
21 | 2020-07-14 | 1 | 未維修 | 橋護欄 |  | 35312 |  | 1 | 3
22 | 2020-07-14 | 2 | 未維修 | 橫隔梁 |  | 35312 |  | 2 | 6
23 | 2020-07-14 | 2 | 未維修 | 橋墩／帽梁 |  | 35312 |  | 2 | 7
24 | 2020-07-14 | 2 | 未維修 | 橋墩／帽梁 |  | 35312 |  | 2 | 7
25 | 2020-07-14 | 1 | 未維修 | 橋護欄 |  | 35312 |  | 1 | 3
26 | 2020-07-14 | 2 | 未維修 | 橋墩／帽梁 |  | 35312 |  | 2 | 7
27 | 2020-07-14 | 2 | 未維修 | 橋墩／帽梁 |  | 35312 |  | 2 | 7
28 | 2020-07-14 | 2 | 未維修 | 橫隔梁 |  | 35312 |  | 2 | 6
29 | 2020-07-14 | 2 | 未維修 | 橋墩／帽梁 |  | 35312 |  | 2 | 7
30 | 2020-07-14 | 2 | 未維修 | 橋墩／帽梁 |  | 35312 |  | 2 | 7
31 | 2020-07-14 | 1 | 未維修 | 橋面板 |  | 35312 |  | 1 | 7
32 | 2020-07-14 | 2 | 未維修 | 橋墩／帽梁 |  | 35312 |  | 2 | 7
33 | 2020-07-14 | 1 | 未維修 | 橋墩／帽梁 |  | 35312 |  | 1 | 7
34 | 2020-07-14 | 2 | 未維修 | 橋墩／帽梁 |  | 35312 |  | 2 | 7
35 | 2020-07-14 | 2 | 未維修 | 橋墩／帽梁 |  | 35312 |  | 2 | 7
36 | 2020-07-14 | 2 | 未維修 | 伸縮縫 |  | 35312 |  | 2 | 6
37 | 2020-07-14 | 2 | 未維修 | 橋墩／帽梁 |  | 35312 |  | 2 | 7
38 | 2020-07-14 | 2 | 未維修 | 橋墩／帽梁 |  | 35312 |  | 2 | 7
39 | 2020-07-14 | 2 | 未維修 | 橋墩／帽梁 |  | 35312 |  | 2 | 7
40 | 2020-07-14 | 1 | 未維修 | 主梁 |  | 35312 |  | 1 | 8
41 | 2020-07-14 | 2 | 未維修 | 橋墩／帽梁 |  | 35312 |  | 2 | 7
42 | 2020-07-14 | 1 | 未維修 | 橋墩／帽梁 |  | 35312 |  | 1 | 7
43 | 2020-07-14 | 2 | 未維修 | 橋墩／帽梁 |  | 35312 |  | 2 | 7
44 | 2020-07-14 | 2 | 未維修 | 橋墩／帽梁 |  | 35312 |  | 2 | 7
45 | 2020-07-14 | 2 | 未維修 | 橋墩／帽梁 |  | 35312 |  | 2 | 7
46 | 2020-07-14 | 2 | 未維修 | 主梁 |  | 35312 |  | 2 | 8
47 | 2020-07-14 | 1 | 未維修 | 橫隔梁 |  | 35312 |  | 1 | 6
48 | 2020-07-14 | 2 | 未維修 | 橋墩／帽梁 |  | 35312 |  | 2 | 7
49 | 2020-07-14 | 2 | 未維修 | 橋墩／帽梁 |  | 35312 |  | 2 | 7
50 | 2020-07-14 | 2 | 未維修 | 橋墩／帽梁 |  | 35312 |  | 2 | 7
51 | 2020-07-14 | 2 | 未維修 | 橋墩／帽梁 |  | 35312 |  | 2 | 7
52 | 2020-07-14 | 1 | 未維修 | 橋墩／帽梁 |  | 35312 |  | 1 | 7
1 | 2020-05-05 | 1 | 未維修 | 橋梁排水設施 |  | 35313 | 汐五高架第24標 | 1 | 4
2 | 2020-05-05 | 1 | 未維修 | 橋梁排水設施 |  | 35313 |  | 1 | 4
3 | 2020-05-05 | 1 | 未維修 | 橋梁排水設施 |  | 35313 |  | 1 | 4
4 | 2020-05-05 | 1 | 未維修 | 橋墩／帽梁 |  | 35313 |  | 1 | 7
5 | 2020-05-05 | 1 | 未維修 | 橋墩／帽梁 |  | 35313 |  | 1 | 7
6 | 2020-05-05 | 1 | 未維修 | 橋護欄 |  | 35313 |  | 1 | 3
7 | 2020-05-05 | 1 | 未維修 | 橋梁排水設施 |  | 35313 |  | 1 | 4
8 | 2020-05-05 | 1 | 未維修 | 橋面板 |  | 35313 |  | 1 | 7
9 | 2020-05-05 | 2 | 未維修 | 主梁 |  | 35313 |  | 2 | 8
10 | 2020-05-05 | 1 | 未維修 | 橋墩／帽梁 |  | 35313 |  | 1 | 7
11 | 2020-05-05 | 1 | 未維修 | 橋梁排水設施 |  | 35313 |  | 1 | 4
12 | 2020-05-05 | 1 | 未維修 | 橋護欄 |  | 35313 |  | 1 | 3
13 | 2020-05-05 | 1 | 未維修 | 橋梁排水設施 |  | 35313 |  | 1 | 4
14 | 2020-05-05 | 1 | 未維修 | 橋墩／帽梁 |  | 35313 |  | 1 | 7
15 | 2020-05-05 | 1 | 未維修 | 橋墩／帽梁 |  | 35313 |  | 1 | 7
16 | 2020-05-05 | 1 | 未維修 | 橋面板 |  | 35313 |  | 1 | 7
17 | 2020-05-05 | 1 | 未維修 | 橋護欄 |  | 35313 |  | 1 | 3
18 | 2020-05-05 | 1 | 未維修 | 橋墩／帽梁 |  | 35313 |  | 1 | 7
19 | 2020-05-05 | 1 | 未維修 | 橋面板 |  | 35313 |  | 1 | 7
20 | 2020-05-05 | 1 | 未維修 | 橋墩／帽梁 |  | 35313 |  | 1 | 7
21 | 2020-05-05 | 2 | 未維修 | 橋墩／帽梁 |  | 35313 |  | 2 | 7
22 | 2020-05-05 | 2 | 未維修 | 橋墩／帽梁 |  | 35313 |  | 2 | 7
23 | 2020-05-05 | 2 | 未維修 | 橋墩／帽梁 |  | 35313 |  | 2 | 7
24 | 2020-05-05 | 2 | 未維修 | 橋墩／帽梁 |  | 35313 |  | 2 | 7
25 | 2020-05-05 | 2 | 未維修 | 橋墩／帽梁 |  | 35313 |  | 2 | 7
26 | 2020-05-05 | 2 | 未維修 | 橋墩／帽梁 |  | 35313 |  | 2 | 7
27 | 2020-05-05 | 2 | 未維修 | 橋墩／帽梁 |  | 35313 |  | 2 | 7
28 | 2020-05-05 | 1 | 未維修 | 橋墩／帽梁 |  | 35313 |  | 1 | 7
29 | 2020-05-05 | 2 | 未維修 | 橋墩／帽梁 |  | 35313 |  | 2 | 7
30 | 2020-05-05 | 1 | 未維修 | 橋墩／帽梁 |  | 35313 |  | 1 | 7
31 | 2020-05-05 | 2 | 未維修 | 橋墩／帽梁 |  | 35313 |  | 2 | 7
32 | 2020-05-05 | 2 | 未維修 | 橋墩／帽梁 |  | 35313 |  | 2 | 7
33 | 2020-05-05 | 2 | 未維修 | 橋墩／帽梁 |  | 35313 |  | 2 | 7
34 | 2020-05-05 | 2 | 未維修 | 橋墩／帽梁 |  | 35313 |  | 2 | 7
35 | 2020-05-05 | 1 | 未維修 | 橋墩／帽梁 |  | 35313 |  | 1 | 7
36 | 2020-05-05 | 2 | 未維修 | 橋墩／帽梁 |  | 35313 |  | 2 | 7
37 | 2020-05-05 | 2 | 未維修 | 橋墩／帽梁 |  | 35313 |  | 2 | 7
38 | 2020-05-05 | 1 | 未維修 | 橋墩／帽梁 |  | 35313 |  | 1 | 7
39 | 2020-05-05 | 2 | 未維修 | 橋墩／帽梁 |  | 35313 |  | 2 | 7
40 | 2020-05-05 | 2 | 未維修 | 橋墩／帽梁 |  | 35313 |  | 2 | 7
41 | 2020-05-05 | 2 | 未維修 | 橋墩／帽梁 |  | 35313 |  | 2 | 7
42 | 2020-05-05 | 1 | 未維修 | 橋墩／帽梁 |  | 35313 |  | 1 | 7
43 | 2020-05-05 | 2 | 未維修 | 橋墩／帽梁 |  | 35313 |  | 2 | 7
44 | 2020-05-05 | 2 | 未維修 | 橋墩／帽梁 |  | 35313 |  | 2 | 7
45 | 2020-05-05 | 2 | 未維修 | 橋墩／帽梁 |  | 35313 |  | 2 | 7
46 | 2020-05-05 | 2 | 未維修 | 橋墩／帽梁 |  | 35313 |  | 2 | 7
47 | 2020-05-05 | 2 | 未維修 | 橋墩／帽梁 |  | 35313 |  | 2 | 7
48 | 2020-05-05 | 2 | 未維修 | 橋墩／帽梁 |  | 35313 |  | 2 | 7
49 | 2020-05-05 | 1 | 未維修 | 橋護欄 |  | 35313 |  | 1 | 3
50 | 2020-05-05 | 2 | 未維修 | 主梁 |  | 35313 |  | 2 | 8
1 | 2020-05-05 | 1 | 未維修 | 橫隔梁 |  | 35314 | 汐五高架第25標 | 1 | 6
2 | 2020-05-05 | 1 | 未維修 | 橋護欄 |  | 35314 |  | 1 | 3
3 | 2020-05-05 | 1 | 未維修 | 橋梁排水設施 |  | 35314 |  | 1 | 4
4 | 2020-05-05 | 1 | 未維修 | 橫隔梁 |  | 35314 |  | 1 | 6
5 | 2020-05-05 | 1 | 未維修 | 主梁 |  | 35314 |  | 1 | 8
6 | 2020-05-05 | 1 | 未維修 | 主梁 |  | 35314 |  | 1 | 8
7 | 2020-05-05 | 1 | 未維修 | 橫隔梁 |  | 35314 |  | 1 | 6
8 | 2020-05-05 | 1 | 未維修 | 橋墩／帽梁 |  | 35314 |  | 1 | 7
9 | 2020-05-05 | 1 | 未維修 | 橋墩／帽梁 |  | 35314 |  | 1 | 7
10 | 2020-05-05 | 2 | 未維修 | 橋墩／帽梁 |  | 35314 |  | 2 | 7
11 | 2020-05-05 | 1 | 未維修 | 橋面板 |  | 35314 |  | 1 | 7
12 | 2020-05-05 | 1 | 未維修 | 橋面板 |  | 35314 |  | 1 | 7
13 | 2020-05-05 | 1 | 未維修 | 橫隔梁 |  | 35314 |  | 1 | 6
14 | 2020-05-05 | 1 | 未維修 | 主梁 |  | 35314 |  | 1 | 8
15 | 2020-05-05 | 1 | 未維修 | 橋梁排水設施 |  | 35314 |  | 1 | 4
16 | 2020-05-05 | 1 | 未維修 | 主梁 |  | 35314 |  | 1 | 8
17 | 2020-05-05 | 1 | 未維修 | 橋梁排水設施 |  | 35314 |  | 1 | 4
18 | 2020-05-05 | 1 | 未維修 | 橋護欄 |  | 35314 |  | 1 | 3
19 | 2020-05-05 | 2 | 未維修 | 橋護欄 |  | 35314 |  | 2 | 3
20 | 2020-05-05 | 1 | 未維修 | 橋護欄 |  | 35314 |  | 1 | 3
21 | 2020-05-05 | 1 | 未維修 | 橋護欄 |  | 35314 |  | 1 | 3
22 | 2020-05-05 | 1 | 未維修 | 橋墩／帽梁 |  | 35314 |  | 1 | 7
23 | 2020-05-05 | 1 | 未維修 | 橋梁排水設施 |  | 35314 |  | 1 | 4
24 | 2020-05-05 | 1 | 未維修 | 橋梁排水設施 |  | 35314 |  | 1 | 4
25 | 2020-05-05 | 2 | 未維修 | 橋面板 |  | 35314 |  | 2 | 7
26 | 2020-05-05 | 1 | 未維修 | 橋護欄 |  | 35314 |  | 1 | 3
27 | 2020-05-05 | 1 | 未維修 | 橫隔梁 |  | 35314 |  | 1 | 6
28 | 2020-05-05 | 1 | 未維修 | 橫隔梁 |  | 35314 |  | 1 | 6
29 | 2020-05-05 | 1 | 未維修 | 橋面板 |  | 35314 |  | 1 | 7
30 | 2020-05-05 | 1 | 未維修 | 橋梁排水設施 |  | 35314 |  | 1 | 4
31 | 2020-05-05 | 1 | 未維修 | 橋梁排水設施 |  | 35314 |  | 1 | 4
32 | 2020-05-05 | 1 | 未維修 | 防落設施 |  | 35314 |  | 1 | 5
33 | 2020-05-05 | 2 | 未維修 | 橋墩／帽梁 |  | 35314 |  | 2 | 7
34 | 2020-05-05 | 1 | 未維修 | 橋墩／帽梁 |  | 35314 |  | 1 | 7
35 | 2020-05-05 | 2 | 未維修 | 橋墩／帽梁 |  | 35314 |  | 2 | 7
36 | 2020-05-05 | 1 | 未維修 | 防落設施 |  | 35314 |  | 1 | 5
37 | 2020-05-05 | 2 | 未維修 | 橋墩／帽梁 |  | 35314 |  | 2 | 7
38 | 2020-05-05 | 2 | 未維修 | 橋墩／帽梁 |  | 35314 |  | 2 | 7
39 | 2020-05-05 | 1 | 未維修 | 橋墩／帽梁 |  | 35314 |  | 1 | 7
40 | 2020-05-05 | 2 | 未維修 | 橋墩／帽梁 |  | 35314 |  | 2 | 7
41 | 2020-05-05 | 1 | 未維修 | 橋墩／帽梁 |  | 35314 |  | 1 | 7
42 | 2020-05-05 | 1 | 未維修 | 橋墩／帽梁 |  | 35314 |  | 1 | 7
43 | 2020-05-05 | 1 | 未維修 | 橋墩／帽梁 |  | 35314 |  | 1 | 7
44 | 2020-05-05 | 1 | 未維修 | 橋梁排水設施 |  | 35314 |  | 1 | 4
45 | 2020-05-05 | 1 | 未維修 | 橋墩／帽梁 |  | 35314 |  | 1 | 7
46 | 2020-05-05 | 2 | 未維修 | 橋墩／帽梁 |  | 35314 |  | 2 | 7
47 | 2020-05-05 | 2 | 未維修 | 橋墩／帽梁 |  | 35314 |  | 2 | 7
48 | 2020-05-05 | 2 | 未維修 | 橋墩／帽梁 |  | 35314 |  | 2 | 7
49 | 2020-05-05 | 1 | 未維修 | 橫隔梁 |  | 35314 |  | 1 | 6
50 | 2020-05-05 | 2 | 未維修 | 橋墩／帽梁 |  | 35314 |  | 2 | 7
51 | 2020-05-05 | 2 | 未維修 | 橋墩／帽梁 |  | 35314 |  | 2 | 7
52 | 2020-05-05 | 2 | 未維修 | 橋墩／帽梁 |  | 35314 |  | 2 | 7
53 | 2020-05-05 | 2 | 未維修 | 橋墩／帽梁 |  | 35314 |  | 2 | 7
54 | 2020-05-05 | 2 | 未維修 | 橋墩／帽梁 |  | 35314 |  | 2 | 7
55 | 2020-05-05 | 2 | 未維修 | 橋墩／帽梁 |  | 35314 |  | 2 | 7
56 | 2020-05-05 | 2 | 未維修 | 橋墩／帽梁 |  | 35314 |  | 2 | 7
57 | 2020-05-05 | 1 | 未維修 | 橋墩／帽梁 |  | 35314 |  | 1 | 7
58 | 2020-05-05 | 1 | 未維修 | 橫隔梁 |  | 35314 |  | 1 | 6
59 | 2020-05-05 | 1 | 未維修 | 橋梁排水設施 |  | 35314 |  | 1 | 4
60 | 2020-05-05 | 2 | 未維修 | 橋墩／帽梁 |  | 35314 |  | 2 | 7
61 | 2020-05-05 | 1 | 未維修 | 橋墩／帽梁 |  | 35314 |  | 1 | 7
62 | 2020-05-05 | 2 | 未維修 | 橋墩／帽梁 |  | 35314 |  | 2 | 7
63 | 2020-05-05 | 2 | 未維修 | 橋墩／帽梁 |  | 35314 |  | 2 | 7
64 | 2020-05-05 | 2 | 未維修 | 橋墩／帽梁 |  | 35314 |  | 2 | 7
65 | 2020-05-05 | 2 | 未維修 | 橋墩／帽梁 |  | 35314 |  | 2 | 7
66 | 2020-05-05 | 1 | 未維修 | 防落設施 |  | 35314 |  | 1 | 5
67 | 2020-05-05 | 2 | 未維修 | 橋墩／帽梁 |  | 35314 |  | 2 | 7
68 | 2020-05-05 | 1 | 未維修 | 橋墩／帽梁 |  | 35314 |  | 1 | 7
69 | 2020-05-05 | 2 | 未維修 | 橋墩／帽梁 |  | 35314 |  | 2 | 7
70 | 2020-05-05 | 1 | 未維修 | 防落設施 |  | 35314 |  | 1 | 5
71 | 2020-05-05 | 2 | 未維修 | 橋墩／帽梁 |  | 35314 |  | 2 | 7
72 | 2020-05-05 | 1 | 未維修 | 橫隔梁 |  | 35314 |  | 1 | 6
73 | 2020-05-05 | 2 | 未維修 | 橋墩／帽梁 |  | 35314 |  | 2 | 7
74 | 2020-05-05 | 1 | 未維修 | 橋墩／帽梁 |  | 35314 |  | 1 | 7
75 | 2020-05-05 | 1 | 未維修 | 橫隔梁 |  | 35314 |  | 1 | 6
76 | 2020-05-05 | 1 | 未維修 | 橋墩／帽梁 |  | 35314 |  | 1 | 7
77 | 2020-05-05 | 2 | 未維修 | 橋墩／帽梁 |  | 35314 |  | 2 | 7
78 | 2020-05-05 | 2 | 未維修 | 橋墩／帽梁 |  | 35314 |  | 2 | 7
79 | 2020-05-05 | 1 | 未維修 | 橫隔梁 |  | 35314 |  | 1 | 6
80 | 2020-05-05 | 2 | 未維修 | 橋墩／帽梁 |  | 35314 |  | 2 | 7
1 | 2020-05-05 | 2 | 未維修 | 橋墩／帽梁 |  | 35315 | 汐五高架第26標 | 2 | 7
2 | 2020-05-05 | 1 | 未維修 | 橋墩／帽梁 |  | 35315 |  | 1 | 7
3 | 2020-05-05 | 2 | 未維修 | 橋墩／帽梁 |  | 35315 |  | 2 | 7
4 | 2020-05-05 | 1 | 未維修 | 橋墩／帽梁 |  | 35315 |  | 1 | 7
5 | 2020-05-05 | 2 | 未維修 | 橋墩／帽梁 |  | 35315 |  | 2 | 7
6 | 2020-05-05 | 2 | 未維修 | 橋墩／帽梁 |  | 35315 |  | 2 | 7
7 | 2020-05-05 | 2 | 未維修 | 橋墩／帽梁 |  | 35315 |  | 2 | 7
8 | 2020-05-05 | 2 | 未維修 | 橋墩／帽梁 |  | 35315 |  | 2 | 7
9 | 2020-05-05 | 1 | 未維修 | 橋面板 |  | 35315 |  | 1 | 7
10 | 2020-05-05 | 2 | 未維修 | 橋墩／帽梁 |  | 35315 |  | 2 | 7
11 | 2020-05-05 | 2 | 未維修 | 橋墩／帽梁 |  | 35315 |  | 2 | 7
12 | 2020-05-05 | 1 | 未維修 | 橋墩／帽梁 |  | 35315 |  | 1 | 7
13 | 2020-05-05 | 2 | 未維修 | 橋墩／帽梁 |  | 35315 |  | 2 | 7
14 | 2020-05-05 | 2 | 未維修 | 橋墩／帽梁 |  | 35315 |  | 2 | 7
15 | 2020-05-05 | 1 | 未維修 | 橋墩／帽梁 |  | 35315 |  | 1 | 7
16 | 2020-05-05 | 1 | 未維修 | 橋墩／帽梁 |  | 35315 |  | 1 | 7
17 | 2020-05-05 | 2 | 未維修 | 橋墩／帽梁 |  | 35315 |  | 2 | 7
18 | 2020-05-05 | 1 | 未維修 | 橋墩／帽梁 |  | 35315 |  | 1 | 7
19 | 2020-05-05 | 1 | 未維修 | 橋墩／帽梁 |  | 35315 |  | 1 | 7
20 | 2020-05-05 | 2 | 未維修 | 橋墩／帽梁 |  | 35315 |  | 2 | 7
21 | 2020-05-05 | 1 | 未維修 | 橫隔梁 |  | 35315 |  | 1 | 6
22 | 2020-05-05 | 2 | 未維修 | 橋墩／帽梁 |  | 35315 |  | 2 | 7
23 | 2020-05-05 | 2 | 未維修 | 橋墩／帽梁 |  | 35315 |  | 2 | 7
24 | 2020-05-05 | 1 | 未維修 | 橋墩／帽梁 |  | 35315 |  | 1 | 7
25 | 2020-05-05 | 2 | 未維修 | 橋墩／帽梁 |  | 35315 |  | 2 | 7
26 | 2020-05-05 | 2 | 未維修 | 橋墩／帽梁 |  | 35315 |  | 2 | 7
27 | 2020-05-05 | 2 | 未維修 | 橋墩／帽梁 |  | 35315 |  | 2 | 7
28 | 2020-05-05 | 2 | 未維修 | 橋墩／帽梁 |  | 35315 |  | 2 | 7
29 | 2020-05-05 | 2 | 未維修 | 橋墩／帽梁 |  | 35315 |  | 2 | 7
30 | 2020-05-05 | 2 | 未維修 | 橋墩／帽梁 |  | 35315 |  | 2 | 7
31 | 2020-05-05 | 2 | 未維修 | 橋墩／帽梁 |  | 35315 |  | 2 | 7
32 | 2020-05-05 | 2 | 未維修 | 橋墩／帽梁 |  | 35315 |  | 2 | 7
33 | 2020-05-05 | 2 | 未維修 | 橋墩／帽梁 |  | 35315 |  | 2 | 7
34 | 2020-05-05 | 1 | 未維修 | 橋墩／帽梁 |  | 35315 |  | 1 | 7
35 | 2020-05-05 | 2 | 未維修 | 橋墩／帽梁 |  | 35315 |  | 2 | 7
36 | 2020-05-05 | 2 | 未維修 | 橋墩／帽梁 |  | 35315 |  | 2 | 7
37 | 2020-05-05 | 2 | 未維修 | 橋墩／帽梁 |  | 35315 |  | 2 | 7
38 | 2020-05-05 | 1 | 未維修 | 橋墩／帽梁 |  | 35315 |  | 1 | 7
39 | 2020-05-05 | 1 | 未維修 | 橋墩／帽梁 |  | 35315 |  | 1 | 7
40 | 2020-05-05 | 2 | 未維修 | 橋墩／帽梁 |  | 35315 |  | 2 | 7
41 | 2020-05-05 | 1 | 未維修 | 橋面板 |  | 35315 |  | 1 | 7
42 | 2020-05-05 | 2 | 未維修 | 橋墩／帽梁 |  | 35315 |  | 2 | 7
43 | 2020-05-05 | 1 | 未維修 | 橫隔梁 |  | 35315 |  | 1 | 6
44 | 2020-05-05 | 1 | 未維修 | 橫隔梁 |  | 35315 |  | 1 | 6
45 | 2020-05-05 | 2 | 未維修 | 橋墩／帽梁 |  | 35315 |  | 2 | 7
46 | 2020-05-05 | 1 | 未維修 | 橋面板 |  | 35315 |  | 1 | 7
47 | 2020-05-05 | 1 | 未維修 | 橋面板 |  | 35315 |  | 1 | 7
48 | 2020-05-05 | 2 | 未維修 | 橋墩／帽梁 |  | 35315 |  | 2 | 7
49 | 2020-05-05 | 1 | 未維修 | 橋護欄 |  | 35315 |  | 1 | 3
50 | 2020-05-05 | 1 | 未維修 | 橋面板 |  | 35315 |  | 1 | 7
51 | 2020-05-05 | 1 | 未維修 | 橋墩／帽梁 |  | 35315 |  | 1 | 7
52 | 2020-05-05 | 1 | 未維修 | 橋墩／帽梁 |  | 35315 |  | 1 | 7
53 | 2020-05-05 | 1 | 未維修 | 橋護欄 |  | 35315 |  | 1 | 3
54 | 2020-05-05 | 1 | 未維修 | 橋墩／帽梁 |  | 35315 |  | 1 | 7
55 | 2020-05-05 | 1 | 未維修 | 橋墩／帽梁 |  | 35315 |  | 1 | 7
1 | 2020-05-03 | 2 | 未維修 | 防落設施 |  | 35319 | 汐五高架第28標棧道橋 | 2 | 5
2 | 2020-05-03 | 2 | 未維修 | 橋面板 |  | 35319 |  | 2 | 7
3 | 2020-05-03 | 1 | 未維修 | 防落設施 |  | 35319 |  | 1 | 5
4 | 2020-05-03 | 2 | 未維修 | 橋面板 |  | 35319 |  | 2 | 7
5 | 2020-05-03 | 2 | 未維修 | 橋面板 |  | 35319 |  | 2 | 7
6 | 2020-05-03 | 2 | 未維修 | 橋面板 |  | 35319 |  | 2 | 7
7 | 2020-05-03 | 2 | 未維修 | 橋面板 |  | 35319 |  | 2 | 7
1 | 2020-05-03 | 1 | 未維修 | 主梁 |  | 35320 | 汐五高架第28標匝道C橋 | 1 | 8
2 | 2020-05-03 | 1 | 未維修 | 主梁 |  | 35320 |  | 1 | 8
3 | 2020-05-03 | 1 | 未維修 | 橋墩／帽梁 |  | 35320 |  | 1 | 7
4 | 2020-05-03 | 1 | 未維修 | 橋墩／帽梁 |  | 35320 |  | 1 | 7
5 | 2020-05-03 | 1 | 未維修 | 橋墩／帽梁 |  | 35320 |  | 1 | 7
6 | 2020-05-03 | 1 | 未維修 | 橋護欄 |  | 35320 |  | 1 | 3
1 | 2020-05-03 | 1 | 未維修 | 橋面板 |  | 35321 | 汐五高架第28標匝道C棧橋 | 1 | 7
2 | 2020-05-03 | 2 | 未維修 | 橋面板 |  | 35321 |  | 2 | 7
3 | 2020-05-03 | 1 | 未維修 | 橋護欄 |  | 35321 |  | 1 | 3
4 | 2020-05-03 | 2 | 未維修 | 橋墩／帽梁 |  | 35321 |  | 2 | 7
5 | 2020-05-03 | 1 | 未維修 | 橋台 |  | 35321 |  | 1 | 6
6 | 2020-05-03 | 1 | 未維修 | 橋護欄 |  | 35321 |  | 1 | 3
7 | 2020-05-03 | 2 | 未維修 | 橋面板 |  | 35321 |  | 2 | 7
1 | 2020-05-08 | 1 | 未維修 | 橋面板 |  | 35322 | 汐五高架第28標匝道D橋 | 1 | 7
2 | 2020-05-08 | 1 | 未維修 | 橋面板 |  | 35322 |  | 1 | 7
3 | 2020-05-08 | 1 | 未維修 | 橋墩／帽梁 |  | 35322 |  | 1 | 7
4 | 2020-05-08 | 2 | 未維修 | 橋墩／帽梁 |  | 35322 |  | 2 | 7
5 | 2020-05-08 | 1 | 未維修 | 橋墩／帽梁 |  | 35322 |  | 1 | 7
6 | 2020-05-08 | 1 | 未維修 | 橋墩／帽梁 |  | 35322 |  | 1 | 7
7 | 2020-05-08 | 2 | 未維修 | 橋墩／帽梁 |  | 35322 |  | 2 | 7
8 | 2020-05-08 | 1 | 未維修 | 橋墩／帽梁 |  | 35322 |  | 1 | 7
9 | 2020-05-08 | 1 | 未維修 | 橋墩／帽梁 |  | 35322 |  | 1 | 7
10 | 2020-05-08 | 1 | 未維修 | 橋墩／帽梁 |  | 35322 |  | 1 | 7
11 | 2020-05-08 | 1 | 未維修 | 橋墩／帽梁 |  | 35322 |  | 1 | 7
12 | 2020-05-08 | 1 | 未維修 | 橋護欄 |  | 35322 |  | 1 | 3
13 | 2020-05-08 | 1 | 未維修 | 橋面板 |  | 35322 |  | 1 | 7
14 | 2020-05-08 | 2 | 未維修 | 橋墩／帽梁 |  | 35322 |  | 2 | 7
15 | 2020-05-08 | 2 | 未維修 | 橋墩／帽梁 |  | 35322 |  | 2 | 7
16 | 2020-05-08 | 1 | 未維修 | 橋墩／帽梁 |  | 35322 |  | 1 | 7
17 | 2020-05-08 | 2 | 未維修 | 橋墩／帽梁 |  | 35322 |  | 2 | 7
18 | 2020-05-08 | 2 | 未維修 | 橋墩／帽梁 |  | 35322 |  | 2 | 7
19 | 2020-05-08 | 1 | 未維修 | 防落設施 |  | 35322 |  | 1 | 5
20 | 2020-05-08 | 2 | 未維修 | 橋墩／帽梁 |  | 35322 |  | 2 | 7
21 | 2020-05-08 | 1 | 未維修 | 橋墩／帽梁 |  | 35322 |  | 1 | 7
22 | 2020-05-08 | 2 | 未維修 | 橋墩／帽梁 |  | 35322 |  | 2 | 7
23 | 2020-05-08 | 1 | 未維修 | 橋墩／帽梁 |  | 35322 |  | 1 | 7
24 | 2020-05-08 | 1 | 未維修 | 橋墩／帽梁 |  | 35322 |  | 1 | 7
25 | 2020-05-08 | 2 | 未維修 | 橋墩／帽梁 |  | 35322 |  | 2 | 7
26 | 2020-05-08 | 1 | 未維修 | 橋墩／帽梁 |  | 35322 |  | 1 | 7
27 | 2020-05-08 | 1 | 未維修 | 橋墩／帽梁 |  | 35322 |  | 1 | 7
28 | 2020-05-08 | 1 | 未維修 | 橋墩／帽梁 |  | 35322 |  | 1 | 7
29 | 2020-05-08 | 1 | 未維修 | 橋墩／帽梁 |  | 35322 |  | 1 | 7
30 | 2020-05-08 | 2 | 未維修 | 橋墩／帽梁 |  | 35322 |  | 2 | 7
31 | 2020-05-08 | 2 | 未維修 | 橋墩／帽梁 |  | 35322 |  | 2 | 7
32 | 2020-05-08 | 2 | 未維修 | 橋墩／帽梁 |  | 35322 |  | 2 | 7
33 | 2020-05-08 | 1 | 未維修 | 橋墩／帽梁 |  | 35322 |  | 1 | 7
34 | 2020-05-08 | 1 | 未維修 | 橋墩／帽梁 |  | 35322 |  | 1 | 7
35 | 2020-05-08 | 1 | 未維修 | 主梁 |  | 35322 |  | 1 | 8
36 | 2020-05-08 | 1 | 未維修 | 主梁 |  | 35322 |  | 1 | 8
1 | 2020-05-08 | 2 | 未維修 | 橋墩／帽梁 |  | 35323 | 汐五高架第28標匝道D棧橋 | 2 | 7
2 | 2020-05-08 | 2 | 未維修 | 橋護欄 |  | 35323 |  | 2 | 3
3 | 2020-05-08 | 1 | 未維修 | 橋護欄 |  | 35323 |  | 1 | 3
4 | 2020-05-08 | 1 | 未維修 | 橋護欄 |  | 35323 |  | 1 | 3
5 | 2020-05-08 | 3 | 已維修 | 防落設施 | 2020-12-09 | 35323 |  | 1 | 5
1 | 2020-05-02 | 1 | 未維修 | 橋護欄 |  | 35324 | 汐五高架第29標 | 1 | 3
2 | 2020-05-02 | 1 | 未維修 | 橋護欄 |  | 35324 |  | 1 | 3
3 | 2020-05-02 | 2 | 未維修 | 橋墩／帽梁 |  | 35324 |  | 2 | 7
4 | 2020-05-02 | 2 | 未維修 | 橋面板 |  | 35324 |  | 2 | 7
5 | 2020-05-02 | 1 | 未維修 | 橋面板 |  | 35324 |  | 1 | 7
6 | 2020-05-02 | 2 | 未維修 | 橋墩／帽梁 |  | 35324 |  | 2 | 7
7 | 2020-05-02 | 2 | 未維修 | 橋面板 |  | 35324 |  | 2 | 7
8 | 2020-05-02 | 1 | 未維修 | 主梁 |  | 35324 |  | 1 | 8
9 | 2020-05-02 | 1 | 未維修 | 橋墩／帽梁 |  | 35324 |  | 1 | 7
10 | 2020-05-02 | 1 | 未維修 | 橋墩／帽梁 |  | 35324 |  | 1 | 7
11 | 2020-05-02 | 1 | 未維修 | 橋墩／帽梁 |  | 35324 |  | 1 | 7
12 | 2020-05-02 | 2 | 未維修 | 橋墩／帽梁 |  | 35324 |  | 2 | 7
13 | 2020-05-02 | 1 | 未維修 | 橋面板 |  | 35324 |  | 1 | 7
14 | 2020-05-02 | 1 | 未維修 | 橋面板 |  | 35324 |  | 1 | 7
15 | 2020-05-02 | 2 | 未維修 | 橋墩／帽梁 |  | 35324 |  | 2 | 7
16 | 2020-05-02 | 2 | 未維修 | 橋墩／帽梁 |  | 35324 |  | 2 | 7
17 | 2020-05-02 | 2 | 未維修 | 橋面板 |  | 35324 |  | 2 | 7
18 | 2020-05-02 | 1 | 未維修 | 橋面板 |  | 35324 |  | 1 | 7
19 | 2020-05-02 | 1 | 未維修 | 橋墩／帽梁 |  | 35324 |  | 1 | 7
20 | 2020-05-02 | 1 | 未維修 | 主梁 |  | 35324 |  | 1 | 8
21 | 2020-05-02 | 2 | 未維修 | 橋墩／帽梁 |  | 35324 |  | 2 | 7
22 | 2020-05-02 | 1 | 未維修 | 橋墩／帽梁 |  | 35324 |  | 1 | 7
23 | 2020-05-02 | 2 | 未維修 | 橋墩／帽梁 |  | 35324 |  | 2 | 7
24 | 2020-05-02 | 2 | 未維修 | 橋墩／帽梁 |  | 35324 |  | 2 | 7
25 | 2020-05-02 | 2 | 未維修 | 橋墩／帽梁 |  | 35324 |  | 2 | 7
26 | 2020-05-02 | 2 | 未維修 | 橋墩／帽梁 |  | 35324 |  | 2 | 7
27 | 2020-05-02 | 1 | 未維修 | 橫隔梁 |  | 35324 |  | 1 | 6
28 | 2020-05-02 | 1 | 未維修 | 橋墩／帽梁 |  | 35324 |  | 1 | 7
29 | 2020-05-02 | 2 | 未維修 | 橋墩／帽梁 |  | 35324 |  | 2 | 7
30 | 2020-05-02 | 1 | 未維修 | 橋墩／帽梁 |  | 35324 |  | 1 | 7
31 | 2020-05-02 | 2 | 未維修 | 橋墩／帽梁 |  | 35324 |  | 2 | 7
32 | 2020-05-02 | 2 | 未維修 | 橋墩／帽梁 |  | 35324 |  | 2 | 7
33 | 2020-05-02 | 1 | 未維修 | 橋墩／帽梁 |  | 35324 |  | 1 | 7
34 | 2020-05-02 | 2 | 未維修 | 橋墩／帽梁 |  | 35324 |  | 2 | 7
35 | 2020-05-02 | 1 | 未維修 | 橋墩／帽梁 |  | 35324 |  | 1 | 7
36 | 2020-05-02 | 2 | 未維修 | 橋墩／帽梁 |  | 35324 |  | 2 | 7
37 | 2020-05-02 | 1 | 未維修 | 橋面板 |  | 35324 |  | 1 | 7
38 | 2020-05-02 | 1 | 未維修 | 橋護欄 |  | 35324 |  | 1 | 3
39 | 2020-05-02 | 2 | 未維修 | 橋面板 |  | 35324 |  | 2 | 7
40 | 2020-05-02 | 1 | 未維修 | 橋面板 |  | 35324 |  | 1 | 7
41 | 2020-05-02 | 1 | 未維修 | 橋墩／帽梁 |  | 35324 |  | 1 | 7
42 | 2020-05-02 | 2 | 未維修 | 橋墩／帽梁 |  | 35324 |  | 2 | 7
43 | 2020-05-02 | 2 | 未維修 | 橋墩／帽梁 |  | 35324 |  | 2 | 7
44 | 2020-05-02 | 1 | 未維修 | 橫隔梁 |  | 35324 |  | 1 | 6
45 | 2020-05-02 | 2 | 未維修 | 橋墩／帽梁 |  | 35324 |  | 2 | 7
46 | 2020-05-02 | 1 | 未維修 | 橋墩／帽梁 |  | 35324 |  | 1 | 7
47 | 2020-05-02 | 1 | 未維修 | 橋墩／帽梁 |  | 35324 |  | 1 | 7
48 | 2020-05-02 | 2 | 未維修 | 橋墩／帽梁 |  | 35324 |  | 2 | 7
49 | 2020-05-02 | 1 | 未維修 | 橋墩／帽梁 |  | 35324 |  | 1 | 7
50 | 2020-05-02 | 2 | 未維修 | 橋墩／帽梁 |  | 35324 |  | 2 | 7
51 | 2020-05-02 | 2 | 未維修 | 主梁 |  | 35324 |  | 2 | 8
52 | 2020-05-02 | 2 | 未維修 | 橋墩／帽梁 |  | 35324 |  | 2 | 7
53 | 2020-05-02 | 2 | 未維修 | 橋墩／帽梁 |  | 35324 |  | 2 | 7
54 | 2020-05-02 | 1 | 未維修 | 橋墩／帽梁 |  | 35324 |  | 1 | 7
55 | 2020-05-02 | 1 | 未維修 | 主梁 |  | 35324 |  | 1 | 8
56 | 2020-05-02 | 2 | 未維修 | 主梁 |  | 35324 |  | 2 | 8
57 | 2020-05-02 | 2 | 未維修 | 橋墩／帽梁 |  | 35324 |  | 2 | 7
58 | 2020-05-02 | 1 | 未維修 | 橋面板 |  | 35324 |  | 1 | 7
59 | 2020-05-02 | 2 | 未維修 | 橋面板 |  | 35324 |  | 2 | 7
60 | 2020-05-02 | 2 | 未維修 | 橋墩／帽梁 |  | 35324 |  | 2 | 7
61 | 2020-05-02 | 2 | 未維修 | 橋墩／帽梁 |  | 35324 |  | 2 | 7
62 | 2020-05-02 | 1 | 未維修 | 橋墩／帽梁 |  | 35324 |  | 1 | 7
63 | 2020-05-02 | 2 | 未維修 | 橋面板 |  | 35324 |  | 2 | 7
64 | 2020-05-02 | 2 | 未維修 | 橋墩／帽梁 |  | 35324 |  | 2 | 7
65 | 2020-05-02 | 2 | 未維修 | 橋墩／帽梁 |  | 35324 |  | 2 | 7
66 | 2020-05-02 | 2 | 未維修 | 橋墩／帽梁 |  | 35324 |  | 2 | 7
67 | 2020-05-02 | 1 | 未維修 | 橋面板 |  | 35324 |  | 1 | 7
68 | 2020-05-02 | 2 | 未維修 | 橋墩／帽梁 |  | 35324 |  | 2 | 7
69 | 2020-05-02 | 1 | 未維修 | 橋墩／帽梁 |  | 35324 |  | 1 | 7
70 | 2020-05-02 | 1 | 未維修 | 橋墩／帽梁 |  | 35324 |  | 1 | 7
71 | 2020-05-02 | 2 | 未維修 | 橋墩／帽梁 |  | 35324 |  | 2 | 7
72 | 2020-05-02 | 2 | 未維修 | 橋墩／帽梁 |  | 35324 |  | 2 | 7
73 | 2020-05-02 | 1 | 未維修 | 橋面板 |  | 35324 |  | 1 | 7
74 | 2020-05-02 | 2 | 未維修 | 橋墩／帽梁 |  | 35324 |  | 2 | 7
75 | 2020-05-02 | 2 | 未維修 | 橋墩／帽梁 |  | 35324 |  | 2 | 7
76 | 2020-05-02 | 1 | 未維修 | 橋面板 |  | 35324 |  | 1 | 7
77 | 2020-05-02 | 1 | 未維修 | 橋面板 |  | 35324 |  | 1 | 7
78 | 2020-05-02 | 2 | 未維修 | 橋墩／帽梁 |  | 35324 |  | 2 | 7
79 | 2020-05-02 | 1 | 未維修 | 主梁 |  | 35324 |  | 1 | 8
80 | 2020-05-02 | 1 | 未維修 | 橋墩／帽梁 |  | 35324 |  | 1 | 7
81 | 2020-05-02 | 1 | 未維修 | 橋面板 |  | 35324 |  | 1 | 7
82 | 2020-05-02 | 1 | 未維修 | 橋墩／帽梁 |  | 35324 |  | 1 | 7
83 | 2020-05-02 | 1 | 未維修 | 橋墩／帽梁 |  | 35324 |  | 1 | 7
84 | 2020-05-02 | 1 | 已維修 | 橋墩／帽梁 | 2020-08-09 | 35324 |  | 1 | 7
1 | 2020-05-02 | 1 | 未維修 | 橋墩／帽梁 |  | 35325 | 汐五高架第29標棧橋 | 1 | 7
2 | 2020-05-02 | 1 | 未維修 | 橋面板 |  | 35325 |  | 1 | 7
3 | 2020-05-02 | 1 | 未維修 | 橋面板 |  | 35325 |  | 1 | 7
4 | 2020-05-02 | 2 | 未維修 | 橋墩／帽梁 |  | 35325 |  | 2 | 7
5 | 2020-05-02 | 1 | 未維修 | 橋墩／帽梁 |  | 35325 |  | 1 | 7
6 | 2020-05-02 | 2 | 未維修 | 橋面板 |  | 35325 |  | 2 | 7
7 | 2020-05-02 | 2 | 未維修 | 橋墩／帽梁 |  | 35325 |  | 2 | 7
8 | 2020-05-02 | 2 | 未維修 | 橋墩／帽梁 |  | 35325 |  | 2 | 7
9 | 2020-05-02 | 2 | 未維修 | 橋面板 |  | 35325 |  | 2 | 7
10 | 2020-05-02 | 2 | 未維修 | 橋墩／帽梁 |  | 35325 |  | 2 | 7
11 | 2020-05-02 | 1 | 未維修 | 橋面板 |  | 35325 |  | 1 | 7
12 | 2020-05-02 | 2 | 未維修 | 橋墩／帽梁 |  | 35325 |  | 2 | 7
13 | 2020-05-02 | 2 | 未維修 | 橋墩／帽梁 |  | 35325 |  | 2 | 7
1 | 2020-05-02 | 1 | 未維修 | 主梁 |  | 35326 | 汐五高架第29標匝道A橋 | 1 | 8
2 | 2020-05-02 | 1 | 未維修 | 橋墩／帽梁 |  | 35326 |  | 1 | 7
3 | 2020-05-02 | 2 | 未維修 | 橋面板 |  | 35326 |  | 2 | 7
4 | 2020-05-02 | 1 | 未維修 | 橋面板 |  | 35326 |  | 1 | 7
5 | 2020-05-02 | 1 | 未維修 | 橋墩／帽梁 |  | 35326 |  | 1 | 7
6 | 2020-05-02 | 1 | 未維修 | 橫隔梁 |  | 35326 |  | 1 | 6
7 | 2020-05-02 | 1 | 未維修 | 主梁 |  | 35326 |  | 1 | 8
8 | 2020-05-02 | 1 | 未維修 | 主梁 |  | 35326 |  | 1 | 8
9 | 2020-05-02 | 1 | 未維修 | 橋面板 |  | 35326 |  | 1 | 7
10 | 2020-05-02 | 1 | 未維修 | 防落設施 |  | 35326 |  | 1 | 5
11 | 2020-05-02 | 1 | 未維修 | 橋面板 |  | 35326 |  | 1 | 7
12 | 2020-05-02 | 1 | 未維修 | 主梁 |  | 35326 |  | 1 | 8
13 | 2020-05-02 | 1 | 未維修 | 橋梁排水設施 |  | 35326 |  | 1 | 4
14 | 2020-05-02 | 2 | 未維修 | 橋墩／帽梁 |  | 35326 |  | 2 | 7
15 | 2020-05-02 | 2 | 未維修 | 橋墩／帽梁 |  | 35326 |  | 2 | 7
16 | 2020-05-02 | 1 | 未維修 | 橋墩／帽梁 |  | 35326 |  | 1 | 7
17 | 2020-05-02 | 1 | 未維修 | 橋面板 |  | 35326 |  | 1 | 7
18 | 2020-05-02 | 1 | 未維修 | 主梁 |  | 35326 |  | 1 | 8
19 | 2020-05-02 | 1 | 未維修 | 橋墩／帽梁 |  | 35326 |  | 1 | 7
20 | 2020-05-02 | 2 | 未維修 | 橋墩／帽梁 |  | 35326 |  | 2 | 7
21 | 2020-05-02 | 2 | 未維修 | 橋面板 |  | 35326 |  | 2 | 7
22 | 2020-05-02 | 1 | 未維修 | 防落設施 |  | 35326 |  | 1 | 5
23 | 2020-05-02 | 1 | 未維修 | 防落設施 |  | 35326 |  | 1 | 5
24 | 2020-05-02 | 1 | 未維修 | 主梁 |  | 35326 |  | 1 | 8
25 | 2020-05-02 | 1 | 未維修 | 主梁 |  | 35326 |  | 1 | 8
26 | 2020-05-02 | 1 | 未維修 | 橋護欄 |  | 35326 |  | 1 | 3
27 | 2020-05-02 | 2 | 未維修 | 橋墩／帽梁 |  | 35326 |  | 2 | 7
28 | 2020-05-02 | 1 | 未維修 | 主梁 |  | 35326 |  | 1 | 8
29 | 2020-05-02 | 2 | 未維修 | 橋墩／帽梁 |  | 35326 |  | 2 | 7
30 | 2020-05-02 | 2 | 未維修 | 橋面板 |  | 35326 |  | 2 | 7
31 | 2020-05-02 | 1 | 未維修 | 橋面板 |  | 35326 |  | 1 | 7
32 | 2020-05-02 | 1 | 未維修 | 橋面板 |  | 35326 |  | 1 | 7
33 | 2020-05-02 | 1 | 未維修 | 主梁 |  | 35326 |  | 1 | 8
34 | 2020-05-02 | 1 | 未維修 | 主梁 |  | 35326 |  | 1 | 8
35 | 2020-05-02 | 1 | 未維修 | 主梁 |  | 35326 |  | 1 | 8
36 | 2020-05-02 | 2 | 未維修 | 主梁 |  | 35326 |  | 2 | 8
37 | 2020-05-02 | 1 | 未維修 | 主梁 |  | 35326 |  | 1 | 8
38 | 2020-05-02 | 1 | 未維修 | 橋面板 |  | 35326 |  | 1 | 7
39 | 2020-05-02 | 1 | 未維修 | 主梁 |  | 35326 |  | 1 | 8
40 | 2020-05-02 | 1 | 未維修 | 橋面板 |  | 35326 |  | 1 | 7
41 | 2020-05-02 | 1 | 未維修 | 主梁 |  | 35326 |  | 1 | 8
42 | 2020-05-02 | 1 | 未維修 | 主梁 |  | 35326 |  | 1 | 8
43 | 2020-05-02 | 2 | 未維修 | 橋墩／帽梁 |  | 35326 |  | 2 | 7
44 | 2020-05-02 | 1 | 未維修 | 橋面板 |  | 35326 |  | 1 | 7
45 | 2020-05-02 | 1 | 未維修 | 主梁 |  | 35326 |  | 1 | 8
46 | 2020-05-02 | 1 | 未維修 | 防落設施 |  | 35326 |  | 1 | 5
47 | 2020-05-02 | 1 | 未維修 | 主梁 |  | 35326 |  | 1 | 8
48 | 2020-05-02 | 2 | 未維修 | 防落設施 |  | 35326 |  | 2 | 5
49 | 2020-05-02 | 2 | 未維修 | 橋墩／帽梁 |  | 35326 |  | 2 | 7
50 | 2020-05-02 | 1 | 未維修 | 橋護欄 |  | 35326 |  | 1 | 3
51 | 2020-05-02 | 1 | 未維修 | 橋墩／帽梁 |  | 35326 |  | 1 | 7
52 | 2020-05-02 | 1 | 未維修 | 橋護欄 |  | 35326 |  | 1 | 3
53 | 2020-05-02 | 1 | 未維修 | 橋面板 |  | 35326 |  | 1 | 7
54 | 2020-05-02 | 2 | 未維修 | 橋面板 |  | 35326 |  | 2 | 7
55 | 2020-05-02 | 2 | 未維修 | 橋墩／帽梁 |  | 35326 |  | 2 | 7
56 | 2020-05-02 | 1 | 未維修 | 橋面板 |  | 35326 |  | 1 | 7
57 | 2020-05-02 | 1 | 未維修 | 主梁 |  | 35326 |  | 1 | 8
58 | 2020-05-02 | 2 | 未維修 | 橋墩／帽梁 |  | 35326 |  | 2 | 7
59 | 2020-05-02 | 2 | 未維修 | 橋墩／帽梁 |  | 35326 |  | 2 | 7
60 | 2020-05-02 | 1 | 未維修 | 主梁 |  | 35326 |  | 1 | 8
61 | 2020-05-02 | 1 | 未維修 | 主梁 |  | 35326 |  | 1 | 8
62 | 2020-05-02 | 2 | 未維修 | 橋墩／帽梁 |  | 35326 |  | 2 | 7
63 | 2020-05-02 | 1 | 未維修 | 橋墩／帽梁 |  | 35326 |  | 1 | 7
64 | 2020-05-02 | 1 | 未維修 | 主梁 |  | 35326 |  | 1 | 8
65 | 2020-05-02 | 2 | 未維修 | 橋墩／帽梁 |  | 35326 |  | 2 | 7
66 | 2020-05-02 | 1 | 未維修 | 橋墩／帽梁 |  | 35326 |  | 1 | 7
67 | 2020-05-02 | 1 | 未維修 | 主梁 |  | 35326 |  | 1 | 8
68 | 2020-05-02 | 1 | 未維修 | 主梁 |  | 35326 |  | 1 | 8
69 | 2020-05-02 | 1 | 未維修 | 橋墩／帽梁 |  | 35326 |  | 1 | 7
70 | 2020-05-02 | 1 | 未維修 | 橋面板 |  | 35326 |  | 1 | 7
71 | 2020-05-02 | 2 | 未維修 | 橋墩／帽梁 |  | 35326 |  | 2 | 7
72 | 2020-05-02 | 1 | 未維修 | 主梁 |  | 35326 |  | 1 | 8
73 | 2020-05-02 | 1 | 未維修 | 橋面板 |  | 35326 |  | 1 | 7
74 | 2020-05-02 | 1 | 未維修 | 橋墩／帽梁 |  | 35326 |  | 1 | 7
75 | 2020-05-02 | 1 | 未維修 | 橋墩／帽梁 |  | 35326 |  | 1 | 7
76 | 2020-05-02 | 2 | 未維修 | 橋墩／帽梁 |  | 35326 |  | 2 | 7
77 | 2020-05-02 | 2 | 未維修 | 橋面板 |  | 35326 |  | 2 | 7
78 | 2020-05-02 | 2 | 未維修 | 防落設施 |  | 35326 |  | 2 | 5
79 | 2020-05-02 | 1 | 未維修 | 主梁 |  | 35326 |  | 1 | 8
80 | 2020-05-02 | 2 | 未維修 | 橋墩／帽梁 |  | 35326 |  | 2 | 7
81 | 2020-05-02 | 1 | 未維修 | 橋面板 |  | 35326 |  | 1 | 7
82 | 2020-05-02 | 2 | 未維修 | 橋墩／帽梁 |  | 35326 |  | 2 | 7
83 | 2020-05-02 | 1 | 未維修 | 主梁 |  | 35326 |  | 1 | 8
84 | 2020-05-02 | 1 | 未維修 | 橋墩／帽梁 |  | 35326 |  | 1 | 7
85 | 2020-05-02 | 1 | 未維修 | 橋墩／帽梁 |  | 35326 |  | 1 | 7
86 | 2020-05-02 | 1 | 未維修 | 橋面板 |  | 35326 |  | 1 | 7
87 | 2020-05-02 | 1 | 未維修 | 主梁 |  | 35326 |  | 1 | 8
88 | 2020-05-02 | 1 | 未維修 | 橋面板 |  | 35326 |  | 1 | 7
89 | 2020-05-02 | 1 | 未維修 | 橋面板 |  | 35326 |  | 1 | 7
90 | 2020-05-02 | 1 | 未維修 | 橋墩／帽梁 |  | 35326 |  | 1 | 7
91 | 2020-05-02 | 1 | 未維修 | 橋墩／帽梁 |  | 35326 |  | 1 | 7
92 | 2020-05-02 | 2 | 未維修 | 橋墩／帽梁 |  | 35326 |  | 2 | 7
93 | 2020-05-02 | 1 | 未維修 | 橋墩／帽梁 |  | 35326 |  | 1 | 7
94 | 2020-05-02 | 2 | 未維修 | 橋墩／帽梁 |  | 35326 |  | 2 | 7
95 | 2020-05-02 | 2 | 未維修 | 橋墩／帽梁 |  | 35326 |  | 2 | 7
96 | 2020-05-02 | 1 | 未維修 | 橋墩／帽梁 |  | 35326 |  | 1 | 7
97 | 2020-05-02 | 1 | 未維修 | 主梁 |  | 35326 |  | 1 | 8
98 | 2020-05-02 | 2 | 未維修 | 橋墩／帽梁 |  | 35326 |  | 2 | 7
99 | 2020-05-02 | 1 | 未維修 | 主梁 |  | 35326 |  | 1 | 8
100 | 2020-05-02 | 2 | 未維修 | 橋面板 |  | 35326 |  | 2 | 7
101 | 2020-05-02 | 1 | 未維修 | 主梁 |  | 35326 |  | 1 | 8
102 | 2020-05-02 | 1 | 未維修 | 主梁 |  | 35326 |  | 1 | 8
103 | 2020-05-02 | 1 | 未維修 | 橋墩／帽梁 |  | 35326 |  | 1 | 7
104 | 2020-05-02 | 1 | 未維修 | 橋面板 |  | 35326 |  | 1 | 7
105 | 2020-05-02 | 1 | 未維修 | 防落設施 |  | 35326 |  | 1 | 5
106 | 2020-05-02 | 1 | 未維修 | 橋墩／帽梁 |  | 35326 |  | 1 | 7
107 | 2020-05-02 | 1 | 未維修 | 主梁 |  | 35326 |  | 1 | 8
108 | 2020-05-02 | 1 | 未維修 | 橋墩／帽梁 |  | 35326 |  | 1 | 7
109 | 2020-05-02 | 1 | 未維修 | 橋面板 |  | 35326 |  | 1 | 7
110 | 2020-05-02 | 1 | 未維修 | 主梁 |  | 35326 |  | 1 | 8
111 | 2020-05-02 | 1 | 未維修 | 橋護欄 |  | 35326 |  | 1 | 3
112 | 2020-05-02 | 2 | 已維修 | 橋護欄 | 2021-07-30 | 35326 |  | 1 | 3
1 | 2020-05-02 | 1 | 未維修 | 翼牆／擋土牆 |  | 35327 | 汐五高架第29標匝道A棧橋 | 1 | 5
2 | 2020-05-02 | 2 | 未維修 | 橋台 |  | 35327 |  | 2 | 6
3 | 2020-05-02 | 1 | 未維修 | 橋台 |  | 35327 |  | 1 | 6
4 | 2020-05-02 | 2 | 未維修 | 橋面板 |  | 35327 |  | 2 | 7
5 | 2020-05-02 | 2 | 未維修 | 橋護欄 |  | 35327 |  | 2 | 3
6 | 2020-05-02 | 2 | 未維修 | 橋面板 |  | 35327 |  | 2 | 7
7 | 2020-05-02 | 2 | 未維修 | 橋面板 |  | 35327 |  | 2 | 7
1 | 2020-05-02 | 1 | 未維修 | 主梁 |  | 35328 | 汐五高架第29標匝道B | 1 | 8
2 | 2020-05-02 | 1 | 未維修 | 橋墩／帽梁 |  | 35328 |  | 1 | 7
3 | 2020-05-02 | 1 | 未維修 | 主梁 |  | 35328 |  | 1 | 8
4 | 2020-05-02 | 1 | 未維修 | 橫隔梁 |  | 35328 |  | 1 | 6
5 | 2020-05-02 | 1 | 未維修 | 橋墩／帽梁 |  | 35328 |  | 1 | 7
6 | 2020-05-02 | 1 | 未維修 | 橋墩／帽梁 |  | 35328 |  | 1 | 7
7 | 2020-05-02 | 1 | 未維修 | 橫隔梁 |  | 35328 |  | 1 | 6
8 | 2020-05-02 | 2 | 未維修 | 橋墩／帽梁 |  | 35328 |  | 2 | 7
9 | 2020-05-02 | 1 | 未維修 | 主梁 |  | 35328 |  | 1 | 8
10 | 2020-05-02 | 1 | 未維修 | 橋護欄 |  | 35328 |  | 1 | 3
1 | 2020-05-02 | 1 | 未維修 | 橋墩／帽梁 |  | 35329 | 汐五高架第29標匝道B棧橋 | 1 | 7
2 | 2020-05-02 | 2 | 未維修 | 橋面板 |  | 35329 |  | 2 | 7
3 | 2020-05-02 | 2 | 未維修 | 橋面板 |  | 35329 |  | 2 | 7
4 | 2020-05-02 | 2 | 未維修 | 橋面板 |  | 35329 |  | 2 | 7
5 | 2020-05-02 | 1 | 未維修 | 橋面板 |  | 35329 |  | 1 | 7
6 | 2020-05-02 | 1 | 未維修 | 橋面板 |  | 35329 |  | 1 | 7
7 | 2020-05-02 | 2 | 未維修 | 橋墩／帽梁 |  | 35329 |  | 2 | 7
8 | 2020-05-02 | 2 | 未維修 | 橋面板 |  | 35329 |  | 2 | 7
9 | 2020-05-02 | 2 | 未維修 | 橋墩／帽梁 |  | 35329 |  | 2 | 7
10 | 2020-05-02 | 2 | 未維修 | 橋面板 |  | 35329 |  | 2 | 7
11 | 2020-05-02 | 1 | 未維修 | 橋面板 |  | 35329 |  | 1 | 7
12 | 2020-05-02 | 1 | 未維修 | 橋護欄 |  | 35329 |  | 1 | 3
13 | 2020-05-02 | 2 | 未維修 | 橋面板 |  | 35329 |  | 2 | 7
14 | 2020-05-02 | 2 | 未維修 | 橋面板 |  | 35329 |  | 2 | 7
15 | 2020-05-02 | 3 | 已維修 | 橋梁排水設施 | 2020-12-08 | 35329 |  | 1 | 4
1 | 2020-06-16 | 1 | 未維修 | 橫隔梁 |  | 35481 | 大直橋 S | 1 | 6
2 | 2020-06-16 | 1 | 未維修 | 主梁 |  | 35481 |  | 1 | 8
3 | 2020-06-16 | 2 | 未維修 | 橫隔梁 |  | 35481 |  | 2 | 6
4 | 2020-06-16 | 1 | 未維修 | 橫隔梁 |  | 35481 |  | 1 | 6
5 | 2020-06-16 | 1 | 未維修 | 橫隔梁 |  | 35481 |  | 1 | 6
6 | 2020-06-16 | 2 | 未維修 | 橫隔梁 |  | 35481 |  | 2 | 6
7 | 2020-06-16 | 2 | 未維修 | 橋墩／帽梁 |  | 35481 |  | 2 | 7
8 | 2020-06-16 | 2 | 未維修 | 橋墩／帽梁 |  | 35481 |  | 2 | 7
9 | 2020-06-16 | 1 | 未維修 | 橋護欄 |  | 35481 |  | 1 | 3
10 | 2020-06-16 | 1 | 未維修 | 橋護欄 |  | 35481 |  | 1 | 3
11 | 2020-06-16 | 1 | 未維修 | 橋護欄 |  | 35481 |  | 1 | 3
12 | 2020-06-16 | 2 | 未維修 | 橋護欄 |  | 35481 |  | 2 | 3
13 | 2020-06-16 | 1 | 未維修 | 橋護欄 |  | 35481 |  | 1 | 3
14 | 2020-06-16 | 2 | 未維修 | 橋護欄 |  | 35481 |  | 2 | 3
15 | 2020-06-16 | 2 | 未維修 | 橋護欄 |  | 35481 |  | 2 | 3
16 | 2020-06-16 | 2 | 未維修 | 橋護欄 |  | 35481 |  | 2 | 3
17 | 2020-06-16 | 2 | 未維修 | 橋護欄 |  | 35481 |  | 2 | 3
18 | 2020-06-16 | 2 | 未維修 | 橋墩／帽梁 |  | 35481 |  | 2 | 7
19 | 2020-06-16 | 2 | 未維修 | 橋墩／帽梁 |  | 35481 |  | 2 | 7
20 | 2020-06-16 | 2 | 未維修 | 橋墩／帽梁 |  | 35481 |  | 2 | 7
21 | 2020-06-16 | 2 | 未維修 | 橋墩／帽梁 |  | 35481 |  | 2 | 7
22 | 2020-06-16 | 1 | 未維修 | 橫隔梁 |  | 35481 |  | 1 | 6
23 | 2020-06-16 | 1 | 未維修 | 橫隔梁 |  | 35481 |  | 1 | 6
24 | 2020-06-16 | 1 | 未維修 | 橫隔梁 |  | 35481 |  | 1 | 6
25 | 2020-06-16 | 1 | 未維修 | 引道路堤護欄 |  | 35481 |  | 1 | 2
26 | 2020-06-16 | 1 | 未維修 | 橋護欄 |  | 35481 |  | 1 | 3
27 | 2020-06-16 | 1 | 未維修 | 橋護欄 |  | 35481 |  | 1 | 3
28 | 2020-06-16 | 2 | 未維修 | 橋護欄 |  | 35481 |  | 2 | 3
29 | 2020-06-16 | 2 | 未維修 | 橋護欄 |  | 35481 |  | 2 | 3
30 | 2020-06-16 | 1 | 未維修 | 橋墩／帽梁 |  | 35481 |  | 1 | 7
31 | 2020-06-16 | 2 | 未維修 | 橋墩／帽梁 |  | 35481 |  | 2 | 7
32 | 2020-06-16 | 2 | 未維修 | 橋墩／帽梁 |  | 35481 |  | 2 | 7
33 | 2020-06-16 | 1 | 未維修 | 橋面板 |  | 35481 |  | 1 | 7
34 | 2020-06-16 | 2 | 未維修 | 橋面板 |  | 35481 |  | 2 | 7
35 | 2020-06-16 | 2 | 未維修 | 橫隔梁 |  | 35481 |  | 2 | 6
36 | 2020-06-16 | 1 | 未維修 | 橫隔梁 |  | 35481 |  | 1 | 6
37 | 2020-06-16 | 2 | 未維修 | 橋墩／帽梁 |  | 35481 |  | 2 | 7
38 | 2020-06-16 | 1 | 未維修 | 橋面板 |  | 35481 |  | 1 | 7
39 | 2020-06-16 | 2 | 未維修 | 橋面板 |  | 35481 |  | 2 | 7
40 | 2020-06-16 | 1 | 未維修 | 橋面板 |  | 35481 |  | 1 | 7
41 | 2020-06-16 | 2 | 已維修 | 橫隔梁 | 2020-11-23 | 35481 |  | 1 | 6
42 | 2020-06-16 | 1 | 已維修 | 橫隔梁 | 2020-12-03 | 35481 |  | 1 | 6
43 | 2020-06-16 | 2 | 已維修 | 橫隔梁 | 2020-12-04 | 35481 |  | 1 | 6
44 | 2020-06-16 | 1 | 已維修 | 橫隔梁 | 2020-11-30 | 35481 |  | 1 | 6
45 | 2020-06-16 | 1 | 已維修 | 橫隔梁 | 2020-12-02 | 35481 |  | 1 | 6
46 | 2020-06-16 | 1 | 已維修 | 主梁 | 2020-12-04 | 35481 |  | 1 | 8
47 | 2020-06-16 | 1 | 已維修 | 橫隔梁 | 2020-11-24 | 35481 |  | 1 | 6
48 | 2020-06-16 | 2 | 已維修 | 橫隔梁 | 2020-11-27 | 35481 |  | 1 | 6
49 | 2020-06-16 | 2 | 已維修 | 橋墩／帽梁 | 2020-09-25 | 35481 |  | 1 | 7
50 | 2020-06-16 | 2 | 已維修 | 橋墩／帽梁 | 2020-10-03 | 35481 |  | 1 | 7
51 | 2020-06-16 | 2 | 已維修 | 橋墩／帽梁 | 2020-09-30 | 35481 |  | 1 | 7
52 | 2020-06-16 | 2 | 已維修 | 橋台 | 2020-11-10 | 35481 |  | 1 | 6
53 | 2020-06-16 | 2 | 已維修 | 橋墩／帽梁 | 2020-10-02 | 35481 |  | 1 | 7
54 | 2020-06-16 | 2 | 已維修 | 橋墩／帽梁 | 2020-10-02 | 35481 |  | 1 | 7
55 | 2020-06-16 | 2 | 已維修 | 橋墩／帽梁 | 2020-10-02 | 35481 |  | 1 | 7
56 | 2020-06-16 | 2 | 已維修 | 橫隔梁 | 2020-11-30 | 35481 |  | 1 | 6
57 | 2020-06-16 | 1 | 已維修 | 橫隔梁 | 2020-11-30 | 35481 |  | 1 | 6
58 | 2020-06-16 | 2 | 已維修 | 橋墩／帽梁 | 2020-09-30 | 35481 |  | 1 | 7
59 | 2020-06-16 | 2 | 已維修 | 橋墩／帽梁 | 2020-09-29 | 35481 |  | 1 | 7
60 | 2020-06-16 | 2 | 已維修 | 橋墩／帽梁 | 2020-10-06 | 35481 |  | 1 | 7
61 | 2020-06-16 | 2 | 已維修 | 橋墩／帽梁 | 2020-09-29 | 35481 |  | 1 | 7
62 | 2020-06-16 | 2 | 已維修 | 橋墩／帽梁 | 2020-10-05 | 35481 |  | 1 | 7
63 | 2020-06-16 | 2 | 已維修 | 橋墩／帽梁 | 2020-09-30 | 35481 |  | 1 | 7
64 | 2020-06-16 | 2 | 已維修 | 橋墩／帽梁 | 2020-09-29 | 35481 |  | 1 | 7
65 | 2020-06-16 | 2 | 已維修 | 橋墩／帽梁 | 2020-09-25 | 35481 |  | 1 | 7
66 | 2020-06-16 | 2 | 已維修 | 橋墩／帽梁 | 2020-10-03 | 35481 |  | 1 | 7
67 | 2020-06-16 | 2 | 已維修 | 橋墩／帽梁 | 2020-09-25 | 35481 |  | 1 | 7
68 | 2020-06-16 | 2 | 已維修 | 橋墩／帽梁 | 2020-09-25 | 35481 |  | 1 | 7
69 | 2020-06-16 | 2 | 已維修 | 橋墩／帽梁 | 2020-09-26 | 35481 |  | 1 | 7
70 | 2020-06-16 | 2 | 已維修 | 橋墩／帽梁 | 2020-09-26 | 35481 |  | 1 | 7
71 | 2020-06-16 | 1 | 已維修 | 橋面板 | 2020-11-26 | 35481 |  | 1 | 7
72 | 2020-06-16 | 1 | 已維修 | 橋面板 | 2020-12-08 | 35481 |  | 1 | 7
73 | 2020-06-16 | 1 | 已維修 | 橫隔梁 | 2020-11-21 | 35481 |  | 1 | 6
74 | 2020-06-16 | 1 | 已維修 | 橫隔梁 | 2020-11-25 | 35481 |  | 1 | 6
75 | 2020-06-16 | 1 | 已維修 | 橫隔梁 | 2020-10-20 | 35481 |  | 1 | 6
76 | 2020-06-16 | 1 | 已維修 | 橫隔梁 | 2020-12-05 | 35481 |  | 1 | 6
77 | 2020-06-16 | 1 | 已維修 | 主梁 | 2020-12-04 | 35481 |  | 1 | 8
78 | 2020-06-16 | 1 | 已維修 | 主梁 | 2020-12-05 | 35481 |  | 1 | 8
79 | 2020-06-16 | 1 | 已維修 | 橫隔梁 | 2020-12-02 | 35481 |  | 1 | 6
80 | 2020-06-16 | 1 | 已維修 | 橫隔梁 | 2020-12-08 | 35481 |  | 1 | 6
81 | 2020-06-16 | 2 | 已維修 | 橫隔梁 | 2020-12-02 | 35481 |  | 1 | 6
82 | 2020-06-16 | 2 | 已維修 | 橫隔梁 | 2020-12-02 | 35481 |  | 1 | 6
1 | 2020-06-03 | 1 | 未維修 | 橫隔梁 |  | 35485 | 大華一路穿越橋2 N | 1 | 6
2 | 2020-06-03 | 1 | 未維修 | 橫隔梁 |  | 35485 |  | 1 | 6
3 | 2020-06-03 | 1 | 未維修 | 主梁 |  | 35485 |  | 1 | 8
4 | 2020-06-03 | 1 | 未維修 | 主梁 |  | 35485 |  | 1 | 8
5 | 2020-06-03 | 1 | 未維修 | 橫隔梁 |  | 35485 |  | 1 | 6
6 | 2020-06-03 | 1 | 未維修 | 主梁 |  | 35485 |  | 1 | 8
7 | 2020-06-03 | 1 | 未維修 | 主梁 |  | 35485 |  | 1 | 8
8 | 2020-06-03 | 1 | 未維修 | 橋護欄 |  | 35485 |  | 1 | 3
9 | 2020-06-03 | 1 | 未維修 | 橋護欄 |  | 35485 |  | 1 | 3
10 | 2020-06-03 | 2 | 未維修 | 橋墩基礎 |  | 35485 |  | 2 | 8
11 | 2020-06-03 | 2 | 未維修 | 橋墩基礎 |  | 35485 |  | 2 | 8
12 | 2020-06-03 | 1 | 未維修 | 主梁 |  | 35485 |  | 1 | 8
13 | 2020-06-03 | 1 | 未維修 | 橋護欄 |  | 35485 |  | 1 | 3
14 | 2020-06-03 | 1 | 未維修 | 防落設施 |  | 35485 |  | 1 | 5
15 | 2020-06-03 | 1 | 未維修 | 主梁 |  | 35485 |  | 1 | 8
16 | 2020-06-03 | 2 | 未維修 | 橫隔梁 |  | 35485 |  | 2 | 6
17 | 2020-06-03 | 1 | 未維修 | 橫隔梁 |  | 35485 |  | 1 | 6
18 | 2020-06-03 | 2 | 已維修 | 橫隔梁 | 2020-12-19 | 35485 |  | 1 | 6
19 | 2020-06-03 | 1 | 已維修 | 主梁 | 2020-12-19 | 35485 |  | 1 | 8
20 | 2020-06-03 | 1 | 已維修 | 主梁 | 2020-12-19 | 35485 |  | 1 | 8
21 | 2020-06-03 | 2 | 已維修 | 支承／支承墊／阻尼裝置 | 2020-12-19 | 35485 |  | 1 | 5
22 | 2020-06-03 | 1 | 已維修 | 橋梁排水設施 | 2020-12-20 | 35485 |  | 1 | 4
1 | 2020-10-19 | 2 | 未維修 | 伸縮縫 |  | 35489 | 汐止收費站跨路橋 S | 2 | 6
2 | 2020-10-28 | 2 | 未維修 | 伸縮縫 |  | 35489 |  | 2 | 6
3 | 2020-10-19 | 1 | 未維修 | 橋台 |  | 35489 |  | 1 | 6
4 | 2020-10-28 | 1 | 未維修 | 橋護欄 |  | 35489 |  | 1 | 3
5 | 2020-10-19 | 1 | 未維修 | 橋台 |  | 35489 |  | 1 | 6
6 | 2020-10-28 | 2 | 未維修 | 橋台 |  | 35489 |  | 2 | 6
7 | 2020-10-19 | 1 | 未維修 | 橋墩／帽梁 |  | 35489 |  | 1 | 7
8 | 2020-10-28 | 2 | 未維修 | 橋台 |  | 35489 |  | 2 | 6
9 | 2020-10-19 | 2 | 未維修 | 橋台 |  | 35489 |  | 2 | 6
10 | 2020-10-28 | 1 | 未維修 | 橋台 |  | 35489 |  | 1 | 6
11 | 2020-10-19 | 1 | 未維修 | 橋護欄 |  | 35489 |  | 1 | 3
12 | 2020-10-28 | 2 | 未維修 | 伸縮縫 |  | 35489 |  | 2 | 6
13 | 2020-10-19 | 2 | 未維修 | 伸縮縫 |  | 35489 |  | 2 | 6
14 | 2020-10-28 | 1 | 未維修 | 橋台 |  | 35489 |  | 1 | 6
15 | 2020-10-19 | 1 | 未維修 | 支承／支承墊／阻尼裝置 |  | 35489 |  | 1 | 5
16 | 2020-10-28 | 1 | 未維修 | 橋墩／帽梁 |  | 35489 |  | 1 | 7
17 | 2020-10-27 | 2 | 未維修 | 橋台 |  | 35489 |  | 2 | 6
18 | 2020-10-27 | 2 | 未維修 | 伸縮縫 |  | 35489 |  | 2 | 6
19 | 2020-10-27 | 1 | 未維修 | 橋墩／帽梁 |  | 35489 |  | 1 | 7
20 | 2020-10-27 | 2 | 未維修 | 伸縮縫 |  | 35489 |  | 2 | 6
21 | 2020-10-27 | 1 | 未維修 | 橋護欄 |  | 35489 |  | 1 | 3
22 | 2020-10-27 | 2 | 未維修 | 橋台 |  | 35489 |  | 2 | 6
23 | 2020-10-27 | 1 | 未維修 | 橋台 |  | 35489 |  | 1 | 6
24 | 2020-10-27 | 1 | 已維修 | 橋台 | 2021-01-07 | 35489 |  | 1 | 6
1 | 2020-05-26 | 2 | 未維修 | 橋護欄 |  | 35497 | 民權東路穿越橋 S | 2 | 3
2 | 2020-05-26 | 1 | 未維修 | 橋台 |  | 35497 |  | 1 | 6
3 | 2020-05-26 | 1 | 未維修 | 橋面板 |  | 35497 |  | 1 | 7
4 | 2020-05-26 | 1 | 未維修 | 主梁 |  | 35497 |  | 1 | 8
5 | 2020-05-26 | 1 | 未維修 | 橋護欄 |  | 35497 |  | 1 | 3
6 | 2020-05-26 | 2 | 未維修 | 支承／支承墊／阻尼裝置 |  | 35497 |  | 2 | 5
7 | 2020-05-26 | 1 | 未維修 | 支承／支承墊／阻尼裝置 |  | 35497 |  | 1 | 5
8 | 2020-05-26 | 1 | 未維修 | 伸縮縫 |  | 35497 |  | 1 | 6
9 | 2020-05-26 | 1 | 已維修 | 主梁 | 2020-12-22 | 35497 |  | 1 | 8
10 | 2020-05-26 | 1 | 已維修 | 橋面板 | 2020-12-16 | 35497 |  | 1 | 7
11 | 2020-05-26 | 1 | 已維修 | 橋面板 | 2020-12-23 | 35497 |  | 1 | 7
12 | 2020-05-26 | 1 | 已維修 | 橫隔梁 | 2020-12-22 | 35497 |  | 1 | 6
13 | 2020-05-26 | 1 | 已維修 | 橫隔梁 | 2020-12-22 | 35497 |  | 1 | 6
14 | 2020-05-26 | 1 | 已維修 | 橫隔梁 | 2020-12-22 | 35497 |  | 1 | 6
15 | 2020-05-26 | 1 | 已維修 | 橋台 | 2020-12-16 | 35497 |  | 1 | 6
16 | 2020-05-26 | 2 | 已維修 | 橋護欄 | 2020-12-22 | 35497 |  | 1 | 3
17 | 2020-05-26 | 1 | 已維修 | 橋墩／帽梁 | 2020-12-19 | 35497 |  | 1 | 7
18 | 2020-05-26 | 1 | 已維修 | 橋面板 | 2020-12-19 | 35497 |  | 1 | 7
19 | 2020-05-26 | 1 | 已維修 | 主梁 | 2020-12-22 | 35497 |  | 1 | 8
20 | 2020-05-26 | 1 | 已維修 | 橫隔梁 | 2020-12-22 | 35497 |  | 1 | 6
21 | 2020-05-26 | 2 | 已維修 | 橋面板 | 2020-12-22 | 35497 |  | 1 | 7
22 | 2020-05-26 | 1 | 已維修 | 橋面板 | 2020-12-19 | 35497 |  | 1 | 7
23 | 2020-05-26 | 1 | 已維修 | 主梁 | 2020-12-19 | 35497 |  | 1 | 8
24 | 2020-05-26 | 2 | 已維修 | 主梁 | 2020-12-19 | 35497 |  | 1 | 8
25 | 2020-05-26 | 2 | 已維修 | 橋台 | 2020-12-16 | 35497 |  | 1 | 6
1 | 2020-07-02 | 1 | 未維修 | 橋墩／帽梁 |  | 35502 | 圓山橋 S | 1 | 7
2 | 2020-07-02 | 1 | 未維修 | 橋墩／帽梁 |  | 35502 |  | 1 | 7
3 | 2020-07-02 | 1 | 未維修 | 主梁 |  | 35502 |  | 1 | 8
4 | 2020-07-02 | 1 | 未維修 | 橋墩／帽梁 |  | 35502 |  | 1 | 7
5 | 2020-07-02 | 2 | 未維修 | 橋墩／帽梁 |  | 35502 |  | 2 | 7
6 | 2020-07-02 | 2 | 未維修 | 橋護欄 |  | 35502 |  | 2 | 3
7 | 2020-07-02 | 2 | 未維修 | 橋墩／帽梁 |  | 35502 |  | 2 | 7
8 | 2020-07-02 | 1 | 未維修 | 橋墩／帽梁 |  | 35502 |  | 1 | 7
9 | 2020-07-02 | 1 | 未維修 | 主梁 |  | 35502 |  | 1 | 8
10 | 2020-07-02 | 2 | 已維修 | 橋墩／帽梁 | 2020-12-18 | 35502 |  | 1 | 7
11 | 2020-07-02 | 1 | 已維修 | 橋墩／帽梁 | 2020-12-18 | 35502 |  | 1 | 7
12 | 2020-07-02 | 1 | 已維修 | 橋墩／帽梁 | 2020-12-17 | 35502 |  | 1 | 7
1 | 2020-06-05 | 1 | 未維修 | 橋台 |  | 35618 | 大華系統交流道匝道E(N-W) | 1 | 6
2 | 2020-06-05 | 1 | 未維修 | 防落設施 |  | 35618 |  | 1 | 5
3 | 2020-06-05 | 1 | 未維修 | 防落設施 |  | 35618 |  | 1 | 5
4 | 2020-06-05 | 1 | 未維修 | 防落設施 |  | 35618 |  | 1 | 5
5 | 2020-06-05 | 1 | 未維修 | 防落設施 |  | 35618 |  | 1 | 5
6 | 2020-06-05 | 1 | 未維修 | 主梁 |  | 35618 |  | 1 | 8
7 | 2020-06-05 | 1 | 未維修 | 主梁 |  | 35618 |  | 1 | 8
8 | 2020-06-05 | 2 | 未維修 | 主梁 |  | 35618 |  | 2 | 8
9 | 2020-06-05 | 1 | 未維修 | 主梁 |  | 35618 |  | 1 | 8
10 | 2020-06-05 | 1 | 未維修 | 橋護欄 |  | 35618 |  | 1 | 3
11 | 2020-06-05 | 1 | 未維修 | 橋墩／帽梁 |  | 35618 |  | 1 | 7
12 | 2020-06-05 | 1 | 未維修 | 防落設施 |  | 35618 |  | 1 | 5
13 | 2020-06-05 | 1 | 未維修 | 翼牆／擋土牆 |  | 35618 |  | 1 | 5
14 | 2020-06-05 | 1 | 未維修 | 橋墩／帽梁 |  | 35618 |  | 1 | 7
15 | 2020-06-05 | 1 | 未維修 | 橋墩／帽梁 |  | 35618 |  | 1 | 7
16 | 2020-06-05 | 1 | 未維修 | 橋墩／帽梁 |  | 35618 |  | 1 | 7
17 | 2020-06-05 | 1 | 未維修 | 防落設施 |  | 35618 |  | 1 | 5
18 | 2020-06-05 | 1 | 未維修 | 防落設施 |  | 35618 |  | 1 | 5
19 | 2020-06-05 | 1 | 未維修 | 伸縮縫 |  | 35618 |  | 1 | 6
20 | 2020-06-05 | 1 | 未維修 | 主梁 |  | 35618 |  | 1 | 8
21 | 2020-06-05 | 1 | 未維修 | 主梁 |  | 35618 |  | 1 | 8
22 | 2020-06-05 | 2 | 未維修 | 主梁 |  | 35618 |  | 2 | 8
23 | 2020-06-05 | 1 | 未維修 | 主梁 |  | 35618 |  | 1 | 8
24 | 2020-06-05 | 1 | 未維修 | 橋墩／帽梁 |  | 35618 |  | 1 | 7
25 | 2020-06-05 | 1 | 未維修 | 橋墩／帽梁 |  | 35618 |  | 1 | 7
26 | 2020-06-05 | 1 | 未維修 | 橋墩／帽梁 |  | 35618 |  | 1 | 7
27 | 2020-06-05 | 1 | 未維修 | 橋墩／帽梁 |  | 35618 |  | 1 | 7
28 | 2020-06-05 | 1 | 未維修 | 主梁 |  | 35618 |  | 1 | 8
29 | 2020-06-05 | 1 | 未維修 | 主梁 |  | 35618 |  | 1 | 8
30 | 2020-06-05 | 1 | 未維修 | 主梁 |  | 35618 |  | 1 | 8
31 | 2020-06-05 | 1 | 未維修 | 主梁 |  | 35618 |  | 1 | 8
32 | 2020-06-05 | 1 | 未維修 | 橋墩／帽梁 |  | 35618 |  | 1 | 7
33 | 2020-06-05 | 1 | 未維修 | 橋墩／帽梁 |  | 35618 |  | 1 | 7
34 | 2020-06-05 | 1 | 未維修 | 橫隔梁 |  | 35618 |  | 1 | 6
35 | 2020-06-05 | 1 | 未維修 | 橋面板 |  | 35618 |  | 1 | 7
36 | 2020-06-05 | 1 | 未維修 | 引道路堤護欄 |  | 35618 |  | 1 | 2
37 | 2020-06-05 | 1 | 未維修 | 橋台 |  | 35618 |  | 1 | 6
38 | 2020-06-05 | 1 | 未維修 | 防落設施 |  | 35618 |  | 1 | 5
39 | 2020-06-05 | 1 | 未維修 | 防落設施 |  | 35618 |  | 1 | 5
40 | 2020-06-05 | 1 | 未維修 | 伸縮縫 |  | 35618 |  | 1 | 6
41 | 2020-06-05 | 1 | 未維修 | 主梁 |  | 35618 |  | 1 | 8
42 | 2020-06-05 | 1 | 未維修 | 主梁 |  | 35618 |  | 1 | 8
43 | 2020-06-05 | 1 | 未維修 | 主梁 |  | 35618 |  | 1 | 8
44 | 2020-06-05 | 1 | 未維修 | 主梁 |  | 35618 |  | 1 | 8
45 | 2020-06-05 | 1 | 未維修 | 橋面板 |  | 35618 |  | 1 | 7
46 | 2020-06-05 | 1 | 未維修 | 主梁 |  | 35618 |  | 1 | 8
47 | 2020-06-05 | 1 | 未維修 | 支承／支承墊／阻尼裝置 |  | 35618 |  | 1 | 5
48 | 2020-06-05 | 1 | 未維修 | 主梁 |  | 35618 |  | 1 | 8
49 | 2020-06-05 | 2 | 未維修 | 伸縮縫 |  | 35618 |  | 2 | 6
50 | 2020-06-05 | 1 | 未維修 | 橋墩／帽梁 |  | 35618 |  | 1 | 7
51 | 2020-06-05 | 1 | 未維修 | 主梁 |  | 35618 |  | 1 | 8
1 | 2020-06-05 | 1 | 未維修 | 主梁 |  | 35619 | 大華系統交流道匝道F(一)(N-E) | 1 | 8
2 | 2020-06-05 | 1 | 未維修 | 橋台 |  | 35619 |  | 1 | 6
3 | 2020-06-05 | 1 | 未維修 | 橋面板 |  | 35619 |  | 1 | 7
1 | 2020-06-05 | 1 | 未維修 | 橋護欄 |  | 35620 | 大華系統交流道匝道F(二)(N-E) | 1 | 3
2 | 2020-06-05 | 1 | 未維修 | 橋護欄 |  | 35620 |  | 1 | 3
3 | 2020-06-05 | 1 | 未維修 | 主梁 |  | 35620 |  | 1 | 8
4 | 2020-06-05 | 1 | 未維修 | 引道路堤護欄 |  | 35620 |  | 1 | 2
1 | 2020-06-05 | 1 | 未維修 | 橋護欄 |  | 35621 | 大華系統交流道匝道G(E-S) | 1 | 3
2 | 2020-06-05 | 1 | 未維修 | 主梁 |  | 35621 |  | 1 | 8
3 | 2020-06-05 | 1 | 未維修 | 橫隔梁 |  | 35621 |  | 1 | 6
4 | 2020-06-05 | 1 | 未維修 | 橋墩／帽梁 |  | 35621 |  | 1 | 7
5 | 2020-06-05 | 2 | 未維修 | 主梁 |  | 35621 |  | 2 | 8
6 | 2020-06-05 | 1 | 未維修 | 主梁 |  | 35621 |  | 1 | 8
7 | 2020-06-05 | 1 | 未維修 | 橋面板 |  | 35621 |  | 1 | 7
8 | 2020-06-05 | 1 | 未維修 | 主梁 |  | 35621 |  | 1 | 8
9 | 2020-06-05 | 1 | 未維修 | 橋面板 |  | 35621 |  | 1 | 7
10 | 2020-06-05 | 1 | 未維修 | 主梁 |  | 35621 |  | 1 | 8
11 | 2020-06-05 | 2 | 未維修 | 主梁 |  | 35621 |  | 2 | 8
1 | 2020-06-05 | 1 | 未維修 | 橋護欄 |  | 35623 | 大華系統交流道匝道H(二)(W-S) | 1 | 3
2 | 2020-06-05 | 1 | 未維修 | 橋墩／帽梁 |  | 35623 |  | 1 | 7
3 | 2020-06-05 | 1 | 未維修 | 主梁 |  | 35623 |  | 1 | 8
4 | 2020-06-05 | 1 | 未維修 | 主梁 |  | 35623 |  | 1 | 8
5 | 2020-06-05 | 1 | 未維修 | 橋墩／帽梁 |  | 35623 |  | 1 | 7
6 | 2020-06-05 | 1 | 未維修 | 橋墩／帽梁 |  | 35623 |  | 1 | 7
7 | 2020-06-05 | 1 | 未維修 | 主梁 |  | 35623 |  | 1 | 8
8 | 2020-06-05 | 1 | 未維修 | 主梁 |  | 35623 |  | 1 | 8
9 | 2020-06-05 | 1 | 未維修 | 主梁 |  | 35623 |  | 1 | 8
10 | 2020-06-05 | 1 | 未維修 | 主梁 |  | 35623 |  | 1 | 8
11 | 2020-06-05 | 1 | 未維修 | 翼牆／擋土牆 |  | 35623 |  | 1 | 5
12 | 2020-06-05 | 1 | 未維修 | 橋護欄 |  | 35623 |  | 1 | 3
13 | 2020-06-05 | 1 | 未維修 | 橋面板 |  | 35623 |  | 1 | 7
14 | 2020-06-05 | 1 | 未維修 | 橋面板 |  | 35623 |  | 1 | 7
15 | 2020-06-05 | 1 | 未維修 | 橋面板 |  | 35623 |  | 1 | 7
16 | 2020-06-05 | 2 | 未維修 | 橋面板 |  | 35623 |  | 2 | 7
1 | 2020-05-13 | 1 | 未維修 | 橋面板 |  | 35716 | 五楊中心線-北上線C901-U106-U113 | 1 | 7
2 | 2020-05-13 | 2 | 未維修 | 橋墩／帽梁 |  | 35716 |  | 2 | 7
3 | 2020-05-13 | 1 | 未維修 | 橋面板 |  | 35716 |  | 1 | 7
4 | 2020-05-13 | 1 | 未維修 | 橋墩／帽梁 |  | 35716 |  | 1 | 7
5 | 2020-05-13 | 1 | 未維修 | 橋墩／帽梁 |  | 35716 |  | 1 | 7
6 | 2020-05-13 | 1 | 未維修 | 橋墩／帽梁 |  | 35716 |  | 1 | 7
7 | 2020-05-13 | 1 | 未維修 | 橋墩／帽梁 |  | 35716 |  | 1 | 7
8 | 2020-05-13 | 1 | 未維修 | 橋墩／帽梁 |  | 35716 |  | 1 | 7
1 | 2020-05-14 | 1 | 未維修 | 橋墩／帽梁 |  | 35719 | 五楊中心線-北上線C901-U118 | 1 | 7
1 | 2020-05-08 | 2 | 未維修 | 橋墩／帽梁 |  | 35720 | 五楊中心線-北上線C901-U119 | 2 | 7
1 | 2020-05-09 | 1 | 未維修 | 橋墩／帽梁 |  | 35722 | 五楊中心線-北上線C901-U121-U122 | 1 | 7
2 | 2020-05-09 | 1 | 未維修 | 橋墩／帽梁 |  | 35722 |  | 1 | 7
3 | 2020-05-09 | 1 | 未維修 | 主梁 |  | 35722 |  | 1 | 8
4 | 2020-05-09 | 1 | 未維修 | 主梁 |  | 35722 |  | 1 | 8
1 | 2020-05-08 | 2 | 未維修 | 主梁 |  | 35749 | 五楊中心線-南下線C902-U212-U215 | 2 | 8
1 | 2020-05-22 | 1 | 未維修 | 橋墩／帽梁 |  | 35756 | 五楊中心線-北上線C904A-U4A01-U4A09 | 1 | 7
2 | 2020-05-22 | 1 | 未維修 | 橋墩／帽梁 |  | 35756 |  | 1 | 7
3 | 2020-05-22 | 1 | 未維修 | 橋墩／帽梁 |  | 35756 |  | 1 | 7
1 | 2020-05-08 | 2 | 未維修 | 引道路堤保護措施 |  | 35766 | 五楊中心線-南下線C902轉接道 | 2 | 3
2 | 2020-05-08 | 1 | 未維修 | 橋墩／帽梁 |  | 35766 |  | 1 | 7
3 | 2020-05-08 | 3 | 已維修 | 橋梁排水設施 | 2020-12-07 | 35766 |  | 1 | 4
1 | 2020-05-20 | 1 | 未維修 | 橋墩／帽梁 |  | 35777 | 五楊中心線-南下線C902-U216-U217 | 1 | 7
1 | 2020-07-31 | 1 | 未維修 | 橋護欄 |  | 35804 | 下塔悠匝道橋 | 1 | 3
2 | 2020-07-31 | 2 | 未維修 | 引道路堤護欄 |  | 35804 |  | 2 | 2
3 | 2020-07-31 | 1 | 未維修 | 引道路堤護欄 |  | 35804 |  | 1 | 2
4 | 2020-07-31 | 1 | 未維修 | 主梁 |  | 35804 |  | 1 | 8
5 | 2020-07-31 | 1 | 未維修 | 主梁 |  | 35804 |  | 1 | 8
6 | 2020-07-31 | 2 | 未維修 | 橋墩／帽梁 |  | 35804 |  | 2 | 7
1 | 2020-05-11 | 1 | 未維修 | 橋墩／帽梁 |  | 35821 | 五股交流道匝道A(E-N) | 1 | 7
2 | 2020-05-11 | 1 | 未維修 | 橋墩／帽梁 |  | 35821 |  | 1 | 7
3 | 2020-05-11 | 2 | 未維修 | 橋墩／帽梁 |  | 35821 |  | 2 | 7
4 | 2020-05-11 | 2 | 未維修 | 橋墩／帽梁 |  | 35821 |  | 2 | 7
5 | 2020-05-11 | 1 | 未維修 | 橋台 |  | 35821 |  | 1 | 6
6 | 2020-05-11 | 1 | 未維修 | 橋護欄 |  | 35821 |  | 1 | 3
7 | 2020-05-11 | 1 | 未維修 | 橋墩／帽梁 |  | 35821 |  | 1 | 7
8 | 2020-05-11 | 2 | 未維修 | 橋墩／帽梁 |  | 35821 |  | 2 | 7
9 | 2020-05-11 | 1 | 未維修 | 主梁 |  | 35821 |  | 1 | 8
10 | 2020-05-11 | 2 | 未維修 | 橋墩／帽梁 |  | 35821 |  | 2 | 7
11 | 2020-05-11 | 2 | 未維修 | 橋墩／帽梁 |  | 35821 |  | 2 | 7
12 | 2020-05-11 | 1 | 未維修 | 橋墩／帽梁 |  | 35821 |  | 1 | 7
13 | 2020-05-11 | 2 | 未維修 | 橋墩／帽梁 |  | 35821 |  | 2 | 7
14 | 2020-05-11 | 2 | 未維修 | 橋墩／帽梁 |  | 35821 |  | 2 | 7
15 | 2020-05-11 | 1 | 未維修 | 橋墩／帽梁 |  | 35821 |  | 1 | 7
16 | 2020-05-11 | 2 | 未維修 | 橋墩／帽梁 |  | 35821 |  | 2 | 7
17 | 2020-05-11 | 1 | 未維修 | 橋墩／帽梁 |  | 35821 |  | 1 | 7
18 | 2020-05-11 | 1 | 未維修 | 橋墩／帽梁 |  | 35821 |  | 1 | 7
19 | 2020-05-11 | 2 | 未維修 | 橋墩／帽梁 |  | 35821 |  | 2 | 7
20 | 2020-05-11 | 2 | 未維修 | 橋墩／帽梁 |  | 35821 |  | 2 | 7
21 | 2020-05-11 | 1 | 未維修 | 橋墩／帽梁 |  | 35821 |  | 1 | 7
22 | 2020-05-11 | 2 | 未維修 | 橋墩／帽梁 |  | 35821 |  | 2 | 7
23 | 2020-05-11 | 2 | 未維修 | 橋墩／帽梁 |  | 35821 |  | 2 | 7
24 | 2020-05-11 | 2 | 未維修 | 橋墩／帽梁 |  | 35821 |  | 2 | 7
25 | 2020-05-11 | 2 | 未維修 | 橋墩／帽梁 |  | 35821 |  | 2 | 7
26 | 2020-05-11 | 1 | 未維修 | 橋面板 |  | 35821 |  | 1 | 7
27 | 2020-05-11 | 2 | 未維修 | 橋墩／帽梁 |  | 35821 |  | 2 | 7
28 | 2020-05-11 | 1 | 未維修 | 橋墩／帽梁 |  | 35821 |  | 1 | 7
29 | 2020-05-11 | 2 | 未維修 | 橋墩／帽梁 |  | 35821 |  | 2 | 7
30 | 2020-05-11 | 2 | 未維修 | 橋墩／帽梁 |  | 35821 |  | 2 | 7
31 | 2020-05-11 | 1 | 未維修 | 橋墩／帽梁 |  | 35821 |  | 1 | 7
32 | 2020-05-11 | 1 | 未維修 | 橋墩／帽梁 |  | 35821 |  | 1 | 7
33 | 2020-05-11 | 2 | 未維修 | 橋墩／帽梁 |  | 35821 |  | 2 | 7
34 | 2020-05-11 | 2 | 未維修 | 伸縮縫 |  | 35821 |  | 2 | 6
35 | 2020-05-11 | 2 | 未維修 | 伸縮縫 |  | 35821 |  | 2 | 6
36 | 2020-05-11 | 2 | 未維修 | 伸縮縫 |  | 35821 |  | 2 | 6
37 | 2020-05-11 | 2 | 未維修 | 伸縮縫 |  | 35821 |  | 2 | 6
38 | 2020-05-11 | 2 | 未維修 | 伸縮縫 |  | 35821 |  | 2 | 6
39 | 2020-05-11 | 2 | 未維修 | 橋護欄 |  | 35821 |  | 2 | 3
40 | 2020-05-11 | 2 | 已維修 | 主梁 |  | 35821 |  | 1 | 8
41 | 2020-05-11 | 1 | 已維修 | 主梁 |  | 35821 |  | 1 | 8
42 | 2020-05-11 | 1 | 已維修 | 主梁 |  | 35821 |  | 1 | 8
43 | 2020-05-11 | 1 | 已維修 | 主梁 |  | 35821 |  | 1 | 8
44 | 2020-05-11 | 2 | 已維修 | 主梁 |  | 35821 |  | 1 | 8
45 | 2020-05-11 | 1 | 已維修 | 主梁 |  | 35821 |  | 1 | 8
46 | 2020-05-11 | 1 | 已維修 | 主梁 |  | 35821 |  | 1 | 8
47 | 2020-05-11 | 2 | 已維修 | 主梁 |  | 35821 |  | 1 | 8
48 | 2020-05-11 | 2 | 已維修 | 主梁 |  | 35821 |  | 1 | 8
49 | 2020-05-11 | 2 | 已維修 | 主梁 |  | 35821 |  | 1 | 8
50 | 2020-05-11 | 2 | 已維修 | 主梁 |  | 35821 |  | 1 | 8
51 | 2020-05-11 | 1 | 已維修 | 橫隔梁 |  | 35821 |  | 1 | 6
52 | 2020-05-11 | 1 | 已維修 | 主梁 |  | 35821 |  | 1 | 8
53 | 2020-05-11 | 2 | 已維修 | 主梁 |  | 35821 |  | 1 | 8
1 | 2020-05-11 | 2 | 未維修 | 橋墩／帽梁 |  | 35822 | 五股交流道匝道B(E-S) | 2 | 7
2 | 2020-05-11 | 2 | 未維修 | 伸縮縫 |  | 35822 |  | 2 | 6
1 | 2020-05-11 | 1 | 未維修 | 橋墩／帽梁 |  | 35823 | 五股交流道匝道C(N-W) | 1 | 7
2 | 2020-05-11 | 1 | 未維修 | 主梁 |  | 35823 |  | 1 | 8
3 | 2020-05-11 | 1 | 未維修 | 橋墩／帽梁 |  | 35823 |  | 1 | 7
4 | 2020-05-11 | 1 | 未維修 | 主梁 |  | 35823 |  | 1 | 8
5 | 2020-05-11 | 1 | 未維修 | 橋面板 |  | 35823 |  | 1 | 7
6 | 2020-05-11 | 1 | 未維修 | 主梁 |  | 35823 |  | 1 | 8
7 | 2020-05-11 | 1 | 未維修 | 主梁 |  | 35823 |  | 1 | 8
8 | 2020-05-11 | 2 | 未維修 | 橋墩／帽梁 |  | 35823 |  | 2 | 7
9 | 2020-05-11 | 1 | 未維修 | 主梁 |  | 35823 |  | 1 | 8
10 | 2020-05-11 | 2 | 未維修 | 橋墩／帽梁 |  | 35823 |  | 2 | 7
11 | 2020-05-11 | 1 | 未維修 | 主梁 |  | 35823 |  | 1 | 8
12 | 2020-05-11 | 1 | 未維修 | 橋面板 |  | 35823 |  | 1 | 7
13 | 2020-05-11 | 2 | 未維修 | 橋墩／帽梁 |  | 35823 |  | 2 | 7
14 | 2020-05-11 | 1 | 未維修 | 橋墩／帽梁 |  | 35823 |  | 1 | 7
15 | 2020-05-11 | 1 | 未維修 | 橋墩／帽梁 |  | 35823 |  | 1 | 7
16 | 2020-05-11 | 2 | 未維修 | 主梁 |  | 35823 |  | 2 | 8
17 | 2020-05-11 | 1 | 未維修 | 主梁 |  | 35823 |  | 1 | 8
18 | 2020-05-11 | 1 | 未維修 | 橋台 |  | 35823 |  | 1 | 6
19 | 2020-05-11 | 1 | 未維修 | 主梁 |  | 35823 |  | 1 | 8
20 | 2020-05-11 | 2 | 未維修 | 橋墩／帽梁 |  | 35823 |  | 2 | 7
21 | 2020-05-11 | 1 | 未維修 | 橋面板 |  | 35823 |  | 1 | 7
22 | 2020-05-11 | 1 | 未維修 | 橋墩／帽梁 |  | 35823 |  | 1 | 7
23 | 2020-05-11 | 1 | 未維修 | 橋墩／帽梁 |  | 35823 |  | 1 | 7
24 | 2020-05-11 | 2 | 未維修 | 橋墩／帽梁 |  | 35823 |  | 2 | 7
25 | 2020-05-11 | 2 | 未維修 | 主梁 |  | 35823 |  | 2 | 8
26 | 2020-05-11 | 2 | 未維修 | 橋墩／帽梁 |  | 35823 |  | 2 | 7
27 | 2020-05-11 | 2 | 未維修 | 橋墩／帽梁 |  | 35823 |  | 2 | 7
28 | 2020-05-11 | 2 | 未維修 | 橋墩／帽梁 |  | 35823 |  | 2 | 7
29 | 2020-05-11 | 1 | 未維修 | 橋墩／帽梁 |  | 35823 |  | 1 | 7
30 | 2020-05-11 | 1 | 未維修 | 主梁 |  | 35823 |  | 1 | 8
31 | 2020-05-11 | 2 | 未維修 | 橋墩／帽梁 |  | 35823 |  | 2 | 7
32 | 2020-05-11 | 1 | 未維修 | 主梁 |  | 35823 |  | 1 | 8
33 | 2020-05-11 | 1 | 未維修 | 橫隔梁 |  | 35823 |  | 1 | 6
34 | 2020-05-11 | 1 | 未維修 | 橋墩／帽梁 |  | 35823 |  | 1 | 7
35 | 2020-05-11 | 1 | 未維修 | 橋護欄 |  | 35823 |  | 1 | 3
1 | 2020-06-11 | 1 | 未維修 | 伸縮縫 |  | 35824 | 五股交流道匝道F(S-W) | 1 | 6
2 | 2020-06-11 | 1 | 未維修 | 橋面板 |  | 35824 |  | 1 | 7
3 | 2020-06-11 | 1 | 已維修 | 橋護欄 | 2020-12-14 | 35824 |  | 1 | 3
4 | 2020-06-11 | 2 | 已維修 | 橋墩／帽梁 | 2020-12-14 | 35824 |  | 1 | 7
5 | 2020-06-11 | 1 | 已維修 | 橋面板 | 2020-12-14 | 35824 |  | 1 | 7
6 | 2020-06-11 | 1 | 已維修 | 橋護欄 | 2020-12-14 | 35824 |  | 1 | 3
7 | 2020-06-11 | 1 | 已維修 | 橋墩／帽梁 | 2020-12-14 | 35824 |  | 1 | 7
8 | 2020-06-11 | 1 | 已維修 | 橋面板 | 2020-12-14 | 35824 |  | 1 | 7
9 | 2020-06-11 | 1 | 已維修 | 橋護欄 | 2020-12-14 | 35824 |  | 1 | 3
10 | 2020-06-11 | 1 | 已維修 | 主梁 | 2020-12-14 | 35824 |  | 1 | 8
11 | 2020-06-11 | 1 | 已維修 | 主梁 | 2020-12-14 | 35824 |  | 1 | 8
12 | 2020-06-11 | 1 | 已維修 | 橋墩／帽梁 | 2020-12-14 | 35824 |  | 1 | 7
13 | 2020-06-11 | 1 | 已維修 | 橋墩／帽梁 | 2020-12-14 | 35824 |  | 1 | 7
1 | 2020-05-12 | 1 | 未維修 | 主梁 |  | 35825 | 五股交流道匝道J | 1 | 8
2 | 2020-05-12 | 1 | 未維修 | 橋面板 |  | 35825 |  | 1 | 7
3 | 2020-05-12 | 1 | 未維修 | 橋面板 |  | 35825 |  | 1 | 7
4 | 2020-05-12 | 1 | 未維修 | 橋護欄 |  | 35825 |  | 1 | 3
5 | 2020-05-12 | 2 | 未維修 | 橋墩／帽梁 |  | 35825 |  | 2 | 7
6 | 2020-05-12 | 1 | 未維修 | 橋台 |  | 35825 |  | 1 | 6
7 | 2020-05-12 | 1 | 未維修 | 主梁 |  | 35825 |  | 1 | 8
8 | 2020-05-12 | 1 | 未維修 | 主梁 |  | 35825 |  | 1 | 8
9 | 2020-05-12 | 1 | 未維修 | 橋墩／帽梁 |  | 35825 |  | 1 | 7
10 | 2020-05-12 | 2 | 未維修 | 橋墩／帽梁 |  | 35825 |  | 2 | 7
11 | 2020-05-12 | 1 | 未維修 | 橋墩／帽梁 |  | 35825 |  | 1 | 7
12 | 2020-05-12 | 1 | 未維修 | 橋墩／帽梁 |  | 35825 |  | 1 | 7
13 | 2020-05-12 | 2 | 未維修 | 橋面板 |  | 35825 |  | 2 | 7
1 | 2020-05-12 | 1 | 未維修 | 橋台 |  | 35826 | 五股交流道匝道L(A1-A2) | 1 | 6
2 | 2020-05-12 | 2 | 未維修 | 橋護欄 |  | 35826 |  | 2 | 3
3 | 2020-05-12 | 2 | 未維修 | 橋墩／帽梁 |  | 35826 |  | 2 | 7
4 | 2020-05-12 | 2 | 未維修 | 橋墩／帽梁 |  | 35826 |  | 2 | 7
5 | 2020-05-12 | 2 | 未維修 | 橋墩／帽梁 |  | 35826 |  | 2 | 7
6 | 2020-05-12 | 1 | 未維修 | 橋面板 |  | 35826 |  | 1 | 7
7 | 2020-05-12 | 2 | 未維修 | 橋墩／帽梁 |  | 35826 |  | 2 | 7
8 | 2020-05-12 | 1 | 未維修 | 橋墩／帽梁 |  | 35826 |  | 1 | 7
9 | 2020-05-12 | 2 | 未維修 | 橋台 |  | 35826 |  | 2 | 6
10 | 2020-05-12 | 1 | 未維修 | 橫隔梁 |  | 35826 |  | 1 | 6
1 | 2020-05-12 | 1 | 未維修 | 橋台 |  | 35827 | 五股交流道匝道L(A3-A4) | 1 | 6
2 | 2020-05-12 | 1 | 未維修 | 引道路堤護欄 |  | 35827 |  | 1 | 2
3 | 2020-05-12 | 1 | 未維修 | 橫隔梁 |  | 35827 |  | 1 | 6
4 | 2020-05-12 | 1 | 未維修 | 橋台 |  | 35827 |  | 1 | 6
5 | 2020-05-12 | 1 | 未維修 | 翼牆／擋土牆 |  | 35827 |  | 1 | 5
6 | 2020-05-12 | 1 | 未維修 | 主梁 |  | 35827 |  | 1 | 8
7 | 2020-05-12 | 1 | 未維修 | 橋台 |  | 35827 |  | 1 | 6
8 | 2020-05-12 | 1 | 未維修 | 橋護欄 |  | 35827 |  | 1 | 3
9 | 2020-05-12 | 1 | 未維修 | 主梁 |  | 35827 |  | 1 | 8
1 | 2020-07-31 | 1 | 未維修 | 橋護欄 |  | 35828 | 大華系統交流道匝道H(一)(W-S) | 1 | 3
2 | 2020-07-31 | 1 | 未維修 | 橋墩／帽梁 |  | 35828 |  | 1 | 7
3 | 2020-07-31 | 1 | 未維修 | 主梁 |  | 35828 |  | 1 | 8
4 | 2020-07-31 | 1 | 未維修 | 橋護欄 |  | 35828 |  | 1 | 3
5 | 2020-07-31 | 1 | 未維修 | 主梁 |  | 35828 |  | 1 | 8
6 | 2020-07-31 | 1 | 未維修 | 主梁 |  | 35828 |  | 1 | 8
7 | 2020-07-31 | 1 | 未維修 | 主梁 |  | 35828 |  | 1 | 8
8 | 2020-07-31 | 1 | 未維修 | 翼牆／擋土牆 |  | 35828 |  | 1 | 5
9 | 2020-07-31 | 1 | 未維修 | 翼牆／擋土牆 |  | 35828 |  | 1 | 5
10 | 2020-07-31 | 1 | 未維修 | 橋台 |  | 35828 |  | 1 | 6
11 | 2020-07-31 | 1 | 未維修 | 橋墩／帽梁 |  | 35828 |  | 1 | 7
12 | 2020-07-31 | 1 | 未維修 | 橋台 |  | 35828 |  | 1 | 6
13 | 2020-07-31 | 1 | 未維修 | 防落設施 |  | 35828 |  | 1 | 5
14 | 2020-07-31 | 1 | 未維修 | 橋梁排水設施 |  | 35828 |  | 1 | 4
15 | 2020-07-31 | 1 | 未維修 | 伸縮縫 |  | 35828 |  | 1 | 6
1 | 2020-05-03 | 1 | 未維修 | 橋墩／帽梁 |  | 35845 | 汐五高架第28標 | 1 | 7
2 | 2020-05-03 | 1 | 未維修 | 主梁 |  | 35845 |  | 1 | 8
3 | 2020-05-03 | 1 | 未維修 | 主梁 |  | 35845 |  | 1 | 8
4 | 2020-05-03 | 1 | 未維修 | 橫隔梁 |  | 35845 |  | 1 | 6
5 | 2020-05-03 | 2 | 未維修 | 橫隔梁 |  | 35845 |  | 2 | 6
6 | 2020-05-03 | 1 | 未維修 | 橫隔梁 |  | 35845 |  | 1 | 6
7 | 2020-05-03 | 1 | 未維修 | 橫隔梁 |  | 35845 |  | 1 | 6
8 | 2020-05-03 | 2 | 未維修 | 橫隔梁 |  | 35845 |  | 2 | 6
9 | 2020-05-03 | 1 | 未維修 | 主梁 |  | 35845 |  | 1 | 8
10 | 2020-05-03 | 1 | 未維修 | 橫隔梁 |  | 35845 |  | 1 | 6
11 | 2020-05-03 | 2 | 未維修 | 橫隔梁 |  | 35845 |  | 2 | 6
12 | 2020-05-03 | 1 | 未維修 | 橫隔梁 |  | 35845 |  | 1 | 6
13 | 2020-05-03 | 1 | 未維修 | 橋面板 |  | 35845 |  | 1 | 7
14 | 2020-05-03 | 1 | 未維修 | 橋面板 |  | 35845 |  | 1 | 7
15 | 2020-05-03 | 2 | 未維修 | 橋護欄 |  | 35845 |  | 2 | 3
16 | 2020-05-03 | 2 | 未維修 | 橋墩／帽梁 |  | 35845 |  | 2 | 7
17 | 2020-05-03 | 2 | 未維修 | 橋墩／帽梁 |  | 35845 |  | 2 | 7
18 | 2020-05-03 | 2 | 未維修 | 橋墩／帽梁 |  | 35845 |  | 2 | 7
19 | 2020-05-03 | 2 | 未維修 | 橋墩／帽梁 |  | 35845 |  | 2 | 7
20 | 2020-05-03 | 1 | 未維修 | 橋墩／帽梁 |  | 35845 |  | 1 | 7
21 | 2020-05-03 | 1 | 未維修 | 橋墩／帽梁 |  | 35845 |  | 1 | 7
22 | 2020-05-03 | 1 | 未維修 | 橋墩／帽梁 |  | 35845 |  | 1 | 7
23 | 2020-05-03 | 2 | 未維修 | 橋墩／帽梁 |  | 35845 |  | 2 | 7
24 | 2020-05-03 | 2 | 未維修 | 橋墩／帽梁 |  | 35845 |  | 2 | 7
25 | 2020-05-03 | 2 | 未維修 | 橋墩／帽梁 |  | 35845 |  | 2 | 7
26 | 2020-05-03 | 1 | 未維修 | 橋墩／帽梁 |  | 35845 |  | 1 | 7
27 | 2020-05-03 | 2 | 未維修 | 橋墩／帽梁 |  | 35845 |  | 2 | 7
28 | 2020-05-03 | 2 | 未維修 | 橋墩／帽梁 |  | 35845 |  | 2 | 7
29 | 2020-05-03 | 2 | 未維修 | 橋墩／帽梁 |  | 35845 |  | 2 | 7
30 | 2020-05-03 | 2 | 未維修 | 橋墩／帽梁 |  | 35845 |  | 2 | 7
31 | 2020-05-03 | 2 | 未維修 | 橋墩／帽梁 |  | 35845 |  | 2 | 7
32 | 2020-05-03 | 2 | 未維修 | 橋墩／帽梁 |  | 35845 |  | 2 | 7
33 | 2020-05-03 | 2 | 未維修 | 橋墩／帽梁 |  | 35845 |  | 2 | 7
34 | 2020-05-03 | 2 | 未維修 | 橋墩／帽梁 |  | 35845 |  | 2 | 7
35 | 2020-05-03 | 1 | 未維修 | 防落設施 |  | 35845 |  | 1 | 5
36 | 2020-05-03 | 1 | 未維修 | 防落設施 |  | 35845 |  | 1 | 5
37 | 2020-05-03 | 1 | 未維修 | 防落設施 |  | 35845 |  | 1 | 5
38 | 2020-05-03 | 1 | 未維修 | 防落設施 |  | 35845 |  | 1 | 5
39 | 2020-05-03 | 2 | 未維修 | 防落設施 |  | 35845 |  | 2 | 5
40 | 2020-05-03 | 1 | 未維修 | 防落設施 |  | 35845 |  | 1 | 5
41 | 2020-05-03 | 2 | 未維修 | 橋墩／帽梁 |  | 35845 |  | 2 | 7
42 | 2020-05-03 | 2 | 未維修 | 橋墩／帽梁 |  | 35845 |  | 2 | 7
43 | 2020-05-03 | 2 | 未維修 | 橋墩／帽梁 |  | 35845 |  | 2 | 7
44 | 2020-05-03 | 1 | 未維修 | 橋墩／帽梁 |  | 35845 |  | 1 | 7
45 | 2020-05-03 | 1 | 未維修 | 橋墩／帽梁 |  | 35845 |  | 1 | 7
46 | 2020-05-03 | 2 | 未維修 | 橋墩／帽梁 |  | 35845 |  | 2 | 7
47 | 2020-05-03 | 2 | 未維修 | 橋墩／帽梁 |  | 35845 |  | 2 | 7
48 | 2020-05-03 | 2 | 未維修 | 橋墩／帽梁 |  | 35845 |  | 2 | 7
49 | 2020-05-03 | 2 | 未維修 | 橋墩／帽梁 |  | 35845 |  | 2 | 7
50 | 2020-05-03 | 1 | 未維修 | 橋墩／帽梁 |  | 35845 |  | 1 | 7
51 | 2020-05-03 | 2 | 未維修 | 橋墩／帽梁 |  | 35845 |  | 2 | 7
52 | 2020-05-03 | 1 | 未維修 | 橋墩／帽梁 |  | 35845 |  | 1 | 7
53 | 2020-05-03 | 2 | 未維修 | 橋墩／帽梁 |  | 35845 |  | 2 | 7
54 | 2020-05-03 | 1 | 未維修 | 橋墩／帽梁 |  | 35845 |  | 1 | 7
55 | 2020-05-03 | 2 | 未維修 | 橋墩／帽梁 |  | 35845 |  | 2 | 7
56 | 2020-05-03 | 1 | 未維修 | 橋墩／帽梁 |  | 35845 |  | 1 | 7
57 | 2020-05-03 | 1 | 未維修 | 防落設施 |  | 35845 |  | 1 | 5
58 | 2020-05-03 | 1 | 未維修 | 橋護欄 |  | 35845 |  | 1 | 3
59 | 2020-05-03 | 2 | 未維修 | 橋墩／帽梁 |  | 35845 |  | 2 | 7
60 | 2020-05-03 | 1 | 未維修 | 防落設施 |  | 35845 |  | 1 | 5
61 | 2020-05-03 | 2 | 未維修 | 防落設施 |  | 35845 |  | 2 | 5
62 | 2020-05-03 | 1 | 未維修 | 防落設施 |  | 35845 |  | 1 | 5
63 | 2020-05-03 | 2 | 未維修 | 防落設施 |  | 35845 |  | 2 | 5
64 | 2020-05-03 | 2 | 未維修 | 防落設施 |  | 35845 |  | 2 | 5
65 | 2020-05-03 | 2 | 未維修 | 防落設施 |  | 35845 |  | 2 | 5
66 | 2020-05-03 | 2 | 未維修 | 防落設施 |  | 35845 |  | 2 | 5
67 | 2020-05-03 | 1 | 未維修 | 防落設施 |  | 35845 |  | 1 | 5
68 | 2020-05-03 | 1 | 未維修 | 防落設施 |  | 35845 |  | 1 | 5
69 | 2020-05-03 | 2 | 未維修 | 防落設施 |  | 35845 |  | 2 | 5
70 | 2020-05-03 | 1 | 未維修 | 主梁 |  | 35845 |  | 1 | 8
71 | 2020-05-03 | 1 | 未維修 | 主梁 |  | 35845 |  | 1 | 8
72 | 2020-05-03 | 1 | 未維修 | 主梁 |  | 35845 |  | 1 | 8
73 | 2020-05-03 | 2 | 未維修 | 防落設施 |  | 35845 |  | 2 | 5
74 | 2020-05-03 | 1 | 未維修 | 主梁 |  | 35845 |  | 1 | 8
75 | 2020-05-03 | 2 | 未維修 | 橋墩／帽梁 |  | 35845 |  | 2 | 7
76 | 2020-05-03 | 1 | 未維修 | 橋墩／帽梁 |  | 35845 |  | 1 | 7
77 | 2020-05-03 | 1 | 未維修 | 橋墩／帽梁 |  | 35845 |  | 1 | 7
78 | 2020-05-03 | 1 | 未維修 | 橋墩／帽梁 |  | 35845 |  | 1 | 7
79 | 2020-05-03 | 1 | 未維修 | 橋墩／帽梁 |  | 35845 |  | 1 | 7
80 | 2020-05-03 | 2 | 未維修 | 橋墩／帽梁 |  | 35845 |  | 2 | 7
81 | 2020-05-03 | 2 | 未維修 | 橋墩／帽梁 |  | 35845 |  | 2 | 7
82 | 2020-05-03 | 2 | 未維修 | 橋墩／帽梁 |  | 35845 |  | 2 | 7
83 | 2020-05-03 | 1 | 未維修 | 橋墩／帽梁 |  | 35845 |  | 1 | 7
84 | 2020-05-03 | 2 | 未維修 | 橋墩／帽梁 |  | 35845 |  | 2 | 7
85 | 2020-05-03 | 1 | 未維修 | 橋墩／帽梁 |  | 35845 |  | 1 | 7
86 | 2020-05-03 | 1 | 未維修 | 橋墩／帽梁 |  | 35845 |  | 1 | 7
87 | 2020-05-03 | 1 | 未維修 | 防落設施 |  | 35845 |  | 1 | 5
88 | 2020-05-03 | 1 | 未維修 | 防落設施 |  | 35845 |  | 1 | 5
89 | 2020-05-03 | 1 | 未維修 | 防落設施 |  | 35845 |  | 1 | 5
90 | 2020-05-03 | 2 | 未維修 | 防落設施 |  | 35845 |  | 2 | 5
91 | 2020-05-03 | 1 | 未維修 | 防落設施 |  | 35845 |  | 1 | 5
92 | 2020-05-03 | 1 | 未維修 | 防落設施 |  | 35845 |  | 1 | 5
93 | 2020-05-03 | 1 | 未維修 | 防落設施 |  | 35845 |  | 1 | 5
94 | 2020-05-03 | 2 | 未維修 | 防落設施 |  | 35845 |  | 2 | 5
95 | 2020-05-03 | 1 | 未維修 | 防落設施 |  | 35845 |  | 1 | 5
96 | 2020-05-03 | 2 | 未維修 | 防落設施 |  | 35845 |  | 2 | 5
97 | 2020-05-03 | 2 | 未維修 | 防落設施 |  | 35845 |  | 2 | 5
98 | 2020-05-03 | 1 | 未維修 | 防落設施 |  | 35845 |  | 1 | 5
99 | 2020-05-03 | 2 | 未維修 | 防落設施 |  | 35845 |  | 2 | 5
100 | 2020-05-03 | 2 | 未維修 | 防落設施 |  | 35845 |  | 2 | 5
101 | 2020-05-03 | 1 | 未維修 | 主梁 |  | 35845 |  | 1 | 8
102 | 2020-05-03 | 1 | 未維修 | 主梁 |  | 35845 |  | 1 | 8
103 | 2020-05-03 | 1 | 未維修 | 橫隔梁 |  | 35845 |  | 1 | 6
104 | 2020-05-03 | 1 | 未維修 | 橫隔梁 |  | 35845 |  | 1 | 6
105 | 2020-05-03 | 1 | 未維修 | 橫隔梁 |  | 35845 |  | 1 | 6
106 | 2020-05-03 | 2 | 未維修 | 橫隔梁 |  | 35845 |  | 2 | 6
107 | 2020-05-03 | 1 | 未維修 | 防落設施 |  | 35845 |  | 1 | 5
108 | 2020-05-03 | 2 | 未維修 | 防落設施 |  | 35845 |  | 2 | 5
109 | 2020-05-03 | 1 | 未維修 | 防落設施 |  | 35845 |  | 1 | 5
110 | 2020-05-03 | 2 | 未維修 | 防落設施 |  | 35845 |  | 2 | 5
111 | 2020-05-03 | 1 | 未維修 | 防落設施 |  | 35845 |  | 1 | 5
112 | 2020-05-03 | 1 | 未維修 | 防落設施 |  | 35845 |  | 1 | 5
113 | 2020-05-03 | 1 | 未維修 | 防落設施 |  | 35845 |  | 1 | 5
114 | 2020-05-03 | 1 | 未維修 | 防落設施 |  | 35845 |  | 1 | 5
115 | 2020-05-03 | 1 | 未維修 | 主梁 |  | 35845 |  | 1 | 8
116 | 2020-05-03 | 1 | 未維修 | 橫隔梁 |  | 35845 |  | 1 | 6
117 | 2020-05-03 | 1 | 未維修 | 橋墩／帽梁 |  | 35845 |  | 1 | 7
118 | 2020-05-03 | 1 | 未維修 | 橋墩／帽梁 |  | 35845 |  | 1 | 7
119 | 2020-05-03 | 2 | 未維修 | 橋墩／帽梁 |  | 35845 |  | 2 | 7
120 | 2020-05-03 | 1 | 未維修 | 橋墩／帽梁 |  | 35845 |  | 1 | 7
121 | 2020-05-03 | 2 | 未維修 | 橋墩／帽梁 |  | 35845 |  | 2 | 7
122 | 2020-05-03 | 1 | 未維修 | 橋墩／帽梁 |  | 35845 |  | 1 | 7
123 | 2020-05-03 | 2 | 未維修 | 橋墩／帽梁 |  | 35845 |  | 2 | 7
124 | 2020-05-03 | 1 | 未維修 | 橋墩／帽梁 |  | 35845 |  | 1 | 7
125 | 2020-05-03 | 2 | 未維修 | 橋墩／帽梁 |  | 35845 |  | 2 | 7
126 | 2020-05-03 | 1 | 未維修 | 橋墩／帽梁 |  | 35845 |  | 1 | 7
127 | 2020-05-03 | 1 | 未維修 | 防落設施 |  | 35845 |  | 1 | 5
128 | 2020-05-03 | 1 | 未維修 | 防落設施 |  | 35845 |  | 1 | 5
129 | 2020-05-03 | 2 | 未維修 | 防落設施 |  | 35845 |  | 2 | 5
130 | 2020-05-03 | 2 | 未維修 | 防落設施 |  | 35845 |  | 2 | 5
131 | 2020-05-03 | 2 | 未維修 | 防落設施 |  | 35845 |  | 2 | 5
132 | 2020-05-03 | 1 | 未維修 | 防落設施 |  | 35845 |  | 1 | 5
133 | 2020-05-03 | 1 | 未維修 | 防落設施 |  | 35845 |  | 1 | 5
134 | 2020-05-03 | 2 | 未維修 | 防落設施 |  | 35845 |  | 2 | 5
135 | 2020-05-03 | 2 | 未維修 | 防落設施 |  | 35845 |  | 2 | 5
136 | 2020-05-03 | 1 | 未維修 | 橋面板 |  | 35845 |  | 1 | 7
137 | 2020-05-03 | 1 | 未維修 | 橫隔梁 |  | 35845 |  | 1 | 6
138 | 2020-05-03 | 1 | 未維修 | 橫隔梁 |  | 35845 |  | 1 | 6
139 | 2020-05-03 | 1 | 未維修 | 橫隔梁 |  | 35845 |  | 1 | 6
140 | 2020-05-03 | 1 | 未維修 | 橋面板 |  | 35845 |  | 1 | 7
141 | 2020-05-03 | 3 | 已維修 | 橋面板 | 2020-11-25 | 35845 |  | 1 | 7
142 | 2020-05-03 | 3 | 已維修 | 橋面板 | 2020-11-23 | 35845 |  | 1 | 7
143 | 2020-05-03 | 2 | 已維修 | 橋面板 | 2020-11-18 | 35845 |  | 1 | 7
144 | 2020-05-03 | 2 | 已維修 | 橋面板 | 2020-11-17 | 35845 |  | 1 | 7
145 | 2020-05-03 | 3 | 已維修 | 防落設施 | 2020-11-25 | 35845 |  | 1 | 5
146 | 2020-05-03 | 3 | 已維修 | 防落設施 | 2020-11-18 | 35845 |  | 1 | 5
147 | 2020-05-03 | 2 | 已維修 | 防落設施 | 2020-11-25 | 35845 |  | 1 | 5
148 | 2020-05-03 | 2 | 已維修 | 橋面板 | 2020-12-07 | 35845 |  | 1 | 7
149 | 2020-05-03 | 2 | 已維修 | 防落設施 | 2020-11-25 | 35845 |  | 1 | 5
150 | 2020-05-03 | 2 | 已維修 | 防落設施 | 2020-11-25 | 35845 |  | 1 | 5
151 | 2020-05-03 | 2 | 已維修 | 防落設施 | 2020-11-26 | 35845 |  | 1 | 5
152 | 2020-05-03 | 2 | 已維修 | 防落設施 | 2020-11-25 | 35845 |  | 1 | 5
1 | 2020-05-04 | 1 | 未維修 | 橋墩／帽梁 |  | 39761 | 五股交流道連絡道AR-1高架橋(東向) | 1 | 7
2 | 2020-05-04 | 2 | 未維修 | 橋墩／帽梁 |  | 39761 |  | 2 | 7
3 | 2020-05-04 | 2 | 未維修 | 橋墩／帽梁 |  | 39761 |  | 2 | 7
4 | 2020-05-04 | 1 | 未維修 | 橋面板 |  | 39761 |  | 1 | 7
5 | 2020-05-04 | 2 | 未維修 | 橋墩／帽梁 |  | 39761 |  | 2 | 7
6 | 2020-05-04 | 2 | 未維修 | 橋墩／帽梁 |  | 39761 |  | 2 | 7
7 | 2020-05-04 | 2 | 未維修 | 橋墩／帽梁 |  | 39761 |  | 2 | 7
8 | 2020-05-04 | 2 | 未維修 | 橋墩／帽梁 |  | 39761 |  | 2 | 7
9 | 2020-05-04 | 2 | 未維修 | 橋墩／帽梁 |  | 39761 |  | 2 | 7
10 | 2020-05-04 | 2 | 未維修 | 橋墩／帽梁 |  | 39761 |  | 2 | 7
11 | 2020-05-04 | 1 | 未維修 | 橋墩／帽梁 |  | 39761 |  | 1 | 7
12 | 2020-05-04 | 1 | 未維修 | 橋墩／帽梁 |  | 39761 |  | 1 | 7
13 | 2020-05-04 | 1 | 未維修 | 橋墩／帽梁 |  | 39761 |  | 1 | 7
1 | 2020-05-04 | 1 | 未維修 | 橫隔梁 |  | 39762 | 五股交流道連絡道AR-2高架橋(西向) | 1 | 6
2 | 2020-05-04 | 1 | 未維修 | 主梁 |  | 39762 |  | 1 | 8
3 | 2020-05-04 | 1 | 未維修 | 主梁 |  | 39762 |  | 1 | 8
4 | 2020-05-04 | 1 | 未維修 | 橫隔梁 |  | 39762 |  | 1 | 6
5 | 2020-05-04 | 1 | 未維修 | 主梁 |  | 39762 |  | 1 | 8
6 | 2020-05-04 | 2 | 未維修 | 橋墩／帽梁 |  | 39762 |  | 2 | 7
7 | 2020-05-04 | 2 | 未維修 | 橋墩／帽梁 |  | 39762 |  | 2 | 7
8 | 2020-05-04 | 1 | 未維修 | 橫隔梁 |  | 39762 |  | 1 | 6
9 | 2020-05-04 | 1 | 未維修 | 主梁 |  | 39762 |  | 1 | 8
10 | 2020-05-04 | 1 | 未維修 | 橫隔梁 |  | 39762 |  | 1 | 6
11 | 2020-05-04 | 2 | 未維修 | 橋墩／帽梁 |  | 39762 |  | 2 | 7
12 | 2020-05-04 | 1 | 未維修 | 橋墩／帽梁 |  | 39762 |  | 1 | 7
13 | 2020-05-04 | 2 | 未維修 | 橋墩／帽梁 |  | 39762 |  | 2 | 7
14 | 2020-05-04 | 1 | 未維修 | 主梁 |  | 39762 |  | 1 | 8
15 | 2020-05-04 | 1 | 未維修 | 主梁 |  | 39762 |  | 1 | 8
16 | 2020-05-04 | 2 | 未維修 | 橋墩／帽梁 |  | 39762 |  | 2 | 7
17 | 2020-05-04 | 1 | 未維修 | 橫隔梁 |  | 39762 |  | 1 | 6
18 | 2020-05-04 | 2 | 未維修 | 橋墩／帽梁 |  | 39762 |  | 2 | 7
19 | 2020-05-04 | 1 | 未維修 | 主梁 |  | 39762 |  | 1 | 8
20 | 2020-05-04 | 2 | 未維修 | 橋墩／帽梁 |  | 39762 |  | 2 | 7
1 | 2020-05-04 | 1 | 未維修 | 橋墩／帽梁 |  | 39763 | 五股交流道連絡道匝道11入口高架橋 | 1 | 7
2 | 2020-05-04 | 1 | 未維修 | 橋墩／帽梁 |  | 39763 |  | 1 | 7
3 | 2020-05-04 | 1 | 未維修 | 橋面板 |  | 39763 |  | 1 | 7
4 | 2020-05-04 | 2 | 未維修 | 橋墩／帽梁 |  | 39763 |  | 2 | 7
5 | 2020-05-04 | 2 | 未維修 | 橋墩／帽梁 |  | 39763 |  | 2 | 7
6 | 2020-05-04 | 2 | 未維修 | 橋墩／帽梁 |  | 39763 |  | 2 | 7
7 | 2020-05-04 | 2 | 未維修 | 橋墩／帽梁 |  | 39763 |  | 2 | 7
8 | 2020-05-04 | 1 | 未維修 | 橋面板 |  | 39763 |  | 1 | 7
9 | 2020-05-04 | 1 | 未維修 | 橋面板 |  | 39763 |  | 1 | 7
10 | 2020-05-04 | 1 | 未維修 | 橋面板 |  | 39763 |  | 1 | 7
11 | 2020-05-04 | 2 | 未維修 | 橋墩／帽梁 |  | 39763 |  | 2 | 7
12 | 2020-05-04 | 2 | 未維修 | 伸縮縫 |  | 39763 |  | 2 | 6
13 | 2020-05-04 | 2 | 未維修 | 伸縮縫 |  | 39763 |  | 2 | 6
1 | 2020-05-04 | 1 | 未維修 | 橋面板 |  | 39764 | 五股交流道連絡道匝道12出口高架橋 | 1 | 7
2 | 2020-05-04 | 1 | 未維修 | 橋面板 |  | 39764 |  | 1 | 7
3 | 2020-05-04 | 1 | 未維修 | 橋面板 |  | 39764 |  | 1 | 7
4 | 2020-05-04 | 2 | 未維修 | 橋墩／帽梁 |  | 39764 |  | 2 | 7
5 | 2020-05-04 | 2 | 未維修 | 橋墩／帽梁 |  | 39764 |  | 2 | 7
6 | 2020-05-04 | 2 | 未維修 | 橋墩／帽梁 |  | 39764 |  | 2 | 7
7 | 2020-05-04 | 1 | 未維修 | 橋面板 |  | 39764 |  | 1 | 7
1 | 2020-05-04 | 2 | 未維修 | 伸縮縫 |  | 39765 | 五股交流道連絡道匝道11入口引道橋 | 2 | 6
2 | 2020-05-04 | 1 | 未維修 | 主梁 |  | 39765 |  | 1 | 8
3 | 2020-05-04 | 2 | 未維修 | 橋墩／帽梁 |  | 39765 |  | 2 | 7
1 | 2020-05-04 | 2 | 未維修 | 橋墩／帽梁 |  | 39766 | 五股交流道連絡道匝道12出口引道橋 | 2 | 7
2 | 2020-05-04 | 2 | 未維修 | 橋墩／帽梁 |  | 39766 |  | 2 | 7
3 | 2020-05-04 | 2 | 未維修 | 主梁 |  | 39766 |  | 2 | 8
1 | 2020-07-17 | 2 | 未維修 | 橋台 |  | 34861 | 安坑交流道連絡道跨越橋 | 2 | 6
2 | 2020-07-17 | 2 | 未維修 | 橋台 |  | 34861 |  | 2 | 6
3 | 2020-07-17 | 2 | 未維修 | 主梁 |  | 34861 |  | 2 | 8
4 | 2020-07-17 | 2 | 未維修 | 主梁 |  | 34861 |  | 2 | 8
5 | 2020-07-17 | 2 | 未維修 | 橋墩／帽梁 |  | 34861 |  | 2 | 7
6 | 2020-07-17 | 2 | 未維修 | 橋墩／帽梁 |  | 34861 |  | 2 | 7
7 | 2020-07-17 | 2 | 未維修 | 橋台 |  | 34861 |  | 2 | 6
8 | 2020-07-17 | 2 | 未維修 | 引道路堤護欄 |  | 34861 |  | 2 | 2
9 | 2020-07-17 | 2 | 未維修 | 橋台 |  | 34861 |  | 2 | 6
10 | 2020-07-17 | 1 | 未維修 | 橋台 |  | 34861 |  | 1 | 6
11 | 2020-07-17 | 2 | 未維修 | 橋台 |  | 34861 |  | 2 | 6
12 | 2020-07-17 | 2 | 未維修 | 橋墩／帽梁 |  | 34861 |  | 2 | 7
13 | 2020-07-17 | 2 | 未維修 | 橋墩／帽梁 |  | 34861 |  | 2 | 7
14 | 2020-07-17 | 2 | 未維修 | 橋墩／帽梁 |  | 34861 |  | 2 | 7
15 | 2020-07-17 | 2 | 未維修 | 橋梁排水設施 |  | 34861 |  | 2 | 4
16 | 2020-07-17 | 2 | 未維修 | 橋墩／帽梁 |  | 34861 |  | 2 | 7
1 | 2020-07-17 | 2 | 未維修 | 主梁 |  | 34862 | 安坑交流道匝道5跨越橋 | 2 | 8
2 | 2020-07-17 | 2 | 未維修 | 橋梁排水設施 |  | 34862 |  | 2 | 4
3 | 2020-07-17 | 2 | 未維修 | 橋台 |  | 34862 |  | 2 | 6
4 | 2020-07-17 | 2 | 未維修 | 引道路堤保護措施 |  | 34862 |  | 2 | 3
5 | 2020-07-17 | 2 | 未維修 | 橋台 |  | 34862 |  | 2 | 6
6 | 2020-07-17 | 2 | 未維修 | 橋台 |  | 34862 |  | 2 | 6
7 | 2020-07-17 | 2 | 未維修 | 橋梁排水設施 |  | 34862 |  | 2 | 4
8 | 2020-07-17 | 2 | 未維修 | 主梁 |  | 34862 |  | 2 | 8
9 | 2020-07-17 | 2 | 未維修 | 橋墩／帽梁 |  | 34862 |  | 2 | 7
1 | 2020-07-22 | 2 | 未維修 | 主梁 |  | 34863 | 31K+100 安坑橋 | 2 | 8
2 | 2020-07-22 | 2 | 未維修 | 橋墩／帽梁 |  | 34863 |  | 2 | 7
3 | 2020-07-22 | 2 | 未維修 | 主梁 |  | 34863 |  | 2 | 8
4 | 2020-07-22 | 2 | 未維修 | 橋面板 |  | 34863 |  | 2 | 7
5 | 2020-07-22 | 2 | 未維修 | 橋墩／帽梁 |  | 34863 |  | 2 | 7
6 | 2020-07-22 | 2 | 未維修 | 主梁 |  | 34863 |  | 2 | 8
7 | 2020-07-22 | 2 | 未維修 | 主梁 |  | 34863 |  | 2 | 8
8 | 2020-07-22 | 2 | 未維修 | 橋面板 |  | 34863 |  | 2 | 7
9 | 2020-07-22 | 2 | 未維修 | 伸縮縫 |  | 34863 |  | 2 | 6
10 | 2020-07-22 | 2 | 未維修 | 橋護欄 |  | 34863 |  | 2 | 3
11 | 2020-07-22 | 2 | 未維修 | 橋台 |  | 34863 |  | 2 | 6
12 | 2020-07-22 | 2 | 未維修 | 橋墩／帽梁 |  | 34863 |  | 2 | 7
13 | 2020-07-22 | 2 | 未維修 | 橋面板 |  | 34863 |  | 2 | 7
14 | 2020-07-22 | 1 | 未維修 | 主梁 |  | 34863 |  | 1 | 8
15 | 2020-07-22 | 2 | 未維修 | 支承／支承墊／阻尼裝置 |  | 34863 |  | 2 | 5
16 | 2020-07-22 | 1 | 未維修 | 主梁 |  | 34863 |  | 1 | 8
1 | 2020-07-20 | 2 | 未維修 | 引道路堤保護措施 |  | 34870 | 安坑橋A5匝道 | 2 | 3
2 | 2020-07-20 | 2 | 未維修 | 橋梁排水設施 |  | 34870 |  | 2 | 4
3 | 2020-07-20 | 2 | 未維修 | 橋台 |  | 34870 |  | 2 | 6
4 | 2020-07-20 | 2 | 未維修 | 橋台 |  | 34870 |  | 2 | 6
5 | 2020-07-20 | 2 | 未維修 | 橋台 |  | 34870 |  | 2 | 6
6 | 2020-07-20 | 2 | 未維修 | 主梁 |  | 34870 |  | 2 | 8
1 | 2020-06-22 | 2 | 未維修 | 主梁 |  | 34874 | 四分里坑高架橋N | 2 | 8
2 | 2020-06-22 | 2 | 未維修 | 橋墩／帽梁 |  | 34874 |  | 2 | 7
3 | 2020-06-22 | 2 | 未維修 | 橋台 |  | 34874 |  | 2 | 6
4 | 2020-06-22 | 2 | 未維修 | 主梁 |  | 34874 |  | 2 | 8
5 | 2020-06-22 | 2 | 未維修 | 伸縮縫 |  | 34874 |  | 2 | 6
6 | 2020-06-22 | 2 | 未維修 | 橋墩／帽梁 |  | 34874 |  | 2 | 7
7 | 2020-06-22 | 2 | 未維修 | 橫隔梁 |  | 34874 |  | 2 | 6
8 | 2020-06-22 | 2 | 未維修 | 主梁 |  | 34874 |  | 2 | 8
9 | 2020-06-22 | 2 | 未維修 | 橫隔梁 |  | 34874 |  | 2 | 6
10 | 2020-06-22 | 2 | 未維修 | 橋墩／帽梁 |  | 34874 |  | 2 | 7
11 | 2020-06-22 | 2 | 未維修 | 主梁 |  | 34874 |  | 2 | 8
12 | 2020-06-22 | 2 | 未維修 | 橋墩／帽梁 |  | 34874 |  | 2 | 7
13 | 2020-06-22 | 2 | 未維修 | 伸縮縫 |  | 34874 |  | 2 | 6
14 | 2020-06-22 | 2 | 未維修 | 橋梁排水設施 |  | 34874 |  | 2 | 4
15 | 2020-06-22 | 2 | 未維修 | 橋台 |  | 34874 |  | 2 | 6
16 | 2020-06-22 | 2 | 未維修 | 橋墩／帽梁 |  | 34874 |  | 2 | 7
17 | 2020-06-22 | 2 | 未維修 | 主梁 |  | 34874 |  | 2 | 8
18 | 2020-06-22 | 2 | 未維修 | 主梁 |  | 34874 |  | 2 | 8
19 | 2020-06-22 | 2 | 未維修 | 橋墩／帽梁 |  | 34874 |  | 2 | 7
20 | 2020-06-22 | 2 | 未維修 | 橋墩／帽梁 |  | 34874 |  | 2 | 7
21 | 2020-06-22 | 2 | 未維修 | 伸縮縫 |  | 34874 |  | 2 | 6
22 | 2020-06-22 | 2 | 未維修 | 伸縮縫 |  | 34874 |  | 2 | 6
23 | 2020-06-22 | 2 | 未維修 | 橋台 |  | 34874 |  | 2 | 6
24 | 2020-06-22 | 2 | 未維修 | 橋台 |  | 34874 |  | 2 | 6
25 | 2020-06-22 | 2 | 未維修 | 橋墩／帽梁 |  | 34874 |  | 2 | 7
26 | 2020-06-22 | 2 | 未維修 | 橋墩／帽梁 |  | 34874 |  | 2 | 7
27 | 2020-06-22 | 2 | 未維修 | 橫隔梁 |  | 34874 |  | 2 | 6
28 | 2020-06-22 | 2 | 未維修 | 橫隔梁 |  | 34874 |  | 2 | 6
29 | 2020-06-22 | 2 | 未維修 | 橋墩／帽梁 |  | 34874 |  | 2 | 7
30 | 2020-06-22 | 2 | 未維修 | 橋墩／帽梁 |  | 34874 |  | 2 | 7
31 | 2020-06-22 | 2 | 未維修 | 橋墩基礎 |  | 34874 |  | 2 | 8
32 | 2020-06-22 | 2 | 未維修 | 橋墩／帽梁 |  | 34874 |  | 2 | 7
33 | 2020-06-22 | 2 | 未維修 | 橋墩／帽梁 |  | 34874 |  | 2 | 7
34 | 2020-06-22 | 2 | 未維修 | 橋墩／帽梁 |  | 34874 |  | 2 | 7
35 | 2020-06-22 | 2 | 未維修 | 橫隔梁 |  | 34874 |  | 2 | 6
36 | 2020-06-22 | 2 | 未維修 | 橋面板 |  | 34874 |  | 2 | 7
37 | 2020-06-22 | 2 | 未維修 | 主梁 |  | 34874 |  | 2 | 8
38 | 2020-06-22 | 2 | 未維修 | 橋墩／帽梁 |  | 34874 |  | 2 | 7
39 | 2020-06-22 | 2 | 未維修 | 橫隔梁 |  | 34874 |  | 2 | 6
40 | 2020-06-22 | 2 | 未維修 | 橋墩／帽梁 |  | 34874 |  | 2 | 7
41 | 2020-06-22 | 2 | 未維修 | 橋墩／帽梁 |  | 34874 |  | 2 | 7
42 | 2020-06-22 | 2 | 未維修 | 橫隔梁 |  | 34874 |  | 2 | 6
43 | 2020-06-22 | 2 | 未維修 | 橋墩／帽梁 |  | 34874 |  | 2 | 7
44 | 2020-06-22 | 2 | 未維修 | 橋墩／帽梁 |  | 34874 |  | 2 | 7
45 | 2020-06-22 | 1 | 未維修 | 翼牆／擋土牆 |  | 34874 |  | 1 | 5
46 | 2020-06-22 | 2 | 未維修 | 防落設施 |  | 34874 |  | 2 | 5
47 | 2020-06-22 | 2 | 已維修 | 橋台 |  | 34874 |  | 1 | 6
48 | 2020-06-22 | 2 | 已維修 | 橋台 |  | 34874 |  | 1 | 6
1 | 2020-06-09 | 2 | 未維修 | 橋護欄 |  | 34878 | 密婆坑橋W | 2 | 3
2 | 2020-06-09 | 2 | 未維修 | 翼牆／擋土牆 |  | 34878 |  | 2 | 5
3 | 2020-06-09 | 2 | 未維修 | 翼牆／擋土牆 |  | 34878 |  | 2 | 5
4 | 2020-06-09 | 2 | 未維修 | 橋台 |  | 34878 |  | 2 | 6
5 | 2020-06-09 | 2 | 未維修 | 引道路堤保護措施 |  | 34878 |  | 2 | 3
6 | 2020-06-09 | 2 | 未維修 | 翼牆／擋土牆 |  | 34878 |  | 2 | 5
7 | 2020-06-09 | 2 | 未維修 | 橋台 |  | 34878 |  | 2 | 6
8 | 2020-06-09 | 2 | 未維修 | 橋台 |  | 34878 |  | 2 | 6
9 | 2020-06-09 | 2 | 未維修 | 引道路堤保護措施 |  | 34878 |  | 2 | 3
10 | 2020-06-09 | 2 | 未維修 | 橋台 |  | 34878 |  | 2 | 6
1 | 2020-06-10 | 2 | 未維修 | 橋護欄 |  | 34881 | 第二聯絡道穿越橋主線W | 2 | 3
2 | 2020-06-10 | 2 | 未維修 | 橋梁排水設施 |  | 34881 |  | 2 | 4
3 | 2020-06-10 | 2 | 未維修 | 橋台 |  | 34881 |  | 2 | 6
4 | 2020-06-10 | 1 | 未維修 | 橋台 |  | 34881 |  | 1 | 6
5 | 2020-06-10 | 2 | 未維修 | 橋梁排水設施 |  | 34881 |  | 2 | 4
6 | 2020-06-10 | 1 | 未維修 | 橋護欄 |  | 34881 |  | 1 | 3
7 | 2020-06-10 | 2 | 未維修 | 橫隔梁 |  | 34881 |  | 2 | 6
8 | 2020-06-10 | 2 | 未維修 | 橋墩／帽梁 |  | 34881 |  | 2 | 7
9 | 2020-06-10 | 2 | 未維修 | 主梁 |  | 34881 |  | 2 | 8
10 | 2020-06-10 | 3 | 已維修 | 橋面板 | 2020-11-16 | 34881 |  | 1 | 7
1 | 2020-06-10 | 2 | 未維修 | 橋墩／帽梁 |  | 34882 | 第二聯絡道集散道W | 2 | 7
2 | 2020-06-10 | 2 | 未維修 | 橋梁排水設施 |  | 34882 |  | 2 | 4
3 | 2020-06-10 | 2 | 未維修 | 橋台 |  | 34882 |  | 2 | 6
4 | 2020-06-10 | 2 | 未維修 | 橋梁排水設施 |  | 34882 |  | 2 | 4
5 | 2020-06-10 | 1 | 未維修 | 橋護欄 |  | 34882 |  | 1 | 3
6 | 2020-06-10 | 2 | 未維修 | 引道路堤保護措施 |  | 34882 |  | 2 | 3
7 | 2020-06-10 | 1 | 未維修 | 橋面板 |  | 34882 |  | 1 | 7
8 | 2020-06-10 | 2 | 未維修 | 橋墩／帽梁 |  | 34882 |  | 2 | 7
9 | 2020-06-10 | 2 | 未維修 | 主梁 |  | 34882 |  | 2 | 8
10 | 2020-06-10 | 2 | 未維修 | 引道路堤護欄 |  | 34882 |  | 2 | 2
11 | 2020-06-10 | 2 | 未維修 | 翼牆／擋土牆 |  | 34882 |  | 2 | 5
12 | 2020-06-10 | 1 | 未維修 | 橋台 |  | 34882 |  | 1 | 6
13 | 2020-06-10 | 2 | 未維修 | 引道路堤保護措施 |  | 34882 |  | 2 | 3
14 | 2020-06-10 | 2 | 未維修 | 引道路堤保護措施 |  | 34882 |  | 2 | 3
15 | 2020-06-10 | 2 | 未維修 | 橋梁排水設施 |  | 34882 |  | 2 | 4
1 | 2020-06-17 | 2 | 未維修 | 橋護欄 |  | 34883 | 辛亥路高架橋W | 2 | 3
2 | 2020-06-17 | 1 | 未維修 | 橋護欄 |  | 34883 |  | 1 | 3
3 | 2020-06-17 | 2 | 未維修 | 橋護欄 |  | 34883 |  | 2 | 3
4 | 2020-06-17 | 1 | 未維修 | 橋台 |  | 34883 |  | 1 | 6
5 | 2020-06-17 | 2 | 未維修 | 伸縮縫 |  | 34883 |  | 2 | 6
6 | 2020-06-17 | 2 | 未維修 | 橋護欄 |  | 34883 |  | 2 | 3
7 | 2020-06-17 | 2 | 未維修 | 橋面板 |  | 34883 |  | 2 | 7
8 | 2020-06-17 | 2 | 已維修 | 橋梁排水設施 |  | 34883 |  | 1 | 4
9 | 2020-06-17 | 2 | 已維修 | 橋梁排水設施 |  | 34883 |  | 1 | 4
1 | 2020-06-17 | 2 | 未維修 | 橋梁排水設施 |  | 34884 | 黎和里高架橋E | 2 | 4
2 | 2020-06-17 | 2 | 未維修 | 引道路堤保護措施 |  | 34884 |  | 2 | 3
3 | 2020-06-17 | 2 | 未維修 | 橋梁排水設施 |  | 34884 |  | 2 | 4
4 | 2020-06-17 | 2 | 未維修 | 橋台 |  | 34884 |  | 2 | 6
5 | 2020-06-17 | 1 | 未維修 | 橋台 |  | 34884 |  | 1 | 6
6 | 2020-06-17 | 1 | 未維修 | 橋台 |  | 34884 |  | 1 | 6
7 | 2020-06-17 | 2 | 未維修 | 橋墩／帽梁 |  | 34884 |  | 2 | 7
8 | 2020-06-17 | 2 | 未維修 | 主梁 |  | 34884 |  | 2 | 8
9 | 2020-06-17 | 2 | 未維修 | 橋護欄 |  | 34884 |  | 2 | 3
10 | 2020-06-17 | 2 | 未維修 | 橋梁排水設施 |  | 34884 |  | 2 | 4
11 | 2020-06-17 | 2 | 未維修 | 橋墩／帽梁 |  | 34884 |  | 2 | 7
1 | 2020-06-17 | 2 | 未維修 | 伸縮縫 |  | 34885 | 黎和里高架橋W | 2 | 6
2 | 2020-06-17 | 2 | 未維修 | 橋墩／帽梁 |  | 34885 |  | 2 | 7
3 | 2020-06-17 | 2 | 未維修 | 橋梁排水設施 |  | 34885 |  | 2 | 4
4 | 2020-06-17 | 2 | 未維修 | 橋護欄 |  | 34885 |  | 2 | 3
5 | 2020-06-17 | 2 | 未維修 | 橋護欄 |  | 34885 |  | 2 | 3
6 | 2020-06-17 | 2 | 未維修 | 橋台 |  | 34885 |  | 2 | 6
7 | 2020-06-17 | 2 | 未維修 | 橋梁排水設施 |  | 34885 |  | 2 | 4
8 | 2020-06-17 | 2 | 未維修 | 橋護欄 |  | 34885 |  | 2 | 3
9 | 2020-06-17 | 1 | 未維修 | 伸縮縫 |  | 34885 |  | 1 | 6
10 | 2020-06-17 | 2 | 未維修 | 橋墩／帽梁 |  | 34885 |  | 2 | 7
11 | 2020-06-17 | 2 | 未維修 | 橋墩／帽梁 |  | 34885 |  | 2 | 7
1 | 2020-06-17 | 2 | 未維修 | 橋護欄 |  | 34886 | 臥龍街跨越橋E | 2 | 3
2 | 2020-06-17 | 2 | 未維修 | 橋護欄 |  | 34886 |  | 2 | 3
3 | 2020-06-17 | 2 | 未維修 | 橋梁排水設施 |  | 34886 |  | 2 | 4
4 | 2020-06-17 | 2 | 未維修 | 引道路堤保護措施 |  | 34886 |  | 2 | 3
5 | 2020-06-17 | 2 | 未維修 | 橋台 |  | 34886 |  | 2 | 6
1 | 2020-06-17 | 2 | 未維修 | 橋護欄 |  | 34887 | 臥龍街跨越橋W | 2 | 3
2 | 2020-06-17 | 2 | 未維修 | 伸縮縫 |  | 34887 |  | 2 | 6
3 | 2020-06-17 | 2 | 未維修 | 橋護欄 |  | 34887 |  | 2 | 3
4 | 2020-06-17 | 2 | 未維修 | 橋梁排水設施 |  | 34887 |  | 2 | 4
5 | 2020-06-17 | 2 | 未維修 | 橋台 |  | 34887 |  | 2 | 6
6 | 2020-06-17 | 2 | 未維修 | 橋台 |  | 34887 |  | 2 | 6
7 | 2020-06-17 | 2 | 未維修 | 伸縮縫 |  | 34887 |  | 2 | 6
8 | 2020-06-17 | 2 | 未維修 | 橋面板 |  | 34887 |  | 2 | 7
9 | 2020-06-17 | 2 | 未維修 | 橋梁排水設施 |  | 34887 |  | 2 | 4
1 | 2020-05-14 | 2 | 未維修 | 主梁 |  | 34892 | 舊莊高架橋N | 2 | 8
2 | 2020-05-14 | 2 | 未維修 | 橋墩／帽梁 |  | 34892 |  | 2 | 7
3 | 2020-05-14 | 2 | 未維修 | 主梁 |  | 34892 |  | 2 | 8
4 | 2020-05-14 | 1 | 未維修 | 橋墩／帽梁 |  | 34892 |  | 1 | 7
5 | 2020-05-14 | 1 | 未維修 | 橋墩／帽梁 |  | 34892 |  | 1 | 7
6 | 2020-05-14 | 2 | 未維修 | 橫隔梁 |  | 34892 |  | 2 | 6
7 | 2020-05-14 | 1 | 未維修 | 橋台 |  | 34892 |  | 1 | 6
8 | 2020-05-14 | 2 | 未維修 | 橋墩／帽梁 |  | 34892 |  | 2 | 7
9 | 2020-05-14 | 2 | 未維修 | 橋墩／帽梁 |  | 34892 |  | 2 | 7
10 | 2020-05-14 | 2 | 未維修 | 橋墩／帽梁 |  | 34892 |  | 2 | 7
11 | 2020-05-14 | 2 | 未維修 | 橋墩／帽梁 |  | 34892 |  | 2 | 7
12 | 2020-05-14 | 2 | 未維修 | 引道路堤保護措施 |  | 34892 |  | 2 | 3
13 | 2020-05-14 | 2 | 未維修 | 橋墩／帽梁 |  | 34892 |  | 2 | 7
14 | 2020-05-14 | 2 | 未維修 | 橋墩／帽梁 |  | 34892 |  | 2 | 7
15 | 2020-05-14 | 2 | 未維修 | 橋墩／帽梁 |  | 34892 |  | 2 | 7
16 | 2020-05-14 | 2 | 未維修 | 主梁 |  | 34892 |  | 2 | 8
17 | 2020-05-14 | 2 | 未維修 | 主梁 |  | 34892 |  | 2 | 8
18 | 2020-05-14 | 2 | 未維修 | 主梁 |  | 34892 |  | 2 | 8
19 | 2020-05-14 | 2 | 未維修 | 主梁 |  | 34892 |  | 2 | 8
20 | 2020-05-14 | 2 | 未維修 | 橋梁排水設施 |  | 34892 |  | 2 | 4
21 | 2020-05-14 | 2 | 未維修 | 主梁 |  | 34892 |  | 2 | 8
22 | 2020-05-14 | 2 | 未維修 | 主梁 |  | 34892 |  | 2 | 8
23 | 2020-05-14 | 2 | 未維修 | 橋墩／帽梁 |  | 34892 |  | 2 | 7
24 | 2020-05-14 | 2 | 未維修 | 主梁 |  | 34892 |  | 2 | 8
25 | 2020-05-14 | 2 | 未維修 | 主梁 |  | 34892 |  | 2 | 8
26 | 2020-05-14 | 2 | 未維修 | 橋梁排水設施 |  | 34892 |  | 2 | 4
27 | 2020-05-14 | 2 | 未維修 | 橋墩／帽梁 |  | 34892 |  | 2 | 7
28 | 2020-05-14 | 1 | 未維修 | 橋護欄 |  | 34892 |  | 1 | 3
29 | 2020-05-14 | 2 | 未維修 | 橋墩／帽梁 |  | 34892 |  | 2 | 7
30 | 2020-05-14 | 2 | 未維修 | 橋梁排水設施 |  | 34892 |  | 2 | 4
31 | 2020-05-14 | 2 | 未維修 | 主梁 |  | 34892 |  | 2 | 8
32 | 2020-05-14 | 1 | 未維修 | 引道路堤保護措施 |  | 34892 |  | 1 | 3
33 | 2020-05-14 | 2 | 未維修 | 主梁 |  | 34892 |  | 2 | 8
34 | 2020-05-14 | 2 | 未維修 | 主梁 |  | 34892 |  | 2 | 8
35 | 2020-05-14 | 2 | 未維修 | 主梁 |  | 34892 |  | 2 | 8
36 | 2020-05-14 | 2 | 未維修 | 主梁 |  | 34892 |  | 2 | 8
37 | 2020-05-14 | 1 | 未維修 | 橋護欄 |  | 34892 |  | 1 | 3
38 | 2020-05-14 | 1 | 未維修 | 伸縮縫 |  | 34892 |  | 1 | 6
39 | 2020-05-14 | 2 | 未維修 | 引道路堤護欄 |  | 34892 |  | 2 | 2
40 | 2020-05-14 | 2 | 未維修 | 主梁 |  | 34892 |  | 2 | 8
41 | 2020-05-14 | 2 | 未維修 | 主梁 |  | 34892 |  | 2 | 8
42 | 2020-05-14 | 2 | 未維修 | 主梁 |  | 34892 |  | 2 | 8
43 | 2020-05-14 | 1 | 未維修 | 橋台 |  | 34892 |  | 1 | 6
44 | 2020-05-14 | 2 | 未維修 | 橋台 |  | 34892 |  | 2 | 6
45 | 2020-05-14 | 1 | 未維修 | 橋台 |  | 34892 |  | 1 | 6
46 | 2020-05-14 | 2 | 未維修 | 橋台 |  | 34892 |  | 2 | 6
47 | 2020-05-14 | 1 | 未維修 | 橋墩／帽梁 |  | 34892 |  | 1 | 7
48 | 2020-05-14 | 2 | 未維修 | 主梁 |  | 34892 |  | 2 | 8
49 | 2020-05-14 | 2 | 未維修 | 主梁 |  | 34892 |  | 2 | 8
50 | 2020-05-14 | 2 | 未維修 | 橋護欄 |  | 34892 |  | 2 | 3
51 | 2020-05-14 | 2 | 未維修 | 伸縮縫 |  | 34892 |  | 2 | 6
52 | 2020-05-14 | 2 | 未維修 | 主梁 |  | 34892 |  | 2 | 8
53 | 2020-05-14 | 2 | 未維修 | 橋護欄 |  | 34892 |  | 2 | 3
54 | 2020-05-14 | 2 | 未維修 | 橋護欄 |  | 34892 |  | 2 | 3
55 | 2020-05-14 | 2 | 未維修 | 伸縮縫 |  | 34892 |  | 2 | 6
56 | 2020-05-14 | 2 | 未維修 | 主梁 |  | 34892 |  | 2 | 8
57 | 2020-05-14 | 2 | 未維修 | 主梁 |  | 34892 |  | 2 | 8
58 | 2020-05-14 | 3 | 已維修 | 橋面板 | 2020-10-26 | 34892 |  | 1 | 7
1 | 2020-05-14 | 1 | 未維修 | 橋台 |  | 34893 | 舊莊高架橋S | 1 | 6
2 | 2020-05-14 | 2 | 未維修 | 防落設施 |  | 34893 |  | 2 | 5
3 | 2020-05-14 | 1 | 未維修 | 橋墩／帽梁 |  | 34893 |  | 1 | 7
4 | 2020-05-14 | 2 | 未維修 | 主梁 |  | 34893 |  | 2 | 8
5 | 2020-05-14 | 1 | 未維修 | 橋台 |  | 34893 |  | 1 | 6
6 | 2020-05-14 | 2 | 未維修 | 主梁 |  | 34893 |  | 2 | 8
7 | 2020-05-14 | 2 | 未維修 | 支承／支承墊／阻尼裝置 |  | 34893 |  | 2 | 5
8 | 2020-05-14 | 2 | 未維修 | 橋墩／帽梁 |  | 34893 |  | 2 | 7
9 | 2020-05-14 | 2 | 未維修 | 橋墩／帽梁 |  | 34893 |  | 2 | 7
10 | 2020-05-14 | 2 | 未維修 | 橋墩／帽梁 |  | 34893 |  | 2 | 7
11 | 2020-05-14 | 2 | 未維修 | 橫隔梁 |  | 34893 |  | 2 | 6
12 | 2020-05-14 | 2 | 未維修 | 橋墩／帽梁 |  | 34893 |  | 2 | 7
13 | 2020-05-14 | 2 | 未維修 | 橋墩／帽梁 |  | 34893 |  | 2 | 7
14 | 2020-05-14 | 2 | 未維修 | 橋墩／帽梁 |  | 34893 |  | 2 | 7
15 | 2020-05-14 | 2 | 未維修 | 橋墩／帽梁 |  | 34893 |  | 2 | 7
16 | 2020-05-14 | 2 | 未維修 | 主梁 |  | 34893 |  | 2 | 8
17 | 2020-05-14 | 1 | 未維修 | 橋護欄 |  | 34893 |  | 1 | 3
18 | 2020-05-14 | 1 | 未維修 | 主梁 |  | 34893 |  | 1 | 8
19 | 2020-05-14 | 2 | 未維修 | 橋面板 |  | 34893 |  | 2 | 7
20 | 2020-05-14 | 2 | 未維修 | 伸縮縫 |  | 34893 |  | 2 | 6
21 | 2020-05-14 | 2 | 未維修 | 橋護欄 |  | 34893 |  | 2 | 3
22 | 2020-05-14 | 2 | 未維修 | 橋墩／帽梁 |  | 34893 |  | 2 | 7
23 | 2020-05-14 | 2 | 未維修 | 橋墩／帽梁 |  | 34893 |  | 2 | 7
24 | 2020-05-14 | 2 | 未維修 | 主梁 |  | 34893 |  | 2 | 8
25 | 2020-05-14 | 2 | 未維修 | 引道路堤保護措施 |  | 34893 |  | 2 | 3
26 | 2020-05-14 | 2 | 未維修 | 主梁 |  | 34893 |  | 2 | 8
27 | 2020-05-14 | 2 | 未維修 | 橋墩／帽梁 |  | 34893 |  | 2 | 7
28 | 2020-05-14 | 1 | 未維修 | 伸縮縫 |  | 34893 |  | 1 | 6
29 | 2020-05-14 | 2 | 未維修 | 橋面板 |  | 34893 |  | 2 | 7
30 | 2020-05-14 | 2 | 未維修 | 主梁 |  | 34893 |  | 2 | 8
31 | 2020-05-14 | 2 | 未維修 | 主梁 |  | 34893 |  | 2 | 8
32 | 2020-05-14 | 2 | 未維修 | 主梁 |  | 34893 |  | 2 | 8
33 | 2020-05-14 | 2 | 未維修 | 翼牆／擋土牆 |  | 34893 |  | 2 | 5
34 | 2020-05-14 | 1 | 未維修 | 伸縮縫 |  | 34893 |  | 1 | 6
35 | 2020-05-14 | 2 | 未維修 | 伸縮縫 |  | 34893 |  | 2 | 6
36 | 2020-05-14 | 2 | 已維修 | 橋梁排水設施 | 2023-02-16 | 34893 |  | 1 | 4
37 | 2020-05-14 | 2 | 已維修 | 橋梁排水設施 | 2023-02-16 | 34893 |  | 1 | 4
1 | 2020-05-27 | 2 | 未維修 | 伸縮縫 |  | 34894 | 富德橋 | 2 | 6
2 | 2020-05-27 | 2 | 未維修 | 橋面板 |  | 34894 |  | 2 | 7
3 | 2020-05-27 | 2 | 未維修 | 橋墩／帽梁 |  | 34894 |  | 2 | 7
4 | 2020-05-27 | 2 | 未維修 | 橋墩／帽梁 |  | 34894 |  | 2 | 7
5 | 2020-05-27 | 2 | 未維修 | 橋墩／帽梁 |  | 34894 |  | 2 | 7
6 | 2020-05-27 | 2 | 未維修 | 橋墩／帽梁 |  | 34894 |  | 2 | 7
7 | 2020-05-27 | 2 | 未維修 | 橋護欄 |  | 34894 |  | 2 | 3
8 | 2020-05-27 | 2 | 未維修 | 橋墩／帽梁 |  | 34894 |  | 2 | 7
9 | 2020-05-27 | 2 | 未維修 | 橋面板 |  | 34894 |  | 2 | 7
10 | 2020-05-27 | 2 | 未維修 | 主梁 |  | 34894 |  | 2 | 8
11 | 2020-05-27 | 2 | 未維修 | 伸縮縫 |  | 34894 |  | 2 | 6
12 | 2020-05-27 | 2 | 未維修 | 伸縮縫 |  | 34894 |  | 2 | 6
13 | 2020-05-27 | 2 | 未維修 | 橋護欄 |  | 34894 |  | 2 | 3
14 | 2020-05-27 | 2 | 未維修 | 橋護欄 |  | 34894 |  | 2 | 3
15 | 2020-05-27 | 2 | 未維修 | 橋墩／帽梁 |  | 34894 |  | 2 | 7
16 | 2020-05-27 | 2 | 未維修 | 橋墩／帽梁 |  | 34894 |  | 2 | 7
17 | 2020-05-27 | 2 | 未維修 | 橋台 |  | 34894 |  | 2 | 6
18 | 2020-05-27 | 2 | 未維修 | 橋護欄 |  | 34894 |  | 2 | 3
19 | 2020-05-27 | 2 | 未維修 | 橋墩／帽梁 |  | 34894 |  | 2 | 7
20 | 2020-05-27 | 2 | 未維修 | 主梁 |  | 34894 |  | 2 | 8
21 | 2020-05-27 | 1 | 未維修 | 引道路堤保護措施 |  | 34894 |  | 1 | 3
22 | 2020-05-27 | 2 | 已維修 | 橋梁排水設施 | 2022-10-11 | 34894 |  | 1 | 4
1 | 2020-05-27 | 2 | 未維修 | 橋護欄 |  | 34896 | 木柵交流道匝道一富德橋 | 2 | 3
2 | 2020-05-27 | 2 | 未維修 | 主梁 |  | 34896 |  | 2 | 8
3 | 2020-05-27 | 1 | 未維修 | 橋台 |  | 34896 |  | 1 | 6
4 | 2020-05-27 | 2 | 未維修 | 橋台 |  | 34896 |  | 2 | 6
5 | 2020-05-27 | 2 | 未維修 | 翼牆／擋土牆 |  | 34896 |  | 2 | 5
6 | 2020-05-27 | 1 | 未維修 | 橋台 |  | 34896 |  | 1 | 6
7 | 2020-05-27 | 2 | 未維修 | 主梁 |  | 34896 |  | 2 | 8
8 | 2020-05-27 | 2 | 未維修 | 主梁 |  | 34896 |  | 2 | 8
9 | 2020-05-27 | 2 | 未維修 | 橋台 |  | 34896 |  | 2 | 6
10 | 2020-05-27 | 2 | 未維修 | 橋台 |  | 34896 |  | 2 | 6
11 | 2020-05-27 | 2 | 未維修 | 伸縮縫 |  | 34896 |  | 2 | 6
12 | 2020-05-27 | 1 | 未維修 | 引道路堤保護措施 |  | 34896 |  | 1 | 3
13 | 2020-05-27 | 2 | 已維修 | 橋護欄 | 2020-09-15 | 34896 |  | 1 | 3
14 | 2020-05-27 | 2 | 已維修 | 橋護欄 | 2020-09-15 | 34896 |  | 1 | 3
15 | 2020-05-27 | 2 | 已維修 | 橋梁排水設施 | 2022-10-11 | 34896 |  | 1 | 4
1 | 2020-05-05 | 2 | 未維修 | 橋墩／帽梁 |  | 34898 | 木柵交流道匝道四猴山坑橋 | 2 | 7
2 | 2020-05-05 | 2 | 未維修 | 伸縮縫 |  | 34898 |  | 2 | 6
3 | 2020-05-05 | 2 | 未維修 | 橋台 |  | 34898 |  | 2 | 6
4 | 2020-05-05 | 1 | 未維修 | 橋台 |  | 34898 |  | 1 | 6
5 | 2020-05-05 | 2 | 未維修 | 引道路堤保護措施 |  | 34898 |  | 2 | 3
6 | 2020-05-05 | 1 | 未維修 | 引道路堤保護措施 |  | 34898 |  | 1 | 3
7 | 2020-05-05 | 2 | 未維修 | 橋台 |  | 34898 |  | 2 | 6
8 | 2020-05-05 | 2 | 未維修 | 翼牆／擋土牆 |  | 34898 |  | 2 | 5
1 | 2020-06-18 | 2 | 未維修 | 主梁 |  | 34899 | 木柵交流道匝道四富德橋 | 2 | 8
2 | 2020-06-18 | 2 | 未維修 | 橋台 |  | 34899 |  | 2 | 6
3 | 2020-06-18 | 2 | 未維修 | 橋台 |  | 34899 |  | 2 | 6
4 | 2020-06-18 | 1 | 未維修 | 橋台 |  | 34899 |  | 1 | 6
5 | 2020-06-18 | 2 | 未維修 | 橋台 |  | 34899 |  | 2 | 6
6 | 2020-06-18 | 2 | 未維修 | 主梁 |  | 34899 |  | 2 | 8
7 | 2020-06-18 | 2 | 未維修 | 橋台 |  | 34899 |  | 2 | 6
8 | 2020-06-18 | 1 | 未維修 | 橋台 |  | 34899 |  | 1 | 6
9 | 2020-06-18 | 2 | 未維修 | 伸縮縫 |  | 34899 |  | 2 | 6
1 | 2020-06-09 | 1 | 未維修 | 橋墩／帽梁 |  | 34902 | 坡內坑橋W | 1 | 7
2 | 2020-06-09 | 2 | 未維修 | 橋墩／帽梁 |  | 34902 |  | 2 | 7
3 | 2020-06-09 | 2 | 未維修 | 引道路堤保護措施 |  | 34902 |  | 2 | 3
4 | 2020-06-09 | 2 | 未維修 | 橋墩／帽梁 |  | 34902 |  | 2 | 7
5 | 2020-06-09 | 2 | 未維修 | 橋墩／帽梁 |  | 34902 |  | 2 | 7
6 | 2020-06-09 | 2 | 未維修 | 橋墩／帽梁 |  | 34902 |  | 2 | 7
7 | 2020-06-09 | 2 | 未維修 | 橋墩／帽梁 |  | 34902 |  | 2 | 7
8 | 2020-06-09 | 2 | 未維修 | 橋墩／帽梁 |  | 34902 |  | 2 | 7
9 | 2020-06-09 | 1 | 未維修 | 橋台 |  | 34902 |  | 1 | 6
10 | 2020-06-09 | 2 | 未維修 | 橋台 |  | 34902 |  | 2 | 6
11 | 2020-06-09 | 2 | 未維修 | 橋護欄 |  | 34902 |  | 2 | 3
12 | 2020-06-09 | 1 | 未維修 | 橋墩／帽梁 |  | 34902 |  | 1 | 7
13 | 2020-06-09 | 2 | 未維修 | 橋墩／帽梁 |  | 34902 |  | 2 | 7
14 | 2020-06-09 | 2 | 未維修 | 橋護欄 |  | 34902 |  | 2 | 3
15 | 2020-06-09 | 2 | 未維修 | 引道路堤保護措施 |  | 34902 |  | 2 | 3
16 | 2020-06-09 | 2 | 未維修 | 橋墩／帽梁 |  | 34902 |  | 2 | 7
17 | 2020-06-09 | 2 | 未維修 | 橋墩／帽梁 |  | 34902 |  | 2 | 7
18 | 2020-06-09 | 2 | 未維修 | 橋墩／帽梁 |  | 34902 |  | 2 | 7
19 | 2020-06-09 | 2 | 未維修 | 翼牆／擋土牆 |  | 34902 |  | 2 | 5
20 | 2020-06-09 | 2 | 未維修 | 橋墩／帽梁 |  | 34902 |  | 2 | 7
21 | 2020-06-09 | 2 | 未維修 | 主梁 |  | 34902 |  | 2 | 8
22 | 2020-06-09 | 1 | 未維修 | 橋墩／帽梁 |  | 34902 |  | 1 | 7
23 | 2020-06-09 | 2 | 未維修 | 橋墩／帽梁 |  | 34902 |  | 2 | 7
24 | 2020-06-09 | 2 | 未維修 | 主梁 |  | 34902 |  | 2 | 8
25 | 2020-06-09 | 2 | 已維修 | 橋護欄 | 2020-07-07 | 34902 |  | 1 | 3
26 | 2020-06-09 | 2 | 已維修 | 伸縮縫 | 2022-11-07 | 34902 |  | 1 | 6
27 | 2020-06-09 | 1 | 已維修 | 伸縮縫 | 2022-10-13 | 34902 |  | 1 | 6
28 | 2020-06-09 | 2 | 已維修 | 橋梁排水設施 | 2022-11-07 | 34902 |  | 1 | 4
1 | 2020-06-09 | 2 | 未維修 | 橋台 |  | 34903 | 密婆坑橋E | 2 | 6
2 | 2020-06-09 | 2 | 未維修 | 橋台 |  | 34903 |  | 2 | 6
3 | 2020-06-09 | 2 | 未維修 | 引道路堤保護措施 |  | 34903 |  | 2 | 3
4 | 2020-06-09 | 2 | 未維修 | 伸縮縫 |  | 34903 |  | 2 | 6
5 | 2020-06-09 | 2 | 未維修 | 翼牆／擋土牆 |  | 34903 |  | 2 | 5
6 | 2020-06-09 | 2 | 未維修 | 橋台 |  | 34903 |  | 2 | 6
7 | 2020-06-09 | 2 | 未維修 | 橋台 |  | 34903 |  | 2 | 6
8 | 2020-06-09 | 2 | 未維修 | 引道路堤保護措施 |  | 34903 |  | 2 | 3
9 | 2020-06-09 | 2 | 未維修 | 橋梁排水設施 |  | 34903 |  | 2 | 4
10 | 2020-06-09 | 2 | 未維修 | 橋梁排水設施 |  | 34903 |  | 2 | 4
11 | 2020-06-09 | 2 | 未維修 | 伸縮縫 |  | 34903 |  | 2 | 6
12 | 2020-06-09 | 1 | 未維修 | 橋台 |  | 34903 |  | 1 | 6
13 | 2020-06-09 | 2 | 未維修 | 翼牆／擋土牆 |  | 34903 |  | 2 | 5
14 | 2020-06-09 | 1 | 未維修 | 橋梁排水設施 |  | 34903 |  | 1 | 4
15 | 2020-06-09 | 2 | 未維修 | 橋台 |  | 34903 |  | 2 | 6
16 | 2020-06-09 | 2 | 未維修 | 橋台 |  | 34903 |  | 2 | 6
17 | 2020-06-09 | 1 | 未維修 | 橋台 |  | 34903 |  | 1 | 6
1 | 2020-05-10 | 2 | 未維修 | 橋護欄 |  | 34904 | 璋樹里高架橋N | 2 | 3
2 | 2020-05-10 | 2 | 未維修 | 主梁 |  | 34904 |  | 2 | 8
3 | 2020-05-10 | 2 | 未維修 | 橋護欄 |  | 34904 |  | 2 | 3
4 | 2020-05-10 | 2 | 未維修 | 主梁 |  | 34904 |  | 2 | 8
5 | 2020-05-10 | 2 | 未維修 | 橋台 |  | 34904 |  | 2 | 6
6 | 2020-05-10 | 2 | 未維修 | 主梁 |  | 34904 |  | 2 | 8
7 | 2020-05-10 | 2 | 未維修 | 主梁 |  | 34904 |  | 2 | 8
8 | 2020-05-10 | 2 | 未維修 | 橋墩／帽梁 |  | 34904 |  | 2 | 7
9 | 2020-05-10 | 2 | 未維修 | 主梁 |  | 34904 |  | 2 | 8
10 | 2020-05-10 | 2 | 未維修 | 橋墩／帽梁 |  | 34904 |  | 2 | 7
11 | 2020-05-10 | 1 | 未維修 | 橋墩／帽梁 |  | 34904 |  | 1 | 7
12 | 2020-05-10 | 2 | 未維修 | 橋梁排水設施 |  | 34904 |  | 2 | 4
13 | 2020-05-10 | 2 | 未維修 | 主梁 |  | 34904 |  | 2 | 8
14 | 2020-05-10 | 2 | 未維修 | 橋墩／帽梁 |  | 34904 |  | 2 | 7
15 | 2020-05-10 | 2 | 未維修 | 橋墩／帽梁 |  | 34904 |  | 2 | 7
16 | 2020-05-10 | 1 | 未維修 | 橋墩／帽梁 |  | 34904 |  | 1 | 7
17 | 2020-05-10 | 2 | 未維修 | 主梁 |  | 34904 |  | 2 | 8
18 | 2020-05-10 | 2 | 未維修 | 支承／支承墊／阻尼裝置 |  | 34904 |  | 2 | 5
19 | 2020-05-10 | 2 | 未維修 | 橋面板 |  | 34904 |  | 2 | 7
20 | 2020-05-10 | 2 | 未維修 | 主梁 |  | 34904 |  | 2 | 8
21 | 2020-05-10 | 1 | 已維修 | 橋台 | 2023-03-08 | 34904 |  | 1 | 6
22 | 2020-05-10 | 2 | 已維修 | 橋梁排水設施 | 2023-03-23 | 34904 |  | 1 | 4
23 | 2020-05-10 | 1 | 已維修 | 伸縮縫 | 2023-03-23 | 34904 |  | 1 | 6
24 | 2020-05-10 | 2 | 已維修 | 伸縮縫 | 2023-03-23 | 34904 |  | 1 | 6
1 | 2020-06-09 | 2 | 未維修 | 橋墩／帽梁 |  | 34906 | 石壁坑橋 E | 2 | 7
2 | 2020-06-09 | 1 | 未維修 | 橋台 |  | 34906 |  | 1 | 6
3 | 2020-06-09 | 2 | 未維修 | 橋台 |  | 34906 |  | 2 | 6
4 | 2020-06-09 | 2 | 未維修 | 伸縮縫 |  | 34906 |  | 2 | 6
5 | 2020-06-09 | 2 | 未維修 | 橋墩／帽梁 |  | 34906 |  | 2 | 7
6 | 2020-06-09 | 2 | 未維修 | 翼牆／擋土牆 |  | 34906 |  | 2 | 5
7 | 2020-06-09 | 2 | 未維修 | 橋台 |  | 34906 |  | 2 | 6
8 | 2020-06-09 | 2 | 未維修 | 伸縮縫 |  | 34906 |  | 2 | 6
9 | 2020-06-09 | 2 | 未維修 | 橋台 |  | 34906 |  | 2 | 6
10 | 2020-06-09 | 2 | 未維修 | 橋護欄 |  | 34906 |  | 2 | 3
11 | 2020-06-09 | 2 | 未維修 | 翼牆／擋土牆 |  | 34906 |  | 2 | 5
12 | 2020-06-09 | 2 | 未維修 | 橋台 |  | 34906 |  | 2 | 6
13 | 2020-06-09 | 2 | 已維修 | 引道路堤保護措施 | 2023-03-08 | 34906 |  | 1 | 3
1 | 2020-06-09 | 2 | 未維修 | 主梁 |  | 34907 | 石壁坑橋 W | 2 | 8
2 | 2020-06-09 | 2 | 未維修 | 主梁 |  | 34907 |  | 2 | 8
3 | 2020-06-09 | 2 | 未維修 | 橋台 |  | 34907 |  | 2 | 6
4 | 2020-06-09 | 2 | 未維修 | 橋面板 |  | 34907 |  | 2 | 7
5 | 2020-06-09 | 2 | 未維修 | 橋墩／帽梁 |  | 34907 |  | 2 | 7
6 | 2020-06-09 | 2 | 未維修 | 橋護欄 |  | 34907 |  | 2 | 3
7 | 2020-06-09 | 1 | 未維修 | 橋護欄 |  | 34907 |  | 1 | 3
8 | 2020-06-09 | 2 | 未維修 | 橋護欄 |  | 34907 |  | 2 | 3
9 | 2020-06-09 | 1 | 未維修 | 翼牆／擋土牆 |  | 34907 |  | 1 | 5
10 | 2020-06-09 | 2 | 未維修 | 橋台 |  | 34907 |  | 2 | 6
11 | 2020-06-09 | 2 | 未維修 | 橋墩／帽梁 |  | 34907 |  | 2 | 7
12 | 2020-06-09 | 2 | 未維修 | 橋台 |  | 34907 |  | 2 | 6
13 | 2020-06-09 | 2 | 未維修 | 主梁 |  | 34907 |  | 2 | 8
14 | 2020-06-09 | 1 | 未維修 | 橋台 |  | 34907 |  | 1 | 6
15 | 2020-06-09 | 2 | 已維修 | 伸縮縫 | 2022-11-07 | 34907 |  | 1 | 6
16 | 2020-06-09 | 2 | 已維修 | 伸縮縫 | 2022-11-07 | 34907 |  | 1 | 6
1 | 2020-06-09 | 1 | 未維修 | 伸縮縫 |  | 34908 | 第二聯絡道穿越橋主線E | 1 | 6
2 | 2020-06-09 | 2 | 未維修 | 橫隔梁 |  | 34908 |  | 2 | 6
3 | 2020-06-09 | 2 | 未維修 | 橋墩／帽梁 |  | 34908 |  | 2 | 7
4 | 2020-06-09 | 1 | 未維修 | 橋台 |  | 34908 |  | 1 | 6
5 | 2020-06-09 | 2 | 未維修 | 橋梁排水設施 |  | 34908 |  | 2 | 4
6 | 2020-06-09 | 2 | 未維修 | 橋護欄 |  | 34908 |  | 2 | 3
7 | 2020-06-09 | 2 | 未維修 | 引道路堤保護措施 |  | 34908 |  | 2 | 3
8 | 2020-06-09 | 1 | 未維修 | 橋台 |  | 34908 |  | 1 | 6
9 | 2020-06-09 | 1 | 未維修 | 橋墩／帽梁 |  | 34908 |  | 1 | 7
10 | 2020-06-09 | 2 | 未維修 | 橋墩／帽梁 |  | 34908 |  | 2 | 7
11 | 2020-06-09 | 2 | 未維修 | 橋梁排水設施 |  | 34908 |  | 2 | 4
12 | 2020-06-09 | 1 | 未維修 | 橋墩／帽梁 |  | 34908 |  | 1 | 7
13 | 2020-06-09 | 1 | 未維修 | 引道路堤保護措施 |  | 34908 |  | 1 | 3
14 | 2020-06-09 | 2 | 未維修 | 引道路堤保護措施 |  | 34908 |  | 2 | 3
15 | 2020-06-09 | 2 | 未維修 | 橋護欄 |  | 34908 |  | 2 | 3
16 | 2020-06-09 | 2 | 未維修 | 伸縮縫 |  | 34908 |  | 2 | 6
17 | 2020-06-09 | 2 | 未維修 | 橋台 |  | 34908 |  | 2 | 6
18 | 2020-06-09 | 1 | 已維修 | 橋護欄 | 2020-07-13 | 34908 |  | 1 | 3
19 | 2020-06-09 | 1 | 已維修 | 橋護欄 | 2020-07-13 | 34908 |  | 1 | 3
1 | 2020-06-09 | 2 | 未維修 | 橋護欄 |  | 34909 | 坡內坑橋E | 2 | 3
2 | 2020-06-09 | 1 | 未維修 | 橋墩／帽梁 |  | 34909 |  | 1 | 7
3 | 2020-06-09 | 1 | 未維修 | 伸縮縫 |  | 34909 |  | 1 | 6
4 | 2020-06-09 | 2 | 未維修 | 橋墩／帽梁 |  | 34909 |  | 2 | 7
5 | 2020-06-09 | 2 | 未維修 | 防落設施 |  | 34909 |  | 2 | 5
6 | 2020-06-09 | 1 | 未維修 | 橋墩／帽梁 |  | 34909 |  | 1 | 7
7 | 2020-06-09 | 2 | 未維修 | 橋墩／帽梁 |  | 34909 |  | 2 | 7
8 | 2020-06-09 | 2 | 未維修 | 橋墩／帽梁 |  | 34909 |  | 2 | 7
9 | 2020-06-09 | 1 | 未維修 | 主梁 |  | 34909 |  | 1 | 8
10 | 2020-06-09 | 1 | 未維修 | 伸縮縫 |  | 34909 |  | 1 | 6
11 | 2020-06-09 | 2 | 未維修 | 伸縮縫 |  | 34909 |  | 2 | 6
12 | 2020-06-09 | 1 | 未維修 | 橋墩／帽梁 |  | 34909 |  | 1 | 7
13 | 2020-06-09 | 2 | 未維修 | 橋墩／帽梁 |  | 34909 |  | 2 | 7
14 | 2020-06-09 | 1 | 未維修 | 橋墩／帽梁 |  | 34909 |  | 1 | 7
15 | 2020-06-09 | 2 | 未維修 | 主梁 |  | 34909 |  | 2 | 8
16 | 2020-06-09 | 2 | 未維修 | 橋墩／帽梁 |  | 34909 |  | 2 | 7
17 | 2020-06-09 | 1 | 未維修 | 橋台 |  | 34909 |  | 1 | 6
18 | 2020-06-09 | 1 | 未維修 | 主梁 |  | 34909 |  | 1 | 8
19 | 2020-06-09 | 2 | 未維修 | 橋護欄 |  | 34909 |  | 2 | 3
20 | 2020-06-09 | 2 | 未維修 | 引道路堤保護措施 |  | 34909 |  | 2 | 3
21 | 2020-06-09 | 1 | 未維修 | 橋墩／帽梁 |  | 34909 |  | 1 | 7
22 | 2020-06-09 | 2 | 未維修 | 主梁 |  | 34909 |  | 2 | 8
23 | 2020-06-09 | 2 | 未維修 | 橋墩／帽梁 |  | 34909 |  | 2 | 7
24 | 2020-06-09 | 2 | 未維修 | 橋墩／帽梁 |  | 34909 |  | 2 | 7
25 | 2020-06-09 | 2 | 未維修 | 橋梁排水設施 |  | 34909 |  | 2 | 4
26 | 2020-06-09 | 2 | 未維修 | 引道路堤保護措施 |  | 34909 |  | 2 | 3
27 | 2020-06-09 | 2 | 未維修 | 橋面板 |  | 34909 |  | 2 | 7
28 | 2020-06-09 | 2 | 未維修 | 橋梁排水設施 |  | 34909 |  | 2 | 4
29 | 2020-06-09 | 1 | 未維修 | 橋墩／帽梁 |  | 34909 |  | 1 | 7
30 | 2020-06-09 | 2 | 已維修 | 橋護欄 | 2020-07-07 | 34909 |  | 1 | 3
31 | 2020-06-09 | 1 | 已維修 | 橋護欄 | 2020-07-07 | 34909 |  | 1 | 3
1 | 2020-06-10 | 2 | 未維修 | 橋護欄 |  | 34910 | 萬芳交流道坡內坑橋匝道7 | 2 | 3
2 | 2020-06-10 | 2 | 未維修 | 橋墩／帽梁 |  | 34910 |  | 2 | 7
3 | 2020-06-10 | 2 | 未維修 | 橋墩／帽梁 |  | 34910 |  | 2 | 7
4 | 2020-06-10 | 2 | 未維修 | 橋墩／帽梁 |  | 34910 |  | 2 | 7
5 | 2020-06-10 | 2 | 未維修 | 橋護欄 |  | 34910 |  | 2 | 3
6 | 2020-06-10 | 2 | 未維修 | 橋護欄 |  | 34910 |  | 2 | 3
7 | 2020-06-10 | 2 | 未維修 | 橋護欄 |  | 34910 |  | 2 | 3
8 | 2020-06-10 | 2 | 未維修 | 橋墩／帽梁 |  | 34910 |  | 2 | 7
9 | 2020-06-10 | 2 | 未維修 | 橋墩／帽梁 |  | 34910 |  | 2 | 7
10 | 2020-06-10 | 1 | 未維修 | 翼牆／擋土牆 |  | 34910 |  | 1 | 5
11 | 2020-06-10 | 1 | 未維修 | 橋墩／帽梁 |  | 34910 |  | 1 | 7
12 | 2020-06-10 | 2 | 未維修 | 主梁 |  | 34910 |  | 2 | 8
13 | 2020-06-10 | 1 | 未維修 | 橋墩／帽梁 |  | 34910 |  | 1 | 7
14 | 2020-06-10 | 1 | 未維修 | 橋護欄 |  | 34910 |  | 1 | 3
15 | 2020-06-10 | 1 | 未維修 | 橋墩／帽梁 |  | 34910 |  | 1 | 7
16 | 2020-06-10 | 2 | 未維修 | 橋墩／帽梁 |  | 34910 |  | 2 | 7
1 | 2020-06-17 | 1 | 未維修 | 橋台 |  | 34911 | 辛亥路高架橋E | 1 | 6
2 | 2020-06-17 | 2 | 未維修 | 橋台 |  | 34911 |  | 2 | 6
3 | 2020-06-17 | 2 | 未維修 | 伸縮縫 |  | 34911 |  | 2 | 6
4 | 2020-06-17 | 2 | 未維修 | 橋護欄 |  | 34911 |  | 2 | 3
5 | 2020-06-17 | 2 | 未維修 | 伸縮縫 |  | 34911 |  | 2 | 6
6 | 2020-06-17 | 2 | 未維修 | 橋面板 |  | 34911 |  | 2 | 7
7 | 2020-06-17 | 2 | 未維修 | 橋護欄 |  | 34911 |  | 2 | 3
8 | 2020-06-17 | 1 | 未維修 | 主梁 |  | 34911 |  | 1 | 8
9 | 2020-06-17 | 2 | 未維修 | 伸縮縫 |  | 34911 |  | 2 | 6
10 | 2020-06-17 | 2 | 未維修 | 橋護欄 |  | 34911 |  | 2 | 3
11 | 2020-06-17 | 1 | 未維修 | 橋台 |  | 34911 |  | 1 | 6
12 | 2020-06-17 | 2 | 未維修 | 橋台 |  | 34911 |  | 2 | 6
13 | 2020-06-17 | 2 | 未維修 | 主梁 |  | 34911 |  | 2 | 8
14 | 2020-06-17 | 2 | 未維修 | 伸縮縫 |  | 34911 |  | 2 | 6
15 | 2020-06-17 | 2 | 未維修 | 橋護欄 |  | 34911 |  | 2 | 3
16 | 2020-06-17 | 2 | 未維修 | 橋墩／帽梁 |  | 34911 |  | 2 | 7
17 | 2020-06-17 | 2 | 未維修 | 橋墩／帽梁 |  | 34911 |  | 2 | 7
1 | 2020-06-23 | 1 | 未維修 | 伸縮縫 |  | 34912 | 北側基隆河橋N | 1 | 6
2 | 2020-06-23 | 1 | 未維修 | 伸縮縫 |  | 34912 |  | 1 | 6
3 | 2020-06-23 | 1 | 未維修 | 翼牆／擋土牆 |  | 34912 |  | 1 | 5
4 | 2020-06-23 | 1 | 未維修 | 主梁 |  | 34912 |  | 1 | 8
5 | 2020-06-23 | 1 | 未維修 | 橋護欄 |  | 34912 |  | 1 | 3
6 | 2020-06-23 | 1 | 未維修 | 橋台 |  | 34912 |  | 1 | 6
7 | 2020-06-23 | 1 | 未維修 | 橋台 |  | 34912 |  | 1 | 6
8 | 2020-06-23 | 1 | 未維修 | 橋墩／帽梁 |  | 34912 |  | 1 | 7
9 | 2020-06-23 | 1 | 未維修 | 伸縮縫 |  | 34912 |  | 1 | 6
10 | 2020-06-23 | 1 | 未維修 | 伸縮縫 |  | 34912 |  | 1 | 6
11 | 2020-06-23 | 1 | 未維修 | 橋台 |  | 34912 |  | 1 | 6
12 | 2020-06-23 | 1 | 未維修 | 橋面板 |  | 34912 |  | 1 | 7
1 | 2020-06-23 | 1 | 未維修 | 橫隔梁 |  | 34913 | 汐止系統交流道匝道1跨北側基隆河橋 | 1 | 6
2 | 2020-06-23 | 1 | 未維修 | 橋墩／帽梁 |  | 34913 |  | 1 | 7
3 | 2020-06-23 | 1 | 未維修 | 橋護欄 |  | 34913 |  | 1 | 3
4 | 2020-06-23 | 1 | 未維修 | 橋台 |  | 34913 |  | 1 | 6
5 | 2020-06-23 | 1 | 未維修 | 伸縮縫 |  | 34913 |  | 1 | 6
6 | 2020-06-23 | 1 | 未維修 | 橋護欄 |  | 34913 |  | 1 | 3
7 | 2020-06-23 | 1 | 未維修 | 伸縮縫 |  | 34913 |  | 1 | 6
8 | 2020-06-23 | 1 | 未維修 | 橋護欄 |  | 34913 |  | 1 | 3
9 | 2020-06-23 | 1 | 未維修 | 鋪面 |  | 34913 |  | 1 | 1
10 | 2020-06-23 | 1 | 未維修 | 橋護欄 |  | 34913 |  | 1 | 3
11 | 2020-06-23 | 1 | 未維修 | 主梁 |  | 34913 |  | 1 | 8
12 | 2020-06-23 | 1 | 未維修 | 橋台 |  | 34913 |  | 1 | 6
13 | 2020-06-23 | 1 | 未維修 | 橫隔梁 |  | 34913 |  | 1 | 6
1 | 2020-06-22 | 1 | 未維修 | 橋梁排水設施 |  | 34914 | 汐止系統交流道匝道2跨北側基隆河橋 | 1 | 4
2 | 2020-06-22 | 1 | 未維修 | 橋台 |  | 34914 |  | 1 | 6
3 | 2020-06-22 | 1 | 未維修 | 橋護欄 |  | 34914 |  | 1 | 3
4 | 2020-06-22 | 1 | 未維修 | 橋梁排水設施 |  | 34914 |  | 1 | 4
5 | 2020-06-22 | 1 | 未維修 | 橋護欄 |  | 34914 |  | 1 | 3
6 | 2020-06-22 | 1 | 未維修 | 主梁 |  | 34914 |  | 1 | 8
7 | 2020-06-22 | 1 | 未維修 | 翼牆／擋土牆 |  | 34914 |  | 1 | 5
8 | 2020-06-22 | 1 | 未維修 | 伸縮縫 |  | 34914 |  | 1 | 6
9 | 2020-06-22 | 1 | 未維修 | 橋墩／帽梁 |  | 34914 |  | 1 | 7
10 | 2020-06-22 | 1 | 未維修 | 橋面板 |  | 34914 |  | 1 | 7
11 | 2020-06-22 | 1 | 未維修 | 防落設施 |  | 34914 |  | 1 | 5
12 | 2020-06-22 | 1 | 未維修 | 橋護欄 |  | 34914 |  | 1 | 3
13 | 2020-06-22 | 1 | 未維修 | 伸縮縫 |  | 34914 |  | 1 | 6
1 | 2020-06-22 | 1 | 未維修 | 橋護欄 |  | 34915 | 汐止系統交流道匝道7跨北側基隆河橋 | 1 | 3
2 | 2020-06-22 | 1 | 未維修 | 橋護欄 |  | 34915 |  | 1 | 3
3 | 2020-06-22 | 1 | 未維修 | 橋面板 |  | 34915 |  | 1 | 7
4 | 2020-06-22 | 1 | 未維修 | 橋墩／帽梁 |  | 34915 |  | 1 | 7
5 | 2020-06-22 | 1 | 未維修 | 主梁 |  | 34915 |  | 1 | 8
6 | 2020-06-22 | 1 | 未維修 | 橋面板 |  | 34915 |  | 1 | 7
7 | 2020-06-22 | 1 | 未維修 | 橋墩／帽梁 |  | 34915 |  | 1 | 7
8 | 2020-06-22 | 1 | 未維修 | 橋護欄 |  | 34915 |  | 1 | 3
9 | 2020-06-22 | 1 | 未維修 | 橋護欄 |  | 34915 |  | 1 | 3
10 | 2020-06-22 | 1 | 未維修 | 橋台 |  | 34915 |  | 1 | 6
11 | 2020-06-22 | 1 | 未維修 | 橋梁排水設施 |  | 34915 |  | 1 | 4
12 | 2020-06-22 | 1 | 未維修 | 伸縮縫 |  | 34915 |  | 1 | 6
13 | 2020-06-22 | 1 | 未維修 | 橋護欄 |  | 34915 |  | 1 | 3
1 | 2020-06-23 | 1 | 未維修 | 主梁 |  | 34917 | 北側基隆河橋S | 1 | 8
2 | 2020-06-23 | 1 | 未維修 | 橋墩／帽梁 |  | 34917 |  | 1 | 7
3 | 2020-06-23 | 1 | 未維修 | 翼牆／擋土牆 |  | 34917 |  | 1 | 5
4 | 2020-06-23 | 1 | 未維修 | 橋台 |  | 34917 |  | 1 | 6
5 | 2020-06-23 | 1 | 未維修 | 伸縮縫 |  | 34917 |  | 1 | 6
6 | 2020-06-23 | 1 | 未維修 | 伸縮縫 |  | 34917 |  | 1 | 6
7 | 2020-06-23 | 1 | 未維修 | 橋台 |  | 34917 |  | 1 | 6
8 | 2020-06-23 | 2 | 未維修 | 主梁 |  | 34917 |  | 2 | 8
9 | 2020-06-23 | 2 | 未維修 | 橋墩／帽梁 |  | 34917 |  | 2 | 7
10 | 2020-06-23 | 2 | 未維修 | 橋面板 |  | 34917 |  | 2 | 7
11 | 2020-06-23 | 2 | 未維修 | 橋面板 |  | 34917 |  | 2 | 7
12 | 2020-06-23 | 2 | 未維修 | 主梁 |  | 34917 |  | 2 | 8
13 | 2020-06-23 | 2 | 已維修 | 主梁 | 2021-05-14 | 34917 |  | 1 | 8
14 | 2020-06-23 | 1 | 已維修 | 橋台 | 2021-04-26 | 34917 |  | 1 | 6
1 | 2020-06-23 | 1 | 未維修 | 橋墩／帽梁 |  | 34918 | 四分里坑高架橋S | 1 | 7
2 | 2020-06-23 | 2 | 未維修 | 橋墩／帽梁 |  | 34918 |  | 2 | 7
3 | 2020-06-23 | 2 | 未維修 | 伸縮縫 |  | 34918 |  | 2 | 6
4 | 2020-06-23 | 2 | 未維修 | 主梁 |  | 34918 |  | 2 | 8
5 | 2020-06-23 | 2 | 未維修 | 主梁 |  | 34918 |  | 2 | 8
6 | 2020-06-23 | 2 | 未維修 | 橋墩／帽梁 |  | 34918 |  | 2 | 7
7 | 2020-06-23 | 2 | 未維修 | 橋墩／帽梁 |  | 34918 |  | 2 | 7
8 | 2020-06-23 | 2 | 未維修 | 橫隔梁 |  | 34918 |  | 2 | 6
9 | 2020-06-23 | 2 | 未維修 | 橋梁排水設施 |  | 34918 |  | 2 | 4
10 | 2020-06-23 | 2 | 未維修 | 伸縮縫 |  | 34918 |  | 2 | 6
11 | 2020-06-23 | 2 | 未維修 | 伸縮縫 |  | 34918 |  | 2 | 6
12 | 2020-06-23 | 2 | 未維修 | 引道路堤保護措施 |  | 34918 |  | 2 | 3
13 | 2020-06-23 | 2 | 未維修 | 橋墩／帽梁 |  | 34918 |  | 2 | 7
14 | 2020-06-23 | 2 | 未維修 | 橋台 |  | 34918 |  | 2 | 6
15 | 2020-06-23 | 2 | 未維修 | 橋護欄 |  | 34918 |  | 2 | 3
16 | 2020-06-23 | 2 | 未維修 | 橫隔梁 |  | 34918 |  | 2 | 6
17 | 2020-06-23 | 2 | 未維修 | 伸縮縫 |  | 34918 |  | 2 | 6
18 | 2020-06-23 | 2 | 未維修 | 橋台 |  | 34918 |  | 2 | 6
19 | 2020-06-23 | 2 | 未維修 | 引道路堤保護措施 |  | 34918 |  | 2 | 3
20 | 2020-06-23 | 2 | 未維修 | 橋墩／帽梁 |  | 34918 |  | 2 | 7
21 | 2020-06-23 | 2 | 未維修 | 主梁 |  | 34918 |  | 2 | 8
22 | 2020-06-23 | 2 | 未維修 | 橋墩／帽梁 |  | 34918 |  | 2 | 7
23 | 2020-06-23 | 2 | 未維修 | 橋墩／帽梁 |  | 34918 |  | 2 | 7
24 | 2020-06-23 | 2 | 未維修 | 橋墩／帽梁 |  | 34918 |  | 2 | 7
25 | 2020-06-23 | 2 | 未維修 | 引道路堤保護措施 |  | 34918 |  | 2 | 3
26 | 2020-06-23 | 2 | 未維修 | 橋墩基礎 |  | 34918 |  | 2 | 8
27 | 2020-06-23 | 2 | 未維修 | 橋墩／帽梁 |  | 34918 |  | 2 | 7
28 | 2020-06-23 | 2 | 未維修 | 橫隔梁 |  | 34918 |  | 2 | 6
29 | 2020-06-23 | 2 | 未維修 | 橫隔梁 |  | 34918 |  | 2 | 6
30 | 2020-06-23 | 2 | 未維修 | 橋墩／帽梁 |  | 34918 |  | 2 | 7
31 | 2020-06-23 | 2 | 未維修 | 橋墩基礎 |  | 34918 |  | 2 | 8
32 | 2020-06-23 | 2 | 未維修 | 橫隔梁 |  | 34918 |  | 2 | 6
33 | 2020-06-23 | 2 | 未維修 | 主梁 |  | 34918 |  | 2 | 8
34 | 2020-06-23 | 2 | 未維修 | 橋墩／帽梁 |  | 34918 |  | 2 | 7
35 | 2020-06-23 | 2 | 未維修 | 引道路堤保護措施 |  | 34918 |  | 2 | 3
36 | 2020-06-23 | 2 | 未維修 | 橋墩／帽梁 |  | 34918 |  | 2 | 7
37 | 2020-06-23 | 2 | 未維修 | 橋墩／帽梁 |  | 34918 |  | 2 | 7
38 | 2020-06-23 | 2 | 未維修 | 橋墩／帽梁 |  | 34918 |  | 2 | 7
39 | 2020-06-23 | 2 | 已維修 | 橋台 |  | 34918 |  | 1 | 6
1 | 2020-06-19 | 2 | 未維修 | 橋護欄 |  | 34919 | 新台五路交流道匝道7排水溝渠橋 | 2 | 3
2 | 2020-06-19 | 1 | 未維修 | 橋梁排水設施 |  | 34919 |  | 1 | 4
3 | 2020-06-19 | 2 | 未維修 | 橋面板 |  | 34919 |  | 2 | 7
4 | 2020-06-19 | 2 | 未維修 | 橋台 |  | 34919 |  | 2 | 6
5 | 2020-06-19 | 2 | 未維修 | 引道路堤保護措施 |  | 34919 |  | 2 | 3
6 | 2020-06-19 | 2 | 未維修 | 主梁 |  | 34919 |  | 2 | 8
7 | 2020-06-19 | 2 | 未維修 | 橋墩／帽梁 |  | 34919 |  | 2 | 7
8 | 2020-06-19 | 2 | 未維修 | 橋墩／帽梁 |  | 34919 |  | 2 | 7
9 | 2020-06-19 | 2 | 未維修 | 防落設施 |  | 34919 |  | 2 | 5
10 | 2020-06-19 | 2 | 未維修 | 防落設施 |  | 34919 |  | 2 | 5
11 | 2020-06-19 | 2 | 未維修 | 橋台 |  | 34919 |  | 2 | 6
12 | 2020-06-19 | 1 | 未維修 | 橋台 |  | 34919 |  | 1 | 6
13 | 2020-06-19 | 2 | 未維修 | 橋台 |  | 34919 |  | 2 | 6
14 | 2020-06-19 | 2 | 未維修 | 橋台 |  | 34919 |  | 2 | 6
15 | 2020-06-19 | 2 | 未維修 | 橋墩／帽梁 |  | 34919 |  | 2 | 7
16 | 2020-06-19 | 2 | 未維修 | 伸縮縫 |  | 34919 |  | 2 | 6
17 | 2020-06-19 | 2 | 未維修 | 橋護欄 |  | 34919 |  | 2 | 3
18 | 2020-06-19 | 2 | 未維修 | 伸縮縫 |  | 34919 |  | 2 | 6
1 | 2020-05-10 | 1 | 未維修 | 橋墩／帽梁 |  | 34922 | 璋樹里高架橋S | 1 | 7
2 | 2020-05-10 | 2 | 未維修 | 橋護欄 |  | 34922 |  | 2 | 3
3 | 2020-05-10 | 2 | 未維修 | 主梁 |  | 34922 |  | 2 | 8
4 | 2020-05-10 | 2 | 未維修 | 橋台 |  | 34922 |  | 2 | 6
5 | 2020-05-10 | 2 | 未維修 | 橋台 |  | 34922 |  | 2 | 6
6 | 2020-05-10 | 2 | 未維修 | 橋墩／帽梁 |  | 34922 |  | 2 | 7
7 | 2020-05-10 | 2 | 未維修 | 橋護欄 |  | 34922 |  | 2 | 3
8 | 2020-05-10 | 2 | 未維修 | 主梁 |  | 34922 |  | 2 | 8
9 | 2020-05-10 | 2 | 未維修 | 橋墩／帽梁 |  | 34922 |  | 2 | 7
10 | 2020-05-10 | 2 | 未維修 | 橋墩／帽梁 |  | 34922 |  | 2 | 7
11 | 2020-05-10 | 2 | 未維修 | 橋面板 |  | 34922 |  | 2 | 7
12 | 2020-05-10 | 2 | 未維修 | 橋墩／帽梁 |  | 34922 |  | 2 | 7
13 | 2020-05-10 | 1 | 未維修 | 伸縮縫 |  | 34922 |  | 1 | 6
14 | 2020-05-10 | 2 | 未維修 | 橋面板 |  | 34922 |  | 2 | 7
15 | 2020-05-10 | 2 | 未維修 | 主梁 |  | 34922 |  | 2 | 8
16 | 2020-05-10 | 2 | 未維修 | 主梁 |  | 34922 |  | 2 | 8
17 | 2020-05-10 | 2 | 未維修 | 主梁 |  | 34922 |  | 2 | 8
18 | 2020-05-10 | 2 | 未維修 | 橋護欄 |  | 34922 |  | 2 | 3
19 | 2020-05-10 | 1 | 未維修 | 橋墩／帽梁 |  | 34922 |  | 1 | 7
20 | 2020-05-10 | 2 | 未維修 | 橋墩／帽梁 |  | 34922 |  | 2 | 7
21 | 2020-05-10 | 2 | 未維修 | 橋面板 |  | 34922 |  | 2 | 7
22 | 2020-05-10 | 2 | 未維修 | 橋墩／帽梁 |  | 34922 |  | 2 | 7
23 | 2020-05-10 | 1 | 未維修 | 橋台 |  | 34922 |  | 1 | 6
24 | 2020-05-10 | 1 | 未維修 | 伸縮縫 |  | 34922 |  | 1 | 6
25 | 2020-05-10 | 2 | 未維修 | 橋墩／帽梁 |  | 34922 |  | 2 | 7
26 | 2020-05-10 | 2 | 未維修 | 橋墩／帽梁 |  | 34922 |  | 2 | 7
27 | 2020-05-10 | 2 | 未維修 | 橋墩／帽梁 |  | 34922 |  | 2 | 7
28 | 2020-05-10 | 2 | 未維修 | 橋台 |  | 34922 |  | 2 | 6
29 | 2020-05-10 | 2 | 未維修 | 主梁 |  | 34922 |  | 2 | 8
30 | 2020-05-10 | 2 | 未維修 | 支承／支承墊／阻尼裝置 |  | 34922 |  | 2 | 5
31 | 2020-05-10 | 2 | 已維修 | 橋梁排水設施 | 2020-12-03 | 34922 |  | 1 | 4
1 | 2020-06-24 | 1 | 未維修 | 主梁 |  | 34923 | 汐止系統交流道匝道7跨越橋 | 1 | 8
2 | 2020-06-24 | 1 | 未維修 | 橋墩／帽梁 |  | 34923 |  | 1 | 7
3 | 2020-06-24 | 1 | 未維修 | 橋面板 |  | 34923 |  | 1 | 7
4 | 2020-06-24 | 1 | 已維修 | 橋台 | 2023-03-08 | 34923 |  | 1 | 6
5 | 2020-06-24 | 1 | 已維修 | 伸縮縫 | 2023-03-22 | 34923 |  | 1 | 6
6 | 2020-06-24 | 1 | 已維修 | 主梁 | 2022-04-13 | 34923 |  | 1 | 8
1 | 2020-06-24 | 1 | 未維修 | 橋護欄 |  | 34924 | 汐止系統交流道匝道7跨西側基隆河橋 | 1 | 3
2 | 2020-06-24 | 1 | 未維修 | 橋墩／帽梁 |  | 34924 |  | 1 | 7
3 | 2020-06-24 | 1 | 未維修 | 橋梁排水設施 |  | 34924 |  | 1 | 4
4 | 2020-06-24 | 1 | 未維修 | 伸縮縫 |  | 34924 |  | 1 | 6
5 | 2020-06-24 | 1 | 未維修 | 橋墩／帽梁 |  | 34924 |  | 1 | 7
6 | 2020-06-24 | 1 | 未維修 | 橋墩／帽梁 |  | 34924 |  | 1 | 7
7 | 2020-06-24 | 1 | 未維修 | 橋面板 |  | 34924 |  | 1 | 7
8 | 2020-06-24 | 1 | 未維修 | 橋墩／帽梁 |  | 34924 |  | 1 | 7
9 | 2020-06-24 | 1 | 未維修 | 翼牆／擋土牆 |  | 34924 |  | 1 | 5
10 | 2020-06-24 | 1 | 未維修 | 橋護欄 |  | 34924 |  | 1 | 3
11 | 2020-06-24 | 1 | 未維修 | 橋墩／帽梁 |  | 34924 |  | 1 | 7
12 | 2020-06-24 | 1 | 未維修 | 橋墩／帽梁 |  | 34924 |  | 1 | 7
13 | 2020-06-24 | 1 | 未維修 | 橋墩／帽梁 |  | 34924 |  | 1 | 7
14 | 2020-06-24 | 1 | 已維修 | 橋梁排水設施 | 2022-12-02 | 34924 |  | 1 | 4
1 | 2020-07-16 | 1 | 未維修 | 橋墩／帽梁 |  | 34925 | 安坑溪橋N | 1 | 7
2 | 2020-07-16 | 2 | 未維修 | 橋台 |  | 34925 |  | 2 | 6
3 | 2020-07-16 | 2 | 未維修 | 主梁 |  | 34925 |  | 2 | 8
4 | 2020-07-16 | 2 | 未維修 | 支承／支承墊／阻尼裝置 |  | 34925 |  | 2 | 5
5 | 2020-07-16 | 2 | 未維修 | 橋面板 |  | 34925 |  | 2 | 7
6 | 2020-07-16 | 2 | 未維修 | 翼牆／擋土牆 |  | 34925 |  | 2 | 5
7 | 2020-07-16 | 2 | 未維修 | 主梁 |  | 34925 |  | 2 | 8
8 | 2020-07-16 | 2 | 未維修 | 主梁 |  | 34925 |  | 2 | 8
9 | 2020-07-16 | 2 | 未維修 | 橋台 |  | 34925 |  | 2 | 6
10 | 2020-07-16 | 2 | 未維修 | 橋面板 |  | 34925 |  | 2 | 7
11 | 2020-07-16 | 2 | 未維修 | 橋墩／帽梁 |  | 34925 |  | 2 | 7
12 | 2020-07-16 | 2 | 未維修 | 主梁 |  | 34925 |  | 2 | 8
13 | 2020-07-16 | 2 | 未維修 | 橋護欄 |  | 34925 |  | 2 | 3
14 | 2020-07-16 | 2 | 未維修 | 橋墩／帽梁 |  | 34925 |  | 2 | 7
15 | 2020-07-16 | 2 | 未維修 | 主梁 |  | 34925 |  | 2 | 8
16 | 2020-07-16 | 2 | 未維修 | 橋台 |  | 34925 |  | 2 | 6
17 | 2020-07-16 | 2 | 未維修 | 橋台 |  | 34925 |  | 2 | 6
18 | 2020-07-16 | 2 | 未維修 | 主梁 |  | 34925 |  | 2 | 8
19 | 2020-07-16 | 2 | 未維修 | 橫隔梁 |  | 34925 |  | 2 | 6
20 | 2020-07-16 | 2 | 未維修 | 橋墩／帽梁 |  | 34925 |  | 2 | 7
21 | 2020-07-16 | 2 | 未維修 | 主梁 |  | 34925 |  | 2 | 8
22 | 2020-07-16 | 2 | 已維修 | 橋梁排水設施 | 2023-03-07 | 34925 |  | 1 | 4
1 | 2020-07-24 | 2 | 未維修 | 橋護欄 |  | 34926 | 安坑溪橋S | 2 | 3
2 | 2020-07-24 | 2 | 未維修 | 橋台 |  | 34926 |  | 2 | 6
3 | 2020-07-24 | 2 | 未維修 | 橋護欄 |  | 34926 |  | 2 | 3
4 | 2020-07-24 | 2 | 未維修 | 主梁 |  | 34926 |  | 2 | 8
5 | 2020-07-24 | 2 | 未維修 | 橋梁排水設施 |  | 34926 |  | 2 | 4
6 | 2020-07-24 | 2 | 未維修 | 橋墩／帽梁 |  | 34926 |  | 2 | 7
7 | 2020-07-24 | 2 | 未維修 | 橋護欄 |  | 34926 |  | 2 | 3
8 | 2020-07-24 | 2 | 未維修 | 橋台 |  | 34926 |  | 2 | 6
9 | 2020-07-24 | 2 | 未維修 | 橋台 |  | 34926 |  | 2 | 6
10 | 2020-07-24 | 2 | 未維修 | 橋墩／帽梁 |  | 34926 |  | 2 | 7
11 | 2020-07-24 | 2 | 未維修 | 橋墩／帽梁 |  | 34926 |  | 2 | 7
12 | 2020-07-24 | 2 | 未維修 | 橋面板 |  | 34926 |  | 2 | 7
13 | 2020-07-24 | 2 | 未維修 | 橋墩／帽梁 |  | 34926 |  | 2 | 7
14 | 2020-07-24 | 2 | 未維修 | 橋台 |  | 34926 |  | 2 | 6
15 | 2020-07-24 | 2 | 未維修 | 橋台 |  | 34926 |  | 2 | 6
16 | 2020-07-24 | 2 | 未維修 | 橋梁排水設施 |  | 34926 |  | 2 | 4
17 | 2020-07-24 | 2 | 未維修 | 橋墩／帽梁 |  | 34926 |  | 2 | 7
18 | 2020-07-24 | 2 | 未維修 | 橋護欄 |  | 34926 |  | 2 | 3
19 | 2020-07-24 | 2 | 未維修 | 翼牆／擋土牆 |  | 34926 |  | 2 | 5
20 | 2020-07-24 | 2 | 未維修 | 橋台 |  | 34926 |  | 2 | 6
21 | 2020-07-24 | 2 | 未維修 | 橋梁排水設施 |  | 34926 |  | 2 | 4
22 | 2020-07-24 | 2 | 未維修 | 橋梁排水設施 |  | 34926 |  | 2 | 4
23 | 2020-07-24 | 2 | 已維修 | 伸縮縫 | 2020-07-01 | 34926 |  | 1 | 6
24 | 2020-07-24 | 2 | 已維修 | 伸縮縫 | 2020-07-01 | 34926 |  | 1 | 6
1 | 2020-06-23 | 2 | 未維修 | 翼牆／擋土牆 |  | 34927 | 碧潭橋S | 2 | 5
2 | 2020-06-23 | 2 | 未維修 | 主梁 |  | 34927 |  | 2 | 8
3 | 2020-06-23 | 2 | 未維修 | 橋台 |  | 34927 |  | 2 | 6
4 | 2020-06-23 | 2 | 未維修 | 橋台 |  | 34927 |  | 2 | 6
5 | 2020-06-23 | 2 | 未維修 | 橋墩／帽梁 |  | 34927 |  | 2 | 7
6 | 2020-06-23 | 2 | 未維修 | 橋墩／帽梁 |  | 34927 |  | 2 | 7
7 | 2020-06-23 | 2 | 未維修 | 橋墩／帽梁 |  | 34927 |  | 2 | 7
8 | 2020-06-23 | 2 | 未維修 | 橋墩／帽梁 |  | 34927 |  | 2 | 7
9 | 2020-06-23 | 2 | 未維修 | 翼牆／擋土牆 |  | 34927 |  | 2 | 5
10 | 2020-06-23 | 2 | 未維修 | 伸縮縫 |  | 34927 |  | 2 | 6
11 | 2020-06-23 | 2 | 未維修 | 主梁 |  | 34927 |  | 2 | 8
12 | 2020-06-23 | 2 | 未維修 | 橋梁排水設施 |  | 34927 |  | 2 | 4
13 | 2020-06-23 | 2 | 未維修 | 橋面板 |  | 34927 |  | 2 | 7
14 | 2020-06-23 | 2 | 未維修 | 橋護欄 |  | 34927 |  | 2 | 3
15 | 2020-06-23 | 2 | 未維修 | 橋護欄 |  | 34927 |  | 2 | 3
16 | 2020-06-23 | 1 | 未維修 | 橋台 |  | 34927 |  | 1 | 6
17 | 2020-06-23 | 1 | 未維修 | 橋護欄 |  | 34927 |  | 1 | 3
18 | 2020-06-23 | 2 | 未維修 | 主梁 |  | 34927 |  | 2 | 8
1 | 2020-07-27 | 2 | 未維修 | 橋墩／帽梁 |  | 34928 | 中和交流道北主線高架橋 (一) | 2 | 7
2 | 2020-07-27 | 2 | 未維修 | 橋梁排水設施 |  | 34928 |  | 2 | 4
3 | 2020-07-27 | 1 | 未維修 | 橋護欄 |  | 34928 |  | 1 | 3
4 | 2020-07-27 | 1 | 未維修 | 橋台 |  | 34928 |  | 1 | 6
5 | 2020-07-27 | 1 | 未維修 | 橋台 |  | 34928 |  | 1 | 6
6 | 2020-07-27 | 2 | 未維修 | 橋台 |  | 34928 |  | 2 | 6
7 | 2020-07-27 | 2 | 未維修 | 橋梁排水設施 |  | 34928 |  | 2 | 4
8 | 2020-07-27 | 2 | 未維修 | 防落設施 |  | 34928 |  | 2 | 5
9 | 2020-07-27 | 2 | 未維修 | 防落設施 |  | 34928 |  | 2 | 5
10 | 2020-07-27 | 2 | 未維修 | 橋墩／帽梁 |  | 34928 |  | 2 | 7
11 | 2020-07-27 | 2 | 未維修 | 橋梁排水設施 |  | 34928 |  | 2 | 4
12 | 2020-07-27 | 2 | 未維修 | 橋護欄 |  | 34928 |  | 2 | 3
13 | 2020-07-27 | 2 | 未維修 | 橋墩／帽梁 |  | 34928 |  | 2 | 7
14 | 2020-07-27 | 2 | 未維修 | 橋墩／帽梁 |  | 34928 |  | 2 | 7
15 | 2020-07-27 | 2 | 未維修 | 橋墩／帽梁 |  | 34928 |  | 2 | 7
16 | 2020-07-27 | 1 | 未維修 | 伸縮縫 |  | 34928 |  | 1 | 6
17 | 2020-07-27 | 1 | 未維修 | 橋梁排水設施 |  | 34928 |  | 1 | 4
18 | 2020-07-27 | 2 | 未維修 | 橋面板 |  | 34928 |  | 2 | 7
19 | 2020-07-27 | 2 | 未維修 | 引道路堤保護措施 |  | 34928 |  | 2 | 3
20 | 2020-07-27 | 2 | 未維修 | 橋台 |  | 34928 |  | 2 | 6
21 | 2020-07-27 | 1 | 未維修 | 伸縮縫 |  | 34928 |  | 1 | 6
22 | 2020-07-27 | 2 | 未維修 | 橋護欄 |  | 34928 |  | 2 | 3
23 | 2020-07-27 | 2 | 未維修 | 橋墩／帽梁 |  | 34928 |  | 2 | 7
24 | 2020-07-27 | 2 | 未維修 | 橋墩／帽梁 |  | 34928 |  | 2 | 7
25 | 2020-07-27 | 2 | 未維修 | 橋墩／帽梁 |  | 34928 |  | 2 | 7
26 | 2020-07-27 | 2 | 已維修 | 伸縮縫 | 2022-10-13 | 34928 |  | 1 | 6
1 | 2020-07-28 | 2 | 未維修 | 防落設施 |  | 34929 | 中和交流道北主線高架橋 (二) | 2 | 5
2 | 2020-07-28 | 2 | 未維修 | 橋墩／帽梁 |  | 34929 |  | 2 | 7
3 | 2020-07-28 | 2 | 未維修 | 橋墩／帽梁 |  | 34929 |  | 2 | 7
4 | 2020-07-28 | 2 | 未維修 | 橋墩／帽梁 |  | 34929 |  | 2 | 7
5 | 2020-07-28 | 2 | 未維修 | 引道路堤保護措施 |  | 34929 |  | 2 | 3
6 | 2020-07-28 | 2 | 未維修 | 橫隔梁 |  | 34929 |  | 2 | 6
7 | 2020-07-28 | 2 | 未維修 | 橋墩／帽梁 |  | 34929 |  | 2 | 7
8 | 2020-07-28 | 2 | 未維修 | 橋墩／帽梁 |  | 34929 |  | 2 | 7
9 | 2020-07-28 | 2 | 未維修 | 橋台 |  | 34929 |  | 2 | 6
10 | 2020-07-28 | 2 | 未維修 | 橋梁排水設施 |  | 34929 |  | 2 | 4
11 | 2020-07-28 | 2 | 未維修 | 橋台 |  | 34929 |  | 2 | 6
12 | 2020-07-28 | 2 | 未維修 | 橋台 |  | 34929 |  | 2 | 6
13 | 2020-07-28 | 2 | 未維修 | 橋台 |  | 34929 |  | 2 | 6
14 | 2020-07-28 | 2 | 未維修 | 橋護欄 |  | 34929 |  | 2 | 3
15 | 2020-07-28 | 2 | 未維修 | 橋台 |  | 34929 |  | 2 | 6
16 | 2020-07-28 | 2 | 未維修 | 橋台 |  | 34929 |  | 2 | 6
17 | 2020-07-28 | 1 | 未維修 | 伸縮縫 |  | 34929 |  | 1 | 6
18 | 2020-07-28 | 2 | 未維修 | 橋墩／帽梁 |  | 34929 |  | 2 | 7
19 | 2020-07-28 | 2 | 未維修 | 引道路堤保護措施 |  | 34929 |  | 2 | 3
20 | 2020-07-28 | 2 | 未維修 | 引道路堤保護措施 |  | 34929 |  | 2 | 3
1 | 2020-07-27 | 2 | 未維修 | 橋面板 |  | 34930 | 中和交流道南主線高架橋 (一) | 2 | 7
2 | 2020-07-27 | 1 | 未維修 | 橋台 |  | 34930 |  | 1 | 6
3 | 2020-07-27 | 2 | 未維修 | 橋台 |  | 34930 |  | 2 | 6
4 | 2020-07-27 | 1 | 未維修 | 伸縮縫 |  | 34930 |  | 1 | 6
5 | 2020-07-27 | 2 | 未維修 | 橋護欄 |  | 34930 |  | 2 | 3
6 | 2020-07-27 | 2 | 未維修 | 防落設施 |  | 34930 |  | 2 | 5
7 | 2020-07-27 | 2 | 未維修 | 橋護欄 |  | 34930 |  | 2 | 3
8 | 2020-07-27 | 2 | 未維修 | 橋台 |  | 34930 |  | 2 | 6
9 | 2020-07-27 | 2 | 未維修 | 防落設施 |  | 34930 |  | 2 | 5
10 | 2020-07-27 | 1 | 未維修 | 伸縮縫 |  | 34930 |  | 1 | 6
11 | 2020-07-27 | 1 | 未維修 | 伸縮縫 |  | 34930 |  | 1 | 6
1 | 2020-07-28 | 2 | 未維修 | 橋台 |  | 34931 | 中和交流道南主線高架橋 (二) | 2 | 6
2 | 2020-07-28 | 2 | 未維修 | 橋護欄 |  | 34931 |  | 2 | 3
3 | 2020-07-28 | 2 | 未維修 | 橋護欄 |  | 34931 |  | 2 | 3
4 | 2020-07-28 | 2 | 未維修 | 橋台 |  | 34931 |  | 2 | 6
5 | 2020-07-28 | 2 | 未維修 | 橋台 |  | 34931 |  | 2 | 6
6 | 2020-07-28 | 1 | 未維修 | 橋梁排水設施 |  | 34931 |  | 1 | 4
7 | 2020-07-28 | 2 | 未維修 | 伸縮縫 |  | 34931 |  | 2 | 6
8 | 2020-07-28 | 2 | 未維修 | 橋台 |  | 34931 |  | 2 | 6
9 | 2020-07-28 | 2 | 已維修 | 伸縮縫 | 2020-09-08 | 34931 |  | 1 | 6
1 | 2020-07-29 | 2 | 未維修 | 引道路堤保護措施 |  | 34932 | 中和交流道南主線高架橋 (三) | 2 | 3
2 | 2020-07-29 | 2 | 未維修 | 橋墩／帽梁 |  | 34932 |  | 2 | 7
3 | 2020-07-29 | 2 | 未維修 | 橋墩／帽梁 |  | 34932 |  | 2 | 7
4 | 2020-07-29 | 2 | 未維修 | 橋墩／帽梁 |  | 34932 |  | 2 | 7
5 | 2020-07-29 | 2 | 未維修 | 橋墩／帽梁 |  | 34932 |  | 2 | 7
6 | 2020-07-29 | 2 | 未維修 | 防落設施 |  | 34932 |  | 2 | 5
7 | 2020-07-29 | 2 | 未維修 | 橋台 |  | 34932 |  | 2 | 6
8 | 2020-07-29 | 2 | 未維修 | 橋台 |  | 34932 |  | 2 | 6
9 | 2020-07-29 | 1 | 未維修 | 橋墩／帽梁 |  | 34932 |  | 1 | 7
10 | 2020-07-29 | 1 | 未維修 | 橋墩／帽梁 |  | 34932 |  | 1 | 7
11 | 2020-07-29 | 2 | 未維修 | 引道路堤保護措施 |  | 34932 |  | 2 | 3
12 | 2020-07-29 | 2 | 未維修 | 橋墩／帽梁 |  | 34932 |  | 2 | 7
13 | 2020-07-29 | 2 | 未維修 | 橋台 |  | 34932 |  | 2 | 6
14 | 2020-07-29 | 2 | 未維修 | 橋台 |  | 34932 |  | 2 | 6
15 | 2020-07-29 | 2 | 未維修 | 橋台 |  | 34932 |  | 2 | 6
16 | 2020-07-29 | 2 | 未維修 | 橋台 |  | 34932 |  | 2 | 6
17 | 2020-07-29 | 2 | 未維修 | 橋台 |  | 34932 |  | 2 | 6
18 | 2020-07-29 | 2 | 未維修 | 橋台 |  | 34932 |  | 2 | 6
19 | 2020-07-29 | 2 | 未維修 | 橋護欄 |  | 34932 |  | 2 | 3
20 | 2020-07-29 | 2 | 未維修 | 伸縮縫 |  | 34932 |  | 2 | 6
21 | 2020-07-29 | 2 | 未維修 | 防落設施 |  | 34932 |  | 2 | 5
22 | 2020-07-29 | 2 | 未維修 | 橋護欄 |  | 34932 |  | 2 | 3
23 | 2020-07-29 | 1 | 未維修 | 橋墩／帽梁 |  | 34932 |  | 1 | 7
24 | 2020-07-29 | 2 | 未維修 | 橋梁排水設施 |  | 34932 |  | 2 | 4
25 | 2020-07-29 | 2 | 未維修 | 橋面板 |  | 34932 |  | 2 | 7
26 | 2020-07-29 | 2 | 未維修 | 橋面板 |  | 34932 |  | 2 | 7
27 | 2020-07-29 | 2 | 未維修 | 橋護欄 |  | 34932 |  | 2 | 3
1 | 2020-07-30 | 2 | 未維修 | 橋梁排水設施 |  | 34933 | 中和交流道匝道A (一) | 2 | 4
2 | 2020-07-30 | 2 | 未維修 | 橋面板 |  | 34933 |  | 2 | 7
3 | 2020-07-30 | 1 | 未維修 | 橋護欄 |  | 34933 |  | 1 | 3
4 | 2020-07-30 | 2 | 未維修 | 橋梁排水設施 |  | 34933 |  | 2 | 4
5 | 2020-07-30 | 1 | 未維修 | 橋墩／帽梁 |  | 34933 |  | 1 | 7
6 | 2020-07-30 | 2 | 未維修 | 橫隔梁 |  | 34933 |  | 2 | 6
7 | 2020-07-30 | 1 | 未維修 | 橋墩／帽梁 |  | 34933 |  | 1 | 7
8 | 2020-07-30 | 2 | 未維修 | 橋墩／帽梁 |  | 34933 |  | 2 | 7
9 | 2020-07-30 | 2 | 未維修 | 橋面板 |  | 34933 |  | 2 | 7
10 | 2020-07-30 | 2 | 未維修 | 橋梁排水設施 |  | 34933 |  | 2 | 4
11 | 2020-07-30 | 2 | 未維修 | 伸縮縫 |  | 34933 |  | 2 | 6
12 | 2020-07-30 | 1 | 未維修 | 橋墩／帽梁 |  | 34933 |  | 1 | 7
13 | 2020-07-30 | 2 | 未維修 | 橋墩／帽梁 |  | 34933 |  | 2 | 7
14 | 2020-07-30 | 2 | 未維修 | 引道路堤保護措施 |  | 34933 |  | 2 | 3
15 | 2020-07-30 | 2 | 未維修 | 防落設施 |  | 34933 |  | 2 | 5
16 | 2020-07-30 | 1 | 未維修 | 橋梁排水設施 |  | 34933 |  | 1 | 4
17 | 2020-07-30 | 2 | 未維修 | 防落設施 |  | 34933 |  | 2 | 5
1 | 2020-07-28 | 2 | 未維修 | 橋梁排水設施 |  | 34934 | 中和交流道匝道A (二) | 2 | 4
2 | 2020-07-28 | 1 | 未維修 | 橋護欄 |  | 34934 |  | 1 | 3
3 | 2020-07-28 | 2 | 未維修 | 橋梁排水設施 |  | 34934 |  | 2 | 4
4 | 2020-07-28 | 2 | 未維修 | 橋護欄 |  | 34934 |  | 2 | 3
5 | 2020-07-28 | 2 | 未維修 | 橋墩／帽梁 |  | 34934 |  | 2 | 7
6 | 2020-07-28 | 2 | 未維修 | 橋台 |  | 34934 |  | 2 | 6
7 | 2020-07-28 | 1 | 未維修 | 引道路堤保護措施 |  | 34934 |  | 1 | 3
8 | 2020-07-28 | 2 | 未維修 | 橋台 |  | 34934 |  | 2 | 6
9 | 2020-07-28 | 2 | 未維修 | 防落設施 |  | 34934 |  | 2 | 5
10 | 2020-07-28 | 2 | 未維修 | 橋台 |  | 34934 |  | 2 | 6
11 | 2020-07-28 | 2 | 未維修 | 橋台 |  | 34934 |  | 2 | 6
1 | 2020-07-29 | 2 | 未維修 | 防落設施 |  | 34935 | 中和交流道匝道B (一) | 2 | 5
2 | 2020-07-29 | 1 | 未維修 | 橋台 |  | 34935 |  | 1 | 6
3 | 2020-07-29 | 2 | 未維修 | 橋台 |  | 34935 |  | 2 | 6
4 | 2020-07-29 | 2 | 未維修 | 伸縮縫 |  | 34935 |  | 2 | 6
5 | 2020-07-29 | 2 | 未維修 | 橋面板 |  | 34935 |  | 2 | 7
6 | 2020-07-29 | 2 | 未維修 | 橋台 |  | 34935 |  | 2 | 6
7 | 2020-07-29 | 2 | 未維修 | 伸縮縫 |  | 34935 |  | 2 | 6
8 | 2020-07-29 | 2 | 未維修 | 橋台 |  | 34935 |  | 2 | 6
9 | 2020-07-29 | 1 | 未維修 | 引道路堤保護措施 |  | 34935 |  | 1 | 3
10 | 2020-07-29 | 2 | 未維修 | 橋梁排水設施 |  | 34935 |  | 2 | 4
11 | 2020-07-29 | 2 | 未維修 | 橋護欄 |  | 34935 |  | 2 | 3
12 | 2020-07-29 | 2 | 未維修 | 橋台 |  | 34935 |  | 2 | 6
13 | 2020-07-29 | 2 | 未維修 | 橋面板 |  | 34935 |  | 2 | 7
14 | 2020-07-29 | 2 | 未維修 | 橋台 |  | 34935 |  | 2 | 6
15 | 2020-07-29 | 2 | 未維修 | 橋護欄 |  | 34935 |  | 2 | 3
1 | 2020-07-31 | 2 | 未維修 | 橋面板 |  | 34936 | 中和交流道匝道B (二) | 2 | 7
2 | 2020-07-31 | 2 | 未維修 | 橋面板 |  | 34936 |  | 2 | 7
3 | 2020-07-31 | 2 | 未維修 | 橋墩／帽梁 |  | 34936 |  | 2 | 7
4 | 2020-07-31 | 2 | 未維修 | 橋墩／帽梁 |  | 34936 |  | 2 | 7
5 | 2020-07-31 | 2 | 未維修 | 橋墩／帽梁 |  | 34936 |  | 2 | 7
6 | 2020-07-31 | 2 | 未維修 | 橋墩／帽梁 |  | 34936 |  | 2 | 7
7 | 2020-07-31 | 2 | 未維修 | 橋墩／帽梁 |  | 34936 |  | 2 | 7
8 | 2020-07-31 | 2 | 未維修 | 橋台 |  | 34936 |  | 2 | 6
9 | 2020-07-31 | 2 | 未維修 | 橋墩／帽梁 |  | 34936 |  | 2 | 7
10 | 2020-07-31 | 2 | 未維修 | 橋墩／帽梁 |  | 34936 |  | 2 | 7
11 | 2020-07-31 | 1 | 未維修 | 橋台 |  | 34936 |  | 1 | 6
12 | 2020-07-31 | 2 | 未維修 | 橫隔梁 |  | 34936 |  | 2 | 6
13 | 2020-07-31 | 2 | 未維修 | 橋墩／帽梁 |  | 34936 |  | 2 | 7
14 | 2020-07-31 | 2 | 未維修 | 伸縮縫 |  | 34936 |  | 2 | 6
1 | 2020-07-30 | 1 | 未維修 | 橋墩／帽梁 |  | 34937 | 中和交流道匝道C | 1 | 7
2 | 2020-07-30 | 2 | 未維修 | 橋護欄 |  | 34937 |  | 2 | 3
3 | 2020-07-30 | 1 | 未維修 | 橋墩／帽梁 |  | 34937 |  | 1 | 7
4 | 2020-07-30 | 2 | 未維修 | 橫隔梁 |  | 34937 |  | 2 | 6
5 | 2020-07-30 | 2 | 未維修 | 橋墩／帽梁 |  | 34937 |  | 2 | 7
6 | 2020-07-30 | 1 | 未維修 | 橋墩／帽梁 |  | 34937 |  | 1 | 7
7 | 2020-07-30 | 2 | 未維修 | 橋墩／帽梁 |  | 34937 |  | 2 | 7
8 | 2020-07-30 | 2 | 未維修 | 橋護欄 |  | 34937 |  | 2 | 3
9 | 2020-07-30 | 2 | 未維修 | 橋墩／帽梁 |  | 34937 |  | 2 | 7
10 | 2020-07-30 | 2 | 未維修 | 伸縮縫 |  | 34937 |  | 2 | 6
11 | 2020-07-30 | 2 | 未維修 | 橋護欄 |  | 34937 |  | 2 | 3
12 | 2020-07-30 | 1 | 未維修 | 橋台 |  | 34937 |  | 1 | 6
13 | 2020-07-30 | 1 | 未維修 | 橋墩／帽梁 |  | 34937 |  | 1 | 7
14 | 2020-07-30 | 2 | 未維修 | 橋梁排水設施 |  | 34937 |  | 2 | 4
15 | 2020-07-30 | 2 | 未維修 | 伸縮縫 |  | 34937 |  | 2 | 6
16 | 2020-07-30 | 2 | 未維修 | 橋面板 |  | 34937 |  | 2 | 7
1 | 2020-07-30 | 2 | 未維修 | 伸縮縫 |  | 34938 | 中和交流道匝道D | 2 | 6
2 | 2020-07-30 | 2 | 未維修 | 橋墩／帽梁 |  | 34938 |  | 2 | 7
3 | 2020-07-30 | 2 | 未維修 | 主梁 |  | 34938 |  | 2 | 8
4 | 2020-07-30 | 2 | 未維修 | 橋梁排水設施 |  | 34938 |  | 2 | 4
5 | 2020-07-30 | 2 | 未維修 | 橋台 |  | 34938 |  | 2 | 6
6 | 2020-07-30 | 2 | 未維修 | 橋台 |  | 34938 |  | 2 | 6
7 | 2020-07-30 | 2 | 未維修 | 橋墩／帽梁 |  | 34938 |  | 2 | 7
8 | 2020-07-30 | 2 | 未維修 | 橋墩／帽梁 |  | 34938 |  | 2 | 7
9 | 2020-07-30 | 1 | 未維修 | 伸縮縫 |  | 34938 |  | 1 | 6
10 | 2020-07-30 | 2 | 未維修 | 橋護欄 |  | 34938 |  | 2 | 3
11 | 2020-07-30 | 2 | 未維修 | 防落設施 |  | 34938 |  | 2 | 5
12 | 2020-07-30 | 2 | 未維修 | 橋墩／帽梁 |  | 34938 |  | 2 | 7
13 | 2020-07-30 | 2 | 未維修 | 橋梁排水設施 |  | 34938 |  | 2 | 4
14 | 2020-07-30 | 2 | 未維修 | 伸縮縫 |  | 34938 |  | 2 | 6
15 | 2020-07-30 | 2 | 未維修 | 伸縮縫 |  | 34938 |  | 2 | 6
16 | 2020-07-30 | 2 | 未維修 | 橋面板 |  | 34938 |  | 2 | 7
17 | 2020-07-30 | 2 | 已維修 | 橋墩／帽梁 | 2020-09-01 | 34938 |  | 1 | 7
18 | 2020-07-30 | 2 | 已維修 | 橋墩／帽梁 | 2020-09-01 | 34938 |  | 1 | 7
1 | 2020-07-30 | 1 | 未維修 | 橋台 |  | 34939 | 中和交流道匝道E | 1 | 6
2 | 2020-07-30 | 2 | 未維修 | 引道路堤保護措施 |  | 34939 |  | 2 | 3
3 | 2020-07-30 | 2 | 未維修 | 橋護欄 |  | 34939 |  | 2 | 3
4 | 2020-07-30 | 2 | 未維修 | 伸縮縫 |  | 34939 |  | 2 | 6
5 | 2020-07-30 | 2 | 未維修 | 橋墩／帽梁 |  | 34939 |  | 2 | 7
6 | 2020-07-30 | 1 | 未維修 | 伸縮縫 |  | 34939 |  | 1 | 6
7 | 2020-07-30 | 2 | 未維修 | 橋墩／帽梁 |  | 34939 |  | 2 | 7
8 | 2020-07-30 | 2 | 未維修 | 橋墩／帽梁 |  | 34939 |  | 2 | 7
9 | 2020-07-30 | 2 | 未維修 | 橋墩／帽梁 |  | 34939 |  | 2 | 7
10 | 2020-07-30 | 2 | 未維修 | 橋墩／帽梁 |  | 34939 |  | 2 | 7
11 | 2020-07-30 | 2 | 未維修 | 橫隔梁 |  | 34939 |  | 2 | 6
12 | 2020-07-30 | 2 | 未維修 | 橫隔梁 |  | 34939 |  | 2 | 6
13 | 2020-07-30 | 2 | 未維修 | 橋墩／帽梁 |  | 34939 |  | 2 | 7
14 | 2020-07-30 | 2 | 未維修 | 橋墩／帽梁 |  | 34939 |  | 2 | 7
15 | 2020-07-30 | 2 | 未維修 | 橋墩／帽梁 |  | 34939 |  | 2 | 7
16 | 2020-07-30 | 1 | 未維修 | 伸縮縫 |  | 34939 |  | 1 | 6
17 | 2020-07-30 | 2 | 未維修 | 橋墩／帽梁 |  | 34939 |  | 2 | 7
18 | 2020-07-30 | 2 | 未維修 | 橋墩／帽梁 |  | 34939 |  | 2 | 7
1 | 2020-07-30 | 2 | 未維修 | 橋墩／帽梁 |  | 34940 | 中和交流道聯絡道高架橋W (一) | 2 | 7
2 | 2020-07-30 | 2 | 未維修 | 橋墩／帽梁 |  | 34940 |  | 2 | 7
3 | 2020-07-30 | 2 | 未維修 | 橋墩／帽梁 |  | 34940 |  | 2 | 7
4 | 2020-07-30 | 2 | 未維修 | 橋墩／帽梁 |  | 34940 |  | 2 | 7
5 | 2020-07-30 | 2 | 未維修 | 橋墩／帽梁 |  | 34940 |  | 2 | 7
6 | 2020-07-30 | 2 | 未維修 | 防落設施 |  | 34940 |  | 2 | 5
7 | 2020-07-30 | 2 | 未維修 | 防落設施 |  | 34940 |  | 2 | 5
8 | 2020-07-30 | 2 | 未維修 | 橋墩／帽梁 |  | 34940 |  | 2 | 7
1 | 2020-07-30 | 2 | 未維修 | 橋墩／帽梁 |  | 34941 | 中和交流道聯絡道高架橋E (一) | 2 | 7
2 | 2020-07-30 | 2 | 未維修 | 橋面板 |  | 34941 |  | 2 | 7
3 | 2020-07-30 | 2 | 未維修 | 橋墩／帽梁 |  | 34941 |  | 2 | 7
4 | 2020-07-30 | 2 | 未維修 | 橋墩／帽梁 |  | 34941 |  | 2 | 7
5 | 2020-07-30 | 2 | 未維修 | 橋面板 |  | 34941 |  | 2 | 7
1 | 2020-10-27 | 1 | 未維修 | 引道路堤保護措施 |  | 34943 | 木柵交流道匝道四景美溪橋 | 1 | 3
2 | 2020-05-08 | 2 | 未維修 | 橋台 |  | 34943 |  | 2 | 6
3 | 2020-10-27 | 1 | 未維修 | 橋護欄 |  | 34943 |  | 1 | 3
4 | 2020-05-08 | 2 | 未維修 | 橋台 |  | 34943 |  | 2 | 6
5 | 2020-10-27 | 1 | 未維修 | 橋護欄 |  | 34943 |  | 1 | 3
6 | 2020-05-08 | 2 | 未維修 | 橋護欄 |  | 34943 |  | 2 | 3
7 | 2020-10-27 | 2 | 未維修 | 支承／支承墊／阻尼裝置 |  | 34943 |  | 2 | 5
8 | 2020-05-08 | 2 | 未維修 | 主梁 |  | 34943 |  | 2 | 8
9 | 2020-10-27 | 1 | 未維修 | 橋台 |  | 34943 |  | 1 | 6
10 | 2020-05-08 | 2 | 未維修 | 橋墩／帽梁 |  | 34943 |  | 2 | 7
11 | 2020-10-27 | 1 | 未維修 | 橋墩／帽梁 |  | 34943 |  | 1 | 7
12 | 2020-05-08 | 2 | 未維修 | 橋護欄 |  | 34943 |  | 2 | 3
13 | 2020-10-27 | 1 | 未維修 | 伸縮縫 |  | 34943 |  | 1 | 6
14 | 2020-05-08 | 2 | 未維修 | 橋墩／帽梁 |  | 34943 |  | 2 | 7
15 | 2020-10-27 | 1 | 未維修 | 橋台 |  | 34943 |  | 1 | 6
16 | 2020-05-08 | 2 | 未維修 | 橋台 |  | 34943 |  | 2 | 6
17 | 2020-10-27 | 2 | 未維修 | 支承／支承墊／阻尼裝置 |  | 34943 |  | 2 | 5
18 | 2020-05-08 | 2 | 未維修 | 支承／支承墊／阻尼裝置 |  | 34943 |  | 2 | 5
19 | 2020-10-27 | 1 | 未維修 | 橋墩／帽梁 |  | 34943 |  | 1 | 7
20 | 2020-05-08 | 2 | 未維修 | 橋台 |  | 34943 |  | 2 | 6
21 | 2020-10-27 | 1 | 未維修 | 伸縮縫 |  | 34943 |  | 1 | 6
22 | 2020-05-08 | 2 | 未維修 | 伸縮縫 |  | 34943 |  | 2 | 6
23 | 2020-05-08 | 2 | 未維修 | 伸縮縫 |  | 34943 |  | 2 | 6
24 | 2020-05-08 | 2 | 未維修 | 橋墩／帽梁 |  | 34943 |  | 2 | 7
25 | 2020-05-08 | 2 | 未維修 | 橋台 |  | 34943 |  | 2 | 6
26 | 2020-05-08 | 2 | 未維修 | 引道路堤保護措施 |  | 34943 |  | 2 | 3
27 | 2020-05-08 | 2 | 未維修 | 橋台 |  | 34943 |  | 2 | 6
28 | 2020-05-08 | 2 | 未維修 | 橋墩基礎 |  | 34943 |  | 2 | 8
1 | 2020-07-22 | 1 | 未維修 | 引道路堤保護措施 |  | 34944 | 安坑橋A6匝道 | 1 | 3
2 | 2020-07-22 | 2 | 未維修 | 橋台 |  | 34944 |  | 2 | 6
3 | 2020-07-22 | 2 | 未維修 | 橋台 |  | 34944 |  | 2 | 6
4 | 2020-07-22 | 2 | 未維修 | 橋墩／帽梁 |  | 34944 |  | 2 | 7
5 | 2020-07-22 | 2 | 未維修 | 橋面板 |  | 34944 |  | 2 | 7
1 | 2020-07-23 | 2 | 未維修 | 主梁 |  | 34945 | 安坑橋A3匝道 | 2 | 8
2 | 2020-07-23 | 2 | 未維修 | 主梁 |  | 34945 |  | 2 | 8
3 | 2020-07-23 | 2 | 未維修 | 橋梁排水設施 |  | 34945 |  | 2 | 4
4 | 2020-07-23 | 2 | 未維修 | 主梁 |  | 34945 |  | 2 | 8
1 | 2020-07-22 | 2 | 未維修 | 橋護欄 |  | 34946 | 安坑橋A4匝道 | 2 | 3
2 | 2020-07-22 | 2 | 未維修 | 橋護欄 |  | 34946 |  | 2 | 3
3 | 2020-07-22 | 1 | 未維修 | 主梁 |  | 34946 |  | 1 | 8
4 | 2020-07-22 | 2 | 未維修 | 橋護欄 |  | 34946 |  | 2 | 3
5 | 2020-07-22 | 2 | 未維修 | 主梁 |  | 34946 |  | 2 | 8
6 | 2020-07-22 | 2 | 未維修 | 橋台 |  | 34946 |  | 2 | 6
1 | 2020-06-17 | 1 | 未維修 | 橋護欄 |  | 34949 | 萬芳交流道坡內坑橋匝道4 | 1 | 3
2 | 2020-06-17 | 2 | 未維修 | 橋梁排水設施 |  | 34949 |  | 2 | 4
3 | 2020-06-17 | 2 | 未維修 | 橋墩／帽梁 |  | 34949 |  | 2 | 7
4 | 2020-06-17 | 2 | 未維修 | 橋墩／帽梁 |  | 34949 |  | 2 | 7
5 | 2020-06-17 | 1 | 未維修 | 橋墩／帽梁 |  | 34949 |  | 1 | 7
6 | 2020-06-17 | 2 | 未維修 | 橋墩／帽梁 |  | 34949 |  | 2 | 7
7 | 2020-06-17 | 2 | 未維修 | 橫隔梁 |  | 34949 |  | 2 | 6
8 | 2020-06-17 | 2 | 未維修 | 防落設施 |  | 34949 |  | 2 | 5
1 | 2020-05-05 | 2 | 未維修 | 橋墩／帽梁 |  | 34950 | 景美溪北橋 | 2 | 7
2 | 2020-05-05 | 2 | 未維修 | 支承／支承墊／阻尼裝置 |  | 34950 |  | 2 | 5
3 | 2020-05-05 | 2 | 未維修 | 支承／支承墊／阻尼裝置 |  | 34950 |  | 2 | 5
4 | 2020-05-05 | 2 | 未維修 | 橋墩／帽梁 |  | 34950 |  | 2 | 7
5 | 2020-05-05 | 2 | 未維修 | 橋墩／帽梁 |  | 34950 |  | 2 | 7
6 | 2020-05-05 | 2 | 未維修 | 支承／支承墊／阻尼裝置 |  | 34950 |  | 2 | 5
7 | 2020-05-05 | 2 | 未維修 | 橋墩／帽梁 |  | 34950 |  | 2 | 7
8 | 2020-05-05 | 2 | 未維修 | 支承／支承墊／阻尼裝置 |  | 34950 |  | 2 | 5
9 | 2020-05-05 | 2 | 未維修 | 支承／支承墊／阻尼裝置 |  | 34950 |  | 2 | 5
10 | 2020-05-05 | 1 | 未維修 | 支承／支承墊／阻尼裝置 |  | 34950 |  | 1 | 5
11 | 2020-05-05 | 2 | 未維修 | 防落設施 |  | 34950 |  | 2 | 5
12 | 2020-05-05 | 2 | 未維修 | 橋墩／帽梁 |  | 34950 |  | 2 | 7
13 | 2020-05-05 | 1 | 未維修 | 主梁 |  | 34950 |  | 1 | 8
14 | 2020-05-05 | 2 | 未維修 | 橋墩／帽梁 |  | 34950 |  | 2 | 7
15 | 2020-05-05 | 2 | 未維修 | 橋墩／帽梁 |  | 34950 |  | 2 | 7
16 | 2020-05-05 | 1 | 未維修 | 橋墩／帽梁 |  | 34950 |  | 1 | 7
17 | 2020-05-05 | 2 | 未維修 | 伸縮縫 |  | 34950 |  | 2 | 6
18 | 2020-05-05 | 2 | 未維修 | 橋梁排水設施 |  | 34950 |  | 2 | 4
19 | 2020-05-05 | 2 | 未維修 | 橋台 |  | 34950 |  | 2 | 6
20 | 2020-05-05 | 2 | 未維修 | 引道路堤保護措施 |  | 34950 |  | 2 | 3
21 | 2020-05-05 | 2 | 未維修 | 橋墩／帽梁 |  | 34950 |  | 2 | 7
22 | 2020-05-05 | 1 | 未維修 | 主梁 |  | 34950 |  | 1 | 8
23 | 2020-05-05 | 1 | 未維修 | 橋墩／帽梁 |  | 34950 |  | 1 | 7
24 | 2020-05-05 | 2 | 未維修 | 防落設施 |  | 34950 |  | 2 | 5
25 | 2020-05-05 | 2 | 未維修 | 伸縮縫 |  | 34950 |  | 2 | 6
26 | 2020-05-05 | 2 | 未維修 | 橋台 |  | 34950 |  | 2 | 6
27 | 2020-05-05 | 2 | 未維修 | 橋台 |  | 34950 |  | 2 | 6
28 | 2020-05-05 | 2 | 未維修 | 橋墩／帽梁 |  | 34950 |  | 2 | 7
29 | 2020-05-05 | 2 | 未維修 | 橋墩／帽梁 |  | 34950 |  | 2 | 7
30 | 2020-05-05 | 2 | 未維修 | 主梁 |  | 34950 |  | 2 | 8
31 | 2020-05-05 | 1 | 未維修 | 橋面板 |  | 34950 |  | 1 | 7
32 | 2020-05-05 | 2 | 未維修 | 防落設施 |  | 34950 |  | 2 | 5
33 | 2020-05-05 | 2 | 未維修 | 橋台 |  | 34950 |  | 2 | 6
34 | 2020-05-05 | 2 | 未維修 | 橋台 |  | 34950 |  | 2 | 6
35 | 2020-05-05 | 2 | 未維修 | 橋台 |  | 34950 |  | 2 | 6
36 | 2020-05-05 | 2 | 未維修 | 橋台 |  | 34950 |  | 2 | 6
37 | 2020-05-05 | 2 | 未維修 | 翼牆／擋土牆 |  | 34950 |  | 2 | 5
38 | 2020-05-05 | 2 | 未維修 | 橋台 |  | 34950 |  | 2 | 6
39 | 2020-05-05 | 2 | 未維修 | 橋面板 |  | 34950 |  | 2 | 7
40 | 2020-05-05 | 1 | 未維修 | 橋台 |  | 34950 |  | 1 | 6
41 | 2020-05-05 | 1 | 未維修 | 橋台 |  | 34950 |  | 1 | 6
42 | 2020-05-05 | 2 | 未維修 | 主梁 |  | 34950 |  | 2 | 8
43 | 2020-05-05 | 2 | 未維修 | 防落設施 |  | 34950 |  | 2 | 5
44 | 2020-05-05 | 2 | 未維修 | 橋墩／帽梁 |  | 34950 |  | 2 | 7
1 | 2020-05-05 | 2 | 未維修 | 主梁 |  | 34951 | 景美溪南橋 | 2 | 8
2 | 2020-05-05 | 2 | 未維修 | 主梁 |  | 34951 |  | 2 | 8
3 | 2020-05-05 | 2 | 未維修 | 主梁 |  | 34951 |  | 2 | 8
4 | 2020-05-05 | 2 | 未維修 | 主梁 |  | 34951 |  | 2 | 8
5 | 2020-05-05 | 2 | 未維修 | 主梁 |  | 34951 |  | 2 | 8
6 | 2020-05-05 | 2 | 未維修 | 主梁 |  | 34951 |  | 2 | 8
7 | 2020-05-05 | 2 | 未維修 | 引道路堤保護措施 |  | 34951 |  | 2 | 3
8 | 2020-05-05 | 2 | 未維修 | 伸縮縫 |  | 34951 |  | 2 | 6
9 | 2020-05-05 | 1 | 未維修 | 伸縮縫 |  | 34951 |  | 1 | 6
10 | 2020-05-05 | 2 | 未維修 | 橋墩／帽梁 |  | 34951 |  | 2 | 7
11 | 2020-05-05 | 2 | 未維修 | 橋面板 |  | 34951 |  | 2 | 7
12 | 2020-05-05 | 1 | 未維修 | 主梁 |  | 34951 |  | 1 | 8
13 | 2020-05-05 | 1 | 未維修 | 主梁 |  | 34951 |  | 1 | 8
14 | 2020-05-05 | 2 | 未維修 | 橋台 |  | 34951 |  | 2 | 6
15 | 2020-05-05 | 2 | 未維修 | 主梁 |  | 34951 |  | 2 | 8
16 | 2020-05-05 | 2 | 未維修 | 橋梁排水設施 |  | 34951 |  | 2 | 4
17 | 2020-05-05 | 2 | 未維修 | 伸縮縫 |  | 34951 |  | 2 | 6
18 | 2020-05-05 | 2 | 未維修 | 橋台 |  | 34951 |  | 2 | 6
19 | 2020-05-05 | 2 | 未維修 | 橋台 |  | 34951 |  | 2 | 6
20 | 2020-05-05 | 2 | 未維修 | 橋梁排水設施 |  | 34951 |  | 2 | 4
21 | 2020-05-05 | 2 | 未維修 | 橋台 |  | 34951 |  | 2 | 6
22 | 2020-05-05 | 2 | 未維修 | 主梁 |  | 34951 |  | 2 | 8
23 | 2020-05-05 | 2 | 未維修 | 主梁 |  | 34951 |  | 2 | 8
24 | 2020-05-05 | 2 | 未維修 | 橋墩／帽梁 |  | 34951 |  | 2 | 7
25 | 2020-05-05 | 2 | 未維修 | 主梁 |  | 34951 |  | 2 | 8
26 | 2020-05-05 | 1 | 未維修 | 橋墩／帽梁 |  | 34951 |  | 1 | 7
27 | 2020-05-05 | 1 | 未維修 | 引道路堤保護措施 |  | 34951 |  | 1 | 3
28 | 2020-05-05 | 1 | 未維修 | 其他 |  | 34951 |  | 1 | 1
29 | 2020-05-05 | 1 | 未維修 | 伸縮縫 |  | 34951 |  | 1 | 6
30 | 2020-05-05 | 2 | 未維修 | 橋墩／帽梁 |  | 34951 |  | 2 | 7
31 | 2020-05-05 | 1 | 未維修 | 橋墩／帽梁 |  | 34951 |  | 1 | 7
32 | 2020-05-05 | 1 | 未維修 | 橋墩／帽梁 |  | 34951 |  | 1 | 7
33 | 2020-05-05 | 2 | 未維修 | 橋梁排水設施 |  | 34951 |  | 2 | 4
34 | 2020-05-05 | 2 | 未維修 | 橋墩／帽梁 |  | 34951 |  | 2 | 7
35 | 2020-05-05 | 2 | 未維修 | 橋墩／帽梁 |  | 34951 |  | 2 | 7
36 | 2020-05-05 | 2 | 未維修 | 主梁 |  | 34951 |  | 2 | 8
37 | 2020-05-05 | 2 | 未維修 | 橋墩／帽梁 |  | 34951 |  | 2 | 7
38 | 2020-05-05 | 2 | 未維修 | 橋墩／帽梁 |  | 34951 |  | 2 | 7
39 | 2020-05-05 | 2 | 未維修 | 橋墩／帽梁 |  | 34951 |  | 2 | 7
40 | 2020-05-05 | 2 | 未維修 | 橋梁排水設施 |  | 34951 |  | 2 | 4
41 | 2020-05-05 | 2 | 未維修 | 橋台 |  | 34951 |  | 2 | 6
1 | 2020-06-24 | 1 | 未維修 | 橋墩／帽梁 |  | 34954 | 汐止系統交流道匝道3 | 1 | 7
2 | 2020-06-24 | 1 | 未維修 | 橋護欄 |  | 34954 |  | 1 | 3
3 | 2020-06-24 | 1 | 未維修 | 鋪面 |  | 34954 |  | 1 | 1
4 | 2020-06-24 | 1 | 未維修 | 橋護欄 |  | 34954 |  | 1 | 3
5 | 2020-06-24 | 1 | 未維修 | 橋墩／帽梁 |  | 34954 |  | 1 | 7
6 | 2020-06-24 | 1 | 未維修 | 橋墩／帽梁 |  | 34954 |  | 1 | 7
7 | 2020-06-24 | 1 | 未維修 | 橋台 |  | 34954 |  | 1 | 6
8 | 2020-06-24 | 1 | 未維修 | 橋墩／帽梁 |  | 34954 |  | 1 | 7
1 | 2020-05-10 | 2 | 未維修 | 翼牆／擋土牆 |  | 34955 | 新台五路橋N | 2 | 5
2 | 2020-05-10 | 1 | 未維修 | 橋台 |  | 34955 |  | 1 | 6
3 | 2020-05-10 | 2 | 未維修 | 橋台 |  | 34955 |  | 2 | 6
4 | 2020-05-10 | 1 | 未維修 | 伸縮縫 |  | 34955 |  | 1 | 6
5 | 2020-05-10 | 1 | 未維修 | 伸縮縫 |  | 34955 |  | 1 | 6
6 | 2020-05-10 | 1 | 未維修 | 橋台 |  | 34955 |  | 1 | 6
7 | 2020-05-10 | 1 | 未維修 | 橋墩／帽梁 |  | 34955 |  | 1 | 7
8 | 2020-05-10 | 2 | 未維修 | 引道路堤保護措施 |  | 34955 |  | 2 | 3
9 | 2020-05-10 | 1 | 未維修 | 橋墩／帽梁 |  | 34955 |  | 1 | 7
10 | 2020-05-10 | 2 | 未維修 | 橋台 |  | 34955 |  | 2 | 6
11 | 2020-05-10 | 2 | 未維修 | 橋梁排水設施 |  | 34955 |  | 2 | 4
1 | 2020-05-12 | 2 | 未維修 | 伸縮縫 |  | 34956 | 新台五路橋S | 2 | 6
2 | 2020-05-12 | 1 | 未維修 | 橋墩／帽梁 |  | 34956 |  | 1 | 7
3 | 2020-05-12 | 1 | 未維修 | 橋護欄 |  | 34956 |  | 1 | 3
4 | 2020-05-12 | 1 | 未維修 | 橋台 |  | 34956 |  | 1 | 6
5 | 2020-05-12 | 1 | 未維修 | 橋護欄 |  | 34956 |  | 1 | 3
6 | 2020-05-12 | 2 | 未維修 | 橋台 |  | 34956 |  | 2 | 6
7 | 2020-05-12 | 1 | 未維修 | 引道路堤保護措施 |  | 34956 |  | 1 | 3
8 | 2020-05-12 | 1 | 未維修 | 伸縮縫 |  | 34956 |  | 1 | 6
9 | 2020-05-12 | 2 | 未維修 | 橋護欄 |  | 34956 |  | 2 | 3
10 | 2020-05-12 | 1 | 未維修 | 橋墩／帽梁 |  | 34956 |  | 1 | 7
11 | 2020-05-12 | 2 | 未維修 | 橋墩／帽梁 |  | 34956 |  | 2 | 7
12 | 2020-05-12 | 2 | 未維修 | 橋護欄 |  | 34956 |  | 2 | 3
1 | 2020-05-12 | 2 | 未維修 | 主梁 |  | 34957 | 新台五路交流道匝道3跨鐵路橋 | 2 | 8
2 | 2020-05-12 | 2 | 未維修 | 主梁 |  | 34957 |  | 2 | 8
3 | 2020-05-12 | 2 | 未維修 | 引道路堤保護措施 |  | 34957 |  | 2 | 3
4 | 2020-05-12 | 2 | 未維修 | 橋面板 |  | 34957 |  | 2 | 7
5 | 2020-05-12 | 2 | 未維修 | 橋台 |  | 34957 |  | 2 | 6
6 | 2020-05-12 | 2 | 未維修 | 翼牆／擋土牆 |  | 34957 |  | 2 | 5
7 | 2020-05-12 | 2 | 未維修 | 橋梁排水設施 |  | 34957 |  | 2 | 4
8 | 2020-05-12 | 2 | 未維修 | 橋護欄 |  | 34957 |  | 2 | 3
9 | 2020-05-12 | 2 | 未維修 | 橋護欄 |  | 34957 |  | 2 | 3
10 | 2020-05-12 | 2 | 未維修 | 橋護欄 |  | 34957 |  | 2 | 3
11 | 2020-05-12 | 2 | 未維修 | 主梁 |  | 34957 |  | 2 | 8
12 | 2020-05-12 | 2 | 未維修 | 主梁 |  | 34957 |  | 2 | 8
13 | 2020-05-12 | 2 | 未維修 | 主梁 |  | 34957 |  | 2 | 8
14 | 2020-05-12 | 2 | 未維修 | 橋護欄 |  | 34957 |  | 2 | 3
15 | 2020-05-12 | 2 | 未維修 | 橋墩／帽梁 |  | 34957 |  | 2 | 7
16 | 2020-05-12 | 2 | 未維修 | 翼牆／擋土牆 |  | 34957 |  | 2 | 5
17 | 2020-05-12 | 2 | 未維修 | 橋台 |  | 34957 |  | 2 | 6
18 | 2020-05-12 | 2 | 未維修 | 主梁 |  | 34957 |  | 2 | 8
19 | 2020-05-12 | 2 | 未維修 | 橋梁排水設施 |  | 34957 |  | 2 | 4
20 | 2020-05-12 | 1 | 未維修 | 橋面板 |  | 34957 |  | 1 | 7
21 | 2020-05-12 | 2 | 未維修 | 橫隔梁 |  | 34957 |  | 2 | 6
22 | 2020-05-12 | 2 | 未維修 | 支承／支承墊／阻尼裝置 |  | 34957 |  | 2 | 5
23 | 2020-05-12 | 1 | 未維修 | 主梁 |  | 34957 |  | 1 | 8
24 | 2020-05-12 | 1 | 未維修 | 橋面板 |  | 34957 |  | 1 | 7
25 | 2020-05-12 | 1 | 已維修 | 主梁 | 2020-12-14 | 34957 |  | 1 | 8
26 | 2020-05-12 | 2 | 已維修 | 伸縮縫 | 2020-12-14 | 34957 |  | 1 | 6
1 | 2020-06-19 | 2 | 未維修 | 橋墩／帽梁 |  | 34958 | 新台五路交流道匝道4排水溝渠橋 | 2 | 7
2 | 2020-06-19 | 2 | 未維修 | 橋護欄 |  | 34958 |  | 2 | 3
3 | 2020-06-19 | 2 | 未維修 | 橋墩／帽梁 |  | 34958 |  | 2 | 7
4 | 2020-06-19 | 2 | 未維修 | 橋台 |  | 34958 |  | 2 | 6
5 | 2020-06-19 | 2 | 未維修 | 橋面板 |  | 34958 |  | 2 | 7
6 | 2020-06-19 | 2 | 未維修 | 主梁 |  | 34958 |  | 2 | 8
7 | 2020-06-19 | 2 | 未維修 | 主梁 |  | 34958 |  | 2 | 8
8 | 2020-06-19 | 2 | 未維修 | 橋墩／帽梁 |  | 34958 |  | 2 | 7
9 | 2020-06-19 | 2 | 未維修 | 橋台 |  | 34958 |  | 2 | 6
10 | 2020-06-19 | 2 | 未維修 | 主梁 |  | 34958 |  | 2 | 8
11 | 2020-06-19 | 2 | 未維修 | 橋面板 |  | 34958 |  | 2 | 7
12 | 2020-06-19 | 2 | 未維修 | 橋護欄 |  | 34958 |  | 2 | 3
13 | 2020-06-19 | 1 | 未維修 | 橋台 |  | 34958 |  | 1 | 6
14 | 2020-06-19 | 2 | 未維修 | 防落設施 |  | 34958 |  | 2 | 5
15 | 2020-06-19 | 2 | 未維修 | 橋護欄 |  | 34958 |  | 2 | 3
16 | 2020-06-19 | 2 | 未維修 | 引道路堤保護措施 |  | 34958 |  | 2 | 3
17 | 2020-06-19 | 2 | 未維修 | 橋墩／帽梁 |  | 34958 |  | 2 | 7
18 | 2020-06-19 | 2 | 未維修 | 主梁 |  | 34958 |  | 2 | 8
19 | 2020-06-19 | 2 | 未維修 | 主梁 |  | 34958 |  | 2 | 8
20 | 2020-06-19 | 2 | 未維修 | 橋台 |  | 34958 |  | 2 | 6
21 | 2020-06-19 | 2 | 未維修 | 橫隔梁 |  | 34958 |  | 2 | 6
22 | 2020-06-19 | 2 | 未維修 | 橋護欄 |  | 34958 |  | 2 | 3
1 | 2020-05-15 | 2 | 未維修 | 防落設施 |  | 34959 | 新台五路交流道匝道7跨光復街橋 | 2 | 5
2 | 2020-05-15 | 1 | 未維修 | 橋台 |  | 34959 |  | 1 | 6
3 | 2020-05-15 | 2 | 未維修 | 橋台 |  | 34959 |  | 2 | 6
4 | 2020-05-15 | 2 | 未維修 | 橋台 |  | 34959 |  | 2 | 6
5 | 2020-05-15 | 2 | 未維修 | 伸縮縫 |  | 34959 |  | 2 | 6
6 | 2020-05-15 | 2 | 未維修 | 伸縮縫 |  | 34959 |  | 2 | 6
7 | 2020-05-15 | 2 | 未維修 | 橋台 |  | 34959 |  | 2 | 6
8 | 2020-05-15 | 1 | 未維修 | 橋台 |  | 34959 |  | 1 | 6
1 | 2020-05-15 | 2 | 未維修 | 橋護欄 |  | 34960 | 新台五路交流道匝道7跨匝道1橋 | 2 | 3
2 | 2020-05-15 | 2 | 未維修 | 橋台 |  | 34960 |  | 2 | 6
3 | 2020-05-15 | 1 | 未維修 | 橋台 |  | 34960 |  | 1 | 6
4 | 2020-05-15 | 1 | 未維修 | 伸縮縫 |  | 34960 |  | 1 | 6
5 | 2020-05-15 | 2 | 未維修 | 橋面板 |  | 34960 |  | 2 | 7
6 | 2020-05-15 | 1 | 未維修 | 伸縮縫 |  | 34960 |  | 1 | 6
7 | 2020-05-15 | 2 | 未維修 | 橋護欄 |  | 34960 |  | 2 | 3
8 | 2020-05-15 | 2 | 未維修 | 橋台 |  | 34960 |  | 2 | 6
9 | 2020-05-15 | 2 | 未維修 | 橋台 |  | 34960 |  | 2 | 6
10 | 2020-05-15 | 2 | 未維修 | 橋梁排水設施 |  | 34960 |  | 2 | 4
1 | 2020-05-20 | 2 | 未維修 | 主梁 |  | 34961 | 匝道6橋S(南港交流道) | 2 | 8
2 | 2020-05-20 | 2 | 未維修 | 支承／支承墊／阻尼裝置 |  | 34961 |  | 2 | 5
3 | 2020-05-20 | 2 | 未維修 | 主梁 |  | 34961 |  | 2 | 8
4 | 2020-05-20 | 1 | 未維修 | 伸縮縫 |  | 34961 |  | 1 | 6
5 | 2020-05-20 | 2 | 未維修 | 主梁 |  | 34961 |  | 2 | 8
6 | 2020-05-20 | 2 | 未維修 | 橋梁排水設施 |  | 34961 |  | 2 | 4
7 | 2020-05-20 | 2 | 未維修 | 引道路堤保護措施 |  | 34961 |  | 2 | 3
8 | 2020-05-20 | 2 | 未維修 | 橋台 |  | 34961 |  | 2 | 6
9 | 2020-05-20 | 1 | 未維修 | 橋台 |  | 34961 |  | 1 | 6
10 | 2020-05-20 | 2 | 未維修 | 防落設施 |  | 34961 |  | 2 | 5
11 | 2020-05-20 | 2 | 未維修 | 伸縮縫 |  | 34961 |  | 2 | 6
1 | 2020-05-10 | 2 | 未維修 | 橋台 |  | 34962 | 橫科路橋N | 2 | 6
2 | 2020-05-10 | 2 | 未維修 | 橋墩／帽梁 |  | 34962 |  | 2 | 7
3 | 2020-05-10 | 1 | 未維修 | 橋台 |  | 34962 |  | 1 | 6
4 | 2020-05-10 | 1 | 未維修 | 引道路堤保護措施 |  | 34962 |  | 1 | 3
5 | 2020-05-10 | 1 | 未維修 | 伸縮縫 |  | 34962 |  | 1 | 6
6 | 2020-05-10 | 2 | 未維修 | 翼牆／擋土牆 |  | 34962 |  | 2 | 5
7 | 2020-05-10 | 2 | 未維修 | 橋墩／帽梁 |  | 34962 |  | 2 | 7
8 | 2020-05-10 | 1 | 未維修 | 引道路堤保護措施 |  | 34962 |  | 1 | 3
9 | 2020-05-10 | 2 | 未維修 | 橋台 |  | 34962 |  | 2 | 6
10 | 2020-05-10 | 2 | 未維修 | 橋面板 |  | 34962 |  | 2 | 7
11 | 2020-05-10 | 2 | 未維修 | 橋護欄 |  | 34962 |  | 2 | 3
12 | 2020-05-10 | 2 | 已維修 | 橋梁排水設施 | 2023-03-13 | 34962 |  | 1 | 4
13 | 2020-05-10 | 2 | 已維修 | 橋梁排水設施 | 2020-11-18 | 34962 |  | 1 | 4
1 | 2020-05-10 | 2 | 未維修 | 主梁 |  | 34963 | 橫科路橋S | 2 | 8
2 | 2020-05-10 | 2 | 未維修 | 橋台 |  | 34963 |  | 2 | 6
3 | 2020-05-10 | 2 | 未維修 | 橋護欄 |  | 34963 |  | 2 | 3
4 | 2020-05-10 | 2 | 未維修 | 伸縮縫 |  | 34963 |  | 2 | 6
5 | 2020-05-10 | 1 | 未維修 | 橋台 |  | 34963 |  | 1 | 6
6 | 2020-05-10 | 1 | 未維修 | 橋墩／帽梁 |  | 34963 |  | 1 | 7
7 | 2020-05-10 | 2 | 未維修 | 引道路堤保護措施 |  | 34963 |  | 2 | 3
8 | 2020-05-10 | 2 | 未維修 | 橋台 |  | 34963 |  | 2 | 6
9 | 2020-05-10 | 2 | 未維修 | 主梁 |  | 34963 |  | 2 | 8
10 | 2020-05-10 | 2 | 未維修 | 橋面板 |  | 34963 |  | 2 | 7
11 | 2020-05-10 | 2 | 未維修 | 橋面板 |  | 34963 |  | 2 | 7
12 | 2020-05-10 | 2 | 未維修 | 引道路堤保護措施 |  | 34963 |  | 2 | 3
13 | 2020-05-10 | 2 | 未維修 | 橋護欄 |  | 34963 |  | 2 | 3
14 | 2020-05-10 | 2 | 未維修 | 伸縮縫 |  | 34963 |  | 2 | 6
1 | 2020-07-23 | 2 | 未維修 | 主梁 |  | 34964 | 安坑飛越橋 | 2 | 8
2 | 2020-07-23 | 2 | 未維修 | 主梁 |  | 34964 |  | 2 | 8
3 | 2020-07-23 | 1 | 未維修 | 主梁 |  | 34964 |  | 1 | 8
4 | 2020-07-23 | 2 | 未維修 | 伸縮縫 |  | 34964 |  | 2 | 6
5 | 2020-07-23 | 2 | 未維修 | 橋梁排水設施 |  | 34964 |  | 2 | 4
6 | 2020-07-23 | 2 | 未維修 | 伸縮縫 |  | 34964 |  | 2 | 6
7 | 2020-07-23 | 2 | 未維修 | 主梁 |  | 34964 |  | 2 | 8
8 | 2020-07-23 | 2 | 未維修 | 主梁 |  | 34964 |  | 2 | 8
9 | 2020-07-23 | 2 | 未維修 | 橋面板 |  | 34964 |  | 2 | 7
10 | 2020-07-23 | 2 | 未維修 | 主梁 |  | 34964 |  | 2 | 8
11 | 2020-07-23 | 2 | 未維修 | 橋梁排水設施 |  | 34964 |  | 2 | 4
12 | 2020-07-23 | 2 | 未維修 | 橋梁排水設施 |  | 34964 |  | 2 | 4
13 | 2020-07-23 | 2 | 未維修 | 橋護欄 |  | 34964 |  | 2 | 3
14 | 2020-07-23 | 2 | 未維修 | 橋墩／帽梁 |  | 34964 |  | 2 | 7
15 | 2020-07-23 | 2 | 未維修 | 橋墩／帽梁 |  | 34964 |  | 2 | 7
16 | 2020-07-23 | 2 | 未維修 | 橋梁排水設施 |  | 34964 |  | 2 | 4
1 | 2020-06-18 | 2 | 未維修 | 主梁 |  | 34965 | 貨櫃場通道跨越橋 | 2 | 8
2 | 2020-06-18 | 2 | 未維修 | 橋梁排水設施 |  | 34965 |  | 2 | 4
3 | 2020-06-18 | 2 | 未維修 | 橋台 |  | 34965 |  | 2 | 6
4 | 2020-06-18 | 2 | 未維修 | 橋梁排水設施 |  | 34965 |  | 2 | 4
5 | 2020-06-18 | 2 | 未維修 | 橋墩／帽梁 |  | 34965 |  | 2 | 7
6 | 2020-06-18 | 2 | 未維修 | 橋墩／帽梁 |  | 34965 |  | 2 | 7
7 | 2020-06-18 | 2 | 未維修 | 伸縮縫 |  | 34965 |  | 2 | 6
8 | 2020-06-18 | 2 | 未維修 | 橋護欄 |  | 34965 |  | 2 | 3
9 | 2020-06-18 | 2 | 未維修 | 橋梁排水設施 |  | 34965 |  | 2 | 4
10 | 2020-06-18 | 2 | 未維修 | 橋墩／帽梁 |  | 34965 |  | 2 | 7
11 | 2020-06-18 | 2 | 未維修 | 橋墩／帽梁 |  | 34965 |  | 2 | 7
12 | 2020-06-18 | 2 | 未維修 | 橋台 |  | 34965 |  | 2 | 6
13 | 2020-06-18 | 2 | 未維修 | 橋面板 |  | 34965 |  | 2 | 7
14 | 2020-06-18 | 2 | 未維修 | 伸縮縫 |  | 34965 |  | 2 | 6
15 | 2020-06-18 | 2 | 未維修 | 翼牆／擋土牆 |  | 34965 |  | 2 | 5
16 | 2020-06-18 | 2 | 未維修 | 橋台 |  | 34965 |  | 2 | 6
17 | 2020-06-18 | 2 | 未維修 | 橋墩／帽梁 |  | 34965 |  | 2 | 7
1 | 2020-06-18 | 2 | 未維修 | 伸縮縫 |  | 34966 | 南深路橋N | 2 | 6
2 | 2020-06-18 | 2 | 未維修 | 橋台 |  | 34966 |  | 2 | 6
3 | 2020-06-18 | 2 | 未維修 | 橋面板 |  | 34966 |  | 2 | 7
4 | 2020-06-18 | 2 | 未維修 | 主梁 |  | 34966 |  | 2 | 8
5 | 2020-06-18 | 2 | 未維修 | 橋台 |  | 34966 |  | 2 | 6
6 | 2020-06-18 | 2 | 未維修 | 主梁 |  | 34966 |  | 2 | 8
7 | 2020-06-18 | 2 | 未維修 | 橋台 |  | 34966 |  | 2 | 6
8 | 2020-06-18 | 1 | 未維修 | 橋護欄 |  | 34966 |  | 1 | 3
9 | 2020-06-18 | 2 | 未維修 | 橋台 |  | 34966 |  | 2 | 6
10 | 2020-06-18 | 2 | 未維修 | 橋護欄 |  | 34966 |  | 2 | 3
11 | 2020-06-18 | 2 | 未維修 | 橋台 |  | 34966 |  | 2 | 6
12 | 2020-06-18 | 2 | 未維修 | 防落設施 |  | 34966 |  | 2 | 5
13 | 2020-06-18 | 2 | 未維修 | 翼牆／擋土牆 |  | 34966 |  | 2 | 5
1 | 2020-06-18 | 2 | 未維修 | 橋面板 |  | 34967 | 南深路橋S | 2 | 7
2 | 2020-06-18 | 2 | 未維修 | 橋台 |  | 34967 |  | 2 | 6
3 | 2020-06-18 | 2 | 未維修 | 主梁 |  | 34967 |  | 2 | 8
4 | 2020-06-18 | 2 | 未維修 | 橋台 |  | 34967 |  | 2 | 6
5 | 2020-06-18 | 2 | 未維修 | 主梁 |  | 34967 |  | 2 | 8
6 | 2020-06-18 | 2 | 未維修 | 橋台 |  | 34967 |  | 2 | 6
7 | 2020-06-18 | 2 | 未維修 | 橋台 |  | 34967 |  | 2 | 6
8 | 2020-06-18 | 2 | 未維修 | 伸縮縫 |  | 34967 |  | 2 | 6
9 | 2020-06-18 | 2 | 未維修 | 橋墩／帽梁 |  | 34967 |  | 2 | 7
10 | 2020-06-18 | 2 | 未維修 | 主梁 |  | 34967 |  | 2 | 8
11 | 2020-06-18 | 2 | 未維修 | 主梁 |  | 34967 |  | 2 | 8
12 | 2020-06-18 | 2 | 未維修 | 橋護欄 |  | 34967 |  | 2 | 3
13 | 2020-06-18 | 2 | 未維修 | 引道路堤保護措施 |  | 34967 |  | 2 | 3
14 | 2020-06-18 | 2 | 未維修 | 橋梁排水設施 |  | 34967 |  | 2 | 4
15 | 2020-06-18 | 2 | 未維修 | 橋台 |  | 34967 |  | 2 | 6
16 | 2020-06-18 | 2 | 未維修 | 橋護欄 |  | 34967 |  | 2 | 3
17 | 2020-06-18 | 2 | 未維修 | 伸縮縫 |  | 34967 |  | 2 | 6
18 | 2020-06-18 | 2 | 已維修 | 橋梁排水設施 | 2023-04-06 | 34967 |  | 1 | 4
1 | 2020-06-22 | 2 | 未維修 | 橋台 |  | 34968 | 四分子一坑高架橋N | 2 | 6
2 | 2020-06-22 | 2 | 未維修 | 橋護欄 |  | 34968 |  | 2 | 3
3 | 2020-06-22 | 2 | 未維修 | 引道路堤保護措施 |  | 34968 |  | 2 | 3
4 | 2020-06-22 | 2 | 未維修 | 伸縮縫 |  | 34968 |  | 2 | 6
5 | 2020-06-22 | 2 | 未維修 | 引道路堤保護措施 |  | 34968 |  | 2 | 3
6 | 2020-06-22 | 2 | 未維修 | 橋台 |  | 34968 |  | 2 | 6
7 | 2020-06-22 | 2 | 未維修 | 橋台 |  | 34968 |  | 2 | 6
8 | 2020-06-22 | 2 | 未維修 | 橋台 |  | 34968 |  | 2 | 6
9 | 2020-06-22 | 2 | 未維修 | 橋墩／帽梁 |  | 34968 |  | 2 | 7
10 | 2020-06-22 | 2 | 未維修 | 橋梁排水設施 |  | 34968 |  | 2 | 4
11 | 2020-06-22 | 2 | 未維修 | 伸縮縫 |  | 34968 |  | 2 | 6
12 | 2020-06-22 | 2 | 未維修 | 橋梁排水設施 |  | 34968 |  | 2 | 4
13 | 2020-06-22 | 2 | 未維修 | 橋墩／帽梁 |  | 34968 |  | 2 | 7
14 | 2020-06-22 | 2 | 未維修 | 橋面板 |  | 34968 |  | 2 | 7
15 | 2020-06-22 | 2 | 未維修 | 橋台 |  | 34968 |  | 2 | 6
16 | 2020-06-22 | 2 | 未維修 | 橋台 |  | 34968 |  | 2 | 6
17 | 2020-06-22 | 2 | 未維修 | 橋護欄 |  | 34968 |  | 2 | 3
18 | 2020-06-22 | 2 | 未維修 | 伸縮縫 |  | 34968 |  | 2 | 6
19 | 2020-06-22 | 2 | 未維修 | 防落設施 |  | 34968 |  | 2 | 5
20 | 2020-06-22 | 2 | 已維修 | 橋台 | 2022-03-30 | 34968 |  | 1 | 6
21 | 2020-06-22 | 2 | 已維修 | 橋墩／帽梁 | 2022-03-30 | 34968 |  | 1 | 7
22 | 2020-06-22 | 1 | 已維修 | 橋台 | 2022-04-14 | 34968 |  | 1 | 6
1 | 2020-06-22 | 2 | 未維修 | 伸縮縫 |  | 34969 | 四分子一坑高架橋S | 2 | 6
2 | 2020-06-22 | 2 | 未維修 | 橋台 |  | 34969 |  | 2 | 6
3 | 2020-06-22 | 2 | 未維修 | 伸縮縫 |  | 34969 |  | 2 | 6
4 | 2020-06-22 | 2 | 未維修 | 橋梁排水設施 |  | 34969 |  | 2 | 4
5 | 2020-06-22 | 2 | 未維修 | 伸縮縫 |  | 34969 |  | 2 | 6
6 | 2020-06-22 | 2 | 未維修 | 引道路堤保護措施 |  | 34969 |  | 2 | 3
7 | 2020-06-22 | 2 | 未維修 | 橋台 |  | 34969 |  | 2 | 6
8 | 2020-06-22 | 2 | 未維修 | 橋台 |  | 34969 |  | 2 | 6
9 | 2020-06-22 | 2 | 未維修 | 防落設施 |  | 34969 |  | 2 | 5
10 | 2020-06-22 | 1 | 未維修 | 橋台 |  | 34969 |  | 1 | 6
11 | 2020-06-22 | 2 | 未維修 | 橋墩／帽梁 |  | 34969 |  | 2 | 7
12 | 2020-06-22 | 2 | 已維修 | 橋台 | 2022-03-30 | 34969 |  | 1 | 6
13 | 2020-06-22 | 2 | 已維修 | 橋台 | 2022-04-14 | 34969 |  | 1 | 6
14 | 2020-06-22 | 1 | 已維修 | 橋台 | 2022-04-14 | 34969 |  | 1 | 6
1 | 2020-06-23 | 2 | 未維修 | 主梁 |  | 34970 | 碧潭橋N | 2 | 8
2 | 2020-06-23 | 2 | 未維修 | 橋墩／帽梁 |  | 34970 |  | 2 | 7
3 | 2020-06-23 | 2 | 未維修 | 橋梁排水設施 |  | 34970 |  | 2 | 4
4 | 2020-06-23 | 2 | 未維修 | 橋台 |  | 34970 |  | 2 | 6
5 | 2020-06-23 | 2 | 未維修 | 橋護欄 |  | 34970 |  | 2 | 3
6 | 2020-06-23 | 2 | 未維修 | 橋墩／帽梁 |  | 34970 |  | 2 | 7
7 | 2020-06-23 | 1 | 未維修 | 橋墩／帽梁 |  | 34970 |  | 1 | 7
8 | 2020-06-23 | 2 | 未維修 | 橋墩／帽梁 |  | 34970 |  | 2 | 7
9 | 2020-06-23 | 2 | 未維修 | 橋墩／帽梁 |  | 34970 |  | 2 | 7
10 | 2020-06-23 | 2 | 未維修 | 橋護欄 |  | 34970 |  | 2 | 3
11 | 2020-06-23 | 2 | 未維修 | 伸縮縫 |  | 34970 |  | 2 | 6
12 | 2020-06-23 | 2 | 未維修 | 橋面板 |  | 34970 |  | 2 | 7
13 | 2020-06-23 | 2 | 未維修 | 引道路堤保護措施 |  | 34970 |  | 2 | 3
14 | 2020-06-23 | 2 | 未維修 | 翼牆／擋土牆 |  | 34970 |  | 2 | 5
15 | 2020-06-23 | 2 | 未維修 | 橋台 |  | 34970 |  | 2 | 6
16 | 2020-06-23 | 2 | 已維修 | 橋面板 | 2020-07-04 | 34970 |  | 1 | 7
1 | 2020-06-24 | 2 | 未維修 | 拱肋(拱圈) |  | 34973 | 瑪陵橋N(五號橋N) | 2 | 1
2 | 2020-06-24 | 2 | 未維修 | 拱肋(拱圈) |  | 34973 |  | 2 | 1
3 | 2020-06-24 | 2 | 未維修 | 橋台 |  | 34973 |  | 2 | 6
4 | 2020-06-24 | 2 | 未維修 | 橋台 |  | 34973 |  | 2 | 6
5 | 2020-06-24 | 1 | 未維修 | 橋台 |  | 34973 |  | 1 | 6
6 | 2020-06-24 | 2 | 未維修 | 橋台 |  | 34973 |  | 2 | 6
7 | 2020-06-24 | 2 | 未維修 | 橋梁排水設施 |  | 34973 |  | 2 | 4
8 | 2020-06-24 | 2 | 未維修 | 橋護欄 |  | 34973 |  | 2 | 3
9 | 2020-06-24 | 2 | 未維修 | 伸縮縫 |  | 34973 |  | 2 | 6
10 | 2020-06-24 | 2 | 未維修 | 橋面板 |  | 34973 |  | 2 | 7
11 | 2020-06-24 | 2 | 未維修 | 橋墩／帽梁 |  | 34973 |  | 2 | 7
12 | 2020-06-24 | 2 | 未維修 | 橋面板 |  | 34973 |  | 2 | 7
13 | 2020-06-24 | 2 | 未維修 | 橋台 |  | 34973 |  | 2 | 6
14 | 2020-06-24 | 2 | 未維修 | 橋墩／帽梁 |  | 34973 |  | 2 | 7
15 | 2020-06-24 | 2 | 未維修 | 橋面板 |  | 34973 |  | 2 | 7
16 | 2020-06-24 | 2 | 未維修 | 橋面板 |  | 34973 |  | 2 | 7
17 | 2020-06-24 | 2 | 未維修 | 橋墩／帽梁 |  | 34973 |  | 2 | 7
18 | 2020-06-24 | 2 | 未維修 | 橋面板 |  | 34973 |  | 2 | 7
19 | 2020-06-24 | 2 | 未維修 | 橋護欄 |  | 34973 |  | 2 | 3
20 | 2020-06-24 | 2 | 未維修 | 橋墩／帽梁 |  | 34973 |  | 2 | 7
21 | 2020-06-24 | 2 | 未維修 | 橋墩／帽梁 |  | 34973 |  | 2 | 7
22 | 2020-06-24 | 2 | 未維修 | 橋墩／帽梁 |  | 34973 |  | 2 | 7
23 | 2020-06-24 | 2 | 未維修 | 橋面板 |  | 34973 |  | 2 | 7
24 | 2020-06-24 | 2 | 未維修 | 橋面板 |  | 34973 |  | 2 | 7
25 | 2020-06-24 | 2 | 未維修 | 橋面板 |  | 34973 |  | 2 | 7
26 | 2020-06-24 | 2 | 未維修 | 橋面板 |  | 34973 |  | 2 | 7
27 | 2020-06-24 | 2 | 未維修 | 橋墩／帽梁 |  | 34973 |  | 2 | 7
28 | 2020-06-24 | 2 | 未維修 | 橋台 |  | 34973 |  | 2 | 6
29 | 2020-06-24 | 2 | 未維修 | 橋護欄 |  | 34973 |  | 2 | 3
30 | 2020-06-24 | 2 | 未維修 | 橋面板 |  | 34973 |  | 2 | 7
31 | 2020-06-24 | 2 | 未維修 | 橋護欄 |  | 34973 |  | 2 | 3
32 | 2020-06-24 | 2 | 未維修 | 橋墩／帽梁 |  | 34973 |  | 2 | 7
33 | 2020-06-24 | 2 | 未維修 | 橋面板 |  | 34973 |  | 2 | 7
34 | 2020-06-24 | 2 | 未維修 | 橋面板 |  | 34973 |  | 2 | 7
35 | 2020-06-24 | 2 | 未維修 | 橋台 |  | 34973 |  | 2 | 6
36 | 2020-06-24 | 1 | 未維修 | 橋台 |  | 34973 |  | 1 | 6
37 | 2020-06-24 | 2 | 已維修 | 橋面板 | 2021-05-12 | 34973 |  | 1 | 7
38 | 2020-06-24 | 2 | 已維修 | 橋面板 | 2021-04-01 | 34973 |  | 1 | 7
39 | 2020-06-24 | 2 | 已維修 | 橋面板 | 2021-05-12 | 34973 |  | 1 | 7
1 | 2020-06-24 | 2 | 未維修 | 橋面板 |  | 34974 | 瑪陵橋S(五號橋S) | 2 | 7
2 | 2020-06-24 | 2 | 未維修 | 橋面板 |  | 34974 |  | 2 | 7
3 | 2020-06-24 | 2 | 未維修 | 橋墩／帽梁 |  | 34974 |  | 2 | 7
4 | 2020-06-24 | 2 | 未維修 | 橋墩／帽梁 |  | 34974 |  | 2 | 7
5 | 2020-06-24 | 2 | 未維修 | 橋台 |  | 34974 |  | 2 | 6
6 | 2020-06-24 | 2 | 未維修 | 橋墩／帽梁 |  | 34974 |  | 2 | 7
7 | 2020-06-24 | 2 | 未維修 | 橋面板 |  | 34974 |  | 2 | 7
8 | 2020-06-24 | 2 | 未維修 | 橋面板 |  | 34974 |  | 2 | 7
9 | 2020-06-24 | 2 | 未維修 | 拱肋(拱圈) |  | 34974 |  | 2 | 1
10 | 2020-06-24 | 2 | 未維修 | 橋台 |  | 34974 |  | 2 | 6
11 | 2020-06-24 | 2 | 未維修 | 橋墩／帽梁 |  | 34974 |  | 2 | 7
12 | 2020-06-24 | 2 | 未維修 | 橋面板 |  | 34974 |  | 2 | 7
13 | 2020-06-24 | 2 | 未維修 | 橋護欄 |  | 34974 |  | 2 | 3
14 | 2020-06-24 | 2 | 未維修 | 橋面板 |  | 34974 |  | 2 | 7
15 | 2020-06-24 | 2 | 未維修 | 橋墩／帽梁 |  | 34974 |  | 2 | 7
16 | 2020-06-24 | 2 | 未維修 | 橋護欄 |  | 34974 |  | 2 | 3
17 | 2020-06-24 | 2 | 未維修 | 橋護欄 |  | 34974 |  | 2 | 3
18 | 2020-06-24 | 2 | 未維修 | 翼牆／擋土牆 |  | 34974 |  | 2 | 5
19 | 2020-06-24 | 2 | 未維修 | 橋台 |  | 34974 |  | 2 | 6
20 | 2020-06-24 | 1 | 未維修 | 橋護欄 |  | 34974 |  | 1 | 3
21 | 2020-06-24 | 2 | 未維修 | 橋台 |  | 34974 |  | 2 | 6
22 | 2020-06-24 | 1 | 未維修 | 橋台 |  | 34974 |  | 1 | 6
23 | 2020-06-24 | 2 | 未維修 | 橋面板 |  | 34974 |  | 2 | 7
24 | 2020-06-24 | 2 | 未維修 | 橋面板 |  | 34974 |  | 2 | 7
25 | 2020-06-24 | 2 | 未維修 | 橋面板 |  | 34974 |  | 2 | 7
26 | 2020-06-24 | 2 | 未維修 | 橋墩／帽梁 |  | 34974 |  | 2 | 7
27 | 2020-06-24 | 2 | 未維修 | 橋墩／帽梁 |  | 34974 |  | 2 | 7
28 | 2020-06-24 | 2 | 未維修 | 支承／支承墊／阻尼裝置 |  | 34974 |  | 2 | 5
29 | 2020-06-24 | 2 | 未維修 | 橋護欄 |  | 34974 |  | 2 | 3
30 | 2020-06-24 | 2 | 未維修 | 橋面板 |  | 34974 |  | 2 | 7
31 | 2020-06-24 | 2 | 未維修 | 橋台 |  | 34974 |  | 2 | 6
32 | 2020-06-24 | 2 | 未維修 | 拱肋(拱圈) |  | 34974 |  | 2 | 1
33 | 2020-06-24 | 2 | 未維修 | 拱肋(拱圈) |  | 34974 |  | 2 | 1
34 | 2020-06-24 | 2 | 未維修 | 拱肋(拱圈) |  | 34974 |  | 2 | 1
35 | 2020-06-24 | 2 | 未維修 | 橋面板 |  | 34974 |  | 2 | 7
36 | 2020-06-24 | 2 | 未維修 | 橋面板 |  | 34974 |  | 2 | 7
37 | 2020-06-24 | 2 | 未維修 | 橋面板 |  | 34974 |  | 2 | 7
38 | 2020-06-24 | 2 | 未維修 | 拱肋(拱圈) |  | 34974 |  | 2 | 1
39 | 2020-06-24 | 2 | 未維修 | 橋台 |  | 34974 |  | 2 | 6
40 | 2020-06-24 | 2 | 未維修 | 橋面板 |  | 34974 |  | 2 | 7
41 | 2020-06-24 | 2 | 未維修 | 橋墩／帽梁 |  | 34974 |  | 2 | 7
42 | 2020-06-24 | 2 | 未維修 | 橋墩／帽梁 |  | 34974 |  | 2 | 7
43 | 2020-06-24 | 2 | 未維修 | 橋墩／帽梁 |  | 34974 |  | 2 | 7
44 | 2020-06-24 | 2 | 未維修 | 橋墩／帽梁 |  | 34974 |  | 2 | 7
45 | 2020-06-24 | 2 | 未維修 | 橋面板 |  | 34974 |  | 2 | 7
46 | 2020-06-24 | 2 | 未維修 | 橋墩／帽梁 |  | 34974 |  | 2 | 7
1 | 2020-06-22 | 2 | 未維修 | 橋台 |  | 34986 | 西二號橋(文化橋)N | 2 | 6
2 | 2020-06-22 | 2 | 未維修 | 橋墩／帽梁 |  | 34986 |  | 2 | 7
3 | 2020-06-22 | 2 | 未維修 | 主梁 |  | 34986 |  | 2 | 8
4 | 2020-06-22 | 2 | 未維修 | 橋台 |  | 34986 |  | 2 | 6
5 | 2020-06-22 | 2 | 未維修 | 橋台 |  | 34986 |  | 2 | 6
6 | 2020-06-22 | 2 | 未維修 | 橋台 |  | 34986 |  | 2 | 6
7 | 2020-06-22 | 2 | 未維修 | 橋梁排水設施 |  | 34986 |  | 2 | 4
8 | 2020-06-22 | 2 | 未維修 | 橋護欄 |  | 34986 |  | 2 | 3
9 | 2020-06-22 | 2 | 未維修 | 橋護欄 |  | 34986 |  | 2 | 3
10 | 2020-06-22 | 2 | 未維修 | 伸縮縫 |  | 34986 |  | 2 | 6
11 | 2020-06-22 | 2 | 未維修 | 橋墩／帽梁 |  | 34986 |  | 2 | 7
12 | 2020-06-22 | 2 | 未維修 | 橋墩／帽梁 |  | 34986 |  | 2 | 7
13 | 2020-06-22 | 2 | 未維修 | 主梁 |  | 34986 |  | 2 | 8
14 | 2020-06-22 | 2 | 未維修 | 主梁 |  | 34986 |  | 2 | 8
15 | 2020-06-22 | 2 | 未維修 | 主梁 |  | 34986 |  | 2 | 8
16 | 2020-06-22 | 2 | 未維修 | 主梁 |  | 34986 |  | 2 | 8
17 | 2020-06-22 | 2 | 未維修 | 主梁 |  | 34986 |  | 2 | 8
18 | 2020-06-22 | 2 | 未維修 | 主梁 |  | 34986 |  | 2 | 8
19 | 2020-06-22 | 2 | 未維修 | 伸縮縫 |  | 34986 |  | 2 | 6
20 | 2020-06-22 | 2 | 未維修 | 主梁 |  | 34986 |  | 2 | 8
21 | 2020-06-22 | 2 | 未維修 | 橋台 |  | 34986 |  | 2 | 6
22 | 2020-06-22 | 2 | 未維修 | 伸縮縫 |  | 34986 |  | 2 | 6
23 | 2020-06-22 | 2 | 未維修 | 橋護欄 |  | 34986 |  | 2 | 3
24 | 2020-06-22 | 2 | 未維修 | 橋護欄 |  | 34986 |  | 2 | 3
25 | 2020-06-22 | 2 | 未維修 | 橋墩／帽梁 |  | 34986 |  | 2 | 7
26 | 2020-06-22 | 2 | 未維修 | 橋護欄 |  | 34986 |  | 2 | 3
27 | 2020-06-22 | 2 | 未維修 | 主梁 |  | 34986 |  | 2 | 8
28 | 2020-06-22 | 2 | 未維修 | 橋梁排水設施 |  | 34986 |  | 2 | 4
29 | 2020-06-22 | 2 | 未維修 | 翼牆／擋土牆 |  | 34986 |  | 2 | 5
30 | 2020-06-22 | 2 | 未維修 | 主梁 |  | 34986 |  | 2 | 8
31 | 2020-06-22 | 2 | 未維修 | 主梁 |  | 34986 |  | 2 | 8
32 | 2020-06-22 | 2 | 未維修 | 主梁 |  | 34986 |  | 2 | 8
33 | 2020-06-22 | 2 | 未維修 | 主梁 |  | 34986 |  | 2 | 8
34 | 2020-06-22 | 2 | 未維修 | 主梁 |  | 34986 |  | 2 | 8
35 | 2020-06-22 | 2 | 未維修 | 主梁 |  | 34986 |  | 2 | 8
36 | 2020-06-22 | 2 | 未維修 | 主梁 |  | 34986 |  | 2 | 8
37 | 2020-06-22 | 2 | 未維修 | 橋台 |  | 34986 |  | 2 | 6
38 | 2020-06-22 | 2 | 未維修 | 伸縮縫 |  | 34986 |  | 2 | 6
39 | 2020-06-22 | 2 | 未維修 | 橋護欄 |  | 34986 |  | 2 | 3
40 | 2020-06-22 | 2 | 未維修 | 橋梁排水設施 |  | 34986 |  | 2 | 4
41 | 2020-06-22 | 2 | 未維修 | 伸縮縫 |  | 34986 |  | 2 | 6
42 | 2020-06-22 | 2 | 未維修 | 橋墩／帽梁 |  | 34986 |  | 2 | 7
43 | 2020-06-22 | 2 | 未維修 | 橋梁排水設施 |  | 34986 |  | 2 | 4
44 | 2020-06-22 | 2 | 未維修 | 主梁 |  | 34986 |  | 2 | 8
45 | 2020-06-22 | 2 | 未維修 | 主梁 |  | 34986 |  | 2 | 8
46 | 2020-06-22 | 2 | 未維修 | 主梁 |  | 34986 |  | 2 | 8
47 | 2020-06-22 | 2 | 未維修 | 橋梁排水設施 |  | 34986 |  | 2 | 4
48 | 2020-06-22 | 2 | 未維修 | 主梁 |  | 34986 |  | 2 | 8
49 | 2020-06-22 | 2 | 已維修 | 主梁 | 2020-06-13 | 34986 |  | 1 | 8
50 | 2020-06-22 | 2 | 已維修 | 主梁 | 2020-06-13 | 34986 |  | 1 | 8
51 | 2020-06-22 | 2 | 已維修 | 主梁 | 2020-06-13 | 34986 |  | 1 | 8
1 | 2020-06-22 | 2 | 未維修 | 橋護欄 |  | 34987 | 西二號橋(文化橋)S | 2 | 3
2 | 2020-06-22 | 2 | 未維修 | 橋墩／帽梁 |  | 34987 |  | 2 | 7
3 | 2020-06-22 | 2 | 未維修 | 主梁 |  | 34987 |  | 2 | 8
4 | 2020-06-22 | 2 | 未維修 | 橋台 |  | 34987 |  | 2 | 6
5 | 2020-06-22 | 2 | 未維修 | 橋墩／帽梁 |  | 34987 |  | 2 | 7
6 | 2020-06-22 | 2 | 未維修 | 主梁 |  | 34987 |  | 2 | 8
7 | 2020-06-22 | 2 | 未維修 | 主梁 |  | 34987 |  | 2 | 8
8 | 2020-06-22 | 2 | 未維修 | 主梁 |  | 34987 |  | 2 | 8
9 | 2020-06-22 | 2 | 未維修 | 主梁 |  | 34987 |  | 2 | 8
10 | 2020-06-22 | 2 | 未維修 | 主梁 |  | 34987 |  | 2 | 8
11 | 2020-06-22 | 2 | 未維修 | 主梁 |  | 34987 |  | 2 | 8
12 | 2020-06-22 | 2 | 未維修 | 主梁 |  | 34987 |  | 2 | 8
13 | 2020-06-22 | 2 | 未維修 | 橋台 |  | 34987 |  | 2 | 6
14 | 2020-06-22 | 2 | 未維修 | 橋梁排水設施 |  | 34987 |  | 2 | 4
15 | 2020-06-22 | 2 | 未維修 | 橋護欄 |  | 34987 |  | 2 | 3
16 | 2020-06-22 | 2 | 未維修 | 橋梁排水設施 |  | 34987 |  | 2 | 4
17 | 2020-06-22 | 2 | 未維修 | 橋護欄 |  | 34987 |  | 2 | 3
18 | 2020-06-22 | 2 | 未維修 | 橋梁排水設施 |  | 34987 |  | 2 | 4
19 | 2020-06-22 | 2 | 未維修 | 橋護欄 |  | 34987 |  | 2 | 3
20 | 2020-06-22 | 2 | 未維修 | 主梁 |  | 34987 |  | 2 | 8
21 | 2020-06-22 | 2 | 未維修 | 主梁 |  | 34987 |  | 2 | 8
22 | 2020-06-22 | 2 | 未維修 | 主梁 |  | 34987 |  | 2 | 8
23 | 2020-06-22 | 2 | 未維修 | 主梁 |  | 34987 |  | 2 | 8
24 | 2020-06-22 | 2 | 未維修 | 主梁 |  | 34987 |  | 2 | 8
25 | 2020-06-22 | 2 | 未維修 | 主梁 |  | 34987 |  | 2 | 8
26 | 2020-06-22 | 2 | 未維修 | 主梁 |  | 34987 |  | 2 | 8
27 | 2020-06-22 | 2 | 未維修 | 橋墩／帽梁 |  | 34987 |  | 2 | 7
28 | 2020-06-22 | 2 | 未維修 | 橋面板 |  | 34987 |  | 2 | 7
29 | 2020-06-22 | 2 | 未維修 | 主梁 |  | 34987 |  | 2 | 8
30 | 2020-06-22 | 2 | 未維修 | 橋墩／帽梁 |  | 34987 |  | 2 | 7
31 | 2020-06-22 | 2 | 未維修 | 橋台 |  | 34987 |  | 2 | 6
32 | 2020-06-22 | 2 | 未維修 | 橋護欄 |  | 34987 |  | 2 | 3
33 | 2020-06-22 | 2 | 未維修 | 伸縮縫 |  | 34987 |  | 2 | 6
34 | 2020-06-22 | 2 | 未維修 | 伸縮縫 |  | 34987 |  | 2 | 6
35 | 2020-06-22 | 2 | 未維修 | 主梁 |  | 34987 |  | 2 | 8
36 | 2020-06-22 | 2 | 未維修 | 橋台 |  | 34987 |  | 2 | 6
37 | 2020-06-22 | 2 | 未維修 | 主梁 |  | 34987 |  | 2 | 8
38 | 2020-06-22 | 2 | 未維修 | 主梁 |  | 34987 |  | 2 | 8
39 | 2020-06-22 | 2 | 未維修 | 主梁 |  | 34987 |  | 2 | 8
40 | 2020-06-22 | 2 | 未維修 | 主梁 |  | 34987 |  | 2 | 8
41 | 2020-06-22 | 2 | 未維修 | 主梁 |  | 34987 |  | 2 | 8
42 | 2020-06-22 | 1 | 未維修 | 主梁 |  | 34987 |  | 1 | 8
43 | 2020-06-22 | 2 | 未維修 | 主梁 |  | 34987 |  | 2 | 8
44 | 2020-06-22 | 2 | 未維修 | 主梁 |  | 34987 |  | 2 | 8
45 | 2020-06-22 | 2 | 未維修 | 主梁 |  | 34987 |  | 2 | 8
46 | 2020-06-22 | 2 | 未維修 | 橋台 |  | 34987 |  | 2 | 6
47 | 2020-06-22 | 2 | 未維修 | 橋護欄 |  | 34987 |  | 2 | 3
48 | 2020-06-22 | 2 | 未維修 | 橋護欄 |  | 34987 |  | 2 | 3
49 | 2020-06-22 | 2 | 未維修 | 伸縮縫 |  | 34987 |  | 2 | 6
50 | 2020-06-22 | 2 | 未維修 | 橋梁排水設施 |  | 34987 |  | 2 | 4
51 | 2020-06-22 | 2 | 未維修 | 橋梁排水設施 |  | 34987 |  | 2 | 4
52 | 2020-06-22 | 2 | 未維修 | 主梁 |  | 34987 |  | 2 | 8
53 | 2020-06-22 | 2 | 未維修 | 主梁 |  | 34987 |  | 2 | 8
54 | 2020-06-22 | 2 | 未維修 | 主梁 |  | 34987 |  | 2 | 8
55 | 2020-06-22 | 2 | 未維修 | 主梁 |  | 34987 |  | 2 | 8
56 | 2020-06-22 | 2 | 未維修 | 橋護欄 |  | 34987 |  | 2 | 3
57 | 2020-06-22 | 2 | 未維修 | 主梁 |  | 34987 |  | 2 | 8
58 | 2020-06-22 | 2 | 未維修 | 主梁 |  | 34987 |  | 2 | 8
59 | 2020-06-22 | 2 | 未維修 | 橋墩／帽梁 |  | 34987 |  | 2 | 7
60 | 2020-06-22 | 2 | 未維修 | 橋護欄 |  | 34987 |  | 2 | 3
61 | 2020-06-22 | 2 | 未維修 | 主梁 |  | 34987 |  | 2 | 8
62 | 2020-06-22 | 2 | 未維修 | 主梁 |  | 34987 |  | 2 | 8
63 | 2020-06-22 | 2 | 未維修 | 主梁 |  | 34987 |  | 2 | 8
64 | 2020-06-22 | 2 | 未維修 | 主梁 |  | 34987 |  | 2 | 8
65 | 2020-06-22 | 2 | 未維修 | 橋台 |  | 34987 |  | 2 | 6
66 | 2020-06-22 | 2 | 未維修 | 橋台 |  | 34987 |  | 2 | 6
67 | 2020-06-22 | 2 | 未維修 | 翼牆／擋土牆 |  | 34987 |  | 2 | 5
68 | 2020-06-22 | 2 | 已維修 | 主梁 | 2020-06-13 | 34987 |  | 1 | 8
1 | 2020-06-30 | 1 | 未維修 | 伸縮縫 |  | 34992 | 西五號橋(全民橋)N | 1 | 6
2 | 2020-06-30 | 1 | 未維修 | 橋梁排水設施 |  | 34992 |  | 1 | 4
3 | 2020-06-30 | 2 | 未維修 | 翼牆／擋土牆 |  | 34992 |  | 2 | 5
4 | 2020-06-30 | 1 | 未維修 | 橋護欄 |  | 34992 |  | 1 | 3
5 | 2020-06-30 | 1 | 未維修 | 伸縮縫 |  | 34992 |  | 1 | 6
1 | 2020-06-30 | 1 | 未維修 | 伸縮縫 |  | 34993 | 西五號橋(全民橋)S | 1 | 6
2 | 2020-06-30 | 1 | 未維修 | 伸縮縫 |  | 34993 |  | 1 | 6
3 | 2020-06-30 | 1 | 未維修 | 橋護欄 |  | 34993 |  | 1 | 3
4 | 2020-06-30 | 1 | 未維修 | 翼牆／擋土牆 |  | 34993 |  | 1 | 5
5 | 2020-06-30 | 1 | 未維修 | 橋護欄 |  | 34993 |  | 1 | 3
6 | 2020-06-30 | 1 | 未維修 | 橋護欄 |  | 34993 |  | 1 | 3
7 | 2020-06-30 | 1 | 未維修 | 橋台 |  | 34993 |  | 1 | 6
8 | 2020-06-30 | 1 | 未維修 | 橋台 |  | 34993 |  | 1 | 6
9 | 2020-06-30 | 1 | 未維修 | 橋面板 |  | 34993 |  | 1 | 7
1 | 2020-06-30 | 1 | 未維修 | 橋護欄 |  | 34994 | 西五號橋(全民橋)匝道N | 1 | 3
1 | 2020-06-30 | 1 | 未維修 | 伸縮縫 |  | 34995 | 西五號橋(全民橋)匝道S | 1 | 6
2 | 2020-06-30 | 1 | 未維修 | 橋台 |  | 34995 |  | 1 | 6
3 | 2020-06-30 | 1 | 未維修 | 伸縮縫 |  | 34995 |  | 1 | 6
4 | 2020-06-30 | 1 | 未維修 | 橋護欄 |  | 34995 |  | 1 | 3
5 | 2020-06-30 | 2 | 未維修 | 橋台 |  | 34995 |  | 2 | 6
6 | 2020-06-30 | 1 | 未維修 | 橋面板 |  | 34995 |  | 1 | 7
1 | 2020-06-29 | 1 | 未維修 | 橋面板 |  | 34996 | 西六號橋(德和橋)N | 1 | 7
2 | 2020-06-29 | 1 | 未維修 | 橋台 |  | 34996 |  | 1 | 6
3 | 2020-06-29 | 1 | 未維修 | 橋梁排水設施 |  | 34996 |  | 1 | 4
4 | 2020-06-29 | 1 | 未維修 | 橋面板 |  | 34996 |  | 1 | 7
5 | 2020-06-29 | 1 | 未維修 | 翼牆／擋土牆 |  | 34996 |  | 1 | 5
6 | 2020-06-29 | 1 | 未維修 | 橋護欄 |  | 34996 |  | 1 | 3
7 | 2020-06-29 | 1 | 未維修 | 伸縮縫 |  | 34996 |  | 1 | 6
8 | 2020-06-29 | 1 | 未維修 | 伸縮縫 |  | 34996 |  | 1 | 6
9 | 2020-06-29 | 1 | 未維修 | 橋墩／帽梁 |  | 34996 |  | 1 | 7
10 | 2020-06-29 | 1 | 未維修 | 橋墩／帽梁 |  | 34996 |  | 1 | 7
1 | 2020-06-29 | 2 | 未維修 | 橋台 |  | 34997 | 西六號橋(德和橋)S | 2 | 6
2 | 2020-06-29 | 1 | 未維修 | 伸縮縫 |  | 34997 |  | 1 | 6
3 | 2020-06-29 | 1 | 未維修 | 橋墩／帽梁 |  | 34997 |  | 1 | 7
4 | 2020-06-29 | 1 | 未維修 | 橋護欄 |  | 34997 |  | 1 | 3
5 | 2020-06-29 | 1 | 未維修 | 橋護欄 |  | 34997 |  | 1 | 3
6 | 2020-06-29 | 1 | 未維修 | 橋面板 |  | 34997 |  | 1 | 7
7 | 2020-06-29 | 1 | 未維修 | 伸縮縫 |  | 34997 |  | 1 | 6
8 | 2020-06-29 | 3 | 已維修 | 橋護欄 | 2020-10-26 | 34997 |  | 1 | 3
1 | 2020-06-23 | 2 | 未維修 | 橋面板 |  | 34998 | 西一號橋(光華橋)Ramp A | 2 | 7
2 | 2020-06-23 | 2 | 未維修 | 防落設施 |  | 34998 |  | 2 | 5
3 | 2020-06-23 | 2 | 未維修 | 支承／支承墊／阻尼裝置 |  | 34998 |  | 2 | 5
4 | 2020-06-23 | 2 | 未維修 | 防落設施 |  | 34998 |  | 2 | 5
5 | 2020-06-23 | 2 | 未維修 | 橋墩／帽梁 |  | 34998 |  | 2 | 7
6 | 2020-06-23 | 2 | 未維修 | 防落設施 |  | 34998 |  | 2 | 5
7 | 2020-06-23 | 2 | 未維修 | 支承／支承墊／阻尼裝置 |  | 34998 |  | 2 | 5
8 | 2020-06-23 | 2 | 未維修 | 防落設施 |  | 34998 |  | 2 | 5
9 | 2020-06-23 | 2 | 未維修 | 防落設施 |  | 34998 |  | 2 | 5
10 | 2020-06-23 | 2 | 未維修 | 橋護欄 |  | 34998 |  | 2 | 3
11 | 2020-06-23 | 2 | 未維修 | 伸縮縫 |  | 34998 |  | 2 | 6
12 | 2020-06-23 | 2 | 未維修 | 防落設施 |  | 34998 |  | 2 | 5
13 | 2020-06-23 | 2 | 未維修 | 橋梁排水設施 |  | 34998 |  | 2 | 4
14 | 2020-06-23 | 2 | 未維修 | 橋護欄 |  | 34998 |  | 2 | 3
15 | 2020-06-23 | 2 | 未維修 | 橋墩／帽梁 |  | 34998 |  | 2 | 7
16 | 2020-06-23 | 2 | 未維修 | 橋墩／帽梁 |  | 34998 |  | 2 | 7
17 | 2020-06-23 | 2 | 未維修 | 橋護欄 |  | 34998 |  | 2 | 3
18 | 2020-06-23 | 2 | 未維修 | 橋梁排水設施 |  | 34998 |  | 2 | 4
19 | 2020-06-23 | 2 | 未維修 | 橋護欄 |  | 34998 |  | 2 | 3
20 | 2020-06-23 | 2 | 未維修 | 橋墩／帽梁 |  | 34998 |  | 2 | 7
21 | 2020-06-23 | 2 | 未維修 | 防落設施 |  | 34998 |  | 2 | 5
22 | 2020-06-23 | 2 | 未維修 | 橋梁排水設施 |  | 34998 |  | 2 | 4
23 | 2020-06-23 | 2 | 未維修 | 防落設施 |  | 34998 |  | 2 | 5
24 | 2020-06-23 | 2 | 未維修 | 橋面板 |  | 34998 |  | 2 | 7
25 | 2020-06-23 | 2 | 未維修 | 支承／支承墊／阻尼裝置 |  | 34998 |  | 2 | 5
26 | 2020-06-23 | 2 | 未維修 | 橋墩／帽梁 |  | 34998 |  | 2 | 7
27 | 2020-06-23 | 2 | 未維修 | 支承／支承墊／阻尼裝置 |  | 34998 |  | 2 | 5
28 | 2020-06-23 | 2 | 未維修 | 橋墩／帽梁 |  | 34998 |  | 2 | 7
29 | 2020-06-23 | 2 | 未維修 | 主梁 |  | 34998 |  | 2 | 8
30 | 2020-06-23 | 2 | 未維修 | 橋面板 |  | 34998 |  | 2 | 7
31 | 2020-06-23 | 2 | 未維修 | 橋面板 |  | 34998 |  | 2 | 7
32 | 2020-06-23 | 2 | 未維修 | 橋梁排水設施 |  | 34998 |  | 2 | 4
33 | 2020-06-23 | 2 | 未維修 | 橋梁排水設施 |  | 34998 |  | 2 | 4
34 | 2020-06-23 | 2 | 未維修 | 橋墩／帽梁 |  | 34998 |  | 2 | 7
35 | 2020-06-23 | 2 | 未維修 | 防落設施 |  | 34998 |  | 2 | 5
36 | 2020-06-23 | 2 | 未維修 | 支承／支承墊／阻尼裝置 |  | 34998 |  | 2 | 5
37 | 2020-06-23 | 2 | 未維修 | 支承／支承墊／阻尼裝置 |  | 34998 |  | 2 | 5
38 | 2020-06-23 | 2 | 未維修 | 防落設施 |  | 34998 |  | 2 | 5
39 | 2020-06-23 | 2 | 未維修 | 橋墩／帽梁 |  | 34998 |  | 2 | 7
40 | 2020-06-23 | 2 | 已維修 | 主梁 |  | 34998 |  | 1 | 8
41 | 2020-06-23 | 2 | 已維修 | 主梁 |  | 34998 |  | 1 | 8
42 | 2020-06-23 | 2 | 已維修 | 主梁 |  | 34998 |  | 1 | 8
43 | 2020-06-23 | 2 | 已維修 | 主梁 |  | 34998 |  | 1 | 8
44 | 2020-06-23 | 2 | 已維修 | 主梁 |  | 34998 |  | 1 | 8
45 | 2020-06-23 | 2 | 已維修 | 主梁 |  | 34998 |  | 1 | 8
46 | 2020-06-23 | 2 | 已維修 | 主梁 |  | 34998 |  | 1 | 8
47 | 2020-06-23 | 2 | 已維修 | 主梁 |  | 34998 |  | 1 | 8
48 | 2020-06-23 | 2 | 已維修 | 主梁 |  | 34998 |  | 1 | 8
49 | 2020-06-23 | 2 | 已維修 | 主梁 |  | 34998 |  | 1 | 8
50 | 2020-06-23 | 2 | 已維修 | 主梁 |  | 34998 |  | 1 | 8
51 | 2020-06-23 | 2 | 已維修 | 主梁 |  | 34998 |  | 1 | 8
52 | 2020-06-23 | 2 | 已維修 | 主梁 |  | 34998 |  | 1 | 8
53 | 2020-06-23 | 2 | 已維修 | 主梁 |  | 34998 |  | 1 | 8
54 | 2020-06-23 | 2 | 已維修 | 主梁 |  | 34998 |  | 1 | 8
55 | 2020-06-23 | 2 | 已維修 | 主梁 |  | 34998 |  | 1 | 8
56 | 2020-06-23 | 2 | 已維修 | 主梁 |  | 34998 |  | 1 | 8
57 | 2020-06-23 | 2 | 已維修 | 主梁 |  | 34998 |  | 1 | 8
1 | 2020-06-23 | 2 | 未維修 | 橋墩／帽梁 |  | 34999 | 西一號橋(光華橋)Ramp 1B | 2 | 7
2 | 2020-06-23 | 2 | 未維修 | 橋墩／帽梁 |  | 34999 |  | 2 | 7
3 | 2020-06-23 | 2 | 未維修 | 橋墩／帽梁 |  | 34999 |  | 2 | 7
4 | 2020-06-23 | 2 | 未維修 | 橋墩／帽梁 |  | 34999 |  | 2 | 7
5 | 2020-06-23 | 2 | 未維修 | 橋墩／帽梁 |  | 34999 |  | 2 | 7
6 | 2020-06-23 | 2 | 未維修 | 橋護欄 |  | 34999 |  | 2 | 3
7 | 2020-06-23 | 2 | 未維修 | 橋墩／帽梁 |  | 34999 |  | 2 | 7
8 | 2020-06-23 | 2 | 未維修 | 橋墩／帽梁 |  | 34999 |  | 2 | 7
9 | 2020-06-23 | 2 | 未維修 | 橋墩／帽梁 |  | 34999 |  | 2 | 7
10 | 2020-06-23 | 2 | 未維修 | 橋護欄 |  | 34999 |  | 2 | 3
11 | 2020-06-23 | 2 | 未維修 | 橋護欄 |  | 34999 |  | 2 | 3
12 | 2020-06-23 | 2 | 未維修 | 橋面板 |  | 34999 |  | 2 | 7
13 | 2020-06-23 | 2 | 未維修 | 橋墩／帽梁 |  | 34999 |  | 2 | 7
14 | 2020-06-23 | 2 | 未維修 | 橋墩／帽梁 |  | 34999 |  | 2 | 7
15 | 2020-06-23 | 2 | 未維修 | 橋墩／帽梁 |  | 34999 |  | 2 | 7
16 | 2020-06-23 | 2 | 未維修 | 支承／支承墊／阻尼裝置 |  | 34999 |  | 2 | 5
17 | 2020-06-23 | 2 | 未維修 | 防落設施 |  | 34999 |  | 2 | 5
18 | 2020-06-23 | 2 | 未維修 | 橋梁排水設施 |  | 34999 |  | 2 | 4
19 | 2020-06-23 | 2 | 未維修 | 支承／支承墊／阻尼裝置 |  | 34999 |  | 2 | 5
20 | 2020-06-23 | 2 | 未維修 | 橋墩／帽梁 |  | 34999 |  | 2 | 7
21 | 2020-06-23 | 2 | 未維修 | 防落設施 |  | 34999 |  | 2 | 5
22 | 2020-06-23 | 2 | 未維修 | 橋面板 |  | 34999 |  | 2 | 7
23 | 2020-06-23 | 2 | 未維修 | 支承／支承墊／阻尼裝置 |  | 34999 |  | 2 | 5
24 | 2020-06-23 | 2 | 未維修 | 橋墩／帽梁 |  | 34999 |  | 2 | 7
25 | 2020-06-23 | 2 | 未維修 | 橋護欄 |  | 34999 |  | 2 | 3
26 | 2020-06-23 | 2 | 未維修 | 橋梁排水設施 |  | 34999 |  | 2 | 4
27 | 2020-06-23 | 2 | 未維修 | 橋墩／帽梁 |  | 34999 |  | 2 | 7
28 | 2020-06-23 | 2 | 未維修 | 橋墩／帽梁 |  | 34999 |  | 2 | 7
29 | 2020-06-23 | 2 | 未維修 | 橋梁排水設施 |  | 34999 |  | 2 | 4
30 | 2020-06-23 | 2 | 未維修 | 橋墩／帽梁 |  | 34999 |  | 2 | 7
31 | 2020-06-23 | 2 | 未維修 | 橋墩／帽梁 |  | 34999 |  | 2 | 7
32 | 2020-06-23 | 2 | 未維修 | 橋墩／帽梁 |  | 34999 |  | 2 | 7
33 | 2020-06-23 | 2 | 未維修 | 防落設施 |  | 34999 |  | 2 | 5
34 | 2020-06-23 | 2 | 未維修 | 支承／支承墊／阻尼裝置 |  | 34999 |  | 2 | 5
35 | 2020-06-23 | 2 | 未維修 | 橋梁排水設施 |  | 34999 |  | 2 | 4
36 | 2020-06-23 | 2 | 未維修 | 橋面板 |  | 34999 |  | 2 | 7
37 | 2020-06-23 | 2 | 未維修 | 支承／支承墊／阻尼裝置 |  | 34999 |  | 2 | 5
38 | 2020-06-23 | 2 | 未維修 | 橋面板 |  | 34999 |  | 2 | 7
39 | 2020-06-23 | 2 | 未維修 | 橋面板 |  | 34999 |  | 2 | 7
40 | 2020-06-23 | 2 | 未維修 | 支承／支承墊／阻尼裝置 |  | 34999 |  | 2 | 5
41 | 2020-06-23 | 2 | 未維修 | 支承／支承墊／阻尼裝置 |  | 34999 |  | 2 | 5
42 | 2020-06-23 | 2 | 已維修 | 主梁 |  | 34999 |  | 1 | 8
43 | 2020-06-23 | 2 | 已維修 | 主梁 |  | 34999 |  | 1 | 8
44 | 2020-06-23 | 2 | 已維修 | 主梁 |  | 34999 |  | 1 | 8
45 | 2020-06-23 | 2 | 已維修 | 主梁 |  | 34999 |  | 1 | 8
46 | 2020-06-23 | 2 | 已維修 | 主梁 |  | 34999 |  | 1 | 8
47 | 2020-06-23 | 2 | 已維修 | 主梁 |  | 34999 |  | 1 | 8
48 | 2020-06-23 | 2 | 已維修 | 主梁 |  | 34999 |  | 1 | 8
49 | 2020-06-23 | 2 | 已維修 | 主梁 |  | 34999 |  | 1 | 8
50 | 2020-06-23 | 2 | 已維修 | 主梁 |  | 34999 |  | 1 | 8
51 | 2020-06-23 | 2 | 已維修 | 主梁 |  | 34999 |  | 1 | 8
52 | 2020-06-23 | 2 | 已維修 | 主梁 |  | 34999 |  | 1 | 8
53 | 2020-06-23 | 2 | 已維修 | 主梁 |  | 34999 |  | 1 | 8
54 | 2020-06-23 | 2 | 已維修 | 主梁 |  | 34999 |  | 1 | 8
55 | 2020-06-23 | 2 | 已維修 | 主梁 |  | 34999 |  | 1 | 8
56 | 2020-06-23 | 2 | 已維修 | 主梁 |  | 34999 |  | 1 | 8
57 | 2020-06-23 | 2 | 已維修 | 主梁 |  | 34999 |  | 1 | 8
58 | 2020-06-23 | 2 | 已維修 | 主梁 |  | 34999 |  | 1 | 8
59 | 2020-06-23 | 2 | 已維修 | 主梁 |  | 34999 |  | 1 | 8
1 | 2020-06-23 | 2 | 未維修 | 橋護欄 |  | 35000 | 西一號橋(光華橋)RAMP 1C | 2 | 3
2 | 2020-06-23 | 2 | 未維修 | 橋面板 |  | 35000 |  | 2 | 7
3 | 2020-06-23 | 2 | 未維修 | 橋墩／帽梁 |  | 35000 |  | 2 | 7
4 | 2020-06-23 | 2 | 未維修 | 橋台 |  | 35000 |  | 2 | 6
5 | 2020-06-23 | 2 | 未維修 | 主梁 |  | 35000 |  | 2 | 8
6 | 2020-06-23 | 2 | 未維修 | 橋面板 |  | 35000 |  | 2 | 7
7 | 2020-06-23 | 2 | 未維修 | 伸縮縫 |  | 35000 |  | 2 | 6
8 | 2020-06-23 | 2 | 未維修 | 橋護欄 |  | 35000 |  | 2 | 3
9 | 2020-06-23 | 2 | 未維修 | 橋台 |  | 35000 |  | 2 | 6
10 | 2020-06-23 | 2 | 未維修 | 橋面板 |  | 35000 |  | 2 | 7
11 | 2020-06-23 | 2 | 未維修 | 橋墩／帽梁 |  | 35000 |  | 2 | 7
12 | 2020-06-23 | 2 | 未維修 | 防落設施 |  | 35000 |  | 2 | 5
13 | 2020-06-23 | 2 | 未維修 | 橋護欄 |  | 35000 |  | 2 | 3
14 | 2020-06-23 | 2 | 未維修 | 支承／支承墊／阻尼裝置 |  | 35000 |  | 2 | 5
15 | 2020-06-23 | 2 | 未維修 | 橋梁排水設施 |  | 35000 |  | 2 | 4
16 | 2020-06-23 | 2 | 未維修 | 橋護欄 |  | 35000 |  | 2 | 3
17 | 2020-06-23 | 2 | 未維修 | 橋台 |  | 35000 |  | 2 | 6
18 | 2020-06-23 | 2 | 未維修 | 橋台 |  | 35000 |  | 2 | 6
19 | 2020-06-23 | 2 | 未維修 | 支承／支承墊／阻尼裝置 |  | 35000 |  | 2 | 5
20 | 2020-06-23 | 2 | 已維修 | 主梁 |  | 35000 |  | 1 | 8
21 | 2020-06-23 | 2 | 已維修 | 主梁 |  | 35000 |  | 1 | 8
22 | 2020-06-23 | 2 | 已維修 | 主梁 |  | 35000 |  | 1 | 8
23 | 2020-06-23 | 2 | 已維修 | 主梁 |  | 35000 |  | 1 | 8
24 | 2020-06-23 | 2 | 已維修 | 主梁 |  | 35000 |  | 1 | 8
1 | 2020-06-23 | 2 | 未維修 | 防落設施 |  | 35001 | 西一號橋(光華橋)RAMP 2B | 2 | 5
2 | 2020-06-23 | 2 | 未維修 | 橋梁排水設施 |  | 35001 |  | 2 | 4
3 | 2020-06-23 | 2 | 未維修 | 防落設施 |  | 35001 |  | 2 | 5
4 | 2020-06-23 | 2 | 未維修 | 伸縮縫 |  | 35001 |  | 2 | 6
5 | 2020-06-23 | 2 | 未維修 | 橋台 |  | 35001 |  | 2 | 6
6 | 2020-06-23 | 2 | 未維修 | 橋台 |  | 35001 |  | 2 | 6
7 | 2020-06-23 | 2 | 未維修 | 支承／支承墊／阻尼裝置 |  | 35001 |  | 2 | 5
8 | 2020-06-23 | 2 | 未維修 | 伸縮縫 |  | 35001 |  | 2 | 6
9 | 2020-06-23 | 2 | 未維修 | 橋梁排水設施 |  | 35001 |  | 2 | 4
10 | 2020-06-23 | 2 | 未維修 | 橋護欄 |  | 35001 |  | 2 | 3
11 | 2020-06-23 | 2 | 已維修 | 橋面板 | 2020-06-23 | 35001 |  | 1 | 7
12 | 2020-06-23 | 2 | 已維修 | 主梁 |  | 35001 |  | 1 | 8
13 | 2020-06-23 | 2 | 已維修 | 橋面板 | 2020-07-25 | 35001 |  | 1 | 7
14 | 2020-06-23 | 2 | 已維修 | 主梁 |  | 35001 |  | 1 | 8
15 | 2020-06-23 | 2 | 已維修 | 主梁 |  | 35001 |  | 1 | 8
16 | 2020-06-23 | 2 | 已維修 | 橋梁排水設施 | 2020-09-04 | 35001 |  | 1 | 4
17 | 2020-06-23 | 2 | 已維修 | 主梁 |  | 35001 |  | 1 | 8
18 | 2020-06-23 | 2 | 已維修 | 支承／支承墊／阻尼裝置 | 2020-08-28 | 35001 |  | 1 | 5
19 | 2020-06-23 | 2 | 已維修 | 主梁 |  | 35001 |  | 1 | 8
20 | 2020-06-23 | 2 | 已維修 | 橋面板 | 2020-06-23 | 35001 |  | 1 | 7
21 | 2020-06-23 | 2 | 已維修 | 橋面板 | 2020-06-23 | 35001 |  | 1 | 7
1 | 2020-06-23 | 2 | 未維修 | 橋護欄 |  | 35002 | 西一號橋(光華橋) | 2 | 3
2 | 2020-06-23 | 2 | 未維修 | 橋面板 |  | 35002 |  | 2 | 7
3 | 2020-06-23 | 2 | 未維修 | 橋面板 |  | 35002 |  | 2 | 7
4 | 2020-06-23 | 2 | 未維修 | 橋護欄 |  | 35002 |  | 2 | 3
5 | 2020-06-23 | 2 | 未維修 | 橋護欄 |  | 35002 |  | 2 | 3
6 | 2020-06-23 | 2 | 未維修 | 橋墩／帽梁 |  | 35002 |  | 2 | 7
7 | 2020-06-23 | 2 | 未維修 | 橋護欄 |  | 35002 |  | 2 | 3
8 | 2020-06-23 | 2 | 未維修 | 橋面板 |  | 35002 |  | 2 | 7
9 | 2020-06-23 | 2 | 未維修 | 橋台 |  | 35002 |  | 2 | 6
10 | 2020-06-23 | 2 | 未維修 | 橋台 |  | 35002 |  | 2 | 6
11 | 2020-06-23 | 2 | 未維修 | 防落設施 |  | 35002 |  | 2 | 5
12 | 2020-06-23 | 2 | 未維修 | 橋墩／帽梁 |  | 35002 |  | 2 | 7
13 | 2020-06-23 | 2 | 未維修 | 橋梁排水設施 |  | 35002 |  | 2 | 4
14 | 2020-06-23 | 1 | 未維修 | 橋梁排水設施 |  | 35002 |  | 1 | 4
15 | 2020-06-23 | 2 | 未維修 | 主梁 |  | 35002 |  | 2 | 8
16 | 2020-06-23 | 2 | 未維修 | 主梁 |  | 35002 |  | 2 | 8
17 | 2020-06-23 | 2 | 未維修 | 橋護欄 |  | 35002 |  | 2 | 3
18 | 2020-06-23 | 2 | 未維修 | 橋墩／帽梁 |  | 35002 |  | 2 | 7
19 | 2020-06-23 | 2 | 未維修 | 橋墩／帽梁 |  | 35002 |  | 2 | 7
20 | 2020-06-23 | 2 | 未維修 | 橋墩／帽梁 |  | 35002 |  | 2 | 7
21 | 2020-06-23 | 2 | 未維修 | 橋護欄 |  | 35002 |  | 2 | 3
22 | 2020-06-23 | 2 | 未維修 | 支承／支承墊／阻尼裝置 |  | 35002 |  | 2 | 5
23 | 2020-06-23 | 1 | 未維修 | 橋梁排水設施 |  | 35002 |  | 1 | 4
24 | 2020-06-23 | 2 | 未維修 | 橋墩／帽梁 |  | 35002 |  | 2 | 7
25 | 2020-06-23 | 2 | 未維修 | 橋墩／帽梁 |  | 35002 |  | 2 | 7
26 | 2020-06-23 | 2 | 未維修 | 支承／支承墊／阻尼裝置 |  | 35002 |  | 2 | 5
27 | 2020-06-23 | 2 | 未維修 | 支承／支承墊／阻尼裝置 |  | 35002 |  | 2 | 5
28 | 2020-06-23 | 2 | 未維修 | 橋墩／帽梁 |  | 35002 |  | 2 | 7
29 | 2020-06-23 | 2 | 未維修 | 橋面板 |  | 35002 |  | 2 | 7
30 | 2020-06-23 | 2 | 未維修 | 主梁 |  | 35002 |  | 2 | 8
31 | 2020-06-23 | 2 | 未維修 | 支承／支承墊／阻尼裝置 |  | 35002 |  | 2 | 5
32 | 2020-06-23 | 2 | 未維修 | 防落設施 |  | 35002 |  | 2 | 5
33 | 2020-06-23 | 2 | 未維修 | 防落設施 |  | 35002 |  | 2 | 5
34 | 2020-06-23 | 2 | 未維修 | 防落設施 |  | 35002 |  | 2 | 5
35 | 2020-06-23 | 2 | 未維修 | 支承／支承墊／阻尼裝置 |  | 35002 |  | 2 | 5
36 | 2020-06-23 | 2 | 未維修 | 橋護欄 |  | 35002 |  | 2 | 3
37 | 2020-06-23 | 2 | 未維修 | 引道路堤保護措施 |  | 35002 |  | 2 | 3
38 | 2020-06-23 | 2 | 未維修 | 防落設施 |  | 35002 |  | 2 | 5
39 | 2020-06-23 | 2 | 未維修 | 橋墩／帽梁 |  | 35002 |  | 2 | 7
40 | 2020-06-23 | 2 | 未維修 | 橋墩／帽梁 |  | 35002 |  | 2 | 7
41 | 2020-06-23 | 2 | 未維修 | 支承／支承墊／阻尼裝置 |  | 35002 |  | 2 | 5
42 | 2020-06-23 | 2 | 未維修 | 橋面板 |  | 35002 |  | 2 | 7
43 | 2020-06-23 | 2 | 未維修 | 橫隔梁 |  | 35002 |  | 2 | 6
44 | 2020-06-23 | 2 | 未維修 | 防落設施 |  | 35002 |  | 2 | 5
45 | 2020-06-23 | 2 | 未維修 | 伸縮縫 |  | 35002 |  | 2 | 6
46 | 2020-06-23 | 2 | 未維修 | 支承／支承墊／阻尼裝置 |  | 35002 |  | 2 | 5
47 | 2020-06-23 | 2 | 未維修 | 橋墩／帽梁 |  | 35002 |  | 2 | 7
48 | 2020-06-23 | 2 | 未維修 | 橋墩／帽梁 |  | 35002 |  | 2 | 7
49 | 2020-06-23 | 2 | 未維修 | 橋台 |  | 35002 |  | 2 | 6
50 | 2020-06-23 | 2 | 未維修 | 防落設施 |  | 35002 |  | 2 | 5
51 | 2020-06-23 | 2 | 未維修 | 橋台 |  | 35002 |  | 2 | 6
52 | 2020-06-23 | 1 | 未維修 | 橋墩／帽梁 |  | 35002 |  | 1 | 7
53 | 2020-06-23 | 2 | 未維修 | 橋墩／帽梁 |  | 35002 |  | 2 | 7
54 | 2020-06-23 | 2 | 未維修 | 橋墩／帽梁 |  | 35002 |  | 2 | 7
55 | 2020-06-23 | 2 | 未維修 | 橋墩／帽梁 |  | 35002 |  | 2 | 7
56 | 2020-06-23 | 2 | 未維修 | 橋墩／帽梁 |  | 35002 |  | 2 | 7
57 | 2020-06-23 | 2 | 未維修 | 橋墩／帽梁 |  | 35002 |  | 2 | 7
58 | 2020-06-23 | 2 | 未維修 | 橋墩／帽梁 |  | 35002 |  | 2 | 7
59 | 2020-06-23 | 2 | 未維修 | 橋面板 |  | 35002 |  | 2 | 7
60 | 2020-06-23 | 2 | 未維修 | 支承／支承墊／阻尼裝置 |  | 35002 |  | 2 | 5
61 | 2020-06-23 | 2 | 未維修 | 防落設施 |  | 35002 |  | 2 | 5
62 | 2020-06-23 | 2 | 未維修 | 橋梁排水設施 |  | 35002 |  | 2 | 4
63 | 2020-06-23 | 2 | 未維修 | 防落設施 |  | 35002 |  | 2 | 5
64 | 2020-06-23 | 2 | 未維修 | 橋台 |  | 35002 |  | 2 | 6
65 | 2020-06-23 | 2 | 未維修 | 橋護欄 |  | 35002 |  | 2 | 3
66 | 2020-06-23 | 1 | 未維修 | 橫隔梁 |  | 35002 |  | 1 | 6
67 | 2020-06-23 | 2 | 已維修 | 防落設施 | 2021-05-11 | 35002 |  | 1 | 5
68 | 2020-06-23 | 2 | 已維修 | 橋墩／帽梁 | 2021-05-11 | 35002 |  | 1 | 7
69 | 2020-06-23 | 3 | 已維修 | 支承／支承墊／阻尼裝置 | 2020-10-29 | 35002 |  | 1 | 5
70 | 2020-06-23 | 2 | 已維修 | 主梁 |  | 35002 |  | 1 | 8
71 | 2020-06-23 | 3 | 已維修 | 防落設施 | 2020-10-29 | 35002 |  | 1 | 5
72 | 2020-06-23 | 2 | 已維修 | 主梁 |  | 35002 |  | 1 | 8
73 | 2020-06-23 | 2 | 已維修 | 主梁 |  | 35002 |  | 1 | 8
74 | 2020-06-23 | 2 | 已維修 | 主梁 |  | 35002 |  | 1 | 8
75 | 2020-06-23 | 2 | 已維修 | 主梁 |  | 35002 |  | 1 | 8
76 | 2020-06-23 | 3 | 已維修 | 主梁 | 2020-08-03 | 35002 |  | 1 | 8
77 | 2020-06-23 | 2 | 已維修 | 主梁 |  | 35002 |  | 1 | 8
78 | 2020-06-23 | 2 | 已維修 | 主梁 |  | 35002 |  | 1 | 8
79 | 2020-06-23 | 2 | 已維修 | 主梁 |  | 35002 |  | 1 | 8
80 | 2020-06-23 | 3 | 已維修 | 橋面板 | 2020-08-03 | 35002 |  | 1 | 7
81 | 2020-06-23 | 2 | 已維修 | 主梁 |  | 35002 |  | 1 | 8
82 | 2020-06-23 | 2 | 已維修 | 橋梁排水設施 |  | 35002 |  | 1 | 4
83 | 2020-06-23 | 2 | 已維修 | 主梁 |  | 35002 |  | 1 | 8
84 | 2020-06-23 | 2 | 已維修 | 主梁 |  | 35002 |  | 1 | 8
85 | 2020-06-23 | 2 | 已維修 | 主梁 |  | 35002 |  | 1 | 8
86 | 2020-06-23 | 2 | 已維修 | 主梁 |  | 35002 |  | 1 | 8
87 | 2020-06-23 | 2 | 已維修 | 主梁 |  | 35002 |  | 1 | 8
88 | 2020-06-23 | 2 | 已維修 | 主梁 |  | 35002 |  | 1 | 8
89 | 2020-06-23 | 2 | 已維修 | 主梁 |  | 35002 |  | 1 | 8
90 | 2020-06-23 | 2 | 已維修 | 主梁 |  | 35002 |  | 1 | 8
91 | 2020-06-23 | 2 | 已維修 | 主梁 |  | 35002 |  | 1 | 8
92 | 2020-06-23 | 2 | 已維修 | 主梁 |  | 35002 |  | 1 | 8
93 | 2020-06-23 | 2 | 已維修 | 主梁 |  | 35002 |  | 1 | 8
94 | 2020-06-23 | 2 | 已維修 | 主梁 |  | 35002 |  | 1 | 8
95 | 2020-06-23 | 2 | 已維修 | 主梁 |  | 35002 |  | 1 | 8
96 | 2020-06-23 | 2 | 已維修 | 主梁 |  | 35002 |  | 1 | 8
97 | 2020-06-23 | 2 | 已維修 | 主梁 |  | 35002 |  | 1 | 8
98 | 2020-06-23 | 2 | 已維修 | 主梁 |  | 35002 |  | 1 | 8
99 | 2020-06-23 | 3 | 已維修 | 主梁 | 2020-08-03 | 35002 |  | 1 | 8
100 | 2020-06-23 | 2 | 已維修 | 主梁 |  | 35002 |  | 1 | 8
101 | 2020-06-23 | 2 | 已維修 | 主梁 |  | 35002 |  | 1 | 8
102 | 2020-06-23 | 2 | 已維修 | 主梁 |  | 35002 |  | 1 | 8
103 | 2020-06-23 | 2 | 已維修 | 主梁 |  | 35002 |  | 1 | 8
104 | 2020-06-23 | 2 | 已維修 | 主梁 |  | 35002 |  | 1 | 8
105 | 2020-06-23 | 2 | 已維修 | 主梁 |  | 35002 |  | 1 | 8
106 | 2020-06-23 | 1 | 已維修 | 主梁 |  | 35002 |  | 1 | 8
107 | 2020-06-23 | 1 | 已維修 | 主梁 |  | 35002 |  | 1 | 8
108 | 2020-06-23 | 2 | 已維修 | 主梁 |  | 35002 |  | 1 | 8
109 | 2020-06-23 | 2 | 已維修 | 主梁 |  | 35002 |  | 1 | 8
110 | 2020-06-23 | 2 | 已維修 | 主梁 |  | 35002 |  | 1 | 8
1 | 2020-06-23 | 2 | 未維修 | 橋護欄 |  | 35003 | 西一號橋(光華橋)NB | 2 | 3
2 | 2020-06-23 | 2 | 未維修 | 伸縮縫 |  | 35003 |  | 2 | 6
3 | 2020-06-23 | 2 | 未維修 | 橋台 |  | 35003 |  | 2 | 6
4 | 2020-06-23 | 2 | 未維修 | 橋墩／帽梁 |  | 35003 |  | 2 | 7
5 | 2020-06-23 | 2 | 未維修 | 防落設施 |  | 35003 |  | 2 | 5
6 | 2020-06-23 | 2 | 未維修 | 橋面板 |  | 35003 |  | 2 | 7
7 | 2020-06-23 | 2 | 未維修 | 橋墩／帽梁 |  | 35003 |  | 2 | 7
8 | 2020-06-23 | 2 | 未維修 | 防落設施 |  | 35003 |  | 2 | 5
9 | 2020-06-23 | 2 | 未維修 | 防落設施 |  | 35003 |  | 2 | 5
10 | 2020-06-23 | 2 | 未維修 | 橋梁排水設施 |  | 35003 |  | 2 | 4
11 | 2020-06-23 | 2 | 未維修 | 支承／支承墊／阻尼裝置 |  | 35003 |  | 2 | 5
12 | 2020-06-23 | 2 | 未維修 | 橋台 |  | 35003 |  | 2 | 6
13 | 2020-06-23 | 2 | 未維修 | 防落設施 |  | 35003 |  | 2 | 5
14 | 2020-06-23 | 2 | 已維修 | 主梁 |  | 35003 |  | 1 | 8
15 | 2020-06-23 | 2 | 已維修 | 橋梁排水設施 |  | 35003 |  | 1 | 4
16 | 2020-06-23 | 2 | 已維修 | 主梁 |  | 35003 |  | 1 | 8
17 | 2020-06-23 | 2 | 已維修 | 主梁 |  | 35003 |  | 1 | 8
1 | 2020-06-24 | 1 | 未維修 | 伸縮縫 |  | 35424 | 西七號橋(麥金橋)N | 1 | 6
2 | 2020-06-24 | 1 | 未維修 | 橋護欄 |  | 35424 |  | 1 | 3
3 | 2020-06-24 | 1 | 未維修 | 伸縮縫 |  | 35424 |  | 1 | 6
4 | 2020-06-24 | 1 | 未維修 | 橋墩／帽梁 |  | 35424 |  | 1 | 7
5 | 2020-06-24 | 1 | 未維修 | 橋墩／帽梁 |  | 35424 |  | 1 | 7
6 | 2020-06-24 | 1 | 未維修 | 橋台 |  | 35424 |  | 1 | 6
7 | 2020-06-24 | 1 | 未維修 | 橋台 |  | 35424 |  | 1 | 6
8 | 2020-06-24 | 1 | 未維修 | 橋台 |  | 35424 |  | 1 | 6
9 | 2020-06-24 | 1 | 未維修 | 橋墩／帽梁 |  | 35424 |  | 1 | 7
10 | 2020-06-24 | 1 | 未維修 | 橋面板 |  | 35424 |  | 1 | 7
11 | 2020-06-24 | 1 | 未維修 | 橋面板 |  | 35424 |  | 1 | 7
1 | 2020-06-24 | 1 | 未維修 | 伸縮縫 |  | 35425 | 西七號橋(麥金橋)S | 1 | 6
2 | 2020-06-24 | 1 | 未維修 | 伸縮縫 |  | 35425 |  | 1 | 6
3 | 2020-06-24 | 1 | 未維修 | 翼牆／擋土牆 |  | 35425 |  | 1 | 5
4 | 2020-06-24 | 1 | 未維修 | 橋台 |  | 35425 |  | 1 | 6
5 | 2020-06-24 | 1 | 未維修 | 橋墩／帽梁 |  | 35425 |  | 1 | 7
6 | 2020-06-24 | 1 | 未維修 | 橋墩／帽梁 |  | 35425 |  | 1 | 7
7 | 2020-06-24 | 1 | 未維修 | 橋墩／帽梁 |  | 35425 |  | 1 | 7
8 | 2020-06-24 | 1 | 未維修 | 翼牆／擋土牆 |  | 35425 |  | 1 | 5
9 | 2020-06-24 | 1 | 未維修 | 主梁 |  | 35425 |  | 1 | 8
10 | 2020-06-24 | 1 | 未維修 | 橋台 |  | 35425 |  | 1 | 6
11 | 2020-06-24 | 1 | 未維修 | 橋墩／帽梁 |  | 35425 |  | 1 | 7
1 | 2020-05-20 | 2 | 未維修 | 伸縮縫 |  | 35470 | 匝道6橋N(南港交流道) | 2 | 6
2 | 2020-05-20 | 2 | 未維修 | 橋梁排水設施 |  | 35470 |  | 2 | 4
3 | 2020-05-20 | 2 | 未維修 | 主梁 |  | 35470 |  | 2 | 8
4 | 2020-05-20 | 2 | 未維修 | 主梁 |  | 35470 |  | 2 | 8
5 | 2020-05-20 | 2 | 未維修 | 橋台 |  | 35470 |  | 2 | 6
6 | 2020-05-20 | 1 | 未維修 | 主梁 |  | 35470 |  | 1 | 8
7 | 2020-05-20 | 2 | 未維修 | 橋台 |  | 35470 |  | 2 | 6
8 | 2020-05-20 | 2 | 未維修 | 翼牆／擋土牆 |  | 35470 |  | 2 | 5
9 | 2020-05-20 | 2 | 未維修 | 橋台 |  | 35470 |  | 2 | 6
10 | 2020-05-20 | 2 | 未維修 | 橋台 |  | 35470 |  | 2 | 6
11 | 2020-05-20 | 1 | 未維修 | 引道路堤保護措施 |  | 35470 |  | 1 | 3
12 | 2020-05-20 | 2 | 未維修 | 橋梁排水設施 |  | 35470 |  | 2 | 4
13 | 2020-05-20 | 2 | 未維修 | 橋護欄 |  | 35470 |  | 2 | 3
14 | 2020-05-20 | 2 | 未維修 | 主梁 |  | 35470 |  | 2 | 8
15 | 2020-05-20 | 2 | 未維修 | 支承／支承墊／阻尼裝置 |  | 35470 |  | 2 | 5
16 | 2020-05-20 | 2 | 未維修 | 橋台 |  | 35470 |  | 2 | 6
17 | 2020-05-20 | 2 | 未維修 | 主梁 |  | 35470 |  | 2 | 8
1 | 2020-07-27 | 2 | 未維修 | 防落設施 |  | 35471 | 中和交流道匝道F | 2 | 5
2 | 2020-07-27 | 2 | 未維修 | 橋護欄 |  | 35471 |  | 2 | 3
3 | 2020-07-27 | 2 | 未維修 | 橋台 |  | 35471 |  | 2 | 6
1 | 2020-06-02 | 2 | 未維修 | 橋台 |  | 35472 | 南港聯絡道主線1號橋 | 2 | 6
2 | 2020-06-02 | 2 | 未維修 | 橋墩／帽梁 |  | 35472 |  | 2 | 7
3 | 2020-06-02 | 2 | 未維修 | 橋墩／帽梁 |  | 35472 |  | 2 | 7
4 | 2020-06-02 | 2 | 未維修 | 橋護欄 |  | 35472 |  | 2 | 3
5 | 2020-06-02 | 2 | 未維修 | 橋護欄 |  | 35472 |  | 2 | 3
6 | 2020-06-02 | 2 | 未維修 | 橋護欄 |  | 35472 |  | 2 | 3
7 | 2020-06-02 | 2 | 未維修 | 支承／支承墊／阻尼裝置 |  | 35472 |  | 2 | 5
8 | 2020-06-02 | 2 | 未維修 | 橋台 |  | 35472 |  | 2 | 6
9 | 2020-06-02 | 2 | 未維修 | 翼牆／擋土牆 |  | 35472 |  | 2 | 5
10 | 2020-06-02 | 2 | 未維修 | 橋護欄 |  | 35472 |  | 2 | 3
11 | 2020-06-02 | 2 | 未維修 | 橋墩／帽梁 |  | 35472 |  | 2 | 7
12 | 2020-06-02 | 2 | 未維修 | 橋墩／帽梁 |  | 35472 |  | 2 | 7
13 | 2020-06-02 | 2 | 未維修 | 橋墩／帽梁 |  | 35472 |  | 2 | 7
14 | 2020-06-02 | 2 | 未維修 | 橋墩／帽梁 |  | 35472 |  | 2 | 7
15 | 2020-06-02 | 2 | 未維修 | 支承／支承墊／阻尼裝置 |  | 35472 |  | 2 | 5
16 | 2020-06-02 | 2 | 未維修 | 主梁 |  | 35472 |  | 2 | 8
17 | 2020-06-02 | 2 | 未維修 | 主梁 |  | 35472 |  | 2 | 8
18 | 2020-06-02 | 2 | 未維修 | 翼牆／擋土牆 |  | 35472 |  | 2 | 5
19 | 2020-06-02 | 2 | 未維修 | 橋護欄 |  | 35472 |  | 2 | 3
20 | 2020-06-02 | 2 | 未維修 | 橋護欄 |  | 35472 |  | 2 | 3
21 | 2020-06-02 | 2 | 未維修 | 橋台 |  | 35472 |  | 2 | 6
22 | 2020-06-02 | 2 | 未維修 | 支承／支承墊／阻尼裝置 |  | 35472 |  | 2 | 5
23 | 2020-06-02 | 2 | 未維修 | 伸縮縫 |  | 35472 |  | 2 | 6
24 | 2020-06-02 | 2 | 未維修 | 主梁 |  | 35472 |  | 2 | 8
25 | 2020-06-02 | 2 | 未維修 | 支承／支承墊／阻尼裝置 |  | 35472 |  | 2 | 5
26 | 2020-06-02 | 2 | 未維修 | 橋墩／帽梁 |  | 35472 |  | 2 | 7
27 | 2020-06-02 | 2 | 未維修 | 橋墩／帽梁 |  | 35472 |  | 2 | 7
28 | 2020-06-02 | 2 | 未維修 | 橋面板 |  | 35472 |  | 2 | 7
29 | 2020-06-02 | 2 | 未維修 | 主梁 |  | 35472 |  | 2 | 8
30 | 2020-06-02 | 2 | 未維修 | 主梁 |  | 35472 |  | 2 | 8
31 | 2020-06-02 | 2 | 未維修 | 橋墩／帽梁 |  | 35472 |  | 2 | 7
32 | 2020-06-02 | 2 | 未維修 | 主梁 |  | 35472 |  | 2 | 8
33 | 2020-06-02 | 2 | 未維修 | 橋墩／帽梁 |  | 35472 |  | 2 | 7
34 | 2020-06-02 | 2 | 未維修 | 橋護欄 |  | 35472 |  | 2 | 3
35 | 2020-06-02 | 2 | 未維修 | 橋墩／帽梁 |  | 35472 |  | 2 | 7
36 | 2020-06-02 | 2 | 未維修 | 主梁 |  | 35472 |  | 2 | 8
37 | 2020-06-02 | 2 | 未維修 | 伸縮縫 |  | 35472 |  | 2 | 6
38 | 2020-06-02 | 1 | 未維修 | 伸縮縫 |  | 35472 |  | 1 | 6
39 | 2020-06-02 | 2 | 未維修 | 橋護欄 |  | 35472 |  | 2 | 3
40 | 2020-06-02 | 2 | 未維修 | 橋面板 |  | 35472 |  | 2 | 7
41 | 2020-06-02 | 2 | 未維修 | 橋墩／帽梁 |  | 35472 |  | 2 | 7
42 | 2020-06-02 | 2 | 未維修 | 橋墩／帽梁 |  | 35472 |  | 2 | 7
43 | 2020-06-02 | 2 | 未維修 | 橋護欄 |  | 35472 |  | 2 | 3
44 | 2020-06-02 | 2 | 未維修 | 橋梁排水設施 |  | 35472 |  | 2 | 4
45 | 2020-06-02 | 2 | 未維修 | 橋護欄 |  | 35472 |  | 2 | 3
46 | 2020-06-02 | 2 | 未維修 | 橋台 |  | 35472 |  | 2 | 6
47 | 2020-06-02 | 1 | 未維修 | 引道路堤保護措施 |  | 35472 |  | 1 | 3
48 | 2020-06-02 | 2 | 未維修 | 主梁 |  | 35472 |  | 2 | 8
49 | 2020-06-02 | 2 | 未維修 | 橋台 |  | 35472 |  | 2 | 6
50 | 2020-06-02 | 1 | 未維修 | 橋護欄 |  | 35472 |  | 1 | 3
51 | 2020-06-02 | 1 | 未維修 | 伸縮縫 |  | 35472 |  | 1 | 6
52 | 2020-06-02 | 2 | 未維修 | 橋墩／帽梁 |  | 35472 |  | 2 | 7
53 | 2020-06-02 | 2 | 未維修 | 主梁 |  | 35472 |  | 2 | 8
54 | 2020-06-02 | 2 | 未維修 | 橋護欄 |  | 35472 |  | 2 | 3
55 | 2020-06-02 | 2 | 未維修 | 橋墩／帽梁 |  | 35472 |  | 2 | 7
56 | 2020-06-02 | 2 | 未維修 | 橋墩／帽梁 |  | 35472 |  | 2 | 7
57 | 2020-06-02 | 2 | 未維修 | 橋墩／帽梁 |  | 35472 |  | 2 | 7
58 | 2020-06-02 | 1 | 未維修 | 橋台 |  | 35472 |  | 1 | 6
59 | 2020-06-02 | 2 | 未維修 | 橋台 |  | 35472 |  | 2 | 6
60 | 2020-06-02 | 1 | 未維修 | 支承／支承墊／阻尼裝置 |  | 35472 |  | 1 | 5
61 | 2020-06-02 | 2 | 未維修 | 支承／支承墊／阻尼裝置 |  | 35472 |  | 2 | 5
62 | 2020-06-02 | 2 | 未維修 | 橋墩／帽梁 |  | 35472 |  | 2 | 7
63 | 2020-06-02 | 1 | 未維修 | 橋梁排水設施 |  | 35472 |  | 1 | 4
64 | 2020-06-02 | 2 | 未維修 | 伸縮縫 |  | 35472 |  | 2 | 6
65 | 2020-06-02 | 2 | 未維修 | 橋梁排水設施 |  | 35472 |  | 2 | 4
66 | 2020-06-02 | 2 | 未維修 | 橋梁排水設施 |  | 35472 |  | 2 | 4
67 | 2020-06-02 | 2 | 未維修 | 橋護欄 |  | 35472 |  | 2 | 3
68 | 2020-06-02 | 2 | 未維修 | 橋護欄 |  | 35472 |  | 2 | 3
69 | 2020-06-02 | 2 | 未維修 | 橋台 |  | 35472 |  | 2 | 6
70 | 2020-06-02 | 2 | 未維修 | 橋台 |  | 35472 |  | 2 | 6
71 | 2020-06-02 | 2 | 未維修 | 橋墩／帽梁 |  | 35472 |  | 2 | 7
72 | 2020-06-02 | 2 | 未維修 | 橋墩／帽梁 |  | 35472 |  | 2 | 7
73 | 2020-06-02 | 2 | 未維修 | 橋墩／帽梁 |  | 35472 |  | 2 | 7
74 | 2020-06-02 | 2 | 未維修 | 橋梁排水設施 |  | 35472 |  | 2 | 4
75 | 2020-06-02 | 2 | 未維修 | 橋面板 |  | 35472 |  | 2 | 7
76 | 2020-06-02 | 2 | 未維修 | 橋墩／帽梁 |  | 35472 |  | 2 | 7
77 | 2020-06-02 | 2 | 未維修 | 橋墩／帽梁 |  | 35472 |  | 2 | 7
78 | 2020-06-02 | 2 | 未維修 | 橋墩／帽梁 |  | 35472 |  | 2 | 7
79 | 2020-06-02 | 2 | 未維修 | 橋墩／帽梁 |  | 35472 |  | 2 | 7
80 | 2020-06-02 | 2 | 未維修 | 橋墩／帽梁 |  | 35472 |  | 2 | 7
1 | 2020-06-02 | 2 | 未維修 | 橋台 |  | 35474 | 南港聯絡道匝道A橋 | 2 | 6
2 | 2020-06-02 | 2 | 未維修 | 橋護欄 |  | 35474 |  | 2 | 3
3 | 2020-06-02 | 1 | 未維修 | 伸縮縫 |  | 35474 |  | 1 | 6
4 | 2020-06-02 | 2 | 未維修 | 伸縮縫 |  | 35474 |  | 2 | 6
5 | 2020-06-02 | 2 | 未維修 | 橋梁排水設施 |  | 35474 |  | 2 | 4
6 | 2020-06-02 | 1 | 未維修 | 橋梁排水設施 |  | 35474 |  | 1 | 4
7 | 2020-06-02 | 2 | 未維修 | 翼牆／擋土牆 |  | 35474 |  | 2 | 5
8 | 2020-06-02 | 1 | 未維修 | 橋護欄 |  | 35474 |  | 1 | 3
9 | 2020-06-02 | 2 | 未維修 | 橋台 |  | 35474 |  | 2 | 6
10 | 2020-06-02 | 2 | 未維修 | 橋台 |  | 35474 |  | 2 | 6
11 | 2020-06-02 | 2 | 未維修 | 橋墩／帽梁 |  | 35474 |  | 2 | 7
12 | 2020-06-02 | 2 | 未維修 | 橋護欄 |  | 35474 |  | 2 | 3
13 | 2020-06-02 | 2 | 未維修 | 橋台 |  | 35474 |  | 2 | 6
14 | 2020-06-02 | 2 | 未維修 | 橋台 |  | 35474 |  | 2 | 6
15 | 2020-06-02 | 2 | 未維修 | 橋護欄 |  | 35474 |  | 2 | 3
16 | 2020-06-02 | 2 | 未維修 | 橋台 |  | 35474 |  | 2 | 6
1 | 2020-07-30 | 2 | 未維修 | 橋梁排水設施 |  | 35522 | 中和交流道匝道G | 2 | 4
2 | 2020-07-30 | 2 | 未維修 | 橋台 |  | 35522 |  | 2 | 6
3 | 2020-07-30 | 2 | 未維修 | 橋梁排水設施 |  | 35522 |  | 2 | 4
4 | 2020-07-30 | 2 | 未維修 | 橋護欄 |  | 35522 |  | 2 | 3
5 | 2020-07-30 | 1 | 未維修 | 橋墩／帽梁 |  | 35522 |  | 1 | 7
6 | 2020-07-30 | 1 | 未維修 | 橋墩／帽梁 |  | 35522 |  | 1 | 7
7 | 2020-07-30 | 1 | 未維修 | 橋墩／帽梁 |  | 35522 |  | 1 | 7
8 | 2020-07-30 | 2 | 未維修 | 橋台 |  | 35522 |  | 2 | 6
9 | 2020-07-30 | 1 | 未維修 | 橋墩／帽梁 |  | 35522 |  | 1 | 7
10 | 2020-07-30 | 1 | 未維修 | 橋墩／帽梁 |  | 35522 |  | 1 | 7
11 | 2020-07-30 | 1 | 未維修 | 橋墩／帽梁 |  | 35522 |  | 1 | 7
12 | 2020-07-30 | 1 | 未維修 | 主梁 |  | 35522 |  | 1 | 8
13 | 2020-07-30 | 2 | 已維修 | 橋梁排水設施 |  | 35522 |  | 1 | 4
14 | 2020-07-30 | 2 | 已維修 | 橋梁排水設施 |  | 35522 |  | 1 | 4
15 | 2020-07-30 | 2 | 已維修 | 伸縮縫 | 2020-08-06 | 35522 |  | 1 | 6
16 | 2020-07-30 | 2 | 已維修 | 伸縮縫 | 2020-08-06 | 35522 |  | 1 | 6
17 | 2020-07-30 | 2 | 已維修 | 橋墩／帽梁 | 2023-03-17 | 35522 |  | 1 | 7
1 | 2020-07-31 | 2 | 未維修 | 主梁 |  | 35523 | 中和交流道匝道H | 2 | 8
2 | 2020-07-31 | 2 | 未維修 | 橋墩／帽梁 |  | 35523 |  | 2 | 7
3 | 2020-07-31 | 2 | 未維修 | 橋梁排水設施 |  | 35523 |  | 2 | 4
4 | 2020-07-31 | 2 | 未維修 | 橋墩／帽梁 |  | 35523 |  | 2 | 7
5 | 2020-07-31 | 2 | 未維修 | 主梁 |  | 35523 |  | 2 | 8
6 | 2020-07-31 | 1 | 未維修 | 橋台 |  | 35523 |  | 1 | 6
7 | 2020-07-31 | 1 | 未維修 | 橋墩／帽梁 |  | 35523 |  | 1 | 7
8 | 2020-07-31 | 1 | 未維修 | 橋墩／帽梁 |  | 35523 |  | 1 | 7
9 | 2020-07-31 | 1 | 未維修 | 主梁 |  | 35523 |  | 1 | 8
10 | 2020-07-31 | 1 | 未維修 | 橋台 |  | 35523 |  | 1 | 6
11 | 2020-07-31 | 1 | 未維修 | 橋墩／帽梁 |  | 35523 |  | 1 | 7
12 | 2020-07-31 | 1 | 未維修 | 橋墩／帽梁 |  | 35523 |  | 1 | 7
13 | 2020-07-31 | 2 | 已維修 | 伸縮縫 | 2020-08-25 | 35523 |  | 1 | 6
14 | 2020-07-31 | 2 | 已維修 | 伸縮縫 | 2020-08-06 | 35523 |  | 1 | 6
1 | 2020-07-17 | 2 | 未維修 | 橋墩／帽梁 |  | 35525 | 安坑交流道匝道6跨越橋 | 2 | 7
2 | 2020-07-17 | 2 | 未維修 | 橋墩／帽梁 |  | 35525 |  | 2 | 7
3 | 2020-07-17 | 2 | 未維修 | 橋墩／帽梁 |  | 35525 |  | 2 | 7
4 | 2020-07-17 | 2 | 未維修 | 橋梁排水設施 |  | 35525 |  | 2 | 4
5 | 2020-07-17 | 2 | 未維修 | 橋梁排水設施 |  | 35525 |  | 2 | 4
6 | 2020-07-17 | 2 | 未維修 | 橋台 |  | 35525 |  | 2 | 6
7 | 2020-07-17 | 2 | 未維修 | 橋台 |  | 35525 |  | 2 | 6
8 | 2020-07-17 | 2 | 未維修 | 橋台 |  | 35525 |  | 2 | 6
9 | 2020-07-17 | 2 | 未維修 | 橋墩／帽梁 |  | 35525 |  | 2 | 7
10 | 2020-07-17 | 2 | 未維修 | 橋墩／帽梁 |  | 35525 |  | 2 | 7
11 | 2020-07-17 | 2 | 未維修 | 橋台 |  | 35525 |  | 2 | 6
12 | 2020-07-17 | 2 | 未維修 | 橋台 |  | 35525 |  | 2 | 6
13 | 2020-07-17 | 2 | 未維修 | 橋護欄 |  | 35525 |  | 2 | 3
14 | 2020-07-17 | 2 | 未維修 | 橋墩／帽梁 |  | 35525 |  | 2 | 7
15 | 2020-07-17 | 2 | 未維修 | 橋墩／帽梁 |  | 35525 |  | 2 | 7
16 | 2020-07-17 | 2 | 未維修 | 橋台 |  | 35525 |  | 2 | 6
17 | 2020-07-17 | 1 | 未維修 | 橋台 |  | 35525 |  | 1 | 6
18 | 2020-07-17 | 2 | 已維修 | 主梁 | 2020-04-23 | 35525 |  | 1 | 8
19 | 2020-07-17 | 2 | 已維修 | 橫隔梁 | 2020-06-01 | 35525 |  | 1 | 6
20 | 2020-07-17 | 2 | 已維修 | 主梁 | 2020-04-23 | 35525 |  | 1 | 8
21 | 2020-07-17 | 2 | 已維修 | 主梁 | 2020-06-01 | 35525 |  | 1 | 8
22 | 2020-07-17 | 1 | 已維修 | 橋墩／帽梁 | 2022-05-12 | 35525 |  | 1 | 7
23 | 2020-07-17 | 2 | 已維修 | 主梁 | 2020-04-23 | 35525 |  | 1 | 8
24 | 2020-07-17 | 2 | 已維修 | 主梁 | 2020-04-23 | 35525 |  | 1 | 8
25 | 2020-07-17 | 2 | 已維修 | 主梁 | 2020-04-23 | 35525 |  | 1 | 8
26 | 2020-07-17 | 2 | 已維修 | 橫隔梁 | 2020-06-01 | 35525 |  | 1 | 6
1 | 2020-06-01 | 1 | 未維修 | 橋台 |  | 35592 | 汐止系統交流道匝道6跨東側基隆河橋 | 1 | 6
2 | 2020-06-01 | 2 | 未維修 | 橋護欄 |  | 35592 |  | 2 | 3
3 | 2020-06-01 | 2 | 未維修 | 橋墩／帽梁 |  | 35592 |  | 2 | 7
4 | 2020-06-01 | 2 | 未維修 | 主梁 |  | 35592 |  | 2 | 8
5 | 2020-06-01 | 2 | 未維修 | 伸縮縫 |  | 35592 |  | 2 | 6
6 | 2020-06-01 | 2 | 未維修 | 橋護欄 |  | 35592 |  | 2 | 3
7 | 2020-06-01 | 2 | 未維修 | 橋護欄 |  | 35592 |  | 2 | 3
8 | 2020-06-01 | 1 | 未維修 | 伸縮縫 |  | 35592 |  | 1 | 6
9 | 2020-06-01 | 2 | 未維修 | 橋台 |  | 35592 |  | 2 | 6
10 | 2020-06-01 | 2 | 未維修 | 引道路堤保護措施 |  | 35592 |  | 2 | 3
11 | 2020-06-01 | 1 | 未維修 | 橋護欄 |  | 35592 |  | 1 | 3
12 | 2020-06-01 | 2 | 未維修 | 橋梁排水設施 |  | 35592 |  | 2 | 4
13 | 2020-06-01 | 2 | 未維修 | 橋梁排水設施 |  | 35592 |  | 2 | 4
14 | 2020-06-01 | 2 | 未維修 | 橋護欄 |  | 35592 |  | 2 | 3
15 | 2020-06-01 | 1 | 未維修 | 橋護欄 |  | 35592 |  | 1 | 3
16 | 2020-06-01 | 2 | 未維修 | 橋墩／帽梁 |  | 35592 |  | 2 | 7
17 | 2020-06-01 | 2 | 未維修 | 主梁 |  | 35592 |  | 2 | 8
18 | 2020-06-01 | 2 | 已維修 | 橋梁排水設施 |  | 35592 |  | 1 | 4
1 | 2020-07-29 | 2 | 未維修 | 橋梁排水設施 |  | 35596 | 中和交流道聯絡道高架橋W (二) | 2 | 4
2 | 2020-07-29 | 2 | 未維修 | 橋護欄 |  | 35596 |  | 2 | 3
3 | 2020-07-29 | 2 | 未維修 | 橋面板 |  | 35596 |  | 2 | 7
4 | 2020-07-29 | 2 | 未維修 | 橋護欄 |  | 35596 |  | 2 | 3
5 | 2020-07-29 | 2 | 未維修 | 橋面板 |  | 35596 |  | 2 | 7
6 | 2020-07-29 | 2 | 未維修 | 橋梁排水設施 |  | 35596 |  | 2 | 4
7 | 2020-07-29 | 2 | 未維修 | 橋墩／帽梁 |  | 35596 |  | 2 | 7
8 | 2020-07-29 | 2 | 未維修 | 橋墩／帽梁 |  | 35596 |  | 2 | 7
9 | 2020-07-29 | 1 | 未維修 | 橋墩／帽梁 |  | 35596 |  | 1 | 7
10 | 2020-07-29 | 2 | 未維修 | 橋墩／帽梁 |  | 35596 |  | 2 | 7
11 | 2020-07-29 | 2 | 未維修 | 橋墩／帽梁 |  | 35596 |  | 2 | 7
12 | 2020-07-29 | 2 | 未維修 | 橋墩／帽梁 |  | 35596 |  | 2 | 7
13 | 2020-07-29 | 2 | 未維修 | 引道路堤護欄 |  | 35596 |  | 2 | 2
14 | 2020-07-29 | 2 | 未維修 | 橋墩／帽梁 |  | 35596 |  | 2 | 7
15 | 2020-07-29 | 2 | 未維修 | 橋護欄 |  | 35596 |  | 2 | 3
16 | 2020-07-29 | 2 | 未維修 | 橋梁排水設施 |  | 35596 |  | 2 | 4
1 | 2020-07-30 | 2 | 未維修 | 橋面板 |  | 35597 | 中和交流道聯絡道高架橋E (二) | 2 | 7
2 | 2020-07-30 | 2 | 未維修 | 橋護欄 |  | 35597 |  | 2 | 3
3 | 2020-07-30 | 2 | 未維修 | 橋墩／帽梁 |  | 35597 |  | 2 | 7
4 | 2020-07-30 | 2 | 未維修 | 橋護欄 |  | 35597 |  | 2 | 3
5 | 2020-07-30 | 2 | 未維修 | 橋面板 |  | 35597 |  | 2 | 7
6 | 2020-07-30 | 1 | 未維修 | 橋墩／帽梁 |  | 35597 |  | 1 | 7
7 | 2020-07-30 | 2 | 未維修 | 橋梁排水設施 |  | 35597 |  | 2 | 4
8 | 2020-07-30 | 2 | 未維修 | 橋面板 |  | 35597 |  | 2 | 7
9 | 2020-07-30 | 2 | 未維修 | 橋面板 |  | 35597 |  | 2 | 7
10 | 2020-07-30 | 2 | 未維修 | 橋墩／帽梁 |  | 35597 |  | 2 | 7
11 | 2020-07-30 | 2 | 未維修 | 橋墩／帽梁 |  | 35597 |  | 2 | 7
12 | 2020-07-30 | 2 | 未維修 | 橋護欄 |  | 35597 |  | 2 | 3
13 | 2020-07-30 | 2 | 未維修 | 橋面板 |  | 35597 |  | 2 | 7
14 | 2020-07-30 | 2 | 未維修 | 橋面板 |  | 35597 |  | 2 | 7
15 | 2020-07-30 | 2 | 未維修 | 橋墩／帽梁 |  | 35597 |  | 2 | 7
16 | 2020-07-30 | 2 | 未維修 | 橋墩／帽梁 |  | 35597 |  | 2 | 7
17 | 2020-07-30 | 2 | 未維修 | 橋梁排水設施 |  | 35597 |  | 2 | 4
18 | 2020-07-30 | 2 | 未維修 | 橋面板 |  | 35597 |  | 2 | 7
1 | 2020-07-23 | 2 | 未維修 | 橋護欄 |  | 35598 | 中和交流道匝道L | 2 | 3
2 | 2020-07-23 | 2 | 未維修 | 橋面板 |  | 35598 |  | 2 | 7
3 | 2020-07-23 | 2 | 未維修 | 橋墩／帽梁 |  | 35598 |  | 2 | 7
4 | 2020-07-23 | 2 | 未維修 | 橋墩／帽梁 |  | 35598 |  | 2 | 7
5 | 2020-07-23 | 2 | 未維修 | 橋護欄 |  | 35598 |  | 2 | 3
6 | 2020-07-23 | 2 | 未維修 | 橋梁排水設施 |  | 35598 |  | 2 | 4
7 | 2020-07-23 | 2 | 未維修 | 橋墩／帽梁 |  | 35598 |  | 2 | 7
8 | 2020-07-23 | 2 | 未維修 | 橋面板 |  | 35598 |  | 2 | 7
9 | 2020-07-23 | 1 | 未維修 | 橋護欄 |  | 35598 |  | 1 | 3
10 | 2020-07-23 | 1 | 未維修 | 伸縮縫 |  | 35598 |  | 1 | 6
1 | 2020-07-23 | 2 | 未維修 | 橋護欄 |  | 35599 | 中和交流道匝道R | 2 | 3
2 | 2020-07-23 | 2 | 未維修 | 橋梁排水設施 |  | 35599 |  | 2 | 4
3 | 2020-07-23 | 2 | 未維修 | 橋護欄 |  | 35599 |  | 2 | 3
4 | 2020-07-23 | 2 | 未維修 | 橋面板 |  | 35599 |  | 2 | 7
5 | 2020-07-23 | 2 | 未維修 | 橋梁排水設施 |  | 35599 |  | 2 | 4
6 | 2020-07-23 | 2 | 未維修 | 橋面板 |  | 35599 |  | 2 | 7
7 | 2020-07-23 | 2 | 未維修 | 橋梁排水設施 |  | 35599 |  | 2 | 4
8 | 2020-07-23 | 1 | 未維修 | 橋護欄 |  | 35599 |  | 1 | 3
9 | 2020-07-23 | 2 | 未維修 | 橋面板 |  | 35599 |  | 2 | 7
10 | 2020-07-23 | 1 | 未維修 | 橋護欄 |  | 35599 |  | 1 | 3
11 | 2020-07-23 | 2 | 未維修 | 橋護欄 |  | 35599 |  | 2 | 3
12 | 2020-07-23 | 1 | 未維修 | 伸縮縫 |  | 35599 |  | 1 | 6
13 | 2020-07-23 | 2 | 未維修 | 橋護欄 |  | 35599 |  | 2 | 3
1 | 2020-06-04 | 2 | 未維修 | 支承／支承墊／阻尼裝置 |  | 35600 | 南港聯絡道匝道E橋 | 2 | 5
2 | 2020-06-04 | 2 | 未維修 | 伸縮縫 |  | 35600 |  | 2 | 6
3 | 2020-06-04 | 2 | 未維修 | 伸縮縫 |  | 35600 |  | 2 | 6
4 | 2020-06-04 | 2 | 未維修 | 主梁 |  | 35600 |  | 2 | 8
5 | 2020-06-04 | 2 | 未維修 | 支承／支承墊／阻尼裝置 |  | 35600 |  | 2 | 5
6 | 2020-06-04 | 2 | 未維修 | 主梁 |  | 35600 |  | 2 | 8
7 | 2020-06-04 | 2 | 未維修 | 橋面板 |  | 35600 |  | 2 | 7
8 | 2020-06-04 | 2 | 未維修 | 伸縮縫 |  | 35600 |  | 2 | 6
9 | 2020-06-04 | 2 | 未維修 | 橋梁排水設施 |  | 35600 |  | 2 | 4
10 | 2020-06-04 | 2 | 未維修 | 橋梁排水設施 |  | 35600 |  | 2 | 4
11 | 2020-06-04 | 2 | 未維修 | 橋墩／帽梁 |  | 35600 |  | 2 | 7
12 | 2020-06-04 | 2 | 未維修 | 主梁 |  | 35600 |  | 2 | 8
13 | 2020-06-04 | 2 | 未維修 | 伸縮縫 |  | 35600 |  | 2 | 6
14 | 2020-06-04 | 1 | 未維修 | 橋護欄 |  | 35600 |  | 1 | 3
15 | 2020-06-04 | 1 | 未維修 | 橋護欄 |  | 35600 |  | 1 | 3
16 | 2020-06-04 | 2 | 未維修 | 橋墩／帽梁 |  | 35600 |  | 2 | 7
17 | 2020-06-04 | 2 | 未維修 | 橋墩／帽梁 |  | 35600 |  | 2 | 7
18 | 2020-06-04 | 1 | 未維修 | 橋墩／帽梁 |  | 35600 |  | 1 | 7
19 | 2020-06-04 | 2 | 未維修 | 橋護欄 |  | 35600 |  | 2 | 3
20 | 2020-06-04 | 2 | 未維修 | 伸縮縫 |  | 35600 |  | 2 | 6
21 | 2020-06-04 | 2 | 未維修 | 橋梁排水設施 |  | 35600 |  | 2 | 4
22 | 2020-06-04 | 2 | 未維修 | 主梁 |  | 35600 |  | 2 | 8
23 | 2020-06-04 | 2 | 未維修 | 防落設施 |  | 35600 |  | 2 | 5
24 | 2020-06-04 | 2 | 未維修 | 防落設施 |  | 35600 |  | 2 | 5
1 | 2020-06-10 | 2 | 未維修 | 伸縮縫 |  | 35607 | 萬芳交流道匝道7穿越橋S | 2 | 6
2 | 2020-06-10 | 2 | 未維修 | 伸縮縫 |  | 35607 |  | 2 | 6
3 | 2020-06-10 | 2 | 未維修 | 主梁 |  | 35607 |  | 2 | 8
4 | 2020-06-10 | 2 | 未維修 | 橋梁排水設施 |  | 35607 |  | 2 | 4
5 | 2020-06-10 | 2 | 未維修 | 橋梁排水設施 |  | 35607 |  | 2 | 4
1 | 2020-05-08 | 2 | 未維修 | 橋護欄 |  | 35790 | 木柵交流道匝道二景美溪橋 | 2 | 3
2 | 2020-05-08 | 2 | 未維修 | 伸縮縫 |  | 35790 |  | 2 | 6
3 | 2020-05-08 | 2 | 未維修 | 主梁 |  | 35790 |  | 2 | 8
4 | 2020-05-08 | 2 | 未維修 | 橋面板 |  | 35790 |  | 2 | 7
5 | 2020-05-08 | 2 | 未維修 | 橋墩／帽梁 |  | 35790 |  | 2 | 7
6 | 2020-05-08 | 2 | 未維修 | 主梁 |  | 35790 |  | 2 | 8
7 | 2020-05-08 | 2 | 未維修 | 橋墩／帽梁 |  | 35790 |  | 2 | 7
8 | 2020-05-08 | 2 | 未維修 | 伸縮縫 |  | 35790 |  | 2 | 6
9 | 2020-05-08 | 1 | 未維修 | 橋台 |  | 35790 |  | 1 | 6
10 | 2020-05-08 | 2 | 未維修 | 橋台 |  | 35790 |  | 2 | 6
11 | 2020-05-08 | 2 | 未維修 | 橋護欄 |  | 35790 |  | 2 | 3
12 | 2020-05-08 | 2 | 未維修 | 主梁 |  | 35790 |  | 2 | 8
13 | 2020-05-08 | 2 | 未維修 | 橋墩／帽梁 |  | 35790 |  | 2 | 7
14 | 2020-05-08 | 2 | 已維修 | 橋梁排水設施 | 2023-02-24 | 35790 |  | 1 | 4
1 | 2020-06-10 | 2 | 未維修 | 主梁 |  | 35791 | 萬芳交流道匝道7穿越橋N | 2 | 8
2 | 2020-06-10 | 2 | 未維修 | 伸縮縫 |  | 35791 |  | 2 | 6
3 | 2020-06-10 | 1 | 未維修 | 橋台 |  | 35791 |  | 1 | 6
4 | 2020-06-10 | 2 | 未維修 | 橋台 |  | 35791 |  | 2 | 6
5 | 2020-06-10 | 2 | 未維修 | 伸縮縫 |  | 35791 |  | 2 | 6
6 | 2020-06-10 | 2 | 未維修 | 橋護欄 |  | 35791 |  | 2 | 3
1 | 2020-06-24 | 2 | 未維修 | 橋面板 |  | 35792 | 汐止系統交流道匝道6跨越橋 | 2 | 7
2 | 2020-06-24 | 1 | 未維修 | 橋台 |  | 35792 |  | 1 | 6
3 | 2020-06-24 | 1 | 未維修 | 伸縮縫 |  | 35792 |  | 1 | 6
4 | 2020-06-24 | 1 | 未維修 | 翼牆／擋土牆 |  | 35792 |  | 1 | 5
5 | 2020-06-24 | 1 | 未維修 | 橋台 |  | 35792 |  | 1 | 6
6 | 2020-06-24 | 1 | 已維修 | 主梁 |  | 35792 |  | 1 | 8
7 | 2020-06-24 | 1 | 已維修 | 橋台 | 2023-03-08 | 35792 |  | 1 | 6
8 | 2020-06-24 | 2 | 已維修 | 主梁 |  | 35792 |  | 1 | 8
9 | 2020-06-24 | 2 | 已維修 | 主梁 |  | 35792 |  | 1 | 8
1 | 2020-06-01 | 2 | 未維修 | 橋台 |  | 35852 | 南港聯絡道主線2號橋 | 2 | 6
2 | 2020-06-01 | 2 | 未維修 | 橋台 |  | 35852 |  | 2 | 6
3 | 2020-06-01 | 2 | 未維修 | 主梁 |  | 35852 |  | 2 | 8
4 | 2020-06-01 | 2 | 未維修 | 橋護欄 |  | 35852 |  | 2 | 3
5 | 2020-06-01 | 2 | 未維修 | 橋護欄 |  | 35852 |  | 2 | 3
6 | 2020-06-01 | 2 | 未維修 | 伸縮縫 |  | 35852 |  | 2 | 6
7 | 2020-06-01 | 2 | 未維修 | 伸縮縫 |  | 35852 |  | 2 | 6
8 | 2020-06-01 | 2 | 未維修 | 橋護欄 |  | 35852 |  | 2 | 3
9 | 2020-06-01 | 2 | 未維修 | 橋護欄 |  | 35852 |  | 2 | 3
10 | 2020-06-01 | 2 | 未維修 | 橋墩／帽梁 |  | 35852 |  | 2 | 7
11 | 2020-06-01 | 2 | 未維修 | 橋墩／帽梁 |  | 35852 |  | 2 | 7
12 | 2020-06-01 | 2 | 未維修 | 橋墩／帽梁 |  | 35852 |  | 2 | 7
13 | 2020-06-01 | 2 | 未維修 | 橋墩／帽梁 |  | 35852 |  | 2 | 7
14 | 2020-06-01 | 2 | 未維修 | 橋墩／帽梁 |  | 35852 |  | 2 | 7
15 | 2020-06-01 | 2 | 未維修 | 橋墩／帽梁 |  | 35852 |  | 2 | 7
16 | 2020-06-01 | 2 | 未維修 | 橋墩／帽梁 |  | 35852 |  | 2 | 7
17 | 2020-06-01 | 2 | 未維修 | 橋墩／帽梁 |  | 35852 |  | 2 | 7
18 | 2020-06-01 | 2 | 未維修 | 橋梁排水設施 |  | 35852 |  | 2 | 4
19 | 2020-06-01 | 2 | 未維修 | 橋墩／帽梁 |  | 35852 |  | 2 | 7
20 | 2020-06-01 | 1 | 未維修 | 橋護欄 |  | 35852 |  | 1 | 3
21 | 2020-06-01 | 2 | 未維修 | 支承／支承墊／阻尼裝置 |  | 35852 |  | 2 | 5
22 | 2020-06-01 | 2 | 未維修 | 橋護欄 |  | 35852 |  | 2 | 3
23 | 2020-06-01 | 2 | 未維修 | 橋護欄 |  | 35852 |  | 2 | 3
24 | 2020-06-01 | 2 | 未維修 | 伸縮縫 |  | 35852 |  | 2 | 6
25 | 2020-06-01 | 2 | 未維修 | 橋墩／帽梁 |  | 35852 |  | 2 | 7
26 | 2020-06-01 | 2 | 未維修 | 橋墩／帽梁 |  | 35852 |  | 2 | 7
27 | 2020-06-01 | 2 | 未維修 | 橋墩／帽梁 |  | 35852 |  | 2 | 7
28 | 2020-06-01 | 2 | 未維修 | 橋墩／帽梁 |  | 35852 |  | 2 | 7
29 | 2020-06-01 | 2 | 未維修 | 橋墩／帽梁 |  | 35852 |  | 2 | 7
30 | 2020-06-01 | 2 | 未維修 | 橋墩／帽梁 |  | 35852 |  | 2 | 7
31 | 2020-06-01 | 2 | 未維修 | 橋墩／帽梁 |  | 35852 |  | 2 | 7
32 | 2020-06-01 | 2 | 未維修 | 橋墩／帽梁 |  | 35852 |  | 2 | 7
33 | 2020-06-01 | 2 | 未維修 | 橋墩／帽梁 |  | 35852 |  | 2 | 7
34 | 2020-06-01 | 2 | 未維修 | 橋墩／帽梁 |  | 35852 |  | 2 | 7
35 | 2020-06-01 | 2 | 未維修 | 橋墩／帽梁 |  | 35852 |  | 2 | 7
36 | 2020-06-01 | 2 | 未維修 | 橋墩／帽梁 |  | 35852 |  | 2 | 7
37 | 2020-06-01 | 2 | 未維修 | 橋墩／帽梁 |  | 35852 |  | 2 | 7
38 | 2020-06-01 | 2 | 未維修 | 橋墩／帽梁 |  | 35852 |  | 2 | 7
39 | 2020-06-01 | 2 | 未維修 | 橋墩／帽梁 |  | 35852 |  | 2 | 7
40 | 2020-06-01 | 2 | 未維修 | 橋墩／帽梁 |  | 35852 |  | 2 | 7
41 | 2020-06-01 | 2 | 未維修 | 橋墩／帽梁 |  | 35852 |  | 2 | 7
42 | 2020-06-01 | 2 | 未維修 | 橋墩／帽梁 |  | 35852 |  | 2 | 7
43 | 2020-06-01 | 2 | 未維修 | 橋台 |  | 35852 |  | 2 | 6
44 | 2020-06-01 | 2 | 未維修 | 橋台 |  | 35852 |  | 2 | 6
45 | 2020-06-01 | 2 | 未維修 | 橋護欄 |  | 35852 |  | 2 | 3
46 | 2020-06-01 | 2 | 未維修 | 伸縮縫 |  | 35852 |  | 2 | 6
47 | 2020-06-01 | 2 | 未維修 | 橋護欄 |  | 35852 |  | 2 | 3
48 | 2020-06-01 | 2 | 未維修 | 橋護欄 |  | 35852 |  | 2 | 3
49 | 2020-06-01 | 2 | 未維修 | 橋墩／帽梁 |  | 35852 |  | 2 | 7
50 | 2020-06-01 | 2 | 未維修 | 橋墩／帽梁 |  | 35852 |  | 2 | 7
51 | 2020-06-01 | 2 | 未維修 | 支承／支承墊／阻尼裝置 |  | 35852 |  | 2 | 5
52 | 2020-06-01 | 2 | 未維修 | 橋墩／帽梁 |  | 35852 |  | 2 | 7
53 | 2020-06-01 | 2 | 未維修 | 橋墩／帽梁 |  | 35852 |  | 2 | 7
54 | 2020-06-01 | 2 | 未維修 | 橋墩／帽梁 |  | 35852 |  | 2 | 7
55 | 2020-06-01 | 2 | 未維修 | 橋墩／帽梁 |  | 35852 |  | 2 | 7
56 | 2020-06-01 | 2 | 未維修 | 橋墩／帽梁 |  | 35852 |  | 2 | 7
57 | 2020-06-01 | 1 | 未維修 | 橋墩／帽梁 |  | 35852 |  | 1 | 7
58 | 2020-06-01 | 2 | 未維修 | 橋墩／帽梁 |  | 35852 |  | 2 | 7
59 | 2020-06-01 | 1 | 未維修 | 翼牆／擋土牆 |  | 35852 |  | 1 | 5
60 | 2020-06-01 | 2 | 未維修 | 支承／支承墊／阻尼裝置 |  | 35852 |  | 2 | 5
61 | 2020-06-01 | 2 | 未維修 | 橋台 |  | 35852 |  | 2 | 6
62 | 2020-06-01 | 2 | 未維修 | 橋台 |  | 35852 |  | 2 | 6
63 | 2020-06-01 | 2 | 未維修 | 橋梁排水設施 |  | 35852 |  | 2 | 4
64 | 2020-06-01 | 2 | 未維修 | 橋梁排水設施 |  | 35852 |  | 2 | 4
65 | 2020-06-01 | 2 | 未維修 | 伸縮縫 |  | 35852 |  | 2 | 6
66 | 2020-06-01 | 2 | 未維修 | 伸縮縫 |  | 35852 |  | 2 | 6
67 | 2020-06-01 | 2 | 未維修 | 橋梁排水設施 |  | 35852 |  | 2 | 4
68 | 2020-06-01 | 2 | 未維修 | 橋梁排水設施 |  | 35852 |  | 2 | 4
69 | 2020-06-01 | 2 | 未維修 | 橋墩／帽梁 |  | 35852 |  | 2 | 7
70 | 2020-06-01 | 2 | 未維修 | 橋梁排水設施 |  | 35852 |  | 2 | 4
71 | 2020-06-01 | 2 | 未維修 | 橋墩／帽梁 |  | 35852 |  | 2 | 7
72 | 2020-06-01 | 2 | 未維修 | 橋墩／帽梁 |  | 35852 |  | 2 | 7
73 | 2020-06-01 | 2 | 未維修 | 橋墩／帽梁 |  | 35852 |  | 2 | 7
74 | 2020-06-01 | 2 | 未維修 | 橋墩／帽梁 |  | 35852 |  | 2 | 7
75 | 2020-06-01 | 2 | 未維修 | 橋墩／帽梁 |  | 35852 |  | 2 | 7
76 | 2020-06-01 | 2 | 未維修 | 橋墩／帽梁 |  | 35852 |  | 2 | 7
1 | 2020-06-02 | 2 | 未維修 | 伸縮縫 |  | 35853 | 南港聯絡道匝道B橋 | 2 | 6
2 | 2020-06-02 | 2 | 未維修 | 橋護欄 |  | 35853 |  | 2 | 3
3 | 2020-06-02 | 2 | 未維修 | 橋護欄 |  | 35853 |  | 2 | 3
4 | 2020-06-02 | 2 | 未維修 | 橋梁排水設施 |  | 35853 |  | 2 | 4
5 | 2020-06-02 | 2 | 未維修 | 橋台 |  | 35853 |  | 2 | 6
6 | 2020-06-02 | 2 | 未維修 | 橋台 |  | 35853 |  | 2 | 6
7 | 2020-06-02 | 2 | 未維修 | 橋護欄 |  | 35853 |  | 2 | 3
8 | 2020-06-02 | 2 | 未維修 | 橋面板 |  | 35853 |  | 2 | 7
9 | 2020-06-02 | 2 | 未維修 | 支承／支承墊／阻尼裝置 |  | 35853 |  | 2 | 5
10 | 2020-06-02 | 2 | 未維修 | 橋台 |  | 35853 |  | 2 | 6
11 | 2020-06-02 | 2 | 未維修 | 橋護欄 |  | 35853 |  | 2 | 3
12 | 2020-06-02 | 2 | 未維修 | 橋墩／帽梁 |  | 35853 |  | 2 | 7
1 | 2020-10-20 | 1 | 未維修 | 引道路堤保護措施 |  | 40484 | 景美溪橋(E、W) | 1 | 3
2 | 2020-06-11 | 2 | 未維修 | 橋護欄 |  | 40484 |  | 2 | 3
3 | 2020-10-20 | 1 | 未維修 | 支承／支承墊／阻尼裝置 |  | 40484 |  | 1 | 5
4 | 2020-06-11 | 2 | 未維修 | 主梁 |  | 40484 |  | 2 | 8
5 | 2020-10-20 | 1 | 未維修 | 橋護欄 |  | 40484 |  | 1 | 3
6 | 2020-06-11 | 2 | 未維修 | 橋台 |  | 40484 |  | 2 | 6
7 | 2020-10-20 | 1 | 未維修 | 引道路堤保護措施 |  | 40484 |  | 1 | 3
8 | 2020-06-11 | 2 | 未維修 | 橋台 |  | 40484 |  | 2 | 6
9 | 2020-10-20 | 1 | 未維修 | 橋台 |  | 40484 |  | 1 | 6
10 | 2020-06-11 | 2 | 未維修 | 主梁 |  | 40484 |  | 2 | 8
11 | 2020-10-20 | 1 | 未維修 | 主梁 |  | 40484 |  | 1 | 8
12 | 2020-06-11 | 2 | 未維修 | 橋台 |  | 40484 |  | 2 | 6
13 | 2020-10-20 | 2 | 未維修 | 主梁 |  | 40484 |  | 2 | 8
14 | 2020-06-11 | 2 | 未維修 | 支承／支承墊／阻尼裝置 |  | 40484 |  | 2 | 5
15 | 2020-10-20 | 1 | 未維修 | 橋台 |  | 40484 |  | 1 | 6
16 | 2020-06-11 | 2 | 未維修 | 橋台 |  | 40484 |  | 2 | 6
17 | 2020-10-20 | 2 | 未維修 | 支承／支承墊／阻尼裝置 |  | 40484 |  | 2 | 5
18 | 2020-06-11 | 2 | 未維修 | 引道路堤 |  | 40484 |  | 2 | 3
19 | 2020-10-20 | 1 | 未維修 | 主梁 |  | 40484 |  | 1 | 8
20 | 2020-06-11 | 2 | 未維修 | 主梁 |  | 40484 |  | 2 | 8
21 | 2020-06-11 | 2 | 未維修 | 橋台 |  | 40484 |  | 2 | 6
22 | 2020-06-11 | 2 | 未維修 | 橋墩／帽梁 |  | 40484 |  | 2 | 7
23 | 2020-06-11 | 1 | 未維修 | 橋面板 |  | 40484 |  | 1 | 7
24 | 2020-06-11 | 2 | 未維修 | 橋墩／帽梁 |  | 40484 |  | 2 | 7
25 | 2020-06-11 | 2 | 未維修 | 橋台 |  | 40484 |  | 2 | 6
26 | 2020-06-11 | 1 | 未維修 | 橋台 |  | 40484 |  | 1 | 6
27 | 2020-06-11 | 2 | 未維修 | 橋台 |  | 40484 |  | 2 | 6
28 | 2020-06-11 | 2 | 未維修 | 橋台 |  | 40484 |  | 2 | 6
29 | 2020-06-11 | 1 | 未維修 | 橋面板 |  | 40484 |  | 1 | 7
30 | 2020-06-11 | 2 | 未維修 | 支承／支承墊／阻尼裝置 |  | 40484 |  | 2 | 5
31 | 2020-06-11 | 2 | 未維修 | 橋台 |  | 40484 |  | 2 | 6
32 | 2020-06-11 | 1 | 未維修 | 橋台 |  | 40484 |  | 1 | 6
33 | 2020-06-11 | 1 | 未維修 | 橋墩／帽梁 |  | 40484 |  | 1 | 7
34 | 2020-06-11 | 2 | 未維修 | 橋面板 |  | 40484 |  | 2 | 7
35 | 2020-06-11 | 2 | 未維修 | 橋面板 |  | 40484 |  | 2 | 7
36 | 2020-06-11 | 2 | 未維修 | 橋台 |  | 40484 |  | 2 | 6
37 | 2020-06-11 | 2 | 未維修 | 主梁 |  | 40484 |  | 2 | 8
38 | 2020-06-11 | 2 | 未維修 | 橋面板 |  | 40484 |  | 2 | 7
39 | 2020-06-11 | 2 | 未維修 | 防落設施 |  | 40484 |  | 2 | 5
40 | 2020-10-20 | 1 | 已維修 | 伸縮縫 | 2020-11-18 | 40484 |  | 1 | 6
41 | 2020-06-11 | 2 | 已維修 | 伸縮縫 | 2020-11-18 | 40484 |  | 1 | 6
42 | 2020-10-20 | 2 | 已維修 | 橋梁排水設施 | 2023-02-24 | 40484 |  | 1 | 4
43 | 2020-06-11 | 1 | 已維修 | 伸縮縫 | 2020-11-18 | 40484 |  | 1 | 6
44 | 2020-10-20 | 1 | 已維修 | 橋梁排水設施 | 2023-02-24 | 40484 |  | 1 | 4
45 | 2020-10-20 | 2 | 已維修 | 伸縮縫 | 2020-11-18 | 40484 |  | 1 | 6
1 | 2020-06-30 | 2 | 未維修 | 橋護欄 |  | 40492 | 西三號橋(復興橋) | 2 | 3
2 | 2020-06-30 | 2 | 未維修 | 橋台 |  | 40492 |  | 2 | 6
3 | 2020-06-30 | 2 | 未維修 | 橋台 |  | 40492 |  | 2 | 6
4 | 2020-06-30 | 2 | 未維修 | 橋護欄 |  | 40492 |  | 2 | 3
5 | 2020-06-30 | 2 | 未維修 | 橋護欄 |  | 40492 |  | 2 | 3
6 | 2020-06-30 | 2 | 未維修 | 橋墩／帽梁 |  | 40492 |  | 2 | 7
7 | 2020-06-30 | 1 | 未維修 | 橋台 |  | 40492 |  | 1 | 6
8 | 2020-06-30 | 2 | 未維修 | 伸縮縫 |  | 40492 |  | 2 | 6
9 | 2020-06-30 | 2 | 未維修 | 橋台 |  | 40492 |  | 2 | 6
10 | 2020-06-30 | 2 | 未維修 | 橋墩／帽梁 |  | 40492 |  | 2 | 7
11 | 2020-06-30 | 2 | 未維修 | 橫隔梁 |  | 40492 |  | 2 | 6
12 | 2020-06-30 | 2 | 未維修 | 伸縮縫 |  | 40492 |  | 2 | 6
13 | 2020-06-30 | 2 | 未維修 | 伸縮縫 |  | 40492 |  | 2 | 6
14 | 2020-06-30 | 2 | 未維修 | 橋護欄 |  | 40492 |  | 2 | 3
15 | 2020-06-30 | 2 | 未維修 | 橋台 |  | 40492 |  | 2 | 6
16 | 2020-06-30 | 2 | 未維修 | 橋面板 |  | 40492 |  | 2 | 7
17 | 2020-06-30 | 2 | 未維修 | 橋墩／帽梁 |  | 40492 |  | 2 | 7
18 | 2020-06-30 | 2 | 未維修 | 橋墩／帽梁 |  | 40492 |  | 2 | 7
19 | 2020-06-30 | 2 | 未維修 | 防落設施 |  | 40492 |  | 2 | 5
20 | 2020-06-30 | 2 | 未維修 | 主梁 |  | 40492 |  | 2 | 8
21 | 2020-06-30 | 2 | 已維修 | 橋梁排水設施 | 2023-02-02 | 40492 |  | 1 | 4
1 | 2020-06-24 | 2 | 未維修 | 橋台 |  | 40493 | 西四號橋(德安橋) | 2 | 6
2 | 2020-06-24 | 2 | 未維修 | 橋面板 |  | 40493 |  | 2 | 7
3 | 2020-06-24 | 2 | 未維修 | 主梁 |  | 40493 |  | 2 | 8
4 | 2020-06-24 | 2 | 未維修 | 橋台 |  | 40493 |  | 2 | 6
5 | 2020-06-24 | 2 | 未維修 | 橋面板 |  | 40493 |  | 2 | 7
6 | 2020-06-24 | 1 | 未維修 | 主梁 |  | 40493 |  | 1 | 8
7 | 2020-06-24 | 1 | 未維修 | 主梁 |  | 40493 |  | 1 | 8
8 | 2020-06-24 | 2 | 未維修 | 橋墩／帽梁 |  | 40493 |  | 2 | 7
9 | 2020-06-24 | 2 | 未維修 | 橋墩／帽梁 |  | 40493 |  | 2 | 7
10 | 2020-06-24 | 1 | 未維修 | 橋墩／帽梁 |  | 40493 |  | 1 | 7
11 | 2020-06-24 | 2 | 未維修 | 橋墩／帽梁 |  | 40493 |  | 2 | 7
12 | 2020-06-24 | 2 | 未維修 | 橋墩／帽梁 |  | 40493 |  | 2 | 7
13 | 2020-06-24 | 2 | 未維修 | 橋墩／帽梁 |  | 40493 |  | 2 | 7
14 | 2020-06-24 | 1 | 未維修 | 橋梁排水設施 |  | 40493 |  | 1 | 4
15 | 2020-06-24 | 1 | 未維修 | 橋墩／帽梁 |  | 40493 |  | 1 | 7
16 | 2020-06-24 | 1 | 未維修 | 橋面板 |  | 40493 |  | 1 | 7
17 | 2020-06-24 | 2 | 未維修 | 伸縮縫 |  | 40493 |  | 2 | 6
18 | 2020-06-24 | 2 | 未維修 | 橋台 |  | 40493 |  | 2 | 6
19 | 2020-06-24 | 2 | 未維修 | 伸縮縫 |  | 40493 |  | 2 | 6
20 | 2020-06-24 | 1 | 未維修 | 伸縮縫 |  | 40493 |  | 1 | 6
21 | 2020-06-24 | 2 | 未維修 | 伸縮縫 |  | 40493 |  | 2 | 6
22 | 2020-06-24 | 1 | 未維修 | 橋梁排水設施 |  | 40493 |  | 1 | 4
23 | 2020-06-24 | 2 | 未維修 | 主梁 |  | 40493 |  | 2 | 8
24 | 2020-06-24 | 1 | 未維修 | 橋墩／帽梁 |  | 40493 |  | 1 | 7
25 | 2020-06-24 | 2 | 未維修 | 橋墩／帽梁 |  | 40493 |  | 2 | 7
26 | 2020-06-24 | 1 | 未維修 | 橫隔梁 |  | 40493 |  | 1 | 6
27 | 2020-06-24 | 2 | 未維修 | 橋墩／帽梁 |  | 40493 |  | 2 | 7
28 | 2020-06-24 | 2 | 已維修 | 主梁 |  | 40493 |  | 1 | 8
29 | 2020-06-24 | 2 | 已維修 | 主梁 |  | 40493 |  | 1 | 8
30 | 2020-06-24 | 1 | 已維修 | 主梁 |  | 40493 |  | 1 | 8
31 | 2020-06-24 | 2 | 已維修 | 主梁 |  | 40493 |  | 1 | 8
32 | 2020-06-24 | 2 | 已維修 | 主梁 |  | 40493 |  | 1 | 8
33 | 2020-06-24 | 2 | 已維修 | 主梁 |  | 40493 |  | 1 | 8
34 | 2020-06-24 | 2 | 已維修 | 主梁 |  | 40493 |  | 1 | 8
35 | 2020-06-24 | 1 | 已維修 | 主梁 |  | 40493 |  | 1 | 8
36 | 2020-06-24 | 2 | 已維修 | 主梁 |  | 40493 |  | 1 | 8
37 | 2020-06-24 | 2 | 已維修 | 主梁 |  | 40493 |  | 1 | 8
38 | 2020-06-24 | 2 | 已維修 | 主梁 |  | 40493 |  | 1 | 8
39 | 2020-06-24 | 3 | 已維修 | 支承／支承墊／阻尼裝置 | 2020-09-30 | 40493 |  | 1 | 5
40 | 2020-06-24 | 2 | 已維修 | 主梁 |  | 40493 |  | 1 | 8
41 | 2020-06-24 | 2 | 已維修 | 主梁 |  | 40493 |  | 1 | 8
42 | 2020-06-24 | 2 | 已維修 | 橋墩／帽梁 |  | 40493 |  | 1 | 7
43 | 2020-06-24 | 2 | 已維修 | 主梁 |  | 40493 |  | 1 | 8
44 | 2020-06-24 | 2 | 已維修 | 主梁 |  | 40493 |  | 1 | 8
45 | 2020-06-24 | 2 | 已維修 | 主梁 |  | 40493 |  | 1 | 8
46 | 2020-06-24 | 2 | 已維修 | 主梁 |  | 40493 |  | 1 | 8
47 | 2020-06-24 | 1 | 已維修 | 主梁 |  | 40493 |  | 1 | 8
48 | 2020-06-24 | 2 | 已維修 | 主梁 |  | 40493 |  | 1 | 8
49 | 2020-06-24 | 1 | 已維修 | 主梁 |  | 40493 |  | 1 | 8
50 | 2020-06-24 | 2 | 已維修 | 橫隔梁 |  | 40493 |  | 1 | 6
51 | 2020-06-24 | 1 | 已維修 | 主梁 |  | 40493 |  | 1 | 8
52 | 2020-06-24 | 2 | 已維修 | 主梁 |  | 40493 |  | 1 | 8
53 | 2020-06-24 | 2 | 已維修 | 主梁 |  | 40493 |  | 1 | 8
54 | 2020-06-24 | 2 | 已維修 | 主梁 |  | 40493 |  | 1 | 8
55 | 2020-06-24 | 2 | 已維修 | 橋梁排水設施 |  | 40493 |  | 1 | 4
56 | 2020-06-24 | 1 | 已維修 | 主梁 |  | 40493 |  | 1 | 8
57 | 2020-06-24 | 2 | 已維修 | 主梁 |  | 40493 |  | 1 | 8
58 | 2020-06-24 | 2 | 已維修 | 主梁 |  | 40493 |  | 1 | 8
59 | 2020-06-24 | 2 | 已維修 | 主梁 |  | 40493 |  | 1 | 8
60 | 2020-06-24 | 1 | 已維修 | 主梁 |  | 40493 |  | 1 | 8
61 | 2020-06-24 | 2 | 已維修 | 橫隔梁 |  | 40493 |  | 1 | 6
62 | 2020-06-24 | 2 | 已維修 | 主梁 |  | 40493 |  | 1 | 8
1 | 2020-06-03 | 2 | 未維修 | 橋墩／帽梁 |  | 35625 | 09-石碇交流道穿越橋(S) | 2 | 7
2 | 2020-06-03 | 2 | 未維修 | 橋墩／帽梁 |  | 35625 |  | 2 | 7
3 | 2020-06-03 | 2 | 未維修 | 橋台 |  | 35625 |  | 2 | 6
4 | 2020-06-03 | 2 | 未維修 | 橋面板 |  | 35625 |  | 2 | 7
5 | 2020-06-03 | 2 | 未維修 | 橋台 |  | 35625 |  | 2 | 6
6 | 2020-06-03 | 2 | 未維修 | 橋台 |  | 35625 |  | 2 | 6
7 | 2020-06-03 | 2 | 未維修 | 橋台 |  | 35625 |  | 2 | 6
8 | 2020-06-03 | 2 | 未維修 | 橋護欄 |  | 35625 |  | 2 | 3
9 | 2020-06-03 | 2 | 未維修 | 橋台 |  | 35625 |  | 2 | 6
10 | 2020-06-03 | 2 | 未維修 | 橋台 |  | 35625 |  | 2 | 6
11 | 2020-06-03 | 2 | 未維修 | 橋護欄 |  | 35625 |  | 2 | 3
12 | 2020-06-03 | 2 | 未維修 | 橋面板 |  | 35625 |  | 2 | 7
13 | 2020-06-03 | 2 | 未維修 | 橋護欄 |  | 35625 |  | 2 | 3
14 | 2020-06-03 | 2 | 未維修 | 橋台 |  | 35625 |  | 2 | 6
15 | 2020-06-03 | 1 | 未維修 | 橋護欄 |  | 35625 |  | 1 | 3
16 | 2020-06-03 | 2 | 未維修 | 橋面板 |  | 35625 |  | 2 | 7
17 | 2020-06-03 | 2 | 未維修 | 橋護欄 |  | 35625 |  | 2 | 3
18 | 2020-06-03 | 2 | 未維修 | 橋台 |  | 35625 |  | 2 | 6
19 | 2020-06-03 | 3 | 已維修 | 橋台 | 2021-04-13 | 35625 |  | 1 | 6
1 | 2020-06-03 | 1 | 未維修 | 橋護欄 |  | 35626 | 10-石碇交流道穿越橋(N) | 1 | 3
2 | 2020-06-03 | 2 | 未維修 | 橋面板 |  | 35626 |  | 2 | 7
3 | 2020-06-03 | 2 | 未維修 | 橋台 |  | 35626 |  | 2 | 6
4 | 2020-06-03 | 2 | 未維修 | 橋台 |  | 35626 |  | 2 | 6
5 | 2020-06-03 | 2 | 未維修 | 橋台 |  | 35626 |  | 2 | 6
6 | 2020-06-03 | 2 | 未維修 | 橋台 |  | 35626 |  | 2 | 6
7 | 2020-06-03 | 2 | 未維修 | 橋面板 |  | 35626 |  | 2 | 7
8 | 2020-06-03 | 2 | 未維修 | 橋護欄 |  | 35626 |  | 2 | 3
9 | 2020-06-03 | 2 | 未維修 | 橋面板 |  | 35626 |  | 2 | 7
10 | 2020-06-03 | 2 | 未維修 | 橋台 |  | 35626 |  | 2 | 6
11 | 2020-06-03 | 2 | 未維修 | 橋護欄 |  | 35626 |  | 2 | 3
12 | 2020-06-03 | 1 | 未維修 | 橋面板 |  | 35626 |  | 1 | 7
13 | 2020-06-03 | 2 | 未維修 | 橋台 |  | 35626 |  | 2 | 6
14 | 2020-06-03 | 1 | 未維修 | 橋墩／帽梁 |  | 35626 |  | 1 | 7
15 | 2020-06-03 | 2 | 已維修 | 引道路堤保護措施 |  | 35626 |  | 1 | 3
1 | 2020-06-02 | 1 | 未維修 | 橋台 |  | 35627 | 11-石碇高架橋(N、 S) | 1 | 6
2 | 2020-06-02 | 1 | 未維修 | 伸縮縫 |  | 35627 |  | 1 | 6
3 | 2020-06-02 | 1 | 未維修 | 橋墩基礎 |  | 35627 |  | 1 | 8
4 | 2020-06-02 | 1 | 未維修 | 橋墩／帽梁 |  | 35627 |  | 1 | 7
5 | 2020-06-02 | 1 | 未維修 | 橋墩／帽梁 |  | 35627 |  | 1 | 7
6 | 2020-06-02 | 1 | 未維修 | 橋墩／帽梁 |  | 35627 |  | 1 | 7
7 | 2020-06-02 | 1 | 未維修 | 橋墩／帽梁 |  | 35627 |  | 1 | 7
8 | 2020-06-02 | 1 | 未維修 | 橋面板 |  | 35627 |  | 1 | 7
9 | 2020-06-02 | 1 | 未維修 | 橋面板 |  | 35627 |  | 1 | 7
10 | 2020-06-02 | 1 | 未維修 | 橋墩／帽梁 |  | 35627 |  | 1 | 7
11 | 2020-06-02 | 1 | 未維修 | 橋面板 |  | 35627 |  | 1 | 7
12 | 2020-06-02 | 1 | 未維修 | 橋墩／帽梁 |  | 35627 |  | 1 | 7
13 | 2020-06-02 | 1 | 未維修 | 橋墩基礎 |  | 35627 |  | 1 | 8
14 | 2020-06-02 | 1 | 未維修 | 橋墩／帽梁 |  | 35627 |  | 1 | 7
15 | 2020-06-02 | 2 | 未維修 | 橋面板 |  | 35627 |  | 2 | 7
16 | 2020-06-02 | 1 | 未維修 | 橋墩／帽梁 |  | 35627 |  | 1 | 7
17 | 2020-06-02 | 2 | 未維修 | 主梁 |  | 35627 |  | 2 | 8
18 | 2020-06-02 | 1 | 未維修 | 橋墩基礎 |  | 35627 |  | 1 | 8
19 | 2020-06-02 | 1 | 未維修 | 橋墩基礎 |  | 35627 |  | 1 | 8
20 | 2020-06-02 | 1 | 未維修 | 橋墩／帽梁 |  | 35627 |  | 1 | 7
21 | 2020-06-02 | 1 | 未維修 | 橋面板 |  | 35627 |  | 1 | 7
22 | 2020-06-02 | 1 | 未維修 | 橋面板 |  | 35627 |  | 1 | 7
23 | 2020-06-02 | 1 | 未維修 | 橋墩／帽梁 |  | 35627 |  | 1 | 7
24 | 2020-06-02 | 1 | 未維修 | 主梁 |  | 35627 |  | 1 | 8
25 | 2020-06-02 | 1 | 未維修 | 橋墩／帽梁 |  | 35627 |  | 1 | 7
26 | 2020-06-02 | 1 | 未維修 | 橋墩／帽梁 |  | 35627 |  | 1 | 7
27 | 2020-06-02 | 1 | 未維修 | 橋面板 |  | 35627 |  | 1 | 7
28 | 2020-06-02 | 1 | 未維修 | 橋墩／帽梁 |  | 35627 |  | 1 | 7
29 | 2020-06-02 | 1 | 未維修 | 橋台 |  | 35627 |  | 1 | 6
30 | 2020-06-02 | 2 | 未維修 | 橋墩／帽梁 |  | 35627 |  | 2 | 7
31 | 2020-06-02 | 2 | 未維修 | 橋墩／帽梁 |  | 35627 |  | 2 | 7
32 | 2020-06-02 | 1 | 未維修 | 伸縮縫 |  | 35627 |  | 1 | 6
33 | 2020-06-02 | 2 | 未維修 | 橋台 |  | 35627 |  | 2 | 6
34 | 2020-06-02 | 2 | 未維修 | 支承／支承墊／阻尼裝置 |  | 35627 |  | 2 | 5
35 | 2020-06-02 | 2 | 未維修 | 伸縮縫 |  | 35627 |  | 2 | 6
36 | 2020-06-02 | 2 | 未維修 | 主梁 |  | 35627 |  | 2 | 8
37 | 2020-06-02 | 2 | 未維修 | 主梁 |  | 35627 |  | 2 | 8
38 | 2020-06-02 | 2 | 未維修 | 引道路堤保護措施 |  | 35627 |  | 2 | 3
39 | 2020-06-02 | 2 | 未維修 | 橋台 |  | 35627 |  | 2 | 6
40 | 2020-06-02 | 2 | 未維修 | 支承／支承墊／阻尼裝置 |  | 35627 |  | 2 | 5
41 | 2020-06-02 | 2 | 未維修 | 支承／支承墊／阻尼裝置 |  | 35627 |  | 2 | 5
42 | 2020-06-02 | 2 | 未維修 | 支承／支承墊／阻尼裝置 |  | 35627 |  | 2 | 5
43 | 2020-06-02 | 2 | 未維修 | 橋護欄 |  | 35627 |  | 2 | 3
44 | 2020-06-02 | 2 | 未維修 | 橋護欄 |  | 35627 |  | 2 | 3
45 | 2020-06-02 | 2 | 未維修 | 橋台 |  | 35627 |  | 2 | 6
46 | 2020-06-02 | 1 | 未維修 | 橋台 |  | 35627 |  | 1 | 6
47 | 2020-06-02 | 2 | 未維修 | 伸縮縫 |  | 35627 |  | 2 | 6
48 | 2020-06-02 | 2 | 未維修 | 橋台 |  | 35627 |  | 2 | 6
49 | 2020-06-02 | 2 | 未維修 | 支承／支承墊／阻尼裝置 |  | 35627 |  | 2 | 5
50 | 2020-06-02 | 2 | 未維修 | 引道路堤 |  | 35627 |  | 2 | 3
51 | 2020-06-02 | 2 | 未維修 | 伸縮縫 |  | 35627 |  | 2 | 6
52 | 2020-06-02 | 2 | 未維修 | 支承／支承墊／阻尼裝置 |  | 35627 |  | 2 | 5
53 | 2020-06-02 | 2 | 未維修 | 支承／支承墊／阻尼裝置 |  | 35627 |  | 2 | 5
1 | 2020-04-28 | 2 | 未維修 | 支承／支承墊／阻尼裝置 |  | 35628 | 12-潭邊橋(N、S) | 2 | 5
2 | 2020-04-28 | 2 | 未維修 | 橋台 |  | 35628 |  | 2 | 6
3 | 2020-04-28 | 2 | 未維修 | 翼牆／擋土牆 |  | 35628 |  | 2 | 5
4 | 2020-04-28 | 2 | 未維修 | 橋台 |  | 35628 |  | 2 | 6
5 | 2020-04-28 | 2 | 未維修 | 翼牆／擋土牆 |  | 35628 |  | 2 | 5
6 | 2020-04-28 | 1 | 未維修 | 橋台 |  | 35628 |  | 1 | 6
7 | 2020-04-28 | 2 | 未維修 | 支承／支承墊／阻尼裝置 |  | 35628 |  | 2 | 5
8 | 2020-04-28 | 2 | 未維修 | 橋護欄 |  | 35628 |  | 2 | 3
9 | 2020-04-28 | 2 | 未維修 | 主梁 |  | 35628 |  | 2 | 8
10 | 2020-04-28 | 2 | 未維修 | 橋護欄 |  | 35628 |  | 2 | 3
11 | 2020-04-28 | 2 | 未維修 | 支承／支承墊／阻尼裝置 |  | 35628 |  | 2 | 5
12 | 2020-04-28 | 2 | 未維修 | 橋護欄 |  | 35628 |  | 2 | 3
13 | 2020-04-28 | 2 | 未維修 | 橋護欄 |  | 35628 |  | 2 | 3
14 | 2020-04-28 | 2 | 未維修 | 橋台 |  | 35628 |  | 2 | 6
15 | 2020-04-28 | 2 | 未維修 | 引道路堤保護措施 |  | 35628 |  | 2 | 3
16 | 2020-04-28 | 1 | 未維修 | 橋台 |  | 35628 |  | 1 | 6
17 | 2020-04-28 | 2 | 未維修 | 主梁 |  | 35628 |  | 2 | 8
18 | 2020-04-28 | 2 | 未維修 | 橋台 |  | 35628 |  | 2 | 6
19 | 2020-04-28 | 1 | 未維修 | 橋台 |  | 35628 |  | 1 | 6
20 | 2020-04-28 | 2 | 未維修 | 伸縮縫 |  | 35628 |  | 2 | 6
21 | 2020-04-28 | 2 | 未維修 | 翼牆／擋土牆 |  | 35628 |  | 2 | 5
22 | 2020-04-28 | 2 | 未維修 | 其他 |  | 35628 |  | 2 | 1
23 | 2020-04-28 | 1 | 未維修 | 橋墩／帽梁 |  | 35628 |  | 1 | 7
24 | 2020-04-28 | 1 | 未維修 | 伸縮縫 |  | 35628 |  | 1 | 6
25 | 2020-04-28 | 2 | 未維修 | 橋台 |  | 35628 |  | 2 | 6
26 | 2020-04-28 | 1 | 未維修 | 橋面板 |  | 35628 |  | 1 | 7
27 | 2020-04-28 | 1 | 未維修 | 主梁 |  | 35628 |  | 1 | 8
28 | 2020-04-28 | 2 | 未維修 | 橋面板 |  | 35628 |  | 2 | 7
29 | 2020-04-28 | 2 | 未維修 | 支承／支承墊／阻尼裝置 |  | 35628 |  | 2 | 5
30 | 2020-04-28 | 1 | 未維修 | 橋面板 |  | 35628 |  | 1 | 7
31 | 2020-04-28 | 2 | 未維修 | 橋面板 |  | 35628 |  | 2 | 7
1 | 2020-04-29 | 1 | 未維修 | 河道 |  | 35629 | 13-烏塗溪橋(N、S) | 1 | 4
2 | 2020-04-29 | 1 | 未維修 | 伸縮縫 |  | 35629 |  | 1 | 6
3 | 2020-04-29 | 1 | 未維修 | 橋護欄 |  | 35629 |  | 1 | 3
4 | 2020-04-29 | 1 | 未維修 | 伸縮縫 |  | 35629 |  | 1 | 6
5 | 2020-04-29 | 2 | 未維修 | 伸縮縫 |  | 35629 |  | 2 | 6
6 | 2020-04-29 | 2 | 未維修 | 伸縮縫 |  | 35629 |  | 2 | 6
7 | 2020-04-29 | 1 | 未維修 | 橋台 |  | 35629 |  | 1 | 6
8 | 2020-04-29 | 2 | 未維修 | 主梁 |  | 35629 |  | 2 | 8
1 | 2020-05-07 | 2 | 未維修 | 支承／支承墊／阻尼裝置 |  | 35636 | 22-坪林一號高架橋(S) | 2 | 5
2 | 2020-05-07 | 2 | 未維修 | 支承／支承墊／阻尼裝置 |  | 35636 |  | 2 | 5
3 | 2020-05-07 | 2 | 未維修 | 橋墩／帽梁 |  | 35636 |  | 2 | 7
4 | 2020-05-07 | 1 | 未維修 | 橋墩／帽梁 |  | 35636 |  | 1 | 7
5 | 2020-05-07 | 2 | 未維修 | 橋墩／帽梁 |  | 35636 |  | 2 | 7
6 | 2020-05-07 | 2 | 未維修 | 橋墩／帽梁 |  | 35636 |  | 2 | 7
7 | 2020-05-07 | 2 | 未維修 | 橋墩／帽梁 |  | 35636 |  | 2 | 7
8 | 2020-05-07 | 2 | 未維修 | 主梁 |  | 35636 |  | 2 | 8
9 | 2020-05-07 | 2 | 未維修 | 主梁 |  | 35636 |  | 2 | 8
10 | 2020-05-07 | 2 | 未維修 | 主梁 |  | 35636 |  | 2 | 8
11 | 2020-05-07 | 2 | 未維修 | 支承／支承墊／阻尼裝置 |  | 35636 |  | 2 | 5
12 | 2020-05-07 | 2 | 未維修 | 支承／支承墊／阻尼裝置 |  | 35636 |  | 2 | 5
13 | 2020-05-07 | 2 | 未維修 | 支承／支承墊／阻尼裝置 |  | 35636 |  | 2 | 5
14 | 2020-05-07 | 2 | 未維修 | 橋護欄 |  | 35636 |  | 2 | 3
15 | 2020-05-07 | 1 | 未維修 | 橋面板 |  | 35636 |  | 1 | 7
16 | 2020-05-07 | 2 | 未維修 | 橋墩／帽梁 |  | 35636 |  | 2 | 7
17 | 2020-05-07 | 2 | 未維修 | 主梁 |  | 35636 |  | 2 | 8
18 | 2020-05-07 | 2 | 未維修 | 橋台 |  | 35636 |  | 2 | 6
19 | 2020-05-07 | 2 | 未維修 | 橋墩基礎 |  | 35636 |  | 2 | 8
20 | 2020-05-07 | 2 | 未維修 | 支承／支承墊／阻尼裝置 |  | 35636 |  | 2 | 5
21 | 2020-05-07 | 2 | 未維修 | 主梁 |  | 35636 |  | 2 | 8
22 | 2020-05-07 | 2 | 未維修 | 橋墩／帽梁 |  | 35636 |  | 2 | 7
23 | 2020-05-07 | 1 | 未維修 | 橋墩／帽梁 |  | 35636 |  | 1 | 7
24 | 2020-05-07 | 2 | 未維修 | 橋墩／帽梁 |  | 35636 |  | 2 | 7
25 | 2020-05-07 | 1 | 未維修 | 橋護欄 |  | 35636 |  | 1 | 3
26 | 2020-05-07 | 2 | 未維修 | 橋墩／帽梁 |  | 35636 |  | 2 | 7
27 | 2020-05-07 | 2 | 未維修 | 橋面板 |  | 35636 |  | 2 | 7
28 | 2020-05-07 | 2 | 未維修 | 橋墩／帽梁 |  | 35636 |  | 2 | 7
29 | 2020-05-07 | 2 | 未維修 | 橋墩／帽梁 |  | 35636 |  | 2 | 7
30 | 2020-05-07 | 2 | 未維修 | 主梁 |  | 35636 |  | 2 | 8
31 | 2020-05-07 | 2 | 未維修 | 支承／支承墊／阻尼裝置 |  | 35636 |  | 2 | 5
32 | 2020-05-07 | 2 | 未維修 | 支承／支承墊／阻尼裝置 |  | 35636 |  | 2 | 5
33 | 2020-05-07 | 2 | 未維修 | 主梁 |  | 35636 |  | 2 | 8
34 | 2020-05-07 | 2 | 未維修 | 主梁 |  | 35636 |  | 2 | 8
35 | 2020-05-07 | 2 | 未維修 | 支承／支承墊／阻尼裝置 |  | 35636 |  | 2 | 5
36 | 2020-05-07 | 1 | 未維修 | 伸縮縫 |  | 35636 |  | 1 | 6
37 | 2020-05-07 | 1 | 未維修 | 主梁 |  | 35636 |  | 1 | 8
38 | 2020-05-07 | 2 | 未維修 | 支承／支承墊／阻尼裝置 |  | 35636 |  | 2 | 5
39 | 2020-05-07 | 1 | 未維修 | 橋護欄 |  | 35636 |  | 1 | 3
40 | 2020-05-07 | 1 | 未維修 | 支承／支承墊／阻尼裝置 |  | 35636 |  | 1 | 5
41 | 2020-05-07 | 1 | 未維修 | 支承／支承墊／阻尼裝置 |  | 35636 |  | 1 | 5
42 | 2020-05-07 | 2 | 未維修 | 主梁 |  | 35636 |  | 2 | 8
43 | 2020-05-07 | 2 | 未維修 | 橋台 |  | 35636 |  | 2 | 6
44 | 2020-05-07 | 2 | 未維修 | 橋梁排水設施 |  | 35636 |  | 2 | 4
45 | 2020-05-07 | 2 | 未維修 | 主梁 |  | 35636 |  | 2 | 8
46 | 2020-05-07 | 2 | 未維修 | 主梁 |  | 35636 |  | 2 | 8
1 | 2020-07-21 | 1 | 未維修 | 支承／支承墊／阻尼裝置 |  | 35637 | 25-坪林一號高架橋(N) | 1 | 5
2 | 2020-07-21 | 2 | 未維修 | 主梁 |  | 35637 |  | 2 | 8
3 | 2020-07-21 | 1 | 未維修 | 橋護欄 |  | 35637 |  | 1 | 3
4 | 2020-07-21 | 2 | 未維修 | 橋台 |  | 35637 |  | 2 | 6
5 | 2020-07-21 | 2 | 未維修 | 主梁 |  | 35637 |  | 2 | 8
6 | 2020-07-21 | 2 | 未維修 | 支承／支承墊／阻尼裝置 |  | 35637 |  | 2 | 5
7 | 2020-07-21 | 2 | 未維修 | 主梁 |  | 35637 |  | 2 | 8
8 | 2020-07-21 | 2 | 未維修 | 支承／支承墊／阻尼裝置 |  | 35637 |  | 2 | 5
9 | 2020-07-21 | 2 | 未維修 | 支承／支承墊／阻尼裝置 |  | 35637 |  | 2 | 5
10 | 2020-07-21 | 1 | 未維修 | 橋墩／帽梁 |  | 35637 |  | 1 | 7
11 | 2020-07-21 | 2 | 未維修 | 伸縮縫 |  | 35637 |  | 2 | 6
12 | 2020-07-21 | 1 | 未維修 | 伸縮縫 |  | 35637 |  | 1 | 6
13 | 2020-07-21 | 1 | 未維修 | 橋墩／帽梁 |  | 35637 |  | 1 | 7
14 | 2020-07-21 | 1 | 未維修 | 伸縮縫 |  | 35637 |  | 1 | 6
15 | 2020-07-21 | 2 | 未維修 | 橋台 |  | 35637 |  | 2 | 6
16 | 2020-07-21 | 1 | 未維修 | 橋墩／帽梁 |  | 35637 |  | 1 | 7
17 | 2020-07-21 | 2 | 未維修 | 主梁 |  | 35637 |  | 2 | 8
18 | 2020-07-21 | 1 | 未維修 | 伸縮縫 |  | 35637 |  | 1 | 6
19 | 2020-07-21 | 1 | 未維修 | 橋護欄 |  | 35637 |  | 1 | 3
20 | 2020-07-21 | 2 | 未維修 | 主梁 |  | 35637 |  | 2 | 8
21 | 2020-07-21 | 1 | 已維修 | 橋護欄 |  | 35637 |  | 1 | 3
22 | 2020-07-21 | 2 | 已維修 | 橋墩／帽梁 | 2020-11-10 | 35637 |  | 1 | 7
23 | 2020-07-21 | 2 | 已維修 | 橋墩／帽梁 | 2020-11-10 | 35637 |  | 1 | 7
1 | 2020-06-05 | 2 | 未維修 | 伸縮縫 |  | 35639 | 21-坑子口溪橋(N) | 2 | 6
2 | 2020-06-05 | 2 | 未維修 | 橋台 |  | 35639 |  | 2 | 6
3 | 2020-06-05 | 2 | 未維修 | 翼牆／擋土牆 |  | 35639 |  | 2 | 5
4 | 2020-06-05 | 1 | 未維修 | 橋台 |  | 35639 |  | 1 | 6
5 | 2020-06-05 | 2 | 未維修 | 伸縮縫 |  | 35639 |  | 2 | 6
6 | 2020-06-05 | 2 | 未維修 | 主梁 |  | 35639 |  | 2 | 8
7 | 2020-06-05 | 2 | 未維修 | 橋台 |  | 35639 |  | 2 | 6
8 | 2020-06-05 | 2 | 未維修 | 橋護欄 |  | 35639 |  | 2 | 3
9 | 2020-06-05 | 2 | 未維修 | 橋台 |  | 35639 |  | 2 | 6
10 | 2020-06-05 | 2 | 未維修 | 主梁 |  | 35639 |  | 2 | 8
11 | 2020-06-05 | 2 | 未維修 | 橋台 |  | 35639 |  | 2 | 6
12 | 2020-06-05 | 2 | 未維修 | 橋護欄 |  | 35639 |  | 2 | 3
13 | 2020-06-05 | 2 | 未維修 | 橋面板 |  | 35639 |  | 2 | 7
14 | 2020-06-05 | 2 | 未維修 | 主梁 |  | 35639 |  | 2 | 8
15 | 2020-06-05 | 2 | 未維修 | 橋台 |  | 35639 |  | 2 | 6
16 | 2020-06-05 | 1 | 未維修 | 橋台 |  | 35639 |  | 1 | 6
17 | 2020-06-05 | 2 | 未維修 | 主梁 |  | 35639 |  | 2 | 8
18 | 2020-06-05 | 2 | 未維修 | 橋台 |  | 35639 |  | 2 | 6
19 | 2020-06-05 | 2 | 已維修 | 主梁 | 2022-07-08 | 35639 |  | 1 | 8
20 | 2020-06-05 | 2 | 已維修 | 主梁 | 2022-07-08 | 35639 |  | 1 | 8
21 | 2020-06-05 | 2 | 已維修 | 橫隔梁 | 2021-11-01 | 35639 |  | 1 | 6
22 | 2020-06-05 | 2 | 已維修 | 橫隔梁 | 2021-11-01 | 35639 |  | 1 | 6
23 | 2020-06-05 | 2 | 已維修 | 橫隔梁 | 2021-11-01 | 35639 |  | 1 | 6
1 | 2020-06-05 | 2 | 未維修 | 橋面板 |  | 35640 | 23-彭隧東口停車橋(S) | 2 | 7
2 | 2020-06-05 | 2 | 未維修 | 橋面板 |  | 35640 |  | 2 | 7
3 | 2020-06-05 | 2 | 未維修 | 橋面板 |  | 35640 |  | 2 | 7
4 | 2020-06-05 | 2 | 未維修 | 橋面板 |  | 35640 |  | 2 | 7
5 | 2020-06-05 | 2 | 未維修 | 伸縮縫 |  | 35640 |  | 2 | 6
6 | 2020-06-05 | 2 | 未維修 | 伸縮縫 |  | 35640 |  | 2 | 6
7 | 2020-06-05 | 1 | 未維修 | 橋護欄 |  | 35640 |  | 1 | 3
8 | 2020-06-05 | 2 | 未維修 | 橋面板 |  | 35640 |  | 2 | 7
9 | 2020-06-05 | 1 | 未維修 | 橋台 |  | 35640 |  | 1 | 6
10 | 2020-06-05 | 1 | 未維修 | 伸縮縫 |  | 35640 |  | 1 | 6
11 | 2020-06-05 | 1 | 未維修 | 翼牆／擋土牆 |  | 35640 |  | 1 | 5
1 | 2020-06-05 | 2 | 未維修 | 伸縮縫 |  | 35641 | 24-彭隧東洞口迴車道橋 | 2 | 6
2 | 2020-06-05 | 2 | 未維修 | 橋護欄 |  | 35641 |  | 2 | 3
3 | 2020-06-05 | 2 | 未維修 | 橋護欄 |  | 35641 |  | 2 | 3
4 | 2020-06-05 | 2 | 未維修 | 伸縮縫 |  | 35641 |  | 2 | 6
5 | 2020-06-05 | 1 | 未維修 | 橋墩／帽梁 |  | 35641 |  | 1 | 7
1 | 2020-07-20 | 1 | 未維修 | 支承／支承墊／阻尼裝置 |  | 35650 | 16-彭山一號高架橋(N) | 1 | 5
2 | 2020-07-20 | 1 | 未維修 | 支承／支承墊／阻尼裝置 |  | 35650 |  | 1 | 5
3 | 2020-07-20 | 1 | 未維修 | 支承／支承墊／阻尼裝置 |  | 35650 |  | 1 | 5
4 | 2020-07-20 | 1 | 未維修 | 翼牆／擋土牆 |  | 35650 |  | 1 | 5
5 | 2020-07-20 | 1 | 未維修 | 伸縮縫 |  | 35650 |  | 1 | 6
6 | 2020-07-20 | 1 | 未維修 | 伸縮縫 |  | 35650 |  | 1 | 6
7 | 2020-07-20 | 1 | 未維修 | 橋台 |  | 35650 |  | 1 | 6
8 | 2020-07-20 | 1 | 未維修 | 翼牆／擋土牆 |  | 35650 |  | 1 | 5
9 | 2020-07-20 | 1 | 未維修 | 橋台 |  | 35650 |  | 1 | 6
10 | 2020-07-20 | 2 | 未維修 | 橋護欄 |  | 35650 |  | 2 | 3
11 | 2020-07-20 | 2 | 未維修 | 橋護欄 |  | 35650 |  | 2 | 3
12 | 2020-07-20 | 2 | 未維修 | 橋面板 |  | 35650 |  | 2 | 7
13 | 2020-07-20 | 2 | 未維修 | 翼牆／擋土牆 |  | 35650 |  | 2 | 5
14 | 2020-07-20 | 2 | 未維修 | 支承／支承墊／阻尼裝置 |  | 35650 |  | 2 | 5
15 | 2020-07-20 | 2 | 未維修 | 翼牆／擋土牆 |  | 35650 |  | 2 | 5
16 | 2020-07-20 | 2 | 未維修 | 翼牆／擋土牆 |  | 35650 |  | 2 | 5
1 | 2020-07-20 | 2 | 未維修 | 橋墩／帽梁 |  | 35651 | 17-彭山一號高架橋(S) | 2 | 7
2 | 2020-07-20 | 2 | 未維修 | 橋墩／帽梁 |  | 35651 |  | 2 | 7
3 | 2020-07-20 | 1 | 未維修 | 橋護欄 |  | 35651 |  | 1 | 3
4 | 2020-07-20 | 1 | 未維修 | 橋墩／帽梁 |  | 35651 |  | 1 | 7
5 | 2020-07-20 | 1 | 未維修 | 主梁 |  | 35651 |  | 1 | 8
6 | 2020-07-20 | 1 | 未維修 | 橋墩／帽梁 |  | 35651 |  | 1 | 7
7 | 2020-07-20 | 1 | 未維修 | 支承／支承墊／阻尼裝置 |  | 35651 |  | 1 | 5
8 | 2020-07-20 | 1 | 未維修 | 橋墩／帽梁 |  | 35651 |  | 1 | 7
9 | 2020-07-20 | 1 | 未維修 | 橋墩／帽梁 |  | 35651 |  | 1 | 7
10 | 2020-07-20 | 1 | 未維修 | 支承／支承墊／阻尼裝置 |  | 35651 |  | 1 | 5
11 | 2020-07-20 | 2 | 未維修 | 橋墩／帽梁 |  | 35651 |  | 2 | 7
12 | 2020-07-20 | 2 | 未維修 | 橋墩／帽梁 |  | 35651 |  | 2 | 7
13 | 2020-07-20 | 1 | 未維修 | 伸縮縫 |  | 35651 |  | 1 | 6
14 | 2020-07-20 | 1 | 未維修 | 橋護欄 |  | 35651 |  | 1 | 3
15 | 2020-07-20 | 2 | 未維修 | 橋墩／帽梁 |  | 35651 |  | 2 | 7
16 | 2020-07-20 | 1 | 未維修 | 橋梁排水設施 |  | 35651 |  | 1 | 4
17 | 2020-07-20 | 1 | 未維修 | 伸縮縫 |  | 35651 |  | 1 | 6
18 | 2020-07-20 | 1 | 未維修 | 翼牆／擋土牆 |  | 35651 |  | 1 | 5
19 | 2020-07-20 | 2 | 未維修 | 橋台 |  | 35651 |  | 2 | 6
20 | 2020-07-20 | 2 | 未維修 | 橋台 |  | 35651 |  | 2 | 6
21 | 2020-07-20 | 2 | 未維修 | 翼牆／擋土牆 |  | 35651 |  | 2 | 5
22 | 2020-07-20 | 2 | 未維修 | 橋台 |  | 35651 |  | 2 | 6
23 | 2020-07-20 | 2 | 未維修 | 橋護欄 |  | 35651 |  | 2 | 3
24 | 2020-07-20 | 2 | 未維修 | 橋台 |  | 35651 |  | 2 | 6
25 | 2020-07-20 | 2 | 未維修 | 橋墩／帽梁 |  | 35651 |  | 2 | 7
26 | 2020-07-20 | 2 | 未維修 | 翼牆／擋土牆 |  | 35651 |  | 2 | 5
27 | 2020-07-20 | 2 | 未維修 | 橋台 |  | 35651 |  | 2 | 6
28 | 2020-07-20 | 1 | 未維修 | 橋梁排水設施 |  | 35651 |  | 1 | 4
29 | 2020-07-20 | 1 | 未維修 | 橋墩／帽梁 |  | 35651 |  | 1 | 7
30 | 2020-07-20 | 2 | 未維修 | 主梁 |  | 35651 |  | 2 | 8
31 | 2020-07-20 | 2 | 未維修 | 主梁 |  | 35651 |  | 2 | 8
32 | 2020-07-20 | 1 | 未維修 | 橋墩／帽梁 |  | 35651 |  | 1 | 7
33 | 2020-07-20 | 1 | 未維修 | 主梁 |  | 35651 |  | 1 | 8
34 | 2020-07-20 | 2 | 未維修 | 橋墩／帽梁 |  | 35651 |  | 2 | 7
35 | 2020-07-20 | 2 | 未維修 | 橋面板 |  | 35651 |  | 2 | 7
36 | 2020-07-20 | 2 | 已維修 | 橋台 | 2020-11-09 | 35651 |  | 1 | 6
37 | 2020-07-20 | 1 | 已維修 | 主梁 | 2020-11-05 | 35651 |  | 1 | 8
38 | 2020-07-20 | 2 | 已維修 | 主梁 | 2020-11-05 | 35651 |  | 1 | 8
39 | 2020-07-20 | 2 | 已維修 | 橋墩／帽梁 | 2020-11-09 | 35651 |  | 1 | 7
40 | 2020-07-20 | 2 | 已維修 | 橋台 | 2020-11-09 | 35651 |  | 1 | 6
1 | 2020-07-21 | 2 | 未維修 | 主梁 |  | 35655 | 36-北勢溪橋(S) | 2 | 8
2 | 2020-07-21 | 1 | 未維修 | 翼牆／擋土牆 |  | 35655 |  | 1 | 5
3 | 2020-07-21 | 2 | 未維修 | 主梁 |  | 35655 |  | 2 | 8
4 | 2020-07-21 | 1 | 未維修 | 伸縮縫 |  | 35655 |  | 1 | 6
5 | 2020-07-21 | 1 | 未維修 | 橋台 |  | 35655 |  | 1 | 6
6 | 2020-07-21 | 1 | 未維修 | 橋面板 |  | 35655 |  | 1 | 7
7 | 2020-07-21 | 2 | 未維修 | 伸縮縫 |  | 35655 |  | 2 | 6
8 | 2020-07-21 | 1 | 未維修 | 橋台 |  | 35655 |  | 1 | 6
9 | 2020-07-21 | 2 | 未維修 | 橋面板 |  | 35655 |  | 2 | 7
10 | 2020-07-21 | 1 | 未維修 | 橋護欄 |  | 35655 |  | 1 | 3
11 | 2020-07-21 | 1 | 未維修 | 翼牆／擋土牆 |  | 35655 |  | 1 | 5
12 | 2020-07-21 | 1 | 未維修 | 伸縮縫 |  | 35655 |  | 1 | 6
13 | 2020-07-21 | 1 | 未維修 | 主梁 |  | 35655 |  | 1 | 8
14 | 2020-07-21 | 1 | 未維修 | 橋護欄 |  | 35655 |  | 1 | 3
15 | 2020-07-21 | 1 | 未維修 | 伸縮縫 |  | 35655 |  | 1 | 6
16 | 2020-07-21 | 1 | 未維修 | 橋台 |  | 35655 |  | 1 | 6
17 | 2020-07-21 | 1 | 未維修 | 橋面板 |  | 35655 |  | 1 | 7
18 | 2020-07-21 | 2 | 未維修 | 翼牆／擋土牆 |  | 35655 |  | 2 | 5
19 | 2020-07-21 | 2 | 未維修 | 翼牆／擋土牆 |  | 35655 |  | 2 | 5
20 | 2020-07-21 | 1 | 未維修 | 主梁 |  | 35655 |  | 1 | 8
1 | 2020-07-21 | 1 | 未維修 | 橋台 |  | 35656 | 35-北勢溪橋(N) | 1 | 6
2 | 2020-07-21 | 1 | 未維修 | 伸縮縫 |  | 35656 |  | 1 | 6
3 | 2020-07-21 | 1 | 未維修 | 橋護欄 |  | 35656 |  | 1 | 3
4 | 2020-07-21 | 2 | 未維修 | 主梁 |  | 35656 |  | 2 | 8
5 | 2020-07-21 | 2 | 未維修 | 橋面板 |  | 35656 |  | 2 | 7
6 | 2020-07-21 | 2 | 未維修 | 橋護欄 |  | 35656 |  | 2 | 3
7 | 2020-07-21 | 2 | 未維修 | 主梁 |  | 35656 |  | 2 | 8
8 | 2020-07-21 | 2 | 未維修 | 橋墩／帽梁 |  | 35656 |  | 2 | 7
9 | 2020-07-21 | 2 | 未維修 | 主梁 |  | 35656 |  | 2 | 8
10 | 2020-07-21 | 2 | 未維修 | 橋墩／帽梁 |  | 35656 |  | 2 | 7
11 | 2020-07-21 | 2 | 未維修 | 橋護欄 |  | 35656 |  | 2 | 3
12 | 2020-07-21 | 2 | 未維修 | 主梁 |  | 35656 |  | 2 | 8
13 | 2020-07-21 | 2 | 未維修 | 主梁 |  | 35656 |  | 2 | 8
1 | 2020-05-27 | 1 | 未維修 | 橋台 |  | 35663 | 41-第四標1號橋 | 1 | 6
2 | 2020-05-27 | 1 | 未維修 | 主梁 |  | 35663 |  | 1 | 8
3 | 2020-05-27 | 1 | 未維修 | 橋台 |  | 35663 |  | 1 | 6
4 | 2020-05-27 | 1 | 未維修 | 橋護欄 |  | 35663 |  | 1 | 3
5 | 2020-05-27 | 1 | 未維修 | 翼牆／擋土牆 |  | 35663 |  | 1 | 5
6 | 2020-05-27 | 1 | 未維修 | 橋台 |  | 35663 |  | 1 | 6
7 | 2020-05-27 | 1 | 未維修 | 翼牆／擋土牆 |  | 35663 |  | 1 | 5
8 | 2020-05-27 | 1 | 未維修 | 伸縮縫 |  | 35663 |  | 1 | 6
9 | 2020-05-27 | 1 | 未維修 | 主梁 |  | 35663 |  | 1 | 8
10 | 2020-05-27 | 1 | 未維修 | 橋台 |  | 35663 |  | 1 | 6
11 | 2020-05-27 | 1 | 未維修 | 伸縮縫 |  | 35663 |  | 1 | 6
1 | 2020-06-10 | 1 | 未維修 | 橋台 |  | 35664 | 42-第四標2號橋 | 1 | 6
2 | 2020-06-10 | 1 | 未維修 | 翼牆／擋土牆 |  | 35664 |  | 1 | 5
3 | 2020-06-10 | 1 | 未維修 | 橋梁排水設施 |  | 35664 |  | 1 | 4
4 | 2020-06-10 | 1 | 未維修 | 橋台 |  | 35664 |  | 1 | 6
5 | 2020-06-10 | 1 | 未維修 | 鋪面 |  | 35664 |  | 1 | 1
6 | 2020-06-10 | 1 | 未維修 | 橋護欄 |  | 35664 |  | 1 | 3
7 | 2020-06-10 | 1 | 未維修 | 橋台 |  | 35664 |  | 1 | 6
8 | 2020-06-10 | 1 | 未維修 | 橫隔梁 |  | 35664 |  | 1 | 6
9 | 2020-06-10 | 1 | 未維修 | 橋台 |  | 35664 |  | 1 | 6
10 | 2020-06-10 | 1 | 未維修 | 翼牆／擋土牆 |  | 35664 |  | 1 | 5
11 | 2020-06-10 | 1 | 未維修 | 伸縮縫 |  | 35664 |  | 1 | 6
12 | 2020-06-10 | 1 | 未維修 | 橋台 |  | 35664 |  | 1 | 6
13 | 2020-06-10 | 2 | 未維修 | 橫隔梁 |  | 35664 |  | 2 | 6
14 | 2020-06-10 | 2 | 未維修 | 橫隔梁 |  | 35664 |  | 2 | 6
15 | 2020-06-10 | 1 | 未維修 | 橋梁排水設施 |  | 35664 |  | 1 | 4
16 | 2020-06-10 | 2 | 未維修 | 橫隔梁 |  | 35664 |  | 2 | 6
17 | 2020-06-10 | 2 | 未維修 | 橋台 |  | 35664 |  | 2 | 6
18 | 2020-06-10 | 2 | 未維修 | 橫隔梁 |  | 35664 |  | 2 | 6
19 | 2020-06-10 | 1 | 已維修 | 支承／支承墊／阻尼裝置 | 2022-10-27 | 35664 |  | 1 | 5
20 | 2020-06-10 | 2 | 已維修 | 橋護欄 |  | 35664 |  | 1 | 3
21 | 2020-06-10 | 1 | 已維修 | 引道路堤保護措施 |  | 35664 |  | 1 | 3
22 | 2020-06-10 | 1 | 已維修 | 引道路堤保護措施 |  | 35664 |  | 1 | 3
23 | 2020-06-10 | 1 | 已維修 | 橋護欄 |  | 35664 |  | 1 | 3
24 | 2020-06-10 | 1 | 已維修 | 橋護欄 |  | 35664 |  | 1 | 3
1 | 2020-05-27 | 1 | 未維修 | 主梁 |  | 35665 | 46-頭城交流道匝道4橋 | 1 | 8
2 | 2020-05-27 | 1 | 未維修 | 伸縮縫 |  | 35665 |  | 1 | 6
3 | 2020-05-27 | 1 | 未維修 | 鋪面 |  | 35665 |  | 1 | 1
4 | 2020-05-27 | 2 | 未維修 | 翼牆／擋土牆 |  | 35665 |  | 2 | 5
5 | 2020-05-27 | 1 | 未維修 | 翼牆／擋土牆 |  | 35665 |  | 1 | 5
6 | 2020-05-27 | 2 | 未維修 | 橋面板 |  | 35665 |  | 2 | 7
7 | 2020-05-27 | 2 | 未維修 | 橋台 |  | 35665 |  | 2 | 6
8 | 2020-05-27 | 2 | 未維修 | 橋台 |  | 35665 |  | 2 | 6
9 | 2020-05-27 | 1 | 未維修 | 橋台 |  | 35665 |  | 1 | 6
10 | 2020-05-27 | 1 | 未維修 | 橋面板 |  | 35665 |  | 1 | 7
11 | 2020-05-27 | 1 | 未維修 | 橋面板 |  | 35665 |  | 1 | 7
12 | 2020-05-27 | 1 | 未維修 | 橋面板 |  | 35665 |  | 1 | 7
13 | 2020-05-27 | 2 | 未維修 | 翼牆／擋土牆 |  | 35665 |  | 2 | 5
14 | 2020-05-27 | 1 | 未維修 | 翼牆／擋土牆 |  | 35665 |  | 1 | 5
15 | 2020-05-27 | 1 | 未維修 | 橋台 |  | 35665 |  | 1 | 6
16 | 2020-05-27 | 2 | 未維修 | 橋墩／帽梁 |  | 35665 |  | 2 | 7
17 | 2020-05-27 | 1 | 未維修 | 橋墩／帽梁 |  | 35665 |  | 1 | 7
18 | 2020-05-27 | 1 | 未維修 | 鋪面 |  | 35665 |  | 1 | 1
19 | 2020-05-27 | 1 | 未維修 | 伸縮縫 |  | 35665 |  | 1 | 6
20 | 2020-05-27 | 2 | 未維修 | 橋台 |  | 35665 |  | 2 | 6
21 | 2020-10-30 | 2 | 未維修 | 橋台 |  | 35665 |  | 2 | 6
22 | 2020-10-30 | 2 | 未維修 | 橋台 |  | 35665 |  | 2 | 6
23 | 2020-10-30 | 1 | 未維修 | 橋台 |  | 35665 |  | 1 | 6
24 | 2020-10-30 | 2 | 未維修 | 翼牆／擋土牆 |  | 35665 |  | 2 | 5
25 | 2020-10-30 | 2 | 未維修 | 橋台 |  | 35665 |  | 2 | 6
26 | 2020-10-30 | 1 | 未維修 | 橋台 |  | 35665 |  | 1 | 6
27 | 2020-10-30 | 1 | 未維修 | 主梁 |  | 35665 |  | 1 | 8
28 | 2020-10-30 | 1 | 未維修 | 橋梁排水設施 |  | 35665 |  | 1 | 4
29 | 2020-10-30 | 1 | 未維修 | 橋護欄 |  | 35665 |  | 1 | 3
30 | 2020-10-30 | 1 | 未維修 | 主梁 |  | 35665 |  | 1 | 8
31 | 2020-10-30 | 2 | 未維修 | 橋台 |  | 35665 |  | 2 | 6
32 | 2020-10-30 | 2 | 未維修 | 翼牆／擋土牆 |  | 35665 |  | 2 | 5
33 | 2020-10-30 | 1 | 未維修 | 其他 |  | 35665 |  | 1 | 1
34 | 2020-10-30 | 1 | 未維修 | 橋面板 |  | 35665 |  | 1 | 7
35 | 2020-10-30 | 1 | 未維修 | 橋台 |  | 35665 |  | 1 | 6
36 | 2020-10-30 | 1 | 未維修 | 伸縮縫 |  | 35665 |  | 1 | 6
37 | 2020-10-30 | 1 | 未維修 | 伸縮縫 |  | 35665 |  | 1 | 6
38 | 2020-10-30 | 1 | 未維修 | 橋台 |  | 35665 |  | 1 | 6
39 | 2020-10-30 | 1 | 未維修 | 橋墩／帽梁 |  | 35665 |  | 1 | 7
40 | 2020-10-30 | 1 | 未維修 | 橋面板 |  | 35665 |  | 1 | 7
41 | 2020-10-30 | 1 | 未維修 | 主梁 |  | 35665 |  | 1 | 8
42 | 2020-05-27 | 2 | 未維修 | 主梁 |  | 35665 |  | 2 | 8
43 | 2020-10-30 | 1 | 未維修 | 橋面板 |  | 35665 |  | 1 | 7
44 | 2020-10-30 | 1 | 未維修 | 橋面板 |  | 35665 |  | 1 | 7
1 | 2020-04-16 | 1 | 未維修 | 伸縮縫 |  | 35666 | 48-第C510標礁溪四城段橋梁工程 | 1 | 6
2 | 2020-04-16 | 1 | 未維修 | 橋護欄 |  | 35666 |  | 1 | 3
3 | 2020-04-16 | 1 | 未維修 | 橋護欄 |  | 35666 |  | 1 | 3
4 | 2020-04-16 | 1 | 未維修 | 主梁 |  | 35666 |  | 1 | 8
5 | 2020-04-16 | 1 | 未維修 | 橋墩／帽梁 |  | 35666 |  | 1 | 7
6 | 2020-04-16 | 1 | 未維修 | 橋面板 |  | 35666 |  | 1 | 7
7 | 2020-04-16 | 1 | 未維修 | 伸縮縫 |  | 35666 |  | 1 | 6
8 | 2020-04-16 | 1 | 未維修 | 伸縮縫 |  | 35666 |  | 1 | 6
9 | 2020-04-16 | 1 | 未維修 | 橋墩／帽梁 |  | 35666 |  | 1 | 7
10 | 2020-04-16 | 1 | 未維修 | 橋面板 |  | 35666 |  | 1 | 7
11 | 2020-04-16 | 1 | 未維修 | 橋面板 |  | 35666 |  | 1 | 7
12 | 2020-04-16 | 1 | 未維修 | 橋面板 |  | 35666 |  | 1 | 7
13 | 2020-04-16 | 1 | 未維修 | 橋面板 |  | 35666 |  | 1 | 7
14 | 2020-04-16 | 2 | 未維修 | 橋墩／帽梁 |  | 35666 |  | 2 | 7
15 | 2020-04-16 | 1 | 未維修 | 橋面板 |  | 35666 |  | 1 | 7
16 | 2020-04-16 | 1 | 未維修 | 橋墩／帽梁 |  | 35666 |  | 1 | 7
17 | 2020-04-16 | 1 | 未維修 | 主梁 |  | 35666 |  | 1 | 8
18 | 2020-04-16 | 1 | 未維修 | 橋面板 |  | 35666 |  | 1 | 7
19 | 2020-04-16 | 1 | 未維修 | 橋墩／帽梁 |  | 35666 |  | 1 | 7
20 | 2020-04-16 | 1 | 未維修 | 橋面板 |  | 35666 |  | 1 | 7
21 | 2020-04-16 | 1 | 未維修 | 主梁 |  | 35666 |  | 1 | 8
22 | 2020-04-16 | 1 | 未維修 | 橋面板 |  | 35666 |  | 1 | 7
23 | 2020-04-16 | 1 | 未維修 | 橋面板 |  | 35666 |  | 1 | 7
24 | 2020-04-16 | 1 | 未維修 | 支承／支承墊／阻尼裝置 |  | 35666 |  | 1 | 5
25 | 2020-04-16 | 1 | 未維修 | 橋墩／帽梁 |  | 35666 |  | 1 | 7
26 | 2020-04-16 | 1 | 未維修 | 伸縮縫 |  | 35666 |  | 1 | 6
27 | 2020-04-16 | 1 | 未維修 | 伸縮縫 |  | 35666 |  | 1 | 6
28 | 2020-04-16 | 1 | 未維修 | 伸縮縫 |  | 35666 |  | 1 | 6
29 | 2020-04-16 | 1 | 未維修 | 橋面板 |  | 35666 |  | 1 | 7
30 | 2020-04-16 | 1 | 未維修 | 伸縮縫 |  | 35666 |  | 1 | 6
31 | 2020-04-16 | 1 | 未維修 | 伸縮縫 |  | 35666 |  | 1 | 6
32 | 2020-04-16 | 1 | 未維修 | 伸縮縫 |  | 35666 |  | 1 | 6
33 | 2020-04-16 | 1 | 未維修 | 伸縮縫 |  | 35666 |  | 1 | 6
34 | 2020-04-16 | 1 | 未維修 | 橋護欄 |  | 35666 |  | 1 | 3
35 | 2020-04-16 | 1 | 未維修 | 橋面板 |  | 35666 |  | 1 | 7
36 | 2020-04-16 | 1 | 未維修 | 主梁 |  | 35666 |  | 1 | 8
37 | 2020-04-16 | 1 | 未維修 | 主梁 |  | 35666 |  | 1 | 8
38 | 2020-04-16 | 1 | 未維修 | 橋墩／帽梁 |  | 35666 |  | 1 | 7
39 | 2020-04-16 | 1 | 未維修 | 主梁 |  | 35666 |  | 1 | 8
40 | 2020-04-16 | 1 | 未維修 | 橋墩／帽梁 |  | 35666 |  | 1 | 7
41 | 2020-04-16 | 1 | 未維修 | 橋墩／帽梁 |  | 35666 |  | 1 | 7
42 | 2020-04-16 | 1 | 未維修 | 橋墩／帽梁 |  | 35666 |  | 1 | 7
43 | 2020-04-16 | 1 | 未維修 | 橋墩／帽梁 |  | 35666 |  | 1 | 7
44 | 2020-04-16 | 1 | 未維修 | 橋墩／帽梁 |  | 35666 |  | 1 | 7
45 | 2020-04-16 | 1 | 未維修 | 橋墩／帽梁 |  | 35666 |  | 1 | 7
46 | 2020-04-16 | 1 | 未維修 | 橋面板 |  | 35666 |  | 1 | 7
47 | 2020-04-16 | 1 | 未維修 | 橋面板 |  | 35666 |  | 1 | 7
48 | 2020-04-16 | 1 | 未維修 | 橋面板 |  | 35666 |  | 1 | 7
49 | 2020-04-16 | 1 | 未維修 | 主梁 |  | 35666 |  | 1 | 8
50 | 2020-04-16 | 1 | 未維修 | 橋墩／帽梁 |  | 35666 |  | 1 | 7
51 | 2020-04-16 | 1 | 未維修 | 主梁 |  | 35666 |  | 1 | 8
52 | 2020-04-16 | 1 | 未維修 | 橋墩／帽梁 |  | 35666 |  | 1 | 7
53 | 2020-04-16 | 1 | 未維修 | 主梁 |  | 35666 |  | 1 | 8
54 | 2020-04-16 | 1 | 未維修 | 橋墩／帽梁 |  | 35666 |  | 1 | 7
55 | 2020-04-16 | 1 | 未維修 | 橋面板 |  | 35666 |  | 1 | 7
56 | 2020-04-16 | 1 | 未維修 | 橋墩／帽梁 |  | 35666 |  | 1 | 7
57 | 2020-04-16 | 1 | 未維修 | 橋墩／帽梁 |  | 35666 |  | 1 | 7
58 | 2020-04-16 | 1 | 未維修 | 橋面板 |  | 35666 |  | 1 | 7
59 | 2020-04-16 | 1 | 未維修 | 橋墩／帽梁 |  | 35666 |  | 1 | 7
60 | 2020-04-16 | 1 | 未維修 | 橋面板 |  | 35666 |  | 1 | 7
61 | 2020-04-16 | 1 | 未維修 | 橋墩／帽梁 |  | 35666 |  | 1 | 7
62 | 2020-04-16 | 1 | 未維修 | 橋面板 |  | 35666 |  | 1 | 7
63 | 2020-04-16 | 1 | 未維修 | 橋面板 |  | 35666 |  | 1 | 7
64 | 2020-04-16 | 1 | 未維修 | 橋墩／帽梁 |  | 35666 |  | 1 | 7
65 | 2020-04-16 | 1 | 未維修 | 橋面板 |  | 35666 |  | 1 | 7
66 | 2020-04-16 | 1 | 未維修 | 主梁 |  | 35666 |  | 1 | 8
67 | 2020-04-16 | 1 | 未維修 | 支承／支承墊／阻尼裝置 |  | 35666 |  | 1 | 5
68 | 2020-04-16 | 1 | 未維修 | 主梁 |  | 35666 |  | 1 | 8
69 | 2020-04-16 | 1 | 未維修 | 主梁 |  | 35666 |  | 1 | 8
70 | 2020-04-16 | 1 | 未維修 | 橋墩／帽梁 |  | 35666 |  | 1 | 7
71 | 2020-04-16 | 1 | 未維修 | 主梁 |  | 35666 |  | 1 | 8
72 | 2020-04-16 | 1 | 未維修 | 橋面板 |  | 35666 |  | 1 | 7
73 | 2020-04-16 | 1 | 未維修 | 橋墩／帽梁 |  | 35666 |  | 1 | 7
74 | 2020-04-16 | 1 | 未維修 | 橋面板 |  | 35666 |  | 1 | 7
75 | 2020-04-16 | 1 | 未維修 | 橋墩／帽梁 |  | 35666 |  | 1 | 7
76 | 2020-04-16 | 1 | 未維修 | 橋墩／帽梁 |  | 35666 |  | 1 | 7
77 | 2020-04-16 | 1 | 未維修 | 橋墩／帽梁 |  | 35666 |  | 1 | 7
78 | 2020-04-16 | 1 | 未維修 | 主梁 |  | 35666 |  | 1 | 8
79 | 2020-04-16 | 1 | 未維修 | 橋墩／帽梁 |  | 35666 |  | 1 | 7
80 | 2020-04-16 | 1 | 未維修 | 橋墩／帽梁 |  | 35666 |  | 1 | 7
81 | 2020-04-16 | 1 | 未維修 | 橋墩／帽梁 |  | 35666 |  | 1 | 7
82 | 2020-04-16 | 1 | 未維修 | 橋面板 |  | 35666 |  | 1 | 7
83 | 2020-04-16 | 1 | 未維修 | 橋墩／帽梁 |  | 35666 |  | 1 | 7
84 | 2020-04-16 | 1 | 未維修 | 橋面板 |  | 35666 |  | 1 | 7
85 | 2020-04-16 | 1 | 未維修 | 主梁 |  | 35666 |  | 1 | 8
86 | 2020-04-16 | 1 | 未維修 | 主梁 |  | 35666 |  | 1 | 8
87 | 2020-04-16 | 1 | 未維修 | 橋面板 |  | 35666 |  | 1 | 7
88 | 2020-04-16 | 1 | 未維修 | 橋墩／帽梁 |  | 35666 |  | 1 | 7
89 | 2020-04-16 | 1 | 未維修 | 支承／支承墊／阻尼裝置 |  | 35666 |  | 1 | 5
90 | 2020-04-16 | 1 | 未維修 | 橋墩／帽梁 |  | 35666 |  | 1 | 7
91 | 2020-04-16 | 1 | 未維修 | 主梁 |  | 35666 |  | 1 | 8
92 | 2020-04-16 | 1 | 未維修 | 橋面板 |  | 35666 |  | 1 | 7
93 | 2020-04-16 | 1 | 未維修 | 支承／支承墊／阻尼裝置 |  | 35666 |  | 1 | 5
94 | 2020-04-16 | 1 | 未維修 | 橋墩／帽梁 |  | 35666 |  | 1 | 7
95 | 2020-04-16 | 1 | 未維修 | 主梁 |  | 35666 |  | 1 | 8
96 | 2020-04-16 | 1 | 未維修 | 橋面板 |  | 35666 |  | 1 | 7
97 | 2020-04-16 | 1 | 未維修 | 主梁 |  | 35666 |  | 1 | 8
98 | 2020-04-16 | 1 | 未維修 | 橋面板 |  | 35666 |  | 1 | 7
99 | 2020-04-16 | 1 | 未維修 | 橋面板 |  | 35666 |  | 1 | 7
100 | 2020-04-16 | 1 | 未維修 | 主梁 |  | 35666 |  | 1 | 8
101 | 2020-04-16 | 1 | 未維修 | 橋面板 |  | 35666 |  | 1 | 7
102 | 2020-04-16 | 1 | 未維修 | 橋面板 |  | 35666 |  | 1 | 7
103 | 2020-04-16 | 1 | 未維修 | 橋面板 |  | 35666 |  | 1 | 7
104 | 2020-04-16 | 1 | 未維修 | 橋墩／帽梁 |  | 35666 |  | 1 | 7
105 | 2020-04-16 | 1 | 未維修 | 橋面板 |  | 35666 |  | 1 | 7
106 | 2020-04-16 | 1 | 未維修 | 橋墩／帽梁 |  | 35666 |  | 1 | 7
107 | 2020-04-16 | 1 | 未維修 | 主梁 |  | 35666 |  | 1 | 8
108 | 2020-04-16 | 1 | 未維修 | 橋面板 |  | 35666 |  | 1 | 7
109 | 2020-04-16 | 1 | 未維修 | 橋墩／帽梁 |  | 35666 |  | 1 | 7
110 | 2020-04-16 | 1 | 未維修 | 橋墩／帽梁 |  | 35666 |  | 1 | 7
111 | 2020-04-16 | 1 | 未維修 | 橋墩／帽梁 |  | 35666 |  | 1 | 7
112 | 2020-04-16 | 1 | 未維修 | 支承／支承墊／阻尼裝置 |  | 35666 |  | 1 | 5
113 | 2020-04-16 | 1 | 未維修 | 主梁 |  | 35666 |  | 1 | 8
114 | 2020-04-16 | 1 | 未維修 | 橋墩／帽梁 |  | 35666 |  | 1 | 7
115 | 2020-04-16 | 1 | 未維修 | 主梁 |  | 35666 |  | 1 | 8
116 | 2020-04-16 | 1 | 未維修 | 橋墩／帽梁 |  | 35666 |  | 1 | 7
117 | 2020-04-16 | 1 | 未維修 | 主梁 |  | 35666 |  | 1 | 8
118 | 2020-04-16 | 1 | 未維修 | 橋面板 |  | 35666 |  | 1 | 7
119 | 2020-04-16 | 1 | 未維修 | 橋墩／帽梁 |  | 35666 |  | 1 | 7
120 | 2020-04-16 | 1 | 未維修 | 主梁 |  | 35666 |  | 1 | 8
121 | 2020-04-16 | 1 | 未維修 | 主梁 |  | 35666 |  | 1 | 8
122 | 2020-04-16 | 1 | 未維修 | 橋面板 |  | 35666 |  | 1 | 7
123 | 2020-04-16 | 1 | 未維修 | 橋面板 |  | 35666 |  | 1 | 7
124 | 2020-04-16 | 1 | 未維修 | 主梁 |  | 35666 |  | 1 | 8
125 | 2020-04-16 | 1 | 未維修 | 橋墩／帽梁 |  | 35666 |  | 1 | 7
126 | 2020-04-16 | 1 | 未維修 | 橋面板 |  | 35666 |  | 1 | 7
127 | 2020-04-16 | 1 | 未維修 | 橋面板 |  | 35666 |  | 1 | 7
128 | 2020-04-16 | 1 | 未維修 | 橋墩／帽梁 |  | 35666 |  | 1 | 7
129 | 2020-04-16 | 1 | 未維修 | 橋面板 |  | 35666 |  | 1 | 7
130 | 2020-04-16 | 1 | 未維修 | 主梁 |  | 35666 |  | 1 | 8
131 | 2020-04-16 | 1 | 未維修 | 橋面板 |  | 35666 |  | 1 | 7
132 | 2020-04-16 | 1 | 未維修 | 橋面板 |  | 35666 |  | 1 | 7
133 | 2020-04-16 | 1 | 未維修 | 支承／支承墊／阻尼裝置 |  | 35666 |  | 1 | 5
134 | 2020-04-16 | 1 | 未維修 | 橋墩／帽梁 |  | 35666 |  | 1 | 7
135 | 2020-04-16 | 1 | 未維修 | 橋面板 |  | 35666 |  | 1 | 7
136 | 2020-04-16 | 1 | 未維修 | 橋面板 |  | 35666 |  | 1 | 7
137 | 2020-04-16 | 1 | 未維修 | 橋面板 |  | 35666 |  | 1 | 7
138 | 2020-04-16 | 1 | 未維修 | 橋墩／帽梁 |  | 35666 |  | 1 | 7
139 | 2020-04-16 | 1 | 未維修 | 橋面板 |  | 35666 |  | 1 | 7
140 | 2020-04-16 | 1 | 未維修 | 主梁 |  | 35666 |  | 1 | 8
141 | 2020-04-16 | 1 | 未維修 | 主梁 |  | 35666 |  | 1 | 8
142 | 2020-04-16 | 1 | 未維修 | 橋墩／帽梁 |  | 35666 |  | 1 | 7
143 | 2020-04-16 | 2 | 未維修 | 橋台 |  | 35666 |  | 2 | 6
144 | 2020-04-16 | 1 | 未維修 | 橋台 |  | 35666 |  | 1 | 6
145 | 2020-04-16 | 1 | 未維修 | 橋墩／帽梁 |  | 35666 |  | 1 | 7
146 | 2020-04-16 | 1 | 未維修 | 橋面板 |  | 35666 |  | 1 | 7
147 | 2020-04-16 | 1 | 未維修 | 橋面板 |  | 35666 |  | 1 | 7
148 | 2020-04-16 | 1 | 未維修 | 橋面板 |  | 35666 |  | 1 | 7
149 | 2020-04-16 | 1 | 未維修 | 橋墩／帽梁 |  | 35666 |  | 1 | 7
150 | 2020-04-16 | 1 | 未維修 | 橋面板 |  | 35666 |  | 1 | 7
151 | 2020-04-16 | 1 | 未維修 | 主梁 |  | 35666 |  | 1 | 8
152 | 2020-04-16 | 1 | 未維修 | 橋面板 |  | 35666 |  | 1 | 7
153 | 2020-04-16 | 1 | 未維修 | 橋墩／帽梁 |  | 35666 |  | 1 | 7
154 | 2020-04-16 | 1 | 未維修 | 橋墩／帽梁 |  | 35666 |  | 1 | 7
155 | 2020-04-16 | 1 | 未維修 | 主梁 |  | 35666 |  | 1 | 8
156 | 2020-04-16 | 1 | 未維修 | 橋墩／帽梁 |  | 35666 |  | 1 | 7
157 | 2020-04-16 | 1 | 未維修 | 橋面板 |  | 35666 |  | 1 | 7
158 | 2020-04-16 | 1 | 未維修 | 主梁 |  | 35666 |  | 1 | 8
159 | 2020-04-16 | 1 | 未維修 | 主梁 |  | 35666 |  | 1 | 8
160 | 2020-04-16 | 1 | 未維修 | 橋墩／帽梁 |  | 35666 |  | 1 | 7
161 | 2020-04-16 | 1 | 未維修 | 橋墩／帽梁 |  | 35666 |  | 1 | 7
162 | 2020-04-16 | 1 | 未維修 | 主梁 |  | 35666 |  | 1 | 8
163 | 2020-04-16 | 1 | 未維修 | 主梁 |  | 35666 |  | 1 | 8
164 | 2020-04-16 | 1 | 未維修 | 橋墩／帽梁 |  | 35666 |  | 1 | 7
165 | 2020-04-16 | 1 | 未維修 | 支承／支承墊／阻尼裝置 |  | 35666 |  | 1 | 5
166 | 2020-04-16 | 1 | 未維修 | 橋墩／帽梁 |  | 35666 |  | 1 | 7
167 | 2020-04-16 | 1 | 未維修 | 主梁 |  | 35666 |  | 1 | 8
168 | 2020-04-16 | 1 | 未維修 | 橋面板 |  | 35666 |  | 1 | 7
169 | 2020-04-16 | 1 | 未維修 | 橋墩／帽梁 |  | 35666 |  | 1 | 7
170 | 2020-04-16 | 1 | 未維修 | 主梁 |  | 35666 |  | 1 | 8
171 | 2020-04-16 | 1 | 未維修 | 橋墩／帽梁 |  | 35666 |  | 1 | 7
172 | 2020-04-16 | 1 | 未維修 | 橋台 |  | 35666 |  | 1 | 6
173 | 2020-04-16 | 1 | 未維修 | 橋台 |  | 35666 |  | 1 | 6
174 | 2020-04-16 | 1 | 未維修 | 橋台 |  | 35666 |  | 1 | 6
175 | 2020-04-16 | 1 | 未維修 | 橋台 |  | 35666 |  | 1 | 6
176 | 2020-04-16 | 1 | 未維修 | 橋護欄 |  | 35666 |  | 1 | 3
177 | 2020-04-16 | 1 | 未維修 | 橋墩／帽梁 |  | 35666 |  | 1 | 7
178 | 2020-04-16 | 1 | 未維修 | 橋墩／帽梁 |  | 35666 |  | 1 | 7
179 | 2020-04-16 | 1 | 未維修 | 橋墩／帽梁 |  | 35666 |  | 1 | 7
180 | 2020-04-16 | 1 | 未維修 | 橋墩／帽梁 |  | 35666 |  | 1 | 7
181 | 2020-04-16 | 2 | 未維修 | 橋台 |  | 35666 |  | 2 | 6
182 | 2020-04-16 | 2 | 未維修 | 伸縮縫 |  | 35666 |  | 2 | 6
183 | 2020-04-16 | 1 | 未維修 | 橋台 |  | 35666 |  | 1 | 6
184 | 2020-04-16 | 1 | 未維修 | 主梁 |  | 35666 |  | 1 | 8
185 | 2020-04-16 | 2 | 未維修 | 伸縮縫 |  | 35666 |  | 2 | 6
186 | 2020-04-16 | 1 | 未維修 | 伸縮縫 |  | 35666 |  | 1 | 6
187 | 2020-04-16 | 1 | 未維修 | 主梁 |  | 35666 |  | 1 | 8
188 | 2020-04-16 | 1 | 未維修 | 主梁 |  | 35666 |  | 1 | 8
189 | 2020-04-16 | 1 | 未維修 | 橋墩／帽梁 |  | 35666 |  | 1 | 7
190 | 2020-04-16 | 1 | 未維修 | 橋墩／帽梁 |  | 35666 |  | 1 | 7
191 | 2020-04-16 | 1 | 未維修 | 主梁 |  | 35666 |  | 1 | 8
192 | 2020-04-16 | 1 | 未維修 | 橋墩／帽梁 |  | 35666 |  | 1 | 7
193 | 2020-04-16 | 1 | 未維修 | 主梁 |  | 35666 |  | 1 | 8
194 | 2020-04-16 | 1 | 已維修 | 橋墩／帽梁 |  | 35666 |  | 1 | 7
195 | 2020-04-16 | 1 | 已維修 | 橋面板 |  | 35666 |  | 1 | 7
196 | 2020-04-16 | 1 | 已維修 | 橋面板 |  | 35666 |  | 1 | 7
197 | 2020-04-16 | 1 | 已維修 | 橋墩／帽梁 |  | 35666 |  | 1 | 7
198 | 2020-04-16 | 1 | 已維修 | 引道路堤保護措施 |  | 35666 |  | 1 | 3
199 | 2020-04-16 | 1 | 已維修 | 橋墩／帽梁 | 2022-07-26 | 35666 |  | 1 | 7
200 | 2020-04-16 | 1 | 已維修 | 橋墩／帽梁 |  | 35666 |  | 1 | 7
201 | 2020-04-16 | 1 | 已維修 | 橋面板 |  | 35666 |  | 1 | 7
202 | 2020-04-16 | 1 | 已維修 | 橋墩／帽梁 |  | 35666 |  | 1 | 7
203 | 2020-04-16 | 1 | 已維修 | 橋墩／帽梁 | 2022-07-21 | 35666 |  | 1 | 7
204 | 2020-04-16 | 1 | 已維修 | 橋墩／帽梁 | 2022-07-21 | 35666 |  | 1 | 7
205 | 2020-04-16 | 1 | 已維修 | 橋墩／帽梁 |  | 35666 |  | 1 | 7
206 | 2020-04-16 | 1 | 已維修 | 橋墩／帽梁 | 2022-07-20 | 35666 |  | 1 | 7
207 | 2020-04-16 | 1 | 已維修 | 橋墩／帽梁 | 2022-07-22 | 35666 |  | 1 | 7
208 | 2020-04-16 | 1 | 已維修 | 橋墩／帽梁 | 2022-07-21 | 35666 |  | 1 | 7
209 | 2020-04-16 | 1 | 已維修 | 橋墩／帽梁 | 2022-07-21 | 35666 |  | 1 | 7
210 | 2020-04-16 | 1 | 已維修 | 橋墩／帽梁 | 2022-07-21 | 35666 |  | 1 | 7
211 | 2020-04-16 | 1 | 已維修 | 橋墩／帽梁 | 2022-07-22 | 35666 |  | 1 | 7
212 | 2020-04-16 | 1 | 已維修 | 橋墩／帽梁 | 2022-07-22 | 35666 |  | 1 | 7
213 | 2020-04-16 | 1 | 已維修 | 橋墩／帽梁 | 2022-06-17 | 35666 |  | 1 | 7
214 | 2020-04-16 | 1 | 已維修 | 橋墩／帽梁 | 2022-07-20 | 35666 |  | 1 | 7
215 | 2020-04-16 | 1 | 已維修 | 伸縮縫 |  | 35666 |  | 1 | 6
216 | 2020-04-16 | 1 | 已維修 | 伸縮縫 | 2022-06-17 | 35666 |  | 1 | 6
217 | 2020-04-16 | 1 | 已維修 | 伸縮縫 |  | 35666 |  | 1 | 6
1 | 2020-07-22 | 2 | 未維修 | 伸縮縫 |  | 35673 | 59-第C514A標羅東交流道(南側)匝道2高架橋 | 2 | 6
2 | 2020-07-22 | 2 | 未維修 | 橋護欄 |  | 35673 |  | 2 | 3
3 | 2020-07-22 | 2 | 未維修 | 橋護欄 |  | 35673 |  | 2 | 3
4 | 2020-07-22 | 2 | 未維修 | 橋墩／帽梁 |  | 35673 |  | 2 | 7
5 | 2020-07-22 | 1 | 未維修 | 支承／支承墊／阻尼裝置 |  | 35673 |  | 1 | 5
6 | 2020-07-22 | 1 | 未維修 | 橋台 |  | 35673 |  | 1 | 6
7 | 2020-07-22 | 2 | 未維修 | 翼牆／擋土牆 |  | 35673 |  | 2 | 5
8 | 2020-07-22 | 1 | 未維修 | 橋護欄 |  | 35673 |  | 1 | 3
9 | 2020-07-22 | 1 | 未維修 | 橋護欄 |  | 35673 |  | 1 | 3
10 | 2020-07-22 | 1 | 未維修 | 翼牆／擋土牆 |  | 35673 |  | 1 | 5
11 | 2020-07-22 | 1 | 未維修 | 支承／支承墊／阻尼裝置 |  | 35673 |  | 1 | 5
12 | 2020-07-22 | 2 | 未維修 | 橋墩／帽梁 |  | 35673 |  | 2 | 7
13 | 2020-07-22 | 1 | 未維修 | 主梁 |  | 35673 |  | 1 | 8
14 | 2020-07-22 | 2 | 未維修 | 橋墩／帽梁 |  | 35673 |  | 2 | 7
15 | 2020-07-22 | 1 | 未維修 | 伸縮縫 |  | 35673 |  | 1 | 6
16 | 2020-07-22 | 2 | 未維修 | 橋墩／帽梁 |  | 35673 |  | 2 | 7
17 | 2020-07-22 | 1 | 已維修 | 橋墩／帽梁 |  | 35673 |  | 1 | 7
18 | 2020-07-22 | 1 | 已維修 | 伸縮縫 |  | 35673 |  | 1 | 6
1 | 2020-07-22 | 1 | 未維修 | 橋護欄 |  | 35674 | 60-第C514A標羅東交流道(南側)匝道3高架橋 | 1 | 3
2 | 2020-07-22 | 2 | 未維修 | 橋台 |  | 35674 |  | 2 | 6
3 | 2020-07-22 | 2 | 未維修 | 橋墩／帽梁 |  | 35674 |  | 2 | 7
4 | 2020-07-22 | 2 | 未維修 | 橋墩／帽梁 |  | 35674 |  | 2 | 7
5 | 2020-07-22 | 2 | 未維修 | 橋墩／帽梁 |  | 35674 |  | 2 | 7
6 | 2020-07-22 | 1 | 未維修 | 主梁 |  | 35674 |  | 1 | 8
7 | 2020-07-22 | 1 | 未維修 | 橋墩／帽梁 |  | 35674 |  | 1 | 7
8 | 2020-07-22 | 1 | 未維修 | 支承／支承墊／阻尼裝置 |  | 35674 |  | 1 | 5
9 | 2020-07-22 | 2 | 未維修 | 伸縮縫 |  | 35674 |  | 2 | 6
10 | 2020-07-22 | 2 | 未維修 | 翼牆／擋土牆 |  | 35674 |  | 2 | 5
11 | 2020-07-22 | 1 | 未維修 | 支承／支承墊／阻尼裝置 |  | 35674 |  | 1 | 5
12 | 2020-07-22 | 2 | 未維修 | 伸縮縫 |  | 35674 |  | 2 | 6
13 | 2020-07-22 | 1 | 未維修 | 橋護欄 |  | 35674 |  | 1 | 3
14 | 2020-07-22 | 1 | 未維修 | 主梁 |  | 35674 |  | 1 | 8
15 | 2020-07-22 | 1 | 未維修 | 橋墩／帽梁 |  | 35674 |  | 1 | 7
16 | 2020-07-22 | 2 | 未維修 | 橋護欄 |  | 35674 |  | 2 | 3
17 | 2020-07-22 | 2 | 未維修 | 伸縮縫 |  | 35674 |  | 2 | 6
18 | 2020-07-22 | 2 | 未維修 | 橋護欄 |  | 35674 |  | 2 | 3
1 | 2020-07-22 | 2 | 未維修 | 伸縮縫 |  | 35675 | 61-第C515標冬山蘇澳段橋梁工程 | 2 | 6
2 | 2020-07-22 | 2 | 未維修 | 伸縮縫 |  | 35675 |  | 2 | 6
3 | 2020-07-22 | 2 | 未維修 | 伸縮縫 |  | 35675 |  | 2 | 6
4 | 2020-07-22 | 2 | 未維修 | 伸縮縫 |  | 35675 |  | 2 | 6
5 | 2020-07-22 | 2 | 未維修 | 橋墩／帽梁 |  | 35675 |  | 2 | 7
6 | 2020-07-22 | 1 | 未維修 | 橋面板 |  | 35675 |  | 1 | 7
7 | 2020-07-22 | 2 | 未維修 | 橋墩／帽梁 |  | 35675 |  | 2 | 7
8 | 2020-07-22 | 2 | 未維修 | 橋墩／帽梁 |  | 35675 |  | 2 | 7
9 | 2020-07-22 | 2 | 未維修 | 主梁 |  | 35675 |  | 2 | 8
10 | 2020-07-22 | 2 | 未維修 | 橋墩／帽梁 |  | 35675 |  | 2 | 7
11 | 2020-07-22 | 1 | 未維修 | 橋面板 |  | 35675 |  | 1 | 7
12 | 2020-07-22 | 2 | 未維修 | 橋墩／帽梁 |  | 35675 |  | 2 | 7
13 | 2020-07-22 | 2 | 未維修 | 主梁 |  | 35675 |  | 2 | 8
14 | 2020-07-22 | 1 | 未維修 | 橋墩／帽梁 |  | 35675 |  | 1 | 7
15 | 2020-07-22 | 2 | 未維修 | 主梁 |  | 35675 |  | 2 | 8
16 | 2020-07-22 | 1 | 未維修 | 主梁 |  | 35675 |  | 1 | 8
17 | 2020-07-22 | 1 | 未維修 | 主梁 |  | 35675 |  | 1 | 8
18 | 2020-07-22 | 2 | 未維修 | 防落設施 |  | 35675 |  | 2 | 5
19 | 2020-07-22 | 2 | 未維修 | 伸縮縫 |  | 35675 |  | 2 | 6
20 | 2020-07-22 | 2 | 未維修 | 伸縮縫 |  | 35675 |  | 2 | 6
21 | 2020-07-22 | 2 | 未維修 | 橋墩／帽梁 |  | 35675 |  | 2 | 7
22 | 2020-07-22 | 2 | 未維修 | 橋墩／帽梁 |  | 35675 |  | 2 | 7
23 | 2020-07-22 | 2 | 未維修 | 橋墩／帽梁 |  | 35675 |  | 2 | 7
24 | 2020-07-22 | 2 | 未維修 | 支承／支承墊／阻尼裝置 |  | 35675 |  | 2 | 5
25 | 2020-07-22 | 2 | 未維修 | 伸縮縫 |  | 35675 |  | 2 | 6
26 | 2020-07-22 | 2 | 未維修 | 伸縮縫 |  | 35675 |  | 2 | 6
27 | 2020-07-22 | 2 | 未維修 | 伸縮縫 |  | 35675 |  | 2 | 6
28 | 2020-07-22 | 2 | 未維修 | 伸縮縫 |  | 35675 |  | 2 | 6
29 | 2020-07-22 | 2 | 未維修 | 橋墩／帽梁 |  | 35675 |  | 2 | 7
30 | 2020-07-22 | 1 | 未維修 | 橋面板 |  | 35675 |  | 1 | 7
31 | 2020-07-22 | 2 | 未維修 | 防落設施 |  | 35675 |  | 2 | 5
32 | 2020-07-22 | 1 | 未維修 | 橋墩／帽梁 |  | 35675 |  | 1 | 7
33 | 2020-07-22 | 1 | 未維修 | 橋墩／帽梁 |  | 35675 |  | 1 | 7
34 | 2020-07-22 | 2 | 未維修 | 橋墩／帽梁 |  | 35675 |  | 2 | 7
35 | 2020-07-22 | 1 | 未維修 | 橋墩／帽梁 |  | 35675 |  | 1 | 7
36 | 2020-07-22 | 2 | 未維修 | 橋墩／帽梁 |  | 35675 |  | 2 | 7
37 | 2020-07-22 | 2 | 未維修 | 橋墩／帽梁 |  | 35675 |  | 2 | 7
38 | 2020-07-22 | 2 | 未維修 | 主梁 |  | 35675 |  | 2 | 8
39 | 2020-07-22 | 2 | 未維修 | 支承／支承墊／阻尼裝置 |  | 35675 |  | 2 | 5
40 | 2020-07-22 | 2 | 未維修 | 橋墩／帽梁 |  | 35675 |  | 2 | 7
41 | 2020-07-22 | 2 | 未維修 | 橋墩／帽梁 |  | 35675 |  | 2 | 7
42 | 2020-07-22 | 2 | 未維修 | 橋墩／帽梁 |  | 35675 |  | 2 | 7
43 | 2020-07-22 | 2 | 未維修 | 橋墩／帽梁 |  | 35675 |  | 2 | 7
44 | 2020-07-22 | 2 | 未維修 | 橋墩／帽梁 |  | 35675 |  | 2 | 7
45 | 2020-07-22 | 2 | 未維修 | 防落設施 |  | 35675 |  | 2 | 5
46 | 2020-07-22 | 2 | 未維修 | 橋墩／帽梁 |  | 35675 |  | 2 | 7
47 | 2020-07-22 | 2 | 未維修 | 橋墩／帽梁 |  | 35675 |  | 2 | 7
48 | 2020-07-22 | 2 | 未維修 | 橋墩／帽梁 |  | 35675 |  | 2 | 7
49 | 2020-07-22 | 2 | 未維修 | 主梁 |  | 35675 |  | 2 | 8
50 | 2020-07-22 | 2 | 未維修 | 橋墩／帽梁 |  | 35675 |  | 2 | 7
51 | 2020-07-22 | 2 | 未維修 | 橋墩／帽梁 |  | 35675 |  | 2 | 7
52 | 2020-07-22 | 2 | 未維修 | 橋墩／帽梁 |  | 35675 |  | 2 | 7
53 | 2020-07-22 | 2 | 未維修 | 橋墩／帽梁 |  | 35675 |  | 2 | 7
54 | 2020-07-22 | 2 | 未維修 | 橋墩／帽梁 |  | 35675 |  | 2 | 7
55 | 2020-07-22 | 2 | 未維修 | 橋墩／帽梁 |  | 35675 |  | 2 | 7
56 | 2020-07-22 | 2 | 未維修 | 橋墩／帽梁 |  | 35675 |  | 2 | 7
57 | 2020-07-22 | 2 | 未維修 | 防落設施 |  | 35675 |  | 2 | 5
58 | 2020-07-22 | 2 | 未維修 | 橋墩／帽梁 |  | 35675 |  | 2 | 7
59 | 2020-07-22 | 2 | 未維修 | 橋墩／帽梁 |  | 35675 |  | 2 | 7
60 | 2020-07-22 | 2 | 未維修 | 橋墩／帽梁 |  | 35675 |  | 2 | 7
61 | 2020-07-22 | 2 | 未維修 | 橋墩／帽梁 |  | 35675 |  | 2 | 7
62 | 2020-07-22 | 2 | 未維修 | 橋墩／帽梁 |  | 35675 |  | 2 | 7
63 | 2020-07-22 | 1 | 未維修 | 主梁 |  | 35675 |  | 1 | 8
64 | 2020-07-22 | 1 | 未維修 | 主梁 |  | 35675 |  | 1 | 8
65 | 2020-07-22 | 1 | 未維修 | 橋面板 |  | 35675 |  | 1 | 7
66 | 2020-07-22 | 1 | 未維修 | 橋墩／帽梁 |  | 35675 |  | 1 | 7
67 | 2020-07-22 | 1 | 未維修 | 橋墩／帽梁 |  | 35675 |  | 1 | 7
68 | 2020-07-22 | 2 | 未維修 | 橋墩／帽梁 |  | 35675 |  | 2 | 7
69 | 2020-07-22 | 2 | 未維修 | 橋墩／帽梁 |  | 35675 |  | 2 | 7
70 | 2020-07-22 | 2 | 未維修 | 橋墩／帽梁 |  | 35675 |  | 2 | 7
71 | 2020-07-22 | 2 | 未維修 | 橋墩／帽梁 |  | 35675 |  | 2 | 7
72 | 2020-07-22 | 2 | 未維修 | 橋墩／帽梁 |  | 35675 |  | 2 | 7
73 | 2020-07-22 | 1 | 未維修 | 橋墩／帽梁 |  | 35675 |  | 1 | 7
74 | 2020-07-22 | 2 | 未維修 | 橋墩／帽梁 |  | 35675 |  | 2 | 7
75 | 2020-07-22 | 2 | 未維修 | 橋墩／帽梁 |  | 35675 |  | 2 | 7
76 | 2020-07-22 | 2 | 未維修 | 橋墩／帽梁 |  | 35675 |  | 2 | 7
77 | 2020-07-22 | 2 | 未維修 | 橋墩／帽梁 |  | 35675 |  | 2 | 7
78 | 2020-07-22 | 1 | 未維修 | 主梁 |  | 35675 |  | 1 | 8
79 | 2020-07-22 | 2 | 未維修 | 橋墩／帽梁 |  | 35675 |  | 2 | 7
80 | 2020-07-22 | 2 | 未維修 | 支承／支承墊／阻尼裝置 |  | 35675 |  | 2 | 5
81 | 2020-07-22 | 1 | 未維修 | 主梁 |  | 35675 |  | 1 | 8
82 | 2020-07-22 | 1 | 未維修 | 橋面板 |  | 35675 |  | 1 | 7
83 | 2020-07-22 | 2 | 未維修 | 橋墩／帽梁 |  | 35675 |  | 2 | 7
84 | 2020-07-22 | 2 | 未維修 | 橋墩／帽梁 |  | 35675 |  | 2 | 7
85 | 2020-07-22 | 2 | 未維修 | 橋墩／帽梁 |  | 35675 |  | 2 | 7
86 | 2020-07-22 | 2 | 未維修 | 橋墩／帽梁 |  | 35675 |  | 2 | 7
87 | 2020-07-22 | 2 | 未維修 | 主梁 |  | 35675 |  | 2 | 8
88 | 2020-07-22 | 1 | 未維修 | 橋面板 |  | 35675 |  | 1 | 7
89 | 2020-07-22 | 1 | 未維修 | 橋面板 |  | 35675 |  | 1 | 7
90 | 2020-07-22 | 2 | 未維修 | 橋墩／帽梁 |  | 35675 |  | 2 | 7
91 | 2020-07-22 | 2 | 未維修 | 橋面板 |  | 35675 |  | 2 | 7
92 | 2020-07-22 | 2 | 未維修 | 橋墩／帽梁 |  | 35675 |  | 2 | 7
93 | 2020-07-22 | 1 | 未維修 | 主梁 |  | 35675 |  | 1 | 8
94 | 2020-07-22 | 2 | 未維修 | 橋墩／帽梁 |  | 35675 |  | 2 | 7
95 | 2020-07-22 | 1 | 未維修 | 主梁 |  | 35675 |  | 1 | 8
96 | 2020-07-22 | 1 | 未維修 | 橋面板 |  | 35675 |  | 1 | 7
97 | 2020-07-22 | 2 | 未維修 | 橋墩／帽梁 |  | 35675 |  | 2 | 7
98 | 2020-07-22 | 2 | 未維修 | 橋墩／帽梁 |  | 35675 |  | 2 | 7
99 | 2020-07-22 | 1 | 未維修 | 主梁 |  | 35675 |  | 1 | 8
100 | 2020-07-22 | 2 | 未維修 | 橋墩／帽梁 |  | 35675 |  | 2 | 7
101 | 2020-07-22 | 2 | 未維修 | 橋墩／帽梁 |  | 35675 |  | 2 | 7
102 | 2020-07-22 | 2 | 未維修 | 支承／支承墊／阻尼裝置 |  | 35675 |  | 2 | 5
103 | 2020-07-22 | 2 | 未維修 | 橋墩／帽梁 |  | 35675 |  | 2 | 7
104 | 2020-07-22 | 2 | 未維修 | 橋墩／帽梁 |  | 35675 |  | 2 | 7
105 | 2020-07-22 | 1 | 未維修 | 主梁 |  | 35675 |  | 1 | 8
106 | 2020-07-22 | 1 | 未維修 | 主梁 |  | 35675 |  | 1 | 8
107 | 2020-07-22 | 2 | 未維修 | 橋墩／帽梁 |  | 35675 |  | 2 | 7
108 | 2020-07-22 | 2 | 未維修 | 橋墩／帽梁 |  | 35675 |  | 2 | 7
109 | 2020-07-22 | 2 | 未維修 | 橋墩／帽梁 |  | 35675 |  | 2 | 7
110 | 2020-07-22 | 2 | 未維修 | 橋墩／帽梁 |  | 35675 |  | 2 | 7
111 | 2020-07-22 | 2 | 未維修 | 橋墩／帽梁 |  | 35675 |  | 2 | 7
112 | 2020-07-22 | 2 | 未維修 | 橋墩／帽梁 |  | 35675 |  | 2 | 7
113 | 2020-07-22 | 1 | 未維修 | 橋面板 |  | 35675 |  | 1 | 7
114 | 2020-07-22 | 2 | 未維修 | 橋墩／帽梁 |  | 35675 |  | 2 | 7
115 | 2020-07-22 | 1 | 未維修 | 橋面板 |  | 35675 |  | 1 | 7
116 | 2020-07-22 | 2 | 未維修 | 主梁 |  | 35675 |  | 2 | 8
117 | 2020-07-22 | 2 | 未維修 | 橋墩／帽梁 |  | 35675 |  | 2 | 7
118 | 2020-07-22 | 2 | 未維修 | 橋墩／帽梁 |  | 35675 |  | 2 | 7
119 | 2020-07-22 | 2 | 未維修 | 橋墩／帽梁 |  | 35675 |  | 2 | 7
120 | 2020-07-22 | 1 | 未維修 | 支承／支承墊／阻尼裝置 |  | 35675 |  | 1 | 5
121 | 2020-07-22 | 1 | 未維修 | 橋面板 |  | 35675 |  | 1 | 7
122 | 2020-07-22 | 1 | 未維修 | 橋墩／帽梁 |  | 35675 |  | 1 | 7
123 | 2020-07-22 | 2 | 未維修 | 伸縮縫 |  | 35675 |  | 2 | 6
124 | 2020-07-22 | 2 | 未維修 | 伸縮縫 |  | 35675 |  | 2 | 6
125 | 2020-07-22 | 2 | 未維修 | 主梁 |  | 35675 |  | 2 | 8
126 | 2020-07-22 | 2 | 未維修 | 橋墩／帽梁 |  | 35675 |  | 2 | 7
127 | 2020-07-22 | 1 | 未維修 | 主梁 |  | 35675 |  | 1 | 8
128 | 2020-07-22 | 1 | 未維修 | 橋面板 |  | 35675 |  | 1 | 7
129 | 2020-07-22 | 2 | 未維修 | 橋墩／帽梁 |  | 35675 |  | 2 | 7
130 | 2020-07-22 | 1 | 未維修 | 主梁 |  | 35675 |  | 1 | 8
131 | 2020-07-22 | 2 | 未維修 | 橋墩／帽梁 |  | 35675 |  | 2 | 7
132 | 2020-07-22 | 2 | 未維修 | 橋墩／帽梁 |  | 35675 |  | 2 | 7
133 | 2020-07-22 | 2 | 未維修 | 支承／支承墊／阻尼裝置 |  | 35675 |  | 2 | 5
134 | 2020-07-22 | 1 | 未維修 | 橋墩／帽梁 |  | 35675 |  | 1 | 7
135 | 2020-07-22 | 2 | 未維修 | 橋墩／帽梁 |  | 35675 |  | 2 | 7
136 | 2020-07-22 | 2 | 未維修 | 主梁 |  | 35675 |  | 2 | 8
137 | 2020-07-22 | 2 | 未維修 | 伸縮縫 |  | 35675 |  | 2 | 6
138 | 2020-07-22 | 2 | 未維修 | 伸縮縫 |  | 35675 |  | 2 | 6
139 | 2020-07-22 | 2 | 未維修 | 橋墩／帽梁 |  | 35675 |  | 2 | 7
140 | 2020-07-22 | 1 | 未維修 | 橋面板 |  | 35675 |  | 1 | 7
141 | 2020-07-22 | 2 | 未維修 | 橋墩／帽梁 |  | 35675 |  | 2 | 7
142 | 2020-07-22 | 2 | 未維修 | 支承／支承墊／阻尼裝置 |  | 35675 |  | 2 | 5
143 | 2020-07-22 | 1 | 未維修 | 橋面板 |  | 35675 |  | 1 | 7
144 | 2020-07-22 | 1 | 未維修 | 主梁 |  | 35675 |  | 1 | 8
145 | 2020-07-22 | 2 | 未維修 | 橋墩／帽梁 |  | 35675 |  | 2 | 7
146 | 2020-07-22 | 2 | 未維修 | 橋墩／帽梁 |  | 35675 |  | 2 | 7
147 | 2020-07-22 | 2 | 未維修 | 橋墩／帽梁 |  | 35675 |  | 2 | 7
148 | 2020-07-22 | 2 | 未維修 | 橋墩／帽梁 |  | 35675 |  | 2 | 7
149 | 2020-07-22 | 1 | 未維修 | 橋面板 |  | 35675 |  | 1 | 7
150 | 2020-07-22 | 2 | 未維修 | 橋墩／帽梁 |  | 35675 |  | 2 | 7
151 | 2020-07-22 | 2 | 未維修 | 橋墩／帽梁 |  | 35675 |  | 2 | 7
152 | 2020-07-22 | 1 | 未維修 | 主梁 |  | 35675 |  | 1 | 8
153 | 2020-07-22 | 2 | 未維修 | 防落設施 |  | 35675 |  | 2 | 5
154 | 2020-07-22 | 2 | 未維修 | 橋墩／帽梁 |  | 35675 |  | 2 | 7
155 | 2020-07-22 | 2 | 未維修 | 橋墩／帽梁 |  | 35675 |  | 2 | 7
156 | 2020-07-22 | 1 | 未維修 | 橋墩／帽梁 |  | 35675 |  | 1 | 7
157 | 2020-07-22 | 2 | 未維修 | 橋墩／帽梁 |  | 35675 |  | 2 | 7
158 | 2020-07-22 | 2 | 未維修 | 橋墩／帽梁 |  | 35675 |  | 2 | 7
159 | 2020-07-22 | 1 | 未維修 | 主梁 |  | 35675 |  | 1 | 8
160 | 2020-07-22 | 2 | 未維修 | 防落設施 |  | 35675 |  | 2 | 5
161 | 2020-07-22 | 2 | 未維修 | 橋墩／帽梁 |  | 35675 |  | 2 | 7
162 | 2020-07-22 | 1 | 未維修 | 橋護欄 |  | 35675 |  | 1 | 3
163 | 2020-07-22 | 2 | 未維修 | 橋墩／帽梁 |  | 35675 |  | 2 | 7
164 | 2020-07-22 | 1 | 未維修 | 橋墩／帽梁 |  | 35675 |  | 1 | 7
165 | 2020-07-22 | 2 | 未維修 | 橋墩／帽梁 |  | 35675 |  | 2 | 7
166 | 2020-07-22 | 2 | 未維修 | 橋墩／帽梁 |  | 35675 |  | 2 | 7
167 | 2020-07-22 | 2 | 未維修 | 橋墩／帽梁 |  | 35675 |  | 2 | 7
168 | 2020-07-22 | 2 | 未維修 | 主梁 |  | 35675 |  | 2 | 8
169 | 2020-07-22 | 2 | 未維修 | 橋面板 |  | 35675 |  | 2 | 7
170 | 2020-07-22 | 1 | 未維修 | 橋墩／帽梁 |  | 35675 |  | 1 | 7
171 | 2020-07-22 | 2 | 未維修 | 主梁 |  | 35675 |  | 2 | 8
172 | 2020-07-22 | 1 | 未維修 | 橋墩／帽梁 |  | 35675 |  | 1 | 7
173 | 2020-07-22 | 2 | 未維修 | 支承／支承墊／阻尼裝置 |  | 35675 |  | 2 | 5
174 | 2020-07-22 | 1 | 未維修 | 橋墩／帽梁 |  | 35675 |  | 1 | 7
175 | 2020-07-22 | 1 | 未維修 | 橋墩／帽梁 |  | 35675 |  | 1 | 7
176 | 2020-07-22 | 1 | 未維修 | 橋墩／帽梁 |  | 35675 |  | 1 | 7
177 | 2020-07-22 | 2 | 未維修 | 防落設施 |  | 35675 |  | 2 | 5
178 | 2020-07-22 | 1 | 未維修 | 橋墩／帽梁 |  | 35675 |  | 1 | 7
179 | 2020-07-22 | 1 | 未維修 | 橋墩／帽梁 |  | 35675 |  | 1 | 7
180 | 2020-07-22 | 1 | 未維修 | 橋墩／帽梁 |  | 35675 |  | 1 | 7
181 | 2020-07-22 | 2 | 未維修 | 橋墩／帽梁 |  | 35675 |  | 2 | 7
182 | 2020-07-22 | 2 | 未維修 | 橋墩／帽梁 |  | 35675 |  | 2 | 7
183 | 2020-07-22 | 1 | 未維修 | 主梁 |  | 35675 |  | 1 | 8
184 | 2020-07-22 | 2 | 未維修 | 橋墩／帽梁 |  | 35675 |  | 2 | 7
185 | 2020-07-22 | 1 | 未維修 | 橋墩／帽梁 |  | 35675 |  | 1 | 7
186 | 2020-07-22 | 1 | 未維修 | 橋墩／帽梁 |  | 35675 |  | 1 | 7
187 | 2020-07-22 | 2 | 未維修 | 橋墩／帽梁 |  | 35675 |  | 2 | 7
188 | 2020-07-22 | 2 | 未維修 | 橋墩／帽梁 |  | 35675 |  | 2 | 7
189 | 2020-07-22 | 2 | 未維修 | 橋墩／帽梁 |  | 35675 |  | 2 | 7
190 | 2020-07-22 | 1 | 未維修 | 主梁 |  | 35675 |  | 1 | 8
191 | 2020-07-22 | 1 | 未維修 | 橋面板 |  | 35675 |  | 1 | 7
192 | 2020-07-22 | 1 | 未維修 | 橋護欄 |  | 35675 |  | 1 | 3
193 | 2020-07-22 | 2 | 未維修 | 橋墩／帽梁 |  | 35675 |  | 2 | 7
194 | 2020-07-22 | 2 | 未維修 | 橋墩／帽梁 |  | 35675 |  | 2 | 7
195 | 2020-07-22 | 2 | 未維修 | 主梁 |  | 35675 |  | 2 | 8
196 | 2020-07-22 | 2 | 未維修 | 橋墩／帽梁 |  | 35675 |  | 2 | 7
197 | 2020-07-22 | 1 | 未維修 | 橋墩／帽梁 |  | 35675 |  | 1 | 7
198 | 2020-07-22 | 2 | 未維修 | 橋墩／帽梁 |  | 35675 |  | 2 | 7
199 | 2020-07-22 | 1 | 未維修 | 橋墩／帽梁 |  | 35675 |  | 1 | 7
200 | 2020-07-22 | 2 | 未維修 | 支承／支承墊／阻尼裝置 |  | 35675 |  | 2 | 5
201 | 2020-07-22 | 2 | 未維修 | 支承／支承墊／阻尼裝置 |  | 35675 |  | 2 | 5
202 | 2020-07-22 | 2 | 未維修 | 主梁 |  | 35675 |  | 2 | 8
203 | 2020-07-22 | 2 | 未維修 | 橋墩／帽梁 |  | 35675 |  | 2 | 7
204 | 2020-07-22 | 1 | 未維修 | 橋面板 |  | 35675 |  | 1 | 7
205 | 2020-07-22 | 1 | 未維修 | 橋墩／帽梁 |  | 35675 |  | 1 | 7
206 | 2020-07-22 | 1 | 未維修 | 橋面板 |  | 35675 |  | 1 | 7
207 | 2020-07-22 | 1 | 未維修 | 橋墩／帽梁 |  | 35675 |  | 1 | 7
208 | 2020-07-22 | 2 | 未維修 | 支承／支承墊／阻尼裝置 |  | 35675 |  | 2 | 5
209 | 2020-07-22 | 2 | 未維修 | 橋墩／帽梁 |  | 35675 |  | 2 | 7
210 | 2020-07-22 | 2 | 未維修 | 橋墩／帽梁 |  | 35675 |  | 2 | 7
211 | 2020-07-22 | 1 | 未維修 | 橋墩／帽梁 |  | 35675 |  | 1 | 7
212 | 2020-07-22 | 1 | 未維修 | 橋面板 |  | 35675 |  | 1 | 7
213 | 2020-07-22 | 1 | 未維修 | 橋墩／帽梁 |  | 35675 |  | 1 | 7
214 | 2020-07-22 | 1 | 未維修 | 橋墩／帽梁 |  | 35675 |  | 1 | 7
215 | 2020-07-22 | 1 | 未維修 | 主梁 |  | 35675 |  | 1 | 8
216 | 2020-07-22 | 1 | 未維修 | 橋墩／帽梁 |  | 35675 |  | 1 | 7
217 | 2020-07-22 | 1 | 未維修 | 橋墩／帽梁 |  | 35675 |  | 1 | 7
218 | 2020-07-22 | 1 | 未維修 | 橋墩／帽梁 |  | 35675 |  | 1 | 7
219 | 2020-07-22 | 1 | 未維修 | 橋墩／帽梁 |  | 35675 |  | 1 | 7
220 | 2020-07-22 | 1 | 未維修 | 主梁 |  | 35675 |  | 1 | 8
221 | 2020-07-22 | 2 | 未維修 | 防落設施 |  | 35675 |  | 2 | 5
222 | 2020-07-22 | 1 | 未維修 | 橋墩／帽梁 |  | 35675 |  | 1 | 7
223 | 2020-07-22 | 2 | 未維修 | 主梁 |  | 35675 |  | 2 | 8
224 | 2020-07-22 | 1 | 未維修 | 主梁 |  | 35675 |  | 1 | 8
225 | 2020-07-22 | 1 | 未維修 | 橋墩／帽梁 |  | 35675 |  | 1 | 7
226 | 2020-07-22 | 1 | 未維修 | 橋墩／帽梁 |  | 35675 |  | 1 | 7
227 | 2020-07-22 | 2 | 未維修 | 主梁 |  | 35675 |  | 2 | 8
228 | 2020-07-22 | 1 | 未維修 | 橋墩／帽梁 |  | 35675 |  | 1 | 7
229 | 2020-07-22 | 2 | 未維修 | 主梁 |  | 35675 |  | 2 | 8
230 | 2020-07-22 | 1 | 未維修 | 橋墩／帽梁 |  | 35675 |  | 1 | 7
231 | 2020-07-22 | 1 | 未維修 | 橋墩／帽梁 |  | 35675 |  | 1 | 7
232 | 2020-07-22 | 2 | 未維修 | 主梁 |  | 35675 |  | 2 | 8
233 | 2020-07-22 | 2 | 未維修 | 橋墩／帽梁 |  | 35675 |  | 2 | 7
234 | 2020-07-22 | 1 | 未維修 | 橋墩／帽梁 |  | 35675 |  | 1 | 7
235 | 2020-07-22 | 2 | 未維修 | 橋墩／帽梁 |  | 35675 |  | 2 | 7
236 | 2020-07-22 | 1 | 未維修 | 橋墩／帽梁 |  | 35675 |  | 1 | 7
237 | 2020-07-22 | 2 | 未維修 | 主梁 |  | 35675 |  | 2 | 8
238 | 2020-07-22 | 1 | 未維修 | 橋墩／帽梁 |  | 35675 |  | 1 | 7
239 | 2020-07-22 | 1 | 未維修 | 橋墩／帽梁 |  | 35675 |  | 1 | 7
240 | 2020-07-22 | 1 | 未維修 | 橋墩／帽梁 |  | 35675 |  | 1 | 7
241 | 2020-07-22 | 1 | 未維修 | 橋墩／帽梁 |  | 35675 |  | 1 | 7
242 | 2020-07-22 | 2 | 未維修 | 橋墩／帽梁 |  | 35675 |  | 2 | 7
243 | 2020-07-22 | 2 | 未維修 | 支承／支承墊／阻尼裝置 |  | 35675 |  | 2 | 5
244 | 2020-07-22 | 2 | 未維修 | 主梁 |  | 35675 |  | 2 | 8
245 | 2020-07-22 | 2 | 未維修 | 支承／支承墊／阻尼裝置 |  | 35675 |  | 2 | 5
246 | 2020-07-22 | 2 | 未維修 | 橋面板 |  | 35675 |  | 2 | 7
247 | 2020-07-22 | 2 | 未維修 | 防落設施 |  | 35675 |  | 2 | 5
248 | 2020-07-22 | 2 | 未維修 | 主梁 |  | 35675 |  | 2 | 8
249 | 2020-07-22 | 2 | 未維修 | 主梁 |  | 35675 |  | 2 | 8
250 | 2020-07-22 | 2 | 未維修 | 主梁 |  | 35675 |  | 2 | 8
251 | 2020-07-22 | 1 | 未維修 | 主梁 |  | 35675 |  | 1 | 8
252 | 2020-07-22 | 2 | 未維修 | 橋墩／帽梁 |  | 35675 |  | 2 | 7
253 | 2020-07-22 | 2 | 未維修 | 主梁 |  | 35675 |  | 2 | 8
254 | 2020-07-22 | 1 | 未維修 | 主梁 |  | 35675 |  | 1 | 8
255 | 2020-07-22 | 1 | 未維修 | 主梁 |  | 35675 |  | 1 | 8
256 | 2020-07-22 | 2 | 未維修 | 主梁 |  | 35675 |  | 2 | 8
257 | 2020-07-22 | 1 | 未維修 | 主梁 |  | 35675 |  | 1 | 8
258 | 2020-07-22 | 2 | 未維修 | 主梁 |  | 35675 |  | 2 | 8
259 | 2020-07-22 | 2 | 未維修 | 主梁 |  | 35675 |  | 2 | 8
260 | 2020-07-22 | 2 | 未維修 | 防落設施 |  | 35675 |  | 2 | 5
261 | 2020-07-22 | 2 | 未維修 | 支承／支承墊／阻尼裝置 |  | 35675 |  | 2 | 5
262 | 2020-07-22 | 1 | 未維修 | 主梁 |  | 35675 |  | 1 | 8
263 | 2020-07-22 | 2 | 未維修 | 主梁 |  | 35675 |  | 2 | 8
264 | 2020-07-22 | 1 | 未維修 | 主梁 |  | 35675 |  | 1 | 8
265 | 2020-07-22 | 1 | 未維修 | 主梁 |  | 35675 |  | 1 | 8
266 | 2020-07-22 | 2 | 未維修 | 主梁 |  | 35675 |  | 2 | 8
267 | 2020-07-22 | 1 | 未維修 | 主梁 |  | 35675 |  | 1 | 8
268 | 2020-07-22 | 2 | 未維修 | 主梁 |  | 35675 |  | 2 | 8
269 | 2020-07-22 | 2 | 未維修 | 主梁 |  | 35675 |  | 2 | 8
270 | 2020-07-22 | 2 | 未維修 | 防落設施 |  | 35675 |  | 2 | 5
271 | 2020-07-22 | 2 | 未維修 | 橋墩／帽梁 |  | 35675 |  | 2 | 7
272 | 2020-07-22 | 2 | 未維修 | 伸縮縫 |  | 35675 |  | 2 | 6
273 | 2020-07-22 | 2 | 未維修 | 防落設施 |  | 35675 |  | 2 | 5
274 | 2020-07-22 | 2 | 未維修 | 主梁 |  | 35675 |  | 2 | 8
275 | 2020-07-22 | 2 | 未維修 | 支承／支承墊／阻尼裝置 |  | 35675 |  | 2 | 5
276 | 2020-07-22 | 2 | 未維修 | 主梁 |  | 35675 |  | 2 | 8
277 | 2020-07-22 | 2 | 未維修 | 主梁 |  | 35675 |  | 2 | 8
278 | 2020-07-22 | 2 | 未維修 | 主梁 |  | 35675 |  | 2 | 8
279 | 2020-07-22 | 2 | 未維修 | 主梁 |  | 35675 |  | 2 | 8
280 | 2020-07-22 | 2 | 未維修 | 支承／支承墊／阻尼裝置 |  | 35675 |  | 2 | 5
281 | 2020-07-22 | 2 | 未維修 | 主梁 |  | 35675 |  | 2 | 8
282 | 2020-07-22 | 2 | 未維修 | 主梁 |  | 35675 |  | 2 | 8
283 | 2020-07-22 | 2 | 未維修 | 主梁 |  | 35675 |  | 2 | 8
284 | 2020-07-22 | 2 | 未維修 | 防落設施 |  | 35675 |  | 2 | 5
285 | 2020-07-22 | 2 | 未維修 | 主梁 |  | 35675 |  | 2 | 8
286 | 2020-07-22 | 2 | 未維修 | 主梁 |  | 35675 |  | 2 | 8
287 | 2020-07-22 | 1 | 未維修 | 主梁 |  | 35675 |  | 1 | 8
288 | 2020-07-22 | 1 | 未維修 | 主梁 |  | 35675 |  | 1 | 8
289 | 2020-07-22 | 1 | 未維修 | 支承／支承墊／阻尼裝置 |  | 35675 |  | 1 | 5
290 | 2020-07-22 | 3 | 已維修 | 橋護欄 | 2021-05-07 | 35675 |  | 1 | 3
291 | 2020-07-22 | 1 | 已維修 | 橋護欄 |  | 35675 |  | 1 | 3
1 | 2020-05-18 | 2 | 未維修 | 橋護欄 |  | 35685 | 49-第C510標宜蘭交流道(北側)匝道1高架橋 | 2 | 3
2 | 2020-05-18 | 2 | 未維修 | 橋護欄 |  | 35685 |  | 2 | 3
3 | 2020-05-18 | 2 | 未維修 | 橋護欄 |  | 35685 |  | 2 | 3
4 | 2020-05-18 | 2 | 未維修 | 伸縮縫 |  | 35685 |  | 2 | 6
5 | 2020-05-18 | 2 | 未維修 | 橋墩／帽梁 |  | 35685 |  | 2 | 7
6 | 2020-05-18 | 1 | 未維修 | 主梁 |  | 35685 |  | 1 | 8
7 | 2020-05-18 | 1 | 未維修 | 橋護欄 |  | 35685 |  | 1 | 3
8 | 2020-05-18 | 1 | 未維修 | 橋台 |  | 35685 |  | 1 | 6
9 | 2020-05-18 | 1 | 未維修 | 主梁 |  | 35685 |  | 1 | 8
10 | 2020-05-18 | 1 | 未維修 | 橋護欄 |  | 35685 |  | 1 | 3
11 | 2020-05-18 | 1 | 未維修 | 伸縮縫 |  | 35685 |  | 1 | 6
12 | 2020-05-18 | 1 | 未維修 | 橋護欄 |  | 35685 |  | 1 | 3
13 | 2020-05-18 | 1 | 未維修 | 橋護欄 |  | 35685 |  | 1 | 3
1 | 2020-05-22 | 2 | 未維修 | 支承／支承墊／阻尼裝置 |  | 35687 | 38-頭城高架橋 (S) | 2 | 5
2 | 2020-05-22 | 1 | 未維修 | 引道路堤保護措施 |  | 35687 |  | 1 | 3
3 | 2020-05-22 | 2 | 未維修 | 伸縮縫 |  | 35687 |  | 2 | 6
4 | 2020-05-22 | 1 | 未維修 | 伸縮縫 |  | 35687 |  | 1 | 6
5 | 2020-05-22 | 2 | 未維修 | 支承／支承墊／阻尼裝置 |  | 35687 |  | 2 | 5
6 | 2020-05-22 | 1 | 未維修 | 橋護欄 |  | 35687 |  | 1 | 3
7 | 2020-05-22 | 2 | 未維修 | 主梁 |  | 35687 |  | 2 | 8
8 | 2020-05-22 | 2 | 未維修 | 橋台 |  | 35687 |  | 2 | 6
9 | 2020-05-22 | 1 | 未維修 | 橋護欄 |  | 35687 |  | 1 | 3
10 | 2020-05-22 | 1 | 未維修 | 支承／支承墊／阻尼裝置 |  | 35687 |  | 1 | 5
11 | 2020-05-22 | 1 | 未維修 | 支承／支承墊／阻尼裝置 |  | 35687 |  | 1 | 5
12 | 2020-05-22 | 1 | 未維修 | 橋墩／帽梁 |  | 35687 |  | 1 | 7
13 | 2020-05-22 | 1 | 未維修 | 支承／支承墊／阻尼裝置 |  | 35687 |  | 1 | 5
14 | 2020-05-22 | 1 | 未維修 | 橋墩／帽梁 |  | 35687 |  | 1 | 7
15 | 2020-05-22 | 1 | 未維修 | 伸縮縫 |  | 35687 |  | 1 | 6
16 | 2020-05-22 | 1 | 未維修 | 橋護欄 |  | 35687 |  | 1 | 3
17 | 2020-05-22 | 2 | 未維修 | 橋墩／帽梁 |  | 35687 |  | 2 | 7
18 | 2020-05-22 | 2 | 未維修 | 主梁 |  | 35687 |  | 2 | 8
19 | 2020-05-22 | 1 | 未維修 | 橋梁排水設施 |  | 35687 |  | 1 | 4
20 | 2020-05-22 | 1 | 未維修 | 伸縮縫 |  | 35687 |  | 1 | 6
21 | 2020-05-22 | 1 | 未維修 | 支承／支承墊／阻尼裝置 |  | 35687 |  | 1 | 5
22 | 2020-05-22 | 2 | 未維修 | 橋面板 |  | 35687 |  | 2 | 7
23 | 2020-05-22 | 1 | 未維修 | 橋台 |  | 35687 |  | 1 | 6
24 | 2020-05-22 | 1 | 未維修 | 橋護欄 |  | 35687 |  | 1 | 3
25 | 2020-05-22 | 1 | 未維修 | 橋護欄 |  | 35687 |  | 1 | 3
26 | 2020-05-22 | 2 | 未維修 | 橋墩／帽梁 |  | 35687 |  | 2 | 7
27 | 2020-05-22 | 2 | 未維修 | 橋墩／帽梁 |  | 35687 |  | 2 | 7
28 | 2020-05-22 | 2 | 未維修 | 橋面板 |  | 35687 |  | 2 | 7
29 | 2020-05-22 | 2 | 未維修 | 橋墩／帽梁 |  | 35687 |  | 2 | 7
30 | 2020-05-22 | 2 | 未維修 | 橋墩／帽梁 |  | 35687 |  | 2 | 7
31 | 2020-05-22 | 2 | 未維修 | 主梁 |  | 35687 |  | 2 | 8
32 | 2020-05-22 | 1 | 未維修 | 主梁 |  | 35687 |  | 1 | 8
33 | 2020-05-22 | 2 | 未維修 | 橋梁排水設施 |  | 35687 |  | 2 | 4
34 | 2020-05-22 | 2 | 未維修 | 橋面板 |  | 35687 |  | 2 | 7
35 | 2020-05-22 | 2 | 未維修 | 橋護欄 |  | 35687 |  | 2 | 3
36 | 2020-05-22 | 2 | 未維修 | 橋墩／帽梁 |  | 35687 |  | 2 | 7
37 | 2020-05-22 | 2 | 未維修 | 橋墩／帽梁 |  | 35687 |  | 2 | 7
38 | 2020-05-22 | 2 | 未維修 | 支承／支承墊／阻尼裝置 |  | 35687 |  | 2 | 5
39 | 2020-05-22 | 2 | 未維修 | 支承／支承墊／阻尼裝置 |  | 35687 |  | 2 | 5
40 | 2020-05-22 | 2 | 未維修 | 支承／支承墊／阻尼裝置 |  | 35687 |  | 2 | 5
41 | 2020-05-22 | 2 | 未維修 | 橋墩／帽梁 |  | 35687 |  | 2 | 7
42 | 2020-05-22 | 1 | 已維修 | 橋面板 | 2020-09-14 | 35687 |  | 1 | 7
43 | 2020-05-22 | 1 | 已維修 | 橋面板 | 2020-08-25 | 35687 |  | 1 | 7
44 | 2020-05-22 | 1 | 已維修 | 橋墩／帽梁 | 2020-09-14 | 35687 |  | 1 | 7
45 | 2020-05-22 | 1 | 已維修 | 橋面板 | 2020-08-21 | 35687 |  | 1 | 7
1 | 2020-05-22 | 1 | 未維修 | 伸縮縫 |  | 35688 | 39-頭城高架橋 (N) | 1 | 6
2 | 2020-05-22 | 1 | 未維修 | 支承／支承墊／阻尼裝置 |  | 35688 |  | 1 | 5
3 | 2020-05-22 | 1 | 未維修 | 橋墩／帽梁 |  | 35688 |  | 1 | 7
4 | 2020-05-22 | 1 | 未維修 | 橋護欄 |  | 35688 |  | 1 | 3
5 | 2020-05-22 | 1 | 未維修 | 支承／支承墊／阻尼裝置 |  | 35688 |  | 1 | 5
6 | 2020-05-22 | 1 | 未維修 | 橋台 |  | 35688 |  | 1 | 6
7 | 2020-05-22 | 1 | 未維修 | 伸縮縫 |  | 35688 |  | 1 | 6
8 | 2020-05-22 | 1 | 未維修 | 橋護欄 |  | 35688 |  | 1 | 3
9 | 2020-05-22 | 1 | 未維修 | 橋墩／帽梁 |  | 35688 |  | 1 | 7
10 | 2020-05-22 | 2 | 未維修 | 橋台 |  | 35688 |  | 2 | 6
11 | 2020-05-22 | 1 | 未維修 | 伸縮縫 |  | 35688 |  | 1 | 6
12 | 2020-05-22 | 1 | 未維修 | 伸縮縫 |  | 35688 |  | 1 | 6
13 | 2020-05-22 | 1 | 未維修 | 橋護欄 |  | 35688 |  | 1 | 3
14 | 2020-05-22 | 1 | 未維修 | 橋護欄 |  | 35688 |  | 1 | 3
15 | 2020-05-22 | 1 | 未維修 | 主梁 |  | 35688 |  | 1 | 8
16 | 2020-05-22 | 1 | 未維修 | 支承／支承墊／阻尼裝置 |  | 35688 |  | 1 | 5
17 | 2020-05-22 | 1 | 未維修 | 主梁 |  | 35688 |  | 1 | 8
18 | 2020-05-22 | 1 | 未維修 | 支承／支承墊／阻尼裝置 |  | 35688 |  | 1 | 5
19 | 2020-05-22 | 1 | 未維修 | 橋梁排水設施 |  | 35688 |  | 1 | 4
20 | 2020-05-22 | 1 | 未維修 | 橋墩／帽梁 |  | 35688 |  | 1 | 7
21 | 2020-05-22 | 1 | 未維修 | 橋護欄 |  | 35688 |  | 1 | 3
22 | 2020-05-22 | 2 | 未維修 | 橋墩／帽梁 |  | 35688 |  | 2 | 7
23 | 2020-05-22 | 1 | 未維修 | 橋梁排水設施 |  | 35688 |  | 1 | 4
24 | 2020-05-22 | 1 | 未維修 | 引道路堤保護措施 |  | 35688 |  | 1 | 3
25 | 2020-05-22 | 2 | 未維修 | 橋護欄 |  | 35688 |  | 2 | 3
26 | 2020-05-22 | 2 | 未維修 | 支承／支承墊／阻尼裝置 |  | 35688 |  | 2 | 5
27 | 2020-05-22 | 2 | 未維修 | 橋護欄 |  | 35688 |  | 2 | 3
28 | 2020-05-22 | 2 | 未維修 | 橋護欄 |  | 35688 |  | 2 | 3
29 | 2020-05-22 | 2 | 未維修 | 橋台 |  | 35688 |  | 2 | 6
30 | 2020-05-22 | 2 | 未維修 | 支承／支承墊／阻尼裝置 |  | 35688 |  | 2 | 5
31 | 2020-05-22 | 2 | 未維修 | 橋護欄 |  | 35688 |  | 2 | 3
32 | 2020-05-22 | 2 | 未維修 | 橋台 |  | 35688 |  | 2 | 6
33 | 2020-05-22 | 2 | 未維修 | 主梁 |  | 35688 |  | 2 | 8
34 | 2020-05-22 | 2 | 未維修 | 橋台 |  | 35688 |  | 2 | 6
35 | 2020-05-22 | 2 | 未維修 | 伸縮縫 |  | 35688 |  | 2 | 6
36 | 2020-05-22 | 2 | 未維修 | 伸縮縫 |  | 35688 |  | 2 | 6
37 | 2020-05-22 | 2 | 未維修 | 橋梁排水設施 |  | 35688 |  | 2 | 4
38 | 2020-05-22 | 2 | 未維修 | 橋護欄 |  | 35688 |  | 2 | 3
39 | 2020-05-22 | 2 | 未維修 | 橋護欄 |  | 35688 |  | 2 | 3
40 | 2020-05-22 | 2 | 未維修 | 支承／支承墊／阻尼裝置 |  | 35688 |  | 2 | 5
41 | 2020-05-22 | 2 | 未維修 | 橋墩／帽梁 |  | 35688 |  | 2 | 7
42 | 2020-05-22 | 2 | 未維修 | 橋面板 |  | 35688 |  | 2 | 7
43 | 2020-05-22 | 2 | 未維修 | 主梁 |  | 35688 |  | 2 | 8
44 | 2020-05-22 | 2 | 未維修 | 橋梁排水設施 |  | 35688 |  | 2 | 4
45 | 2020-05-22 | 1 | 未維修 | 橋面板 |  | 35688 |  | 1 | 7
46 | 2020-05-22 | 2 | 未維修 | 橋面板 |  | 35688 |  | 2 | 7
47 | 2020-05-22 | 2 | 未維修 | 橋梁排水設施 |  | 35688 |  | 2 | 4
48 | 2020-05-22 | 2 | 未維修 | 橋墩／帽梁 |  | 35688 |  | 2 | 7
49 | 2020-05-22 | 2 | 未維修 | 橋墩／帽梁 |  | 35688 |  | 2 | 7
50 | 2020-05-22 | 2 | 未維修 | 橋梁排水設施 |  | 35688 |  | 2 | 4
51 | 2020-05-22 | 2 | 未維修 | 橋墩／帽梁 |  | 35688 |  | 2 | 7
52 | 2020-05-22 | 2 | 未維修 | 橋墩／帽梁 |  | 35688 |  | 2 | 7
53 | 2020-05-22 | 2 | 未維修 | 橋墩／帽梁 |  | 35688 |  | 2 | 7
54 | 2020-05-22 | 2 | 未維修 | 橋墩／帽梁 |  | 35688 |  | 2 | 7
55 | 2020-05-22 | 2 | 未維修 | 橋墩／帽梁 |  | 35688 |  | 2 | 7
56 | 2020-05-22 | 2 | 未維修 | 伸縮縫 |  | 35688 |  | 2 | 6
57 | 2020-05-22 | 2 | 已維修 | 主梁 | 2021-06-12 | 35688 |  | 1 | 8
58 | 2020-05-22 | 2 | 已維修 | 主梁 | 2021-06-12 | 35688 |  | 1 | 8
59 | 2020-05-22 | 2 | 已維修 | 主梁 | 2021-06-12 | 35688 |  | 1 | 8
60 | 2020-05-22 | 2 | 已維修 | 主梁 | 2021-06-12 | 35688 |  | 1 | 8
61 | 2020-05-22 | 2 | 已維修 | 主梁 | 2021-06-12 | 35688 |  | 1 | 8
62 | 2020-05-22 | 1 | 已維修 | 橋面板 | 2020-08-25 | 35688 |  | 1 | 7
1 | 2020-05-27 | 2 | 未維修 | 橋面板 |  | 35689 | 43-頭城交流道匝道 1 橋 | 2 | 7
2 | 2020-05-27 | 1 | 未維修 | 翼牆／擋土牆 |  | 35689 |  | 1 | 5
3 | 2020-05-27 | 2 | 未維修 | 主梁 |  | 35689 |  | 2 | 8
4 | 2020-05-27 | 2 | 未維修 | 伸縮縫 |  | 35689 |  | 2 | 6
5 | 2020-05-27 | 2 | 未維修 | 橋面板 |  | 35689 |  | 2 | 7
6 | 2020-05-27 | 2 | 未維修 | 伸縮縫 |  | 35689 |  | 2 | 6
7 | 2020-05-27 | 1 | 未維修 | 橋護欄 |  | 35689 |  | 1 | 3
8 | 2020-05-27 | 2 | 未維修 | 其他 |  | 35689 |  | 2 | 1
9 | 2020-05-27 | 2 | 未維修 | 橋面板 |  | 35689 |  | 2 | 7
10 | 2020-05-27 | 2 | 未維修 | 主梁 |  | 35689 |  | 2 | 8
11 | 2020-05-27 | 2 | 未維修 | 主梁 |  | 35689 |  | 2 | 8
12 | 2020-05-27 | 2 | 未維修 | 主梁 |  | 35689 |  | 2 | 8
13 | 2020-05-27 | 2 | 未維修 | 橋墩／帽梁 |  | 35689 |  | 2 | 7
14 | 2020-05-27 | 2 | 未維修 | 主梁 |  | 35689 |  | 2 | 8
15 | 2020-05-27 | 2 | 未維修 | 主梁 |  | 35689 |  | 2 | 8
16 | 2020-05-27 | 2 | 未維修 | 橋面板 |  | 35689 |  | 2 | 7
17 | 2020-05-27 | 1 | 未維修 | 橋台 |  | 35689 |  | 1 | 6
18 | 2020-05-27 | 2 | 未維修 | 主梁 |  | 35689 |  | 2 | 8
19 | 2020-05-27 | 1 | 未維修 | 支承／支承墊／阻尼裝置 |  | 35689 |  | 1 | 5
20 | 2020-05-27 | 2 | 未維修 | 橋墩／帽梁 |  | 35689 |  | 2 | 7
21 | 2020-05-27 | 2 | 未維修 | 橋台 |  | 35689 |  | 2 | 6
22 | 2020-05-27 | 2 | 未維修 | 伸縮縫 |  | 35689 |  | 2 | 6
23 | 2020-05-27 | 2 | 未維修 | 橋台 |  | 35689 |  | 2 | 6
24 | 2020-05-27 | 2 | 未維修 | 橋台 |  | 35689 |  | 2 | 6
25 | 2020-05-27 | 2 | 未維修 | 橋台 |  | 35689 |  | 2 | 6
26 | 2020-05-27 | 2 | 未維修 | 橋護欄 |  | 35689 |  | 2 | 3
27 | 2020-05-27 | 1 | 未維修 | 引道路堤保護措施 |  | 35689 |  | 1 | 3
28 | 2020-05-27 | 2 | 未維修 | 引道路堤保護措施 |  | 35689 |  | 2 | 3
29 | 2020-05-27 | 2 | 未維修 | 橋護欄 |  | 35689 |  | 2 | 3
30 | 2020-05-27 | 2 | 未維修 | 橋梁排水設施 |  | 35689 |  | 2 | 4
31 | 2020-05-27 | 2 | 未維修 | 橋面板 |  | 35689 |  | 2 | 7
32 | 2020-05-27 | 3 | 已維修 | 主梁 | 2021-05-05 | 35689 |  | 1 | 8
33 | 2020-05-27 | 2 | 已維修 | 主梁 |  | 35689 |  | 1 | 8
1 | 2020-05-27 | 1 | 未維修 | 橋台 |  | 35690 | 44-頭城交流道匝道2 「1」號橋 | 1 | 6
2 | 2020-05-27 | 1 | 未維修 | 橋台 |  | 35690 |  | 1 | 6
3 | 2020-05-27 | 1 | 未維修 | 引道路堤 |  | 35690 |  | 1 | 3
4 | 2020-05-27 | 1 | 未維修 | 橋面板 |  | 35690 |  | 1 | 7
5 | 2020-05-27 | 1 | 未維修 | 橋護欄 |  | 35690 |  | 1 | 3
6 | 2020-05-27 | 2 | 未維修 | 翼牆／擋土牆 |  | 35690 |  | 2 | 5
7 | 2020-05-27 | 2 | 未維修 | 橋護欄 |  | 35690 |  | 2 | 3
8 | 2020-05-27 | 2 | 未維修 | 翼牆／擋土牆 |  | 35690 |  | 2 | 5
9 | 2020-05-27 | 2 | 未維修 | 橋台 |  | 35690 |  | 2 | 6
1 | 2020-05-27 | 1 | 未維修 | 橋台 |  | 35691 | 45-頭城交流道匝道2「2」號橋 | 1 | 6
2 | 2020-05-27 | 1 | 未維修 | 翼牆／擋土牆 |  | 35691 |  | 1 | 5
3 | 2020-05-27 | 1 | 未維修 | 橋梁排水設施 |  | 35691 |  | 1 | 4
4 | 2020-05-27 | 1 | 未維修 | 橋護欄 |  | 35691 |  | 1 | 3
5 | 2020-05-27 | 1 | 未維修 | 伸縮縫 |  | 35691 |  | 1 | 6
6 | 2020-05-27 | 1 | 未維修 | 橋護欄 |  | 35691 |  | 1 | 3
7 | 2020-05-27 | 1 | 未維修 | 橋面板 |  | 35691 |  | 1 | 7
8 | 2020-05-27 | 1 | 未維修 | 伸縮縫 |  | 35691 |  | 1 | 6
9 | 2020-05-27 | 1 | 未維修 | 橋台 |  | 35691 |  | 1 | 6
10 | 2020-05-27 | 1 | 未維修 | 翼牆／擋土牆 |  | 35691 |  | 1 | 5
11 | 2020-05-27 | 1 | 未維修 | 橋台 |  | 35691 |  | 1 | 6
12 | 2020-05-27 | 1 | 未維修 | 橋台 |  | 35691 |  | 1 | 6
13 | 2020-05-27 | 1 | 未維修 | 橋台 |  | 35691 |  | 1 | 6
14 | 2020-10-30 | 1 | 未維修 | 橋台 |  | 35691 |  | 1 | 6
15 | 2020-05-27 | 1 | 未維修 | 橋台 |  | 35691 |  | 1 | 6
16 | 2020-10-30 | 1 | 未維修 | 橋護欄 |  | 35691 |  | 1 | 3
17 | 2020-10-30 | 1 | 未維修 | 橋台 |  | 35691 |  | 1 | 6
18 | 2020-10-30 | 1 | 未維修 | 主梁 |  | 35691 |  | 1 | 8
19 | 2020-10-30 | 1 | 未維修 | 橋梁排水設施 |  | 35691 |  | 1 | 4
20 | 2020-10-30 | 1 | 未維修 | 橋台 |  | 35691 |  | 1 | 6
21 | 2020-10-30 | 1 | 未維修 | 翼牆／擋土牆 |  | 35691 |  | 1 | 5
22 | 2020-10-30 | 1 | 未維修 | 橋台 |  | 35691 |  | 1 | 6
23 | 2020-10-30 | 1 | 未維修 | 伸縮縫 |  | 35691 |  | 1 | 6
24 | 2020-10-30 | 1 | 未維修 | 伸縮縫 |  | 35691 |  | 1 | 6
25 | 2020-10-30 | 1 | 未維修 | 伸縮縫 |  | 35691 |  | 1 | 6
26 | 2020-10-30 | 1 | 未維修 | 伸縮縫 |  | 35691 |  | 1 | 6
27 | 2020-10-30 | 1 | 未維修 | 翼牆／擋土牆 |  | 35691 |  | 1 | 5
28 | 2020-10-30 | 1 | 未維修 | 引道路堤保護措施 |  | 35691 |  | 1 | 3
1 | 2020-05-29 | 1 | 未維修 | 橋護欄 |  | 35692 | 47-頭城交流道連絡橋 | 1 | 3
2 | 2020-05-29 | 1 | 未維修 | 伸縮縫 |  | 35692 |  | 1 | 6
3 | 2020-05-29 | 1 | 未維修 | 伸縮縫 |  | 35692 |  | 1 | 6
4 | 2020-05-29 | 1 | 未維修 | 翼牆／擋土牆 |  | 35692 |  | 1 | 5
5 | 2020-05-29 | 1 | 未維修 | 橋台 |  | 35692 |  | 1 | 6
6 | 2020-05-29 | 1 | 已維修 | 翼牆／擋土牆 |  | 35692 |  | 1 | 5
7 | 2020-05-29 | 1 | 已維修 | 橋台 |  | 35692 |  | 1 | 6
1 | 2020-10-30 | 1 | 未維修 | 伸縮縫 |  | 35693 | 40-頭城收費站連絡道排水橋 | 1 | 6
2 | 2020-05-27 | 1 | 未維修 | 橋台 |  | 35693 |  | 1 | 6
3 | 2020-10-30 | 1 | 未維修 | 伸縮縫 |  | 35693 |  | 1 | 6
4 | 2020-05-27 | 2 | 未維修 | 橋台 |  | 35693 |  | 2 | 6
5 | 2020-10-30 | 1 | 未維修 | 主梁 |  | 35693 |  | 1 | 8
6 | 2020-05-27 | 1 | 未維修 | 伸縮縫 |  | 35693 |  | 1 | 6
7 | 2020-10-30 | 1 | 未維修 | 橋台 |  | 35693 |  | 1 | 6
8 | 2020-05-27 | 1 | 未維修 | 翼牆／擋土牆 |  | 35693 |  | 1 | 5
9 | 2020-10-30 | 1 | 未維修 | 主梁 |  | 35693 |  | 1 | 8
10 | 2020-05-27 | 1 | 未維修 | 翼牆／擋土牆 |  | 35693 |  | 1 | 5
11 | 2020-10-30 | 1 | 未維修 | 橋護欄 |  | 35693 |  | 1 | 3
12 | 2020-10-30 | 1 | 未維修 | 翼牆／擋土牆 |  | 35693 |  | 1 | 5
13 | 2020-10-30 | 1 | 未維修 | 橋護欄 |  | 35693 |  | 1 | 3
14 | 2020-10-30 | 1 | 未維修 | 橋台 |  | 35693 |  | 1 | 6
15 | 2020-10-30 | 1 | 未維修 | 橋台 |  | 35693 |  | 1 | 6
16 | 2020-10-30 | 1 | 未維修 | 翼牆／擋土牆 |  | 35693 |  | 1 | 5
1 | 2020-04-27 | 1 | 未維修 | 橋梁排水設施 |  | 35694 | 07-景美溪橋(S) | 1 | 4
2 | 2020-04-27 | 2 | 未維修 | 橋面板 |  | 35694 |  | 2 | 7
3 | 2020-04-27 | 2 | 未維修 | 橋台 |  | 35694 |  | 2 | 6
4 | 2020-04-27 | 2 | 未維修 | 橋台 |  | 35694 |  | 2 | 6
5 | 2020-04-27 | 1 | 未維修 | 橋梁排水設施 |  | 35694 |  | 1 | 4
6 | 2020-04-27 | 2 | 未維修 | 橋面板 |  | 35694 |  | 2 | 7
7 | 2020-04-27 | 2 | 未維修 | 橋台 |  | 35694 |  | 2 | 6
8 | 2020-04-27 | 2 | 未維修 | 橋護欄 |  | 35694 |  | 2 | 3
9 | 2020-04-27 | 2 | 未維修 | 橋梁排水設施 |  | 35694 |  | 2 | 4
10 | 2020-04-27 | 2 | 未維修 | 主梁 |  | 35694 |  | 2 | 8
11 | 2020-04-27 | 2 | 未維修 | 橋台 |  | 35694 |  | 2 | 6
12 | 2020-04-27 | 2 | 未維修 | 橋台 |  | 35694 |  | 2 | 6
13 | 2020-04-27 | 2 | 未維修 | 主梁 |  | 35694 |  | 2 | 8
14 | 2020-04-27 | 2 | 未維修 | 翼牆／擋土牆 |  | 35694 |  | 2 | 5
15 | 2020-04-27 | 2 | 未維修 | 橋面板 |  | 35694 |  | 2 | 7
16 | 2020-04-27 | 2 | 未維修 | 橋梁排水設施 |  | 35694 |  | 2 | 4
17 | 2020-04-27 | 2 | 未維修 | 主梁 |  | 35694 |  | 2 | 8
18 | 2020-04-27 | 2 | 未維修 | 引道路堤保護措施 |  | 35694 |  | 2 | 3
19 | 2020-04-27 | 2 | 未維修 | 橋面板 |  | 35694 |  | 2 | 7
20 | 2020-04-27 | 2 | 未維修 | 橋護欄 |  | 35694 |  | 2 | 3
21 | 2020-04-27 | 2 | 未維修 | 橋台 |  | 35694 |  | 2 | 6
22 | 2020-04-27 | 2 | 未維修 | 橋梁排水設施 |  | 35694 |  | 2 | 4
23 | 2020-04-27 | 2 | 未維修 | 主梁 |  | 35694 |  | 2 | 8
24 | 2020-04-27 | 2 | 未維修 | 翼牆／擋土牆 |  | 35694 |  | 2 | 5
25 | 2020-04-27 | 2 | 未維修 | 橋護欄 |  | 35694 |  | 2 | 3
26 | 2020-04-27 | 1 | 已維修 | 翼牆／擋土牆 |  | 35694 |  | 1 | 5
1 | 2020-05-18 | 2 | 未維修 | 橋墩／帽梁 |  | 35805 | 50-第C510標宜蘭交流道(北側)匝道4高架橋 | 2 | 7
2 | 2020-05-18 | 1 | 未維修 | 橋墩／帽梁 |  | 35805 |  | 1 | 7
3 | 2020-05-18 | 1 | 未維修 | 主梁 |  | 35805 |  | 1 | 8
4 | 2020-05-18 | 1 | 未維修 | 主梁 |  | 35805 |  | 1 | 8
5 | 2020-05-18 | 1 | 未維修 | 橋護欄 |  | 35805 |  | 1 | 3
6 | 2020-05-18 | 1 | 未維修 | 橋護欄 |  | 35805 |  | 1 | 3
7 | 2020-05-18 | 1 | 未維修 | 伸縮縫 |  | 35805 |  | 1 | 6
8 | 2020-05-18 | 1 | 未維修 | 橋護欄 |  | 35805 |  | 1 | 3
9 | 2020-05-18 | 1 | 未維修 | 橋護欄 |  | 35805 |  | 1 | 3
10 | 2020-05-18 | 1 | 未維修 | 伸縮縫 |  | 35805 |  | 1 | 6
11 | 2020-05-18 | 1 | 未維修 | 橋護欄 |  | 35805 |  | 1 | 3
12 | 2020-05-18 | 2 | 未維修 | 橋護欄 |  | 35805 |  | 2 | 3
13 | 2020-05-18 | 1 | 未維修 | 橋梁排水設施 |  | 35805 |  | 1 | 4
14 | 2020-05-18 | 2 | 未維修 | 橋墩／帽梁 |  | 35805 |  | 2 | 7
15 | 2020-05-18 | 2 | 未維修 | 橋墩／帽梁 |  | 35805 |  | 2 | 7
1 | 2020-07-22 | 2 | 未維修 | 主梁 |  | 35809 | 62-第C516標蘇澳交流道及蘇澳連絡道工程(N) | 2 | 8
2 | 2020-07-22 | 2 | 未維修 | 主梁 |  | 35809 |  | 2 | 8
3 | 2020-07-22 | 2 | 未維修 | 橋面板 |  | 35809 |  | 2 | 7
4 | 2020-07-22 | 2 | 未維修 | 橋墩／帽梁 |  | 35809 |  | 2 | 7
5 | 2020-07-22 | 2 | 未維修 | 橋墩／帽梁 |  | 35809 |  | 2 | 7
6 | 2020-07-22 | 2 | 未維修 | 橋墩／帽梁 |  | 35809 |  | 2 | 7
7 | 2020-07-22 | 1 | 未維修 | 橋墩／帽梁 |  | 35809 |  | 1 | 7
8 | 2020-07-22 | 2 | 未維修 | 橋墩／帽梁 |  | 35809 |  | 2 | 7
9 | 2020-07-22 | 2 | 未維修 | 橋墩／帽梁 |  | 35809 |  | 2 | 7
10 | 2020-07-22 | 2 | 未維修 | 主梁 |  | 35809 |  | 2 | 8
11 | 2020-07-22 | 2 | 未維修 | 橋墩／帽梁 |  | 35809 |  | 2 | 7
12 | 2020-07-22 | 2 | 未維修 | 橋墩／帽梁 |  | 35809 |  | 2 | 7
13 | 2020-07-22 | 2 | 未維修 | 橋墩／帽梁 |  | 35809 |  | 2 | 7
14 | 2020-07-22 | 2 | 未維修 | 主梁 |  | 35809 |  | 2 | 8
15 | 2020-07-22 | 2 | 未維修 | 橋墩／帽梁 |  | 35809 |  | 2 | 7
16 | 2020-07-22 | 2 | 未維修 | 橋墩／帽梁 |  | 35809 |  | 2 | 7
17 | 2020-07-22 | 2 | 未維修 | 橋墩／帽梁 |  | 35809 |  | 2 | 7
18 | 2020-07-22 | 2 | 未維修 | 橋墩／帽梁 |  | 35809 |  | 2 | 7
19 | 2020-07-22 | 2 | 未維修 | 主梁 |  | 35809 |  | 2 | 8
20 | 2020-07-22 | 2 | 未維修 | 橋面板 |  | 35809 |  | 2 | 7
21 | 2020-07-22 | 2 | 未維修 | 橋墩／帽梁 |  | 35809 |  | 2 | 7
22 | 2020-07-22 | 2 | 未維修 | 橋墩／帽梁 |  | 35809 |  | 2 | 7
23 | 2020-07-22 | 2 | 未維修 | 主梁 |  | 35809 |  | 2 | 8
24 | 2020-07-22 | 2 | 未維修 | 防落設施 |  | 35809 |  | 2 | 5
25 | 2020-07-22 | 2 | 未維修 | 橋墩／帽梁 |  | 35809 |  | 2 | 7
26 | 2020-07-22 | 2 | 未維修 | 橋墩／帽梁 |  | 35809 |  | 2 | 7
27 | 2020-07-22 | 2 | 未維修 | 橋墩／帽梁 |  | 35809 |  | 2 | 7
28 | 2020-07-22 | 2 | 未維修 | 橋墩／帽梁 |  | 35809 |  | 2 | 7
29 | 2020-07-22 | 2 | 未維修 | 橋墩／帽梁 |  | 35809 |  | 2 | 7
30 | 2020-07-22 | 2 | 未維修 | 橋面板 |  | 35809 |  | 2 | 7
31 | 2020-07-22 | 2 | 未維修 | 橋墩／帽梁 |  | 35809 |  | 2 | 7
32 | 2020-07-22 | 2 | 未維修 | 橋墩／帽梁 |  | 35809 |  | 2 | 7
33 | 2020-07-22 | 2 | 未維修 | 橋墩／帽梁 |  | 35809 |  | 2 | 7
34 | 2020-07-22 | 2 | 未維修 | 主梁 |  | 35809 |  | 2 | 8
35 | 2020-07-22 | 2 | 未維修 | 主梁 |  | 35809 |  | 2 | 8
36 | 2020-07-22 | 1 | 未維修 | 伸縮縫 |  | 35809 |  | 1 | 6
37 | 2020-07-22 | 1 | 未維修 | 伸縮縫 |  | 35809 |  | 1 | 6
38 | 2020-07-22 | 2 | 未維修 | 防落設施 |  | 35809 |  | 2 | 5
39 | 2020-07-22 | 2 | 未維修 | 支承／支承墊／阻尼裝置 |  | 35809 |  | 2 | 5
40 | 2020-07-22 | 2 | 未維修 | 主梁 |  | 35809 |  | 2 | 8
41 | 2020-07-22 | 2 | 未維修 | 橋面板 |  | 35809 |  | 2 | 7
42 | 2020-07-22 | 2 | 未維修 | 橋墩／帽梁 |  | 35809 |  | 2 | 7
43 | 2020-07-22 | 2 | 未維修 | 橋墩／帽梁 |  | 35809 |  | 2 | 7
44 | 2020-07-22 | 2 | 未維修 | 主梁 |  | 35809 |  | 2 | 8
45 | 2020-07-22 | 2 | 未維修 | 主梁 |  | 35809 |  | 2 | 8
46 | 2020-07-22 | 2 | 未維修 | 橋面板 |  | 35809 |  | 2 | 7
47 | 2020-07-22 | 2 | 未維修 | 主梁 |  | 35809 |  | 2 | 8
48 | 2020-07-22 | 2 | 未維修 | 橋面板 |  | 35809 |  | 2 | 7
49 | 2020-07-22 | 1 | 未維修 | 橋墩／帽梁 |  | 35809 |  | 1 | 7
50 | 2020-07-22 | 2 | 未維修 | 主梁 |  | 35809 |  | 2 | 8
51 | 2020-07-22 | 2 | 未維修 | 橋面板 |  | 35809 |  | 2 | 7
52 | 2020-07-22 | 2 | 未維修 | 橋墩／帽梁 |  | 35809 |  | 2 | 7
53 | 2020-07-22 | 1 | 未維修 | 主梁 |  | 35809 |  | 1 | 8
54 | 2020-07-22 | 2 | 未維修 | 橋墩／帽梁 |  | 35809 |  | 2 | 7
55 | 2020-07-22 | 2 | 未維修 | 主梁 |  | 35809 |  | 2 | 8
56 | 2020-07-22 | 2 | 未維修 | 主梁 |  | 35809 |  | 2 | 8
57 | 2020-07-22 | 2 | 未維修 | 主梁 |  | 35809 |  | 2 | 8
58 | 2020-07-22 | 2 | 未維修 | 主梁 |  | 35809 |  | 2 | 8
59 | 2020-07-22 | 2 | 未維修 | 橋墩／帽梁 |  | 35809 |  | 2 | 7
60 | 2020-07-22 | 2 | 已維修 | 橋墩／帽梁 | 2022-09-23 | 35809 |  | 1 | 7
61 | 2020-07-22 | 1 | 已維修 | 橋墩／帽梁 | 2022-09-23 | 35809 |  | 1 | 7
62 | 2020-07-22 | 2 | 已維修 | 橋墩／帽梁 | 2022-09-23 | 35809 |  | 1 | 7
1 | 2020-07-22 | 2 | 未維修 | 主梁 |  | 35810 | 63-第C516標蘇澳交流道及蘇澳連絡道工程(S) | 2 | 8
2 | 2020-07-22 | 2 | 未維修 | 橋面板 |  | 35810 |  | 2 | 7
3 | 2020-07-22 | 2 | 未維修 | 橋墩／帽梁 |  | 35810 |  | 2 | 7
4 | 2020-07-22 | 2 | 未維修 | 主梁 |  | 35810 |  | 2 | 8
5 | 2020-07-22 | 2 | 未維修 | 主梁 |  | 35810 |  | 2 | 8
6 | 2020-07-22 | 2 | 未維修 | 橋墩／帽梁 |  | 35810 |  | 2 | 7
7 | 2020-07-22 | 2 | 未維修 | 橋面板 |  | 35810 |  | 2 | 7
8 | 2020-07-22 | 2 | 未維修 | 橋墩／帽梁 |  | 35810 |  | 2 | 7
9 | 2020-07-22 | 2 | 未維修 | 橋墩／帽梁 |  | 35810 |  | 2 | 7
10 | 2020-07-22 | 2 | 未維修 | 橋墩／帽梁 |  | 35810 |  | 2 | 7
11 | 2020-07-22 | 2 | 未維修 | 橋面板 |  | 35810 |  | 2 | 7
12 | 2020-07-22 | 2 | 未維修 | 橋墩／帽梁 |  | 35810 |  | 2 | 7
13 | 2020-07-22 | 2 | 未維修 | 橋墩／帽梁 |  | 35810 |  | 2 | 7
14 | 2020-07-22 | 2 | 未維修 | 橋墩／帽梁 |  | 35810 |  | 2 | 7
15 | 2020-07-22 | 2 | 未維修 | 橋墩／帽梁 |  | 35810 |  | 2 | 7
16 | 2020-07-22 | 2 | 未維修 | 橋墩／帽梁 |  | 35810 |  | 2 | 7
17 | 2020-07-22 | 2 | 未維修 | 橋墩／帽梁 |  | 35810 |  | 2 | 7
18 | 2020-07-22 | 2 | 未維修 | 橋墩／帽梁 |  | 35810 |  | 2 | 7
19 | 2020-07-22 | 2 | 未維修 | 橋墩／帽梁 |  | 35810 |  | 2 | 7
20 | 2020-07-22 | 2 | 未維修 | 橋墩／帽梁 |  | 35810 |  | 2 | 7
21 | 2020-07-22 | 2 | 未維修 | 橋墩／帽梁 |  | 35810 |  | 2 | 7
22 | 2020-07-22 | 2 | 未維修 | 橋墩／帽梁 |  | 35810 |  | 2 | 7
23 | 2020-07-22 | 2 | 未維修 | 橋墩／帽梁 |  | 35810 |  | 2 | 7
24 | 2020-07-22 | 2 | 未維修 | 橋面板 |  | 35810 |  | 2 | 7
25 | 2020-07-22 | 2 | 未維修 | 主梁 |  | 35810 |  | 2 | 8
26 | 2020-07-22 | 2 | 未維修 | 橋墩／帽梁 |  | 35810 |  | 2 | 7
27 | 2020-07-22 | 2 | 未維修 | 橋墩／帽梁 |  | 35810 |  | 2 | 7
28 | 2020-07-22 | 2 | 未維修 | 主梁 |  | 35810 |  | 2 | 8
29 | 2020-07-22 | 2 | 未維修 | 主梁 |  | 35810 |  | 2 | 8
30 | 2020-07-22 | 2 | 未維修 | 橋墩／帽梁 |  | 35810 |  | 2 | 7
31 | 2020-07-22 | 2 | 未維修 | 橋墩／帽梁 |  | 35810 |  | 2 | 7
32 | 2020-07-22 | 2 | 未維修 | 主梁 |  | 35810 |  | 2 | 8
33 | 2020-07-22 | 2 | 未維修 | 橋墩／帽梁 |  | 35810 |  | 2 | 7
34 | 2020-07-22 | 2 | 未維修 | 橋墩／帽梁 |  | 35810 |  | 2 | 7
35 | 2020-07-22 | 2 | 未維修 | 橋墩／帽梁 |  | 35810 |  | 2 | 7
36 | 2020-07-22 | 2 | 未維修 | 橋墩／帽梁 |  | 35810 |  | 2 | 7
37 | 2020-07-22 | 2 | 未維修 | 橋墩／帽梁 |  | 35810 |  | 2 | 7
38 | 2020-07-22 | 2 | 未維修 | 橋墩／帽梁 |  | 35810 |  | 2 | 7
39 | 2020-07-22 | 2 | 未維修 | 主梁 |  | 35810 |  | 2 | 8
40 | 2020-07-22 | 2 | 未維修 | 橋面板 |  | 35810 |  | 2 | 7
41 | 2020-07-22 | 2 | 未維修 | 支承／支承墊／阻尼裝置 |  | 35810 |  | 2 | 5
42 | 2020-07-22 | 2 | 未維修 | 主梁 |  | 35810 |  | 2 | 8
43 | 2020-07-22 | 2 | 未維修 | 橋墩／帽梁 |  | 35810 |  | 2 | 7
44 | 2020-07-22 | 2 | 未維修 | 橋面板 |  | 35810 |  | 2 | 7
45 | 2020-07-22 | 2 | 未維修 | 橋墩／帽梁 |  | 35810 |  | 2 | 7
46 | 2020-07-22 | 2 | 未維修 | 橋墩／帽梁 |  | 35810 |  | 2 | 7
47 | 2020-07-22 | 2 | 未維修 | 橋墩／帽梁 |  | 35810 |  | 2 | 7
1 | 2020-04-27 | 2 | 未維修 | 主梁 |  | 35850 | 08-景美溪橋(N) | 2 | 8
2 | 2020-04-27 | 2 | 未維修 | 主梁 |  | 35850 |  | 2 | 8
3 | 2020-04-27 | 2 | 未維修 | 橋面板 |  | 35850 |  | 2 | 7
4 | 2020-04-27 | 2 | 未維修 | 橋台 |  | 35850 |  | 2 | 6
5 | 2020-04-27 | 1 | 未維修 | 橋梁排水設施 |  | 35850 |  | 1 | 4
6 | 2020-04-27 | 2 | 未維修 | 主梁 |  | 35850 |  | 2 | 8
7 | 2020-04-27 | 2 | 未維修 | 翼牆／擋土牆 |  | 35850 |  | 2 | 5
8 | 2020-04-27 | 2 | 未維修 | 橋台 |  | 35850 |  | 2 | 6
9 | 2020-04-27 | 2 | 未維修 | 橋梁排水設施 |  | 35850 |  | 2 | 4
10 | 2020-04-27 | 2 | 未維修 | 主梁 |  | 35850 |  | 2 | 8
11 | 2020-04-27 | 2 | 未維修 | 橋面板 |  | 35850 |  | 2 | 7
12 | 2020-04-27 | 2 | 未維修 | 主梁 |  | 35850 |  | 2 | 8
13 | 2020-04-27 | 2 | 未維修 | 主梁 |  | 35850 |  | 2 | 8
14 | 2020-04-27 | 2 | 未維修 | 主梁 |  | 35850 |  | 2 | 8
15 | 2020-04-27 | 2 | 未維修 | 橋護欄 |  | 35850 |  | 2 | 3
16 | 2020-04-27 | 2 | 未維修 | 橋護欄 |  | 35850 |  | 2 | 3
17 | 2020-04-27 | 2 | 未維修 | 橋護欄 |  | 35850 |  | 2 | 3
18 | 2020-04-27 | 2 | 未維修 | 橋護欄 |  | 35850 |  | 2 | 3
19 | 2020-04-27 | 1 | 未維修 | 橋護欄 |  | 35850 |  | 1 | 3
20 | 2020-04-27 | 1 | 未維修 | 引道路堤保護措施 |  | 35850 |  | 1 | 3
21 | 2020-04-27 | 2 | 未維修 | 橋梁排水設施 |  | 35850 |  | 2 | 4
22 | 2020-04-27 | 2 | 未維修 | 橋梁排水設施 |  | 35850 |  | 2 | 4
23 | 2020-04-27 | 2 | 未維修 | 橋面板 |  | 35850 |  | 2 | 7
24 | 2020-04-27 | 1 | 未維修 | 橋護欄 |  | 35850 |  | 1 | 3
25 | 2020-04-27 | 1 | 未維修 | 伸縮縫 |  | 35850 |  | 1 | 6
26 | 2020-04-27 | 2 | 未維修 | 引道路堤護欄 |  | 35850 |  | 2 | 2
27 | 2020-04-27 | 2 | 未維修 | 主梁 |  | 35850 |  | 2 | 8
28 | 2020-04-27 | 1 | 未維修 | 橋面板 |  | 35850 |  | 1 | 7
29 | 2020-04-27 | 1 | 未維修 | 伸縮縫 |  | 35850 |  | 1 | 6
30 | 2020-04-27 | 2 | 未維修 | 支承／支承墊／阻尼裝置 |  | 35850 |  | 2 | 5
31 | 2020-04-27 | 2 | 未維修 | 支承／支承墊／阻尼裝置 |  | 35850 |  | 2 | 5
32 | 2020-04-27 | 1 | 已維修 | 橋護欄 |  | 35850 |  | 1 | 3
1 | 2020-05-20 | 1 | 未維修 | 伸縮縫 |  | 39845 | 58-2-第C514A標冬山河橋（S） | 1 | 6
2 | 2020-05-20 | 1 | 未維修 | 伸縮縫 |  | 39845 |  | 1 | 6
3 | 2020-05-20 | 2 | 未維修 | 拱肋(拱圈) |  | 39845 |  | 2 | 1
4 | 2020-05-20 | 1 | 未維修 | 橋墩／帽梁 |  | 39845 |  | 1 | 7
5 | 2020-05-20 | 2 | 未維修 | 拱肋(拱圈) |  | 39845 |  | 2 | 1
6 | 2020-05-20 | 1 | 未維修 | 橋墩／帽梁 |  | 39845 |  | 1 | 7
7 | 2020-05-20 | 1 | 未維修 | 拱肋(拱圈) |  | 39845 |  | 1 | 1
8 | 2020-05-20 | 1 | 未維修 | 橋墩／帽梁 |  | 39845 |  | 1 | 7
9 | 2020-05-20 | 1 | 未維修 | 橋護欄 |  | 39845 |  | 1 | 3
10 | 2020-05-20 | 2 | 未維修 | 拱肋(拱圈) |  | 39845 |  | 2 | 1
11 | 2020-05-20 | 1 | 未維修 | 橋面板 |  | 39845 |  | 1 | 7
12 | 2020-05-20 | 1 | 未維修 | 橋面板 |  | 39845 |  | 1 | 7
13 | 2020-05-20 | 2 | 未維修 | 拱肋(拱圈) |  | 39845 |  | 2 | 1
14 | 2020-05-20 | 2 | 未維修 | 拱肋(拱圈) |  | 39845 |  | 2 | 1
15 | 2020-05-20 | 2 | 未維修 | 主梁 |  | 39845 |  | 2 | 8
16 | 2020-05-20 | 1 | 未維修 | 拱肋(拱圈) |  | 39845 |  | 1 | 1
17 | 2020-05-20 | 1 | 未維修 | 橋墩／帽梁 |  | 39845 |  | 1 | 7
18 | 2020-05-20 | 2 | 未維修 | 立柱 |  | 39845 |  | 2 | 8
19 | 2020-05-20 | 1 | 未維修 | 主梁 |  | 39845 |  | 1 | 8
20 | 2020-05-20 | 1 | 未維修 | 橋墩／帽梁 |  | 39845 |  | 1 | 7
21 | 2020-05-20 | 2 | 未維修 | 拱肋(拱圈) |  | 39845 |  | 2 | 1
22 | 2020-05-20 | 1 | 未維修 | 橋墩／帽梁 |  | 39845 |  | 1 | 7
23 | 2020-05-20 | 2 | 未維修 | 伸縮縫 |  | 39845 |  | 2 | 6
24 | 2020-05-20 | 2 | 未維修 | 伸縮縫 |  | 39845 |  | 2 | 6
25 | 2020-05-20 | 1 | 未維修 | 橋墩／帽梁 |  | 39845 |  | 1 | 7
26 | 2020-05-20 | 1 | 未維修 | 橋面板 |  | 39845 |  | 1 | 7
27 | 2020-05-20 | 2 | 未維修 | 拱肋(拱圈) |  | 39845 |  | 2 | 1
28 | 2020-05-20 | 1 | 未維修 | 橋面板 |  | 39845 |  | 1 | 7
29 | 2020-05-20 | 2 | 未維修 | 拱肋(拱圈) |  | 39845 |  | 2 | 1
30 | 2020-05-20 | 2 | 未維修 | 立柱 |  | 39845 |  | 2 | 8
1 | 2020-07-22 | 2 | 未維修 | 橋墩／帽梁 |  | 39846 | 58-第C514A標羅東冬山段高架橋 | 2 | 7
2 | 2020-07-22 | 1 | 未維修 | 橋墩／帽梁 |  | 39846 |  | 1 | 7
3 | 2020-07-22 | 2 | 未維修 | 橋墩／帽梁 |  | 39846 |  | 2 | 7
4 | 2020-07-22 | 2 | 未維修 | 橋墩／帽梁 |  | 39846 |  | 2 | 7
5 | 2020-07-22 | 1 | 未維修 | 伸縮縫 |  | 39846 |  | 1 | 6
6 | 2020-07-22 | 1 | 未維修 | 伸縮縫 |  | 39846 |  | 1 | 6
7 | 2020-07-22 | 2 | 未維修 | 主梁 |  | 39846 |  | 2 | 8
8 | 2020-07-22 | 1 | 未維修 | 橋面板 |  | 39846 |  | 1 | 7
9 | 2020-07-22 | 1 | 未維修 | 支承／支承墊／阻尼裝置 |  | 39846 |  | 1 | 5
10 | 2020-07-22 | 2 | 未維修 | 橋墩／帽梁 |  | 39846 |  | 2 | 7
11 | 2020-07-22 | 2 | 未維修 | 伸縮縫 |  | 39846 |  | 2 | 6
12 | 2020-07-22 | 1 | 未維修 | 橋墩／帽梁 |  | 39846 |  | 1 | 7
13 | 2020-07-22 | 2 | 未維修 | 橋墩／帽梁 |  | 39846 |  | 2 | 7
14 | 2020-07-22 | 2 | 未維修 | 橋墩／帽梁 |  | 39846 |  | 2 | 7
15 | 2020-07-22 | 2 | 未維修 | 橋墩／帽梁 |  | 39846 |  | 2 | 7
16 | 2020-07-22 | 2 | 未維修 | 橋墩／帽梁 |  | 39846 |  | 2 | 7
17 | 2020-07-22 | 1 | 未維修 | 主梁 |  | 39846 |  | 1 | 8
18 | 2020-07-22 | 2 | 未維修 | 橋墩／帽梁 |  | 39846 |  | 2 | 7
19 | 2020-07-22 | 2 | 未維修 | 橋墩／帽梁 |  | 39846 |  | 2 | 7
20 | 2020-07-22 | 2 | 未維修 | 橋墩／帽梁 |  | 39846 |  | 2 | 7
21 | 2020-07-22 | 2 | 未維修 | 橋墩／帽梁 |  | 39846 |  | 2 | 7
22 | 2020-07-22 | 1 | 未維修 | 橋面板 |  | 39846 |  | 1 | 7
23 | 2020-07-22 | 2 | 未維修 | 橋墩／帽梁 |  | 39846 |  | 2 | 7
24 | 2020-07-22 | 2 | 未維修 | 橋墩／帽梁 |  | 39846 |  | 2 | 7
25 | 2020-07-22 | 2 | 未維修 | 橋墩／帽梁 |  | 39846 |  | 2 | 7
26 | 2020-07-22 | 2 | 未維修 | 橋墩／帽梁 |  | 39846 |  | 2 | 7
27 | 2020-07-22 | 2 | 未維修 | 主梁 |  | 39846 |  | 2 | 8
28 | 2020-07-22 | 2 | 未維修 | 橋墩／帽梁 |  | 39846 |  | 2 | 7
29 | 2020-07-22 | 1 | 未維修 | 橋墩／帽梁 |  | 39846 |  | 1 | 7
30 | 2020-07-22 | 1 | 未維修 | 主梁 |  | 39846 |  | 1 | 8
31 | 2020-07-22 | 1 | 未維修 | 支承／支承墊／阻尼裝置 |  | 39846 |  | 1 | 5
32 | 2020-07-22 | 1 | 未維修 | 支承／支承墊／阻尼裝置 |  | 39846 |  | 1 | 5
33 | 2020-07-22 | 2 | 未維修 | 橋墩／帽梁 |  | 39846 |  | 2 | 7
34 | 2020-07-22 | 2 | 未維修 | 橋墩／帽梁 |  | 39846 |  | 2 | 7
35 | 2020-07-22 | 1 | 未維修 | 支承／支承墊／阻尼裝置 |  | 39846 |  | 1 | 5
36 | 2020-07-22 | 2 | 未維修 | 橋墩／帽梁 |  | 39846 |  | 2 | 7
37 | 2020-07-22 | 1 | 未維修 | 橋墩／帽梁 |  | 39846 |  | 1 | 7
38 | 2020-07-22 | 1 | 未維修 | 支承／支承墊／阻尼裝置 |  | 39846 |  | 1 | 5
39 | 2020-07-22 | 2 | 未維修 | 橋墩／帽梁 |  | 39846 |  | 2 | 7
40 | 2020-07-22 | 1 | 未維修 | 支承／支承墊／阻尼裝置 |  | 39846 |  | 1 | 5
41 | 2020-07-22 | 1 | 未維修 | 橋面板 |  | 39846 |  | 1 | 7
42 | 2020-07-22 | 1 | 未維修 | 橋面板 |  | 39846 |  | 1 | 7
43 | 2020-07-22 | 1 | 未維修 | 橋墩／帽梁 |  | 39846 |  | 1 | 7
44 | 2020-07-22 | 2 | 未維修 | 橋墩／帽梁 |  | 39846 |  | 2 | 7
45 | 2020-07-22 | 2 | 未維修 | 橋墩／帽梁 |  | 39846 |  | 2 | 7
46 | 2020-07-22 | 2 | 未維修 | 橋墩／帽梁 |  | 39846 |  | 2 | 7
47 | 2020-07-22 | 2 | 未維修 | 橋墩／帽梁 |  | 39846 |  | 2 | 7
48 | 2020-07-22 | 2 | 未維修 | 橋墩／帽梁 |  | 39846 |  | 2 | 7
49 | 2020-07-22 | 2 | 未維修 | 橋墩／帽梁 |  | 39846 |  | 2 | 7
50 | 2020-07-22 | 2 | 未維修 | 橋墩／帽梁 |  | 39846 |  | 2 | 7
51 | 2020-07-22 | 1 | 未維修 | 支承／支承墊／阻尼裝置 |  | 39846 |  | 1 | 5
52 | 2020-07-22 | 1 | 未維修 | 支承／支承墊／阻尼裝置 |  | 39846 |  | 1 | 5
53 | 2020-07-22 | 1 | 未維修 | 橋墩／帽梁 |  | 39846 |  | 1 | 7
54 | 2020-07-22 | 2 | 未維修 | 橋墩／帽梁 |  | 39846 |  | 2 | 7
55 | 2020-07-22 | 2 | 未維修 | 橋墩／帽梁 |  | 39846 |  | 2 | 7
56 | 2020-07-22 | 2 | 未維修 | 橋墩／帽梁 |  | 39846 |  | 2 | 7
57 | 2020-07-22 | 1 | 未維修 | 支承／支承墊／阻尼裝置 |  | 39846 |  | 1 | 5
58 | 2020-07-22 | 2 | 未維修 | 橋墩／帽梁 |  | 39846 |  | 2 | 7
59 | 2020-07-22 | 2 | 未維修 | 橋墩／帽梁 |  | 39846 |  | 2 | 7
60 | 2020-07-22 | 2 | 未維修 | 橋墩／帽梁 |  | 39846 |  | 2 | 7
61 | 2020-07-22 | 1 | 未維修 | 主梁 |  | 39846 |  | 1 | 8
62 | 2020-07-22 | 2 | 未維修 | 橋墩／帽梁 |  | 39846 |  | 2 | 7
63 | 2020-07-22 | 1 | 未維修 | 支承／支承墊／阻尼裝置 |  | 39846 |  | 1 | 5
64 | 2020-07-22 | 1 | 未維修 | 橋墩／帽梁 |  | 39846 |  | 1 | 7
65 | 2020-07-22 | 2 | 未維修 | 橋墩／帽梁 |  | 39846 |  | 2 | 7
66 | 2020-07-22 | 2 | 未維修 | 主梁 |  | 39846 |  | 2 | 8
67 | 2020-07-22 | 1 | 未維修 | 橋面板 |  | 39846 |  | 1 | 7
68 | 2020-07-22 | 2 | 未維修 | 橋墩／帽梁 |  | 39846 |  | 2 | 7
69 | 2020-07-22 | 2 | 未維修 | 橋墩／帽梁 |  | 39846 |  | 2 | 7
70 | 2020-07-22 | 2 | 未維修 | 橋墩／帽梁 |  | 39846 |  | 2 | 7
71 | 2020-07-22 | 2 | 未維修 | 橋墩／帽梁 |  | 39846 |  | 2 | 7
72 | 2020-07-22 | 2 | 未維修 | 橋墩／帽梁 |  | 39846 |  | 2 | 7
73 | 2020-07-22 | 2 | 未維修 | 橋墩／帽梁 |  | 39846 |  | 2 | 7
74 | 2020-07-22 | 2 | 未維修 | 橋墩／帽梁 |  | 39846 |  | 2 | 7
75 | 2020-07-22 | 2 | 未維修 | 橋墩／帽梁 |  | 39846 |  | 2 | 7
76 | 2020-07-22 | 2 | 未維修 | 橋墩／帽梁 |  | 39846 |  | 2 | 7
77 | 2020-07-22 | 1 | 未維修 | 支承／支承墊／阻尼裝置 |  | 39846 |  | 1 | 5
78 | 2020-07-22 | 2 | 未維修 | 橋墩／帽梁 |  | 39846 |  | 2 | 7
79 | 2020-07-22 | 2 | 未維修 | 橋墩／帽梁 |  | 39846 |  | 2 | 7
80 | 2020-07-22 | 1 | 未維修 | 防落設施 |  | 39846 |  | 1 | 5
81 | 2020-07-22 | 2 | 未維修 | 橋墩／帽梁 |  | 39846 |  | 2 | 7
82 | 2020-07-22 | 2 | 未維修 | 橋墩／帽梁 |  | 39846 |  | 2 | 7
83 | 2020-07-22 | 1 | 未維修 | 主梁 |  | 39846 |  | 1 | 8
84 | 2020-07-22 | 1 | 未維修 | 橋墩／帽梁 |  | 39846 |  | 1 | 7
85 | 2020-07-22 | 2 | 未維修 | 橋墩／帽梁 |  | 39846 |  | 2 | 7
86 | 2020-07-22 | 2 | 未維修 | 橋墩／帽梁 |  | 39846 |  | 2 | 7
87 | 2020-07-22 | 1 | 未維修 | 主梁 |  | 39846 |  | 1 | 8
88 | 2020-07-22 | 1 | 未維修 | 防落設施 |  | 39846 |  | 1 | 5
89 | 2020-07-22 | 2 | 未維修 | 橋墩／帽梁 |  | 39846 |  | 2 | 7
90 | 2020-07-22 | 2 | 未維修 | 橋墩／帽梁 |  | 39846 |  | 2 | 7
91 | 2020-07-22 | 2 | 未維修 | 橋墩／帽梁 |  | 39846 |  | 2 | 7
92 | 2020-07-22 | 2 | 未維修 | 橋墩／帽梁 |  | 39846 |  | 2 | 7
93 | 2020-07-22 | 2 | 未維修 | 橋墩／帽梁 |  | 39846 |  | 2 | 7
94 | 2020-07-22 | 1 | 未維修 | 橋面板 |  | 39846 |  | 1 | 7
95 | 2020-07-22 | 2 | 未維修 | 伸縮縫 |  | 39846 |  | 2 | 6
96 | 2020-07-22 | 2 | 未維修 | 支承／支承墊／阻尼裝置 |  | 39846 |  | 2 | 5
97 | 2020-07-22 | 2 | 未維修 | 橋墩／帽梁 |  | 39846 |  | 2 | 7
98 | 2020-07-22 | 2 | 未維修 | 橋墩／帽梁 |  | 39846 |  | 2 | 7
99 | 2020-07-22 | 2 | 未維修 | 橋墩／帽梁 |  | 39846 |  | 2 | 7
100 | 2020-07-22 | 2 | 未維修 | 橋墩／帽梁 |  | 39846 |  | 2 | 7
101 | 2020-07-22 | 2 | 未維修 | 橋墩／帽梁 |  | 39846 |  | 2 | 7
102 | 2020-07-22 | 2 | 未維修 | 橋墩／帽梁 |  | 39846 |  | 2 | 7
103 | 2020-07-22 | 1 | 未維修 | 橋墩／帽梁 |  | 39846 |  | 1 | 7
104 | 2020-07-22 | 2 | 未維修 | 橋墩／帽梁 |  | 39846 |  | 2 | 7
105 | 2020-07-22 | 2 | 未維修 | 橋墩／帽梁 |  | 39846 |  | 2 | 7
106 | 2020-07-22 | 2 | 未維修 | 橋墩／帽梁 |  | 39846 |  | 2 | 7
107 | 2020-07-22 | 2 | 未維修 | 橋墩／帽梁 |  | 39846 |  | 2 | 7
108 | 2020-07-22 | 2 | 未維修 | 橋墩／帽梁 |  | 39846 |  | 2 | 7
109 | 2020-07-22 | 1 | 未維修 | 主梁 |  | 39846 |  | 1 | 8
110 | 2020-07-22 | 2 | 未維修 | 橋墩／帽梁 |  | 39846 |  | 2 | 7
111 | 2020-07-22 | 2 | 未維修 | 橋墩／帽梁 |  | 39846 |  | 2 | 7
112 | 2020-07-22 | 1 | 未維修 | 橋面板 |  | 39846 |  | 1 | 7
113 | 2020-07-22 | 2 | 未維修 | 橋墩／帽梁 |  | 39846 |  | 2 | 7
114 | 2020-07-22 | 2 | 未維修 | 橋墩／帽梁 |  | 39846 |  | 2 | 7
115 | 2020-07-22 | 2 | 未維修 | 橋墩／帽梁 |  | 39846 |  | 2 | 7
116 | 2020-07-22 | 2 | 未維修 | 橋墩／帽梁 |  | 39846 |  | 2 | 7
117 | 2020-07-22 | 2 | 未維修 | 橋墩／帽梁 |  | 39846 |  | 2 | 7
118 | 2020-07-22 | 2 | 未維修 | 橋墩／帽梁 |  | 39846 |  | 2 | 7
119 | 2020-07-22 | 2 | 未維修 | 橋墩／帽梁 |  | 39846 |  | 2 | 7
120 | 2020-07-22 | 1 | 已維修 | 橋墩／帽梁 |  | 39846 |  | 1 | 7
121 | 2020-07-22 | 2 | 已維修 | 橋墩／帽梁 |  | 39846 |  | 1 | 7
122 | 2020-07-22 | 1 | 已維修 | 伸縮縫 |  | 39846 |  | 1 | 6
123 | 2020-07-22 | 2 | 已維修 | 伸縮縫 |  | 39846 |  | 1 | 6
124 | 2020-07-22 | 2 | 已維修 | 橋墩／帽梁 |  | 39846 |  | 1 | 7
125 | 2020-07-22 | 1 | 已維修 | 伸縮縫 |  | 39846 |  | 1 | 6
126 | 2020-07-22 | 2 | 已維修 | 伸縮縫 |  | 39846 |  | 1 | 6
127 | 2020-07-22 | 1 | 已維修 | 伸縮縫 |  | 39846 |  | 1 | 6
1 | 2020-05-20 | 1 | 未維修 | 橋墩／帽梁 |  | 39847 | 58-1-第C514A標冬山河橋（N） | 1 | 7
2 | 2020-05-20 | 2 | 未維修 | 橋墩／帽梁 |  | 39847 |  | 2 | 7
3 | 2020-05-20 | 2 | 未維修 | 橋墩／帽梁 |  | 39847 |  | 2 | 7
4 | 2020-05-20 | 2 | 未維修 | 橋墩／帽梁 |  | 39847 |  | 2 | 7
5 | 2020-05-20 | 2 | 未維修 | 伸縮縫 |  | 39847 |  | 2 | 6
6 | 2020-05-20 | 2 | 未維修 | 橋墩／帽梁 |  | 39847 |  | 2 | 7
7 | 2020-05-20 | 1 | 未維修 | 伸縮縫 |  | 39847 |  | 1 | 6
8 | 2020-05-20 | 1 | 未維修 | 伸縮縫 |  | 39847 |  | 1 | 6
9 | 2020-05-20 | 2 | 未維修 | 拱肋(拱圈) |  | 39847 |  | 2 | 1
10 | 2020-05-20 | 2 | 未維修 | 拱肋(拱圈) |  | 39847 |  | 2 | 1
11 | 2020-05-20 | 2 | 未維修 | 橋面板 |  | 39847 |  | 2 | 7
12 | 2020-05-20 | 2 | 未維修 | 橋墩／帽梁 |  | 39847 |  | 2 | 7
13 | 2020-05-20 | 2 | 未維修 | 橋墩／帽梁 |  | 39847 |  | 2 | 7
14 | 2020-05-20 | 2 | 未維修 | 拱肋(拱圈) |  | 39847 |  | 2 | 1
15 | 2020-05-20 | 2 | 未維修 | 橋墩／帽梁 |  | 39847 |  | 2 | 7
16 | 2020-05-20 | 2 | 未維修 | 橋墩／帽梁 |  | 39847 |  | 2 | 7
17 | 2020-05-20 | 2 | 未維修 | 橋墩／帽梁 |  | 39847 |  | 2 | 7
18 | 2020-05-20 | 1 | 未維修 | 主梁 |  | 39847 |  | 1 | 8
19 | 2020-05-20 | 1 | 未維修 | 橋墩／帽梁 |  | 39847 |  | 1 | 7
1 | 2020-06-30 | 1 | 未維修 | 橋台 |  | 35014 | 鳳山溪河川橋(北向) | 1 | 6
2 | 2020-06-30 | 2 | 未維修 | 橋面板 |  | 35014 |  | 2 | 7
3 | 2020-06-30 | 1 | 未維修 | 橋護欄 |  | 35014 |  | 1 | 3
4 | 2020-06-30 | 1 | 未維修 | 伸縮縫 |  | 35014 |  | 1 | 6
5 | 2020-06-30 | 2 | 未維修 | 主梁 |  | 35014 |  | 2 | 8
6 | 2020-06-30 | 2 | 未維修 | 橋墩／帽梁 |  | 35014 |  | 2 | 7
7 | 2020-06-30 | 2 | 未維修 | 橋墩／帽梁 |  | 35014 |  | 2 | 7
8 | 2020-06-30 | 2 | 未維修 | 主梁 |  | 35014 |  | 2 | 8
9 | 2020-06-30 | 2 | 未維修 | 橋面板 |  | 35014 |  | 2 | 7
10 | 2020-06-30 | 2 | 未維修 | 主梁 |  | 35014 |  | 2 | 8
11 | 2020-06-30 | 2 | 未維修 | 主梁 |  | 35014 |  | 2 | 8
12 | 2020-06-30 | 2 | 未維修 | 橋台 |  | 35014 |  | 2 | 6
13 | 2020-06-30 | 1 | 未維修 | 其他 |  | 35014 |  | 1 | 1
14 | 2020-06-30 | 1 | 未維修 | 橋護欄 |  | 35014 |  | 1 | 3
15 | 2020-06-30 | 1 | 未維修 | 橋墩／帽梁 |  | 35014 |  | 1 | 7
16 | 2020-06-30 | 2 | 未維修 | 主梁 |  | 35014 |  | 2 | 8
17 | 2020-06-30 | 2 | 未維修 | 橋墩／帽梁 |  | 35014 |  | 2 | 7
18 | 2020-06-30 | 1 | 未維修 | 橋墩／帽梁 |  | 35014 |  | 1 | 7
19 | 2020-06-30 | 2 | 未維修 | 橋墩／帽梁 |  | 35014 |  | 2 | 7
20 | 2020-06-30 | 2 | 未維修 | 橋墩／帽梁 |  | 35014 |  | 2 | 7
21 | 2020-06-30 | 2 | 未維修 | 橋墩基礎 |  | 35014 |  | 2 | 8
22 | 2020-06-30 | 1 | 未維修 | 橋墩／帽梁 |  | 35014 |  | 1 | 7
23 | 2020-06-30 | 2 | 未維修 | 橋墩／帽梁 |  | 35014 |  | 2 | 7
24 | 2020-06-30 | 2 | 未維修 | 橋面板 |  | 35014 |  | 2 | 7
25 | 2020-06-30 | 2 | 未維修 | 主梁 |  | 35014 |  | 2 | 8
26 | 2020-06-30 | 2 | 未維修 | 主梁 |  | 35014 |  | 2 | 8
27 | 2020-06-30 | 1 | 未維修 | 橋台 |  | 35014 |  | 1 | 6
28 | 2020-06-30 | 2 | 未維修 | 橋面板 |  | 35014 |  | 2 | 7
29 | 2020-06-30 | 2 | 未維修 | 橋墩基礎 |  | 35014 |  | 2 | 8
30 | 2020-06-30 | 2 | 未維修 | 主梁 |  | 35014 |  | 2 | 8
31 | 2020-06-30 | 2 | 未維修 | 主梁 |  | 35014 |  | 2 | 8
32 | 2020-06-30 | 2 | 未維修 | 河道 |  | 35014 |  | 2 | 4
33 | 2020-06-30 | 1 | 未維修 | 防落設施 |  | 35014 |  | 1 | 5
34 | 2020-06-30 | 1 | 未維修 | 橋墩／帽梁 |  | 35014 |  | 1 | 7
35 | 2020-06-30 | 2 | 未維修 | 支承／支承墊／阻尼裝置 |  | 35014 |  | 2 | 5
36 | 2020-06-30 | 1 | 未維修 | 主梁 |  | 35014 |  | 1 | 8
37 | 2020-06-30 | 2 | 未維修 | 橋面板 |  | 35014 |  | 2 | 7
38 | 2020-06-30 | 1 | 未維修 | 橋墩／帽梁 |  | 35014 |  | 1 | 7
39 | 2020-06-30 | 2 | 未維修 | 橋台 |  | 35014 |  | 2 | 6
40 | 2020-06-30 | 2 | 未維修 | 防落設施 |  | 35014 |  | 2 | 5
41 | 2020-06-30 | 2 | 未維修 | 橋墩／帽梁 |  | 35014 |  | 2 | 7
42 | 2020-06-30 | 2 | 未維修 | 橋面板 |  | 35014 |  | 2 | 7
43 | 2020-06-30 | 2 | 未維修 | 橋墩／帽梁 |  | 35014 |  | 2 | 7
44 | 2020-06-30 | 2 | 未維修 | 主梁 |  | 35014 |  | 2 | 8
45 | 2020-06-30 | 2 | 未維修 | 主梁 |  | 35014 |  | 2 | 8
46 | 2020-06-30 | 2 | 未維修 | 防落設施 |  | 35014 |  | 2 | 5
47 | 2020-06-30 | 2 | 未維修 | 主梁 |  | 35014 |  | 2 | 8
48 | 2020-06-30 | 2 | 未維修 | 主梁 |  | 35014 |  | 2 | 8
49 | 2020-06-30 | 2 | 未維修 | 橋墩／帽梁 |  | 35014 |  | 2 | 7
50 | 2020-06-30 | 1 | 未維修 | 主梁 |  | 35014 |  | 1 | 8
51 | 2020-06-30 | 2 | 未維修 | 其他 |  | 35014 |  | 2 | 1
52 | 2020-06-30 | 2 | 未維修 | 橋台 |  | 35014 |  | 2 | 6
53 | 2020-06-30 | 2 | 未維修 | 防落設施 |  | 35014 |  | 2 | 5
54 | 2020-06-30 | 2 | 未維修 | 主梁 |  | 35014 |  | 2 | 8
55 | 2020-06-30 | 2 | 未維修 | 橋面板 |  | 35014 |  | 2 | 7
56 | 2020-06-30 | 2 | 未維修 | 防落設施 |  | 35014 |  | 2 | 5
57 | 2020-06-30 | 1 | 未維修 | 橋台 |  | 35014 |  | 1 | 6
58 | 2020-06-30 | 2 | 未維修 | 支承／支承墊／阻尼裝置 |  | 35014 |  | 2 | 5
59 | 2020-06-30 | 1 | 未維修 | 橋面板 |  | 35014 |  | 1 | 7
60 | 2020-06-30 | 1 | 未維修 | 橋墩／帽梁 |  | 35014 |  | 1 | 7
61 | 2020-06-30 | 2 | 未維修 | 橋墩／帽梁 |  | 35014 |  | 2 | 7
62 | 2020-06-30 | 2 | 未維修 | 主梁 |  | 35014 |  | 2 | 8
63 | 2020-06-30 | 2 | 未維修 | 橋面板 |  | 35014 |  | 2 | 7
64 | 2020-06-30 | 2 | 未維修 | 主梁 |  | 35014 |  | 2 | 8
65 | 2020-06-30 | 2 | 未維修 | 橋墩／帽梁 |  | 35014 |  | 2 | 7
66 | 2020-06-30 | 2 | 未維修 | 橋墩基礎 |  | 35014 |  | 2 | 8
67 | 2020-06-30 | 2 | 已維修 | 橋墩／帽梁 | 2022-03-24 | 35014 |  | 1 | 7
68 | 2020-06-30 | 2 | 已維修 | 橋墩／帽梁 | 2022-03-23 | 35014 |  | 1 | 7
69 | 2020-06-30 | 2 | 已維修 | 主梁 | 2022-03-24 | 35014 |  | 1 | 8
70 | 2020-06-30 | 2 | 已維修 | 橋梁排水設施 | 2022-05-03 | 35014 |  | 1 | 4
71 | 2020-06-30 | 2 | 已維修 | 橋墩／帽梁 | 2022-03-21 | 35014 |  | 1 | 7
72 | 2020-06-30 | 1 | 已維修 | 橋墩／帽梁 | 2022-03-24 | 35014 |  | 1 | 7
73 | 2020-06-30 | 2 | 已維修 | 橋墩／帽梁 | 2022-03-21 | 35014 |  | 1 | 7
74 | 2020-06-30 | 2 | 已維修 | 橋墩／帽梁 | 2022-03-23 | 35014 |  | 1 | 7
75 | 2020-06-30 | 1 | 已維修 | 引道路堤保護措施 | 2020-12-04 | 35014 |  | 1 | 3
76 | 2020-06-30 | 1 | 已維修 | 其他 | 2020-12-04 | 35014 |  | 1 | 1
77 | 2020-06-30 | 1 | 已維修 | 其他 | 2020-12-04 | 35014 |  | 1 | 1
78 | 2020-06-30 | 2 | 已維修 | 橋墩／帽梁 | 2022-03-22 | 35014 |  | 1 | 7
79 | 2020-06-30 | 2 | 已維修 | 橋墩／帽梁 | 2022-03-23 | 35014 |  | 1 | 7
80 | 2020-06-30 | 2 | 已維修 | 橋墩／帽梁 | 2022-03-23 | 35014 |  | 1 | 7
81 | 2020-06-30 | 1 | 已維修 | 橋台 | 2020-12-04 | 35014 |  | 1 | 6
82 | 2020-06-30 | 1 | 已維修 | 引道路堤保護措施 | 2020-12-04 | 35014 |  | 1 | 3
83 | 2020-06-30 | 1 | 已維修 | 橋台 | 2020-12-04 | 35014 |  | 1 | 6
84 | 2020-06-30 | 1 | 已維修 | 橋墩／帽梁 | 2022-03-22 | 35014 |  | 1 | 7
85 | 2020-06-30 | 2 | 已維修 | 橋梁排水設施 | 2022-05-03 | 35014 |  | 1 | 4
86 | 2020-06-30 | 1 | 已維修 | 橋台 | 2020-12-04 | 35014 |  | 1 | 6
1 | 2020-06-16 | 1 | 未維修 | 引道路堤護欄 |  | 35020 | 120縣道文衡路穿越橋(南向) | 1 | 2
2 | 2020-06-16 | 1 | 未維修 | 橋台 |  | 35020 |  | 1 | 6
3 | 2020-06-16 | 1 | 未維修 | 翼牆／擋土牆 |  | 35020 |  | 1 | 5
4 | 2020-06-16 | 1 | 未維修 | 橋梁排水設施 |  | 35020 |  | 1 | 4
5 | 2020-06-16 | 1 | 未維修 | 橋台 |  | 35020 |  | 1 | 6
6 | 2020-06-16 | 2 | 未維修 | 橋台 |  | 35020 |  | 2 | 6
7 | 2020-06-16 | 2 | 未維修 | 主梁 |  | 35020 |  | 2 | 8
8 | 2020-06-16 | 1 | 未維修 | 主梁 |  | 35020 |  | 1 | 8
9 | 2020-06-16 | 2 | 未維修 | 橫隔梁 |  | 35020 |  | 2 | 6
10 | 2020-06-16 | 1 | 未維修 | 橫隔梁 |  | 35020 |  | 1 | 6
11 | 2020-06-16 | 1 | 未維修 | 橋台 |  | 35020 |  | 1 | 6
12 | 2020-06-16 | 1 | 未維修 | 引道路堤保護措施 |  | 35020 |  | 1 | 3
13 | 2020-06-16 | 1 | 未維修 | 橋護欄 |  | 35020 |  | 1 | 3
14 | 2020-06-16 | 1 | 未維修 | 橋護欄 |  | 35020 |  | 1 | 3
15 | 2020-06-16 | 2 | 未維修 | 橋面板 |  | 35020 |  | 2 | 7
16 | 2020-06-16 | 1 | 未維修 | 橋面板 |  | 35020 |  | 1 | 7
17 | 2020-06-16 | 1 | 未維修 | 引道路堤保護措施 |  | 35020 |  | 1 | 3
18 | 2020-06-16 | 2 | 未維修 | 橋台 |  | 35020 |  | 2 | 6
19 | 2020-06-16 | 2 | 未維修 | 橋台 |  | 35020 |  | 2 | 6
20 | 2020-06-16 | 2 | 未維修 | 橋面板 |  | 35020 |  | 2 | 7
21 | 2020-06-16 | 2 | 未維修 | 橋面板 |  | 35020 |  | 2 | 7
22 | 2020-06-16 | 2 | 未維修 | 橋台 |  | 35020 |  | 2 | 6
23 | 2020-06-16 | 1 | 未維修 | 橋台 |  | 35020 |  | 1 | 6
24 | 2020-06-16 | 2 | 未維修 | 橋護欄 |  | 35020 |  | 2 | 3
25 | 2020-06-16 | 1 | 已維修 | 伸縮縫 | 2021-09-06 | 35020 |  | 1 | 6
26 | 2020-06-16 | 1 | 已維修 | 橋台 |  | 35020 |  | 1 | 6
27 | 2020-06-16 | 2 | 已維修 | 橋台 |  | 35020 |  | 1 | 6
28 | 2020-06-16 | 1 | 已維修 | 橋台 |  | 35020 |  | 1 | 6
29 | 2020-06-16 | 1 | 已維修 | 伸縮縫 | 2021-09-06 | 35020 |  | 1 | 6
30 | 2020-06-16 | 2 | 已維修 | 橋台 |  | 35020 |  | 1 | 6
31 | 2020-06-16 | 1 | 已維修 | 橋梁排水設施 | 2021-02-25 | 35020 |  | 1 | 4
1 | 2020-10-20 | 1 | 未維修 | 引道路堤保護措施 |  | 35026 | 寶山IC雙溪排水橋(北向) | 1 | 3
2 | 2020-06-10 | 2 | 未維修 | 防落設施 |  | 35026 |  | 2 | 5
3 | 2020-10-20 | 1 | 未維修 | 主梁 |  | 35026 |  | 1 | 8
4 | 2020-06-10 | 2 | 未維修 | 主梁 |  | 35026 |  | 2 | 8
5 | 2020-10-20 | 1 | 未維修 | 主梁 |  | 35026 |  | 1 | 8
6 | 2020-06-10 | 1 | 未維修 | 橋面板 |  | 35026 |  | 1 | 7
7 | 2020-10-20 | 1 | 未維修 | 橋墩／帽梁 |  | 35026 |  | 1 | 7
8 | 2020-06-10 | 1 | 未維修 | 主梁 |  | 35026 |  | 1 | 8
9 | 2020-10-20 | 2 | 未維修 | 引道路堤保護措施 |  | 35026 |  | 2 | 3
10 | 2020-06-10 | 1 | 未維修 | 橋面板 |  | 35026 |  | 1 | 7
11 | 2020-10-20 | 2 | 未維修 | 其他 |  | 35026 |  | 2 | 1
12 | 2020-06-10 | 2 | 未維修 | 橋墩／帽梁 |  | 35026 |  | 2 | 7
13 | 2020-10-20 | 1 | 未維修 | 防落設施 |  | 35026 |  | 1 | 5
14 | 2020-06-10 | 2 | 未維修 | 橋墩／帽梁 |  | 35026 |  | 2 | 7
15 | 2020-10-20 | 2 | 未維修 | 橋墩／帽梁 |  | 35026 |  | 2 | 7
16 | 2020-06-10 | 2 | 未維修 | 橋墩／帽梁 |  | 35026 |  | 2 | 7
17 | 2020-10-20 | 1 | 未維修 | 引道路堤護欄 |  | 35026 |  | 1 | 2
18 | 2020-06-10 | 2 | 未維修 | 防落設施 |  | 35026 |  | 2 | 5
19 | 2020-10-20 | 1 | 未維修 | 主梁 |  | 35026 |  | 1 | 8
20 | 2020-06-10 | 1 | 未維修 | 主梁 |  | 35026 |  | 1 | 8
21 | 2020-10-20 | 2 | 未維修 | 橋面板 |  | 35026 |  | 2 | 7
22 | 2020-06-10 | 1 | 未維修 | 橋面板 |  | 35026 |  | 1 | 7
23 | 2020-10-20 | 1 | 未維修 | 橫隔梁 |  | 35026 |  | 1 | 6
24 | 2020-06-10 | 2 | 未維修 | 橫隔梁 |  | 35026 |  | 2 | 6
25 | 2020-10-20 | 1 | 未維修 | 橋面板 |  | 35026 |  | 1 | 7
26 | 2020-06-10 | 2 | 未維修 | 主梁 |  | 35026 |  | 2 | 8
27 | 2020-10-20 | 1 | 未維修 | 橋面板 |  | 35026 |  | 1 | 7
28 | 2020-06-10 | 1 | 未維修 | 橫隔梁 |  | 35026 |  | 1 | 6
29 | 2020-10-20 | 1 | 未維修 | 主梁 |  | 35026 |  | 1 | 8
30 | 2020-06-10 | 2 | 未維修 | 橋面板 |  | 35026 |  | 2 | 7
31 | 2020-10-20 | 1 | 未維修 | 橫隔梁 |  | 35026 |  | 1 | 6
32 | 2020-06-10 | 2 | 未維修 | 橋護欄 |  | 35026 |  | 2 | 3
33 | 2020-10-20 | 1 | 未維修 | 引道路堤保護措施 |  | 35026 |  | 1 | 3
34 | 2020-06-10 | 2 | 未維修 | 防落設施 |  | 35026 |  | 2 | 5
35 | 2020-10-20 | 1 | 未維修 | 支承／支承墊／阻尼裝置 |  | 35026 |  | 1 | 5
36 | 2020-06-10 | 2 | 未維修 | 引道路堤保護措施 |  | 35026 |  | 2 | 3
37 | 2020-10-20 | 1 | 未維修 | 主梁 |  | 35026 |  | 1 | 8
38 | 2020-10-20 | 1 | 未維修 | 主梁 |  | 35026 |  | 1 | 8
39 | 2020-10-20 | 1 | 未維修 | 防落設施 |  | 35026 |  | 1 | 5
40 | 2020-10-20 | 1 | 未維修 | 支承／支承墊／阻尼裝置 |  | 35026 |  | 1 | 5
41 | 2020-10-20 | 2 | 未維修 | 橫隔梁 |  | 35026 |  | 2 | 6
42 | 2020-10-20 | 1 | 未維修 | 主梁 |  | 35026 |  | 1 | 8
43 | 2020-10-20 | 1 | 未維修 | 防落設施 |  | 35026 |  | 1 | 5
44 | 2020-10-20 | 2 | 未維修 | 防落設施 |  | 35026 |  | 2 | 5
45 | 2020-10-20 | 2 | 未維修 | 主梁 |  | 35026 |  | 2 | 8
46 | 2020-10-20 | 1 | 未維修 | 橋面板 |  | 35026 |  | 1 | 7
47 | 2020-10-20 | 2 | 未維修 | 橋墩／帽梁 |  | 35026 |  | 2 | 7
48 | 2020-10-20 | 1 | 未維修 | 橋護欄 |  | 35026 |  | 1 | 3
49 | 2020-10-20 | 1 | 未維修 | 防落設施 |  | 35026 |  | 1 | 5
50 | 2020-10-20 | 1 | 未維修 | 橋墩／帽梁 |  | 35026 |  | 1 | 7
51 | 2020-06-10 | 2 | 已維修 | 橋台 | 2022-04-11 | 35026 |  | 1 | 6
52 | 2020-10-20 | 1 | 已維修 | 橋台 | 2022-04-11 | 35026 |  | 1 | 6
53 | 2020-06-10 | 2 | 已維修 | 橋台 | 2022-04-11 | 35026 |  | 1 | 6
54 | 2020-10-20 | 1 | 已維修 | 橋墩／帽梁 | 2022-04-19 | 35026 |  | 1 | 7
55 | 2020-06-10 | 2 | 已維修 | 其他 | 2020-10-14 | 35026 |  | 1 | 1
56 | 2020-10-20 | 1 | 已維修 | 橋墩／帽梁 | 2022-04-19 | 35026 |  | 1 | 7
57 | 2020-06-10 | 2 | 已維修 | 橋墩／帽梁 | 2022-04-19 | 35026 |  | 1 | 7
58 | 2020-10-20 | 1 | 已維修 | 橋墩／帽梁 | 2022-04-19 | 35026 |  | 1 | 7
59 | 2020-06-10 | 1 | 已維修 | 引道路堤保護措施 | 2020-10-14 | 35026 |  | 1 | 3
60 | 2020-10-20 | 1 | 已維修 | 橋墩／帽梁 | 2022-04-19 | 35026 |  | 1 | 7
61 | 2020-10-20 | 2 | 已維修 | 橋台 | 2022-04-11 | 35026 |  | 1 | 6
1 | 2020-07-21 | 1 | 未維修 | 引道路堤 |  | 35027 | 新竹二號跨越橋(雙向) | 1 | 3
2 | 2020-07-21 | 1 | 未維修 | 橋護欄 |  | 35027 |  | 1 | 3
3 | 2020-07-21 | 1 | 未維修 | 引道路堤 |  | 35027 |  | 1 | 3
4 | 2020-07-21 | 2 | 未維修 | 引道路堤保護措施 |  | 35027 |  | 2 | 3
5 | 2020-07-21 | 1 | 未維修 | 主梁 |  | 35027 |  | 1 | 8
6 | 2020-07-21 | 1 | 未維修 | 主梁 |  | 35027 |  | 1 | 8
7 | 2020-07-21 | 1 | 未維修 | 其他 |  | 35027 |  | 1 | 1
8 | 2020-07-21 | 1 | 未維修 | 橋台 |  | 35027 |  | 1 | 6
9 | 2020-07-21 | 1 | 未維修 | 橋台 |  | 35027 |  | 1 | 6
10 | 2020-07-21 | 2 | 已維修 | 橋梁排水設施 | 2021-01-21 | 35027 |  | 1 | 4
1 | 2020-07-21 | 2 | 未維修 | 橋護欄 |  | 35028 | 新竹三號跨越橋(雙向) | 2 | 3
2 | 2020-07-21 | 2 | 未維修 | 主梁 |  | 35028 |  | 2 | 8
3 | 2020-07-21 | 1 | 未維修 | 橋護欄 |  | 35028 |  | 1 | 3
4 | 2020-07-21 | 1 | 未維修 | 其他 |  | 35028 |  | 1 | 1
5 | 2020-07-21 | 1 | 未維修 | 引道路堤保護措施 |  | 35028 |  | 1 | 3
6 | 2020-07-21 | 1 | 未維修 | 主梁 |  | 35028 |  | 1 | 8
7 | 2020-07-21 | 1 | 未維修 | 其他 |  | 35028 |  | 1 | 1
8 | 2020-07-21 | 1 | 未維修 | 其他 |  | 35028 |  | 1 | 1
9 | 2020-07-21 | 2 | 未維修 | 引道路堤保護措施 |  | 35028 |  | 2 | 3
10 | 2020-07-21 | 1 | 未維修 | 引道路堤保護措施 |  | 35028 |  | 1 | 3
11 | 2020-07-21 | 1 | 未維修 | 橋墩／帽梁 |  | 35028 |  | 1 | 7
12 | 2020-07-21 | 1 | 未維修 | 主梁 |  | 35028 |  | 1 | 8
13 | 2020-07-21 | 1 | 未維修 | 主梁 |  | 35028 |  | 1 | 8
14 | 2020-07-21 | 1 | 未維修 | 主梁 |  | 35028 |  | 1 | 8
15 | 2020-07-21 | 1 | 未維修 | 橋梁排水設施 |  | 35028 |  | 1 | 4
16 | 2020-07-21 | 1 | 未維修 | 翼牆／擋土牆 |  | 35028 |  | 1 | 5
17 | 2020-07-21 | 1 | 未維修 | 引道路堤 |  | 35028 |  | 1 | 3
18 | 2020-07-21 | 1 | 未維修 | 翼牆／擋土牆 |  | 35028 |  | 1 | 5
19 | 2020-07-21 | 1 | 已維修 | 橋梁排水設施 | 2020-02-28 | 35028 |  | 1 | 4
1 | 2020-07-14 | 1 | 未維修 | 主梁 |  | 35029 | 台一線穿越橋(北向) | 1 | 8
2 | 2020-07-14 | 1 | 未維修 | 引道路堤 |  | 35029 |  | 1 | 3
3 | 2020-07-14 | 2 | 未維修 | 橋台 |  | 35029 |  | 2 | 6
4 | 2020-07-14 | 1 | 未維修 | 翼牆／擋土牆 |  | 35029 |  | 1 | 5
5 | 2020-07-14 | 1 | 未維修 | 橋護欄 |  | 35029 |  | 1 | 3
6 | 2020-07-14 | 2 | 未維修 | 橋墩／帽梁 |  | 35029 |  | 2 | 7
7 | 2020-07-14 | 2 | 未維修 | 主梁 |  | 35029 |  | 2 | 8
8 | 2020-07-14 | 1 | 未維修 | 其他 |  | 35029 |  | 1 | 1
9 | 2020-07-14 | 1 | 未維修 | 引道路堤 |  | 35029 |  | 1 | 3
10 | 2020-07-14 | 1 | 未維修 | 引道路堤護欄 |  | 35029 |  | 1 | 2
11 | 2020-07-14 | 2 | 未維修 | 橋台 |  | 35029 |  | 2 | 6
12 | 2020-07-14 | 1 | 未維修 | 主梁 |  | 35029 |  | 1 | 8
13 | 2020-07-14 | 1 | 未維修 | 引道路堤護欄 |  | 35029 |  | 1 | 2
14 | 2020-07-14 | 1 | 未維修 | 支承／支承墊／阻尼裝置 |  | 35029 |  | 1 | 5
15 | 2020-07-14 | 2 | 未維修 | 支承／支承墊／阻尼裝置 |  | 35029 |  | 2 | 5
16 | 2020-07-14 | 1 | 已維修 | 其他 | 2020-12-02 | 35029 |  | 1 | 1
17 | 2020-07-14 | 2 | 已維修 | 引道路堤保護措施 | 2020-12-02 | 35029 |  | 1 | 3
1 | 2020-06-22 | 1 | 未維修 | 主梁 |  | 35030 | 92K+542跨越渡槽兼人行橋(雙向) | 1 | 8
2 | 2020-06-22 | 1 | 未維修 | 其他 |  | 35030 |  | 1 | 1
3 | 2020-06-22 | 1 | 未維修 | 橋台 |  | 35030 |  | 1 | 6
4 | 2020-06-22 | 1 | 未維修 | 橋台 |  | 35030 |  | 1 | 6
5 | 2020-06-22 | 2 | 未維修 | 引道路堤護欄 |  | 35030 |  | 2 | 2
6 | 2020-06-22 | 1 | 未維修 | 引道路堤保護措施 |  | 35030 |  | 1 | 3
7 | 2020-06-22 | 1 | 未維修 | 主梁 |  | 35030 |  | 1 | 8
8 | 2020-06-22 | 2 | 未維修 | 引道路堤護欄 |  | 35030 |  | 2 | 2
9 | 2020-06-22 | 1 | 未維修 | 引道路堤保護措施 |  | 35030 |  | 1 | 3
10 | 2020-06-22 | 1 | 未維修 | 主梁 |  | 35030 |  | 1 | 8
11 | 2020-06-22 | 2 | 未維修 | 主梁 |  | 35030 |  | 2 | 8
12 | 2020-06-22 | 2 | 未維修 | 其他 |  | 35030 |  | 2 | 1
13 | 2020-06-22 | 1 | 未維修 | 其他 |  | 35030 |  | 1 | 1
14 | 2020-06-22 | 1 | 未維修 | 其他 |  | 35030 |  | 1 | 1
15 | 2020-06-22 | 2 | 未維修 | 其他 |  | 35030 |  | 2 | 1
16 | 2020-06-22 | 2 | 未維修 | 橋台 |  | 35030 |  | 2 | 6
17 | 2020-06-22 | 1 | 未維修 | 引道路堤 |  | 35030 |  | 1 | 3
18 | 2020-06-22 | 1 | 未維修 | 引道路堤護欄 |  | 35030 |  | 1 | 2
19 | 2020-06-22 | 2 | 已維修 | 橋面板 | 2021-03-08 | 35030 |  | 1 | 7
20 | 2020-06-22 | 2 | 已維修 | 橋護欄 | 2022-04-12 | 35030 |  | 1 | 3
1 | 2020-06-23 | 1 | 未維修 | 引道路堤 |  | 35031 | 頭前溪河川橋(南向) | 1 | 3
2 | 2020-06-23 | 1 | 未維修 | 引道路堤護欄 |  | 35031 |  | 1 | 2
3 | 2020-06-23 | 1 | 未維修 | 橋台 |  | 35031 |  | 1 | 6
4 | 2020-06-23 | 1 | 未維修 | 橋面板 |  | 35031 |  | 1 | 7
5 | 2020-06-23 | 2 | 未維修 | 主梁 |  | 35031 |  | 2 | 8
6 | 2020-06-23 | 1 | 未維修 | 引道路堤護欄 |  | 35031 |  | 1 | 2
7 | 2020-06-23 | 2 | 未維修 | 橋台 |  | 35031 |  | 2 | 6
8 | 2020-06-23 | 1 | 未維修 | 橋台 |  | 35031 |  | 1 | 6
9 | 2020-06-23 | 2 | 未維修 | 伸縮縫 |  | 35031 |  | 2 | 6
10 | 2020-06-23 | 1 | 未維修 | 伸縮縫 |  | 35031 |  | 1 | 6
11 | 2020-06-23 | 1 | 未維修 | 橋面板 |  | 35031 |  | 1 | 7
12 | 2020-06-23 | 2 | 未維修 | 橋面板 |  | 35031 |  | 2 | 7
13 | 2020-06-23 | 1 | 未維修 | 主梁 |  | 35031 |  | 1 | 8
14 | 2020-06-23 | 1 | 未維修 | 橋護欄 |  | 35031 |  | 1 | 3
15 | 2020-06-23 | 1 | 未維修 | 伸縮縫 |  | 35031 |  | 1 | 6
16 | 2020-06-23 | 2 | 未維修 | 橋墩基礎 |  | 35031 |  | 2 | 8
17 | 2020-06-23 | 1 | 未維修 | 橋墩基礎 |  | 35031 |  | 1 | 8
18 | 2020-06-23 | 1 | 未維修 | 橋墩／帽梁 |  | 35031 |  | 1 | 7
19 | 2020-06-23 | 2 | 未維修 | 橋墩／帽梁 |  | 35031 |  | 2 | 7
20 | 2020-06-23 | 1 | 未維修 | 橋台 |  | 35031 |  | 1 | 6
21 | 2020-06-23 | 1 | 未維修 | 橋台 |  | 35031 |  | 1 | 6
22 | 2020-06-23 | 1 | 未維修 | 橋墩／帽梁 |  | 35031 |  | 1 | 7
23 | 2020-06-23 | 1 | 未維修 | 橋墩／帽梁 |  | 35031 |  | 1 | 7
24 | 2020-06-23 | 1 | 未維修 | 橋墩／帽梁 |  | 35031 |  | 1 | 7
25 | 2020-06-23 | 1 | 未維修 | 橋墩／帽梁 |  | 35031 |  | 1 | 7
26 | 2020-06-23 | 2 | 未維修 | 橋墩／帽梁 |  | 35031 |  | 2 | 7
27 | 2020-06-23 | 1 | 未維修 | 橋墩／帽梁 |  | 35031 |  | 1 | 7
28 | 2020-06-23 | 1 | 未維修 | 橋墩／帽梁 |  | 35031 |  | 1 | 7
29 | 2020-06-23 | 2 | 未維修 | 主梁 |  | 35031 |  | 2 | 8
30 | 2020-06-23 | 2 | 未維修 | 主梁 |  | 35031 |  | 2 | 8
31 | 2020-06-23 | 1 | 未維修 | 主梁 |  | 35031 |  | 1 | 8
32 | 2020-06-23 | 2 | 未維修 | 橋墩／帽梁 |  | 35031 |  | 2 | 7
33 | 2020-06-23 | 1 | 未維修 | 橋墩／橋基保護設施 |  | 35031 |  | 1 | 6
34 | 2020-06-23 | 1 | 未維修 | 防落設施 |  | 35031 |  | 1 | 5
35 | 2020-06-23 | 1 | 未維修 | 主梁 |  | 35031 |  | 1 | 8
36 | 2020-06-23 | 1 | 未維修 | 主梁 |  | 35031 |  | 1 | 8
37 | 2020-06-23 | 2 | 未維修 | 其他 |  | 35031 |  | 2 | 1
38 | 2020-06-23 | 1 | 未維修 | 橋墩／帽梁 |  | 35031 |  | 1 | 7
39 | 2020-06-23 | 1 | 未維修 | 主梁 |  | 35031 |  | 1 | 8
40 | 2020-06-23 | 2 | 未維修 | 主梁 |  | 35031 |  | 2 | 8
41 | 2020-06-23 | 1 | 未維修 | 主梁 |  | 35031 |  | 1 | 8
42 | 2020-06-23 | 1 | 未維修 | 主梁 |  | 35031 |  | 1 | 8
43 | 2020-06-23 | 1 | 未維修 | 橋面板 |  | 35031 |  | 1 | 7
44 | 2020-06-23 | 1 | 未維修 | 橋面板 |  | 35031 |  | 1 | 7
45 | 2020-06-23 | 1 | 未維修 | 橋面板 |  | 35031 |  | 1 | 7
46 | 2020-06-23 | 1 | 未維修 | 橋面板 |  | 35031 |  | 1 | 7
47 | 2020-06-23 | 1 | 未維修 | 主梁 |  | 35031 |  | 1 | 8
48 | 2020-06-23 | 1 | 未維修 | 主梁 |  | 35031 |  | 1 | 8
49 | 2020-06-23 | 1 | 未維修 | 主梁 |  | 35031 |  | 1 | 8
50 | 2020-06-23 | 1 | 未維修 | 主梁 |  | 35031 |  | 1 | 8
51 | 2020-06-23 | 1 | 未維修 | 橋面板 |  | 35031 |  | 1 | 7
52 | 2020-06-23 | 1 | 未維修 | 橋面板 |  | 35031 |  | 1 | 7
53 | 2020-06-23 | 1 | 未維修 | 橋面板 |  | 35031 |  | 1 | 7
54 | 2020-06-23 | 2 | 未維修 | 橋面板 |  | 35031 |  | 2 | 7
55 | 2020-06-23 | 1 | 未維修 | 其他 |  | 35031 |  | 1 | 1
56 | 2020-06-23 | 2 | 未維修 | 橋面板 |  | 35031 |  | 2 | 7
57 | 2020-06-23 | 1 | 未維修 | 橋面板 |  | 35031 |  | 1 | 7
58 | 2020-06-23 | 1 | 未維修 | 橋梁排水設施 |  | 35031 |  | 1 | 4
59 | 2020-06-23 | 2 | 未維修 | 橋護欄 |  | 35031 |  | 2 | 3
60 | 2020-06-23 | 2 | 已維修 | 橋墩／帽梁 | 2022-03-02 | 35031 |  | 1 | 7
61 | 2020-06-23 | 1 | 已維修 | 橋墩／帽梁 | 2022-03-02 | 35031 |  | 1 | 7
62 | 2020-06-23 | 2 | 已維修 | 橋墩／帽梁 | 2022-03-02 | 35031 |  | 1 | 7
63 | 2020-06-23 | 2 | 已維修 | 橋墩／帽梁 | 2022-03-02 | 35031 |  | 1 | 7
64 | 2020-06-23 | 1 | 已維修 | 橋墩／帽梁 | 2022-03-07 | 35031 |  | 1 | 7
65 | 2020-06-23 | 1 | 已維修 | 橋墩／帽梁 | 2022-03-07 | 35031 |  | 1 | 7
66 | 2020-06-23 | 1 | 已維修 | 橋墩／帽梁 | 2022-03-02 | 35031 |  | 1 | 7
67 | 2020-06-23 | 1 | 已維修 | 橋墩／帽梁 | 2022-03-02 | 35031 |  | 1 | 7
68 | 2020-06-23 | 1 | 已維修 | 橋台 | 2020-10-21 | 35031 |  | 1 | 6
69 | 2020-06-23 | 1 | 已維修 | 橋梁排水設施 | 2020-12-14 | 35031 |  | 1 | 4
70 | 2020-06-23 | 2 | 已維修 | 橋墩／帽梁 | 2022-02-22 | 35031 |  | 1 | 7
71 | 2020-06-23 | 1 | 已維修 | 橋墩／帽梁 | 2022-03-02 | 35031 |  | 1 | 7
72 | 2020-06-23 | 1 | 已維修 | 橋墩／帽梁 | 2022-03-02 | 35031 |  | 1 | 7
73 | 2020-06-23 | 1 | 已維修 | 其他 | 2020-10-21 | 35031 |  | 1 | 1
74 | 2020-06-23 | 1 | 已維修 | 橋台 | 2020-10-21 | 35031 |  | 1 | 6
75 | 2020-06-23 | 1 | 已維修 | 橋墩／帽梁 | 2022-03-09 | 35031 |  | 1 | 7
76 | 2020-06-23 | 1 | 已維修 | 橋墩／帽梁 | 2022-03-02 | 35031 |  | 1 | 7
77 | 2020-06-23 | 1 | 已維修 | 橋梁排水設施 | 2022-06-09 | 35031 |  | 1 | 4
1 | 2020-06-15 | 1 | 未維修 | 橋台 |  | 35032 | 94K+383跨越橋(雙向) | 1 | 6
2 | 2020-06-15 | 1 | 未維修 | 引道路堤 |  | 35032 |  | 1 | 3
3 | 2020-06-15 | 1 | 未維修 | 其他 |  | 35032 |  | 1 | 1
4 | 2020-06-15 | 2 | 未維修 | 主梁 |  | 35032 |  | 2 | 8
5 | 2020-06-15 | 1 | 未維修 | 其他 |  | 35032 |  | 1 | 1
6 | 2020-06-15 | 1 | 未維修 | 主梁 |  | 35032 |  | 1 | 8
7 | 2020-06-15 | 1 | 未維修 | 其他 |  | 35032 |  | 1 | 1
8 | 2020-06-15 | 1 | 未維修 | 橋台 |  | 35032 |  | 1 | 6
9 | 2020-06-15 | 1 | 未維修 | 翼牆／擋土牆 |  | 35032 |  | 1 | 5
10 | 2020-06-15 | 2 | 未維修 | 橋護欄 |  | 35032 |  | 2 | 3
11 | 2020-06-15 | 2 | 已維修 | 伸縮縫 | 2021-01-25 | 35032 |  | 1 | 6
12 | 2020-06-15 | 1 | 已維修 | 橋台 | 2022-04-08 | 35032 |  | 1 | 6
13 | 2020-06-15 | 1 | 已維修 | 橋台 | 2022-04-08 | 35032 |  | 1 | 6
14 | 2020-06-15 | 1 | 已維修 | 伸縮縫 | 2021-01-25 | 35032 |  | 1 | 6
15 | 2020-06-15 | 1 | 已維修 | 伸縮縫 | 2021-01-25 | 35032 |  | 1 | 6
16 | 2020-06-15 | 1 | 已維修 | 橋台 | 2022-04-06 | 35032 |  | 1 | 6
17 | 2020-06-15 | 1 | 已維修 | 橋台 | 2022-04-06 | 35032 |  | 1 | 6
18 | 2020-06-15 | 2 | 已維修 | 橋面板 | 2022-04-08 | 35032 |  | 1 | 7
19 | 2020-06-15 | 1 | 已維修 | 橋梁排水設施 | 2020-12-25 | 35032 |  | 1 | 4
20 | 2020-06-15 | 1 | 已維修 | 橋護欄 | 2022-04-08 | 35032 |  | 1 | 3
1 | 2020-06-17 | 2 | 未維修 | 主梁 |  | 35033 | 柯子湖排水橋(南向) | 2 | 8
2 | 2020-06-17 | 2 | 未維修 | 主梁 |  | 35033 |  | 2 | 8
3 | 2020-06-17 | 2 | 未維修 | 主梁 |  | 35033 |  | 2 | 8
4 | 2020-06-17 | 2 | 未維修 | 橫隔梁 |  | 35033 |  | 2 | 6
5 | 2020-06-17 | 1 | 未維修 | 伸縮縫 |  | 35033 |  | 1 | 6
6 | 2020-06-17 | 1 | 未維修 | 伸縮縫 |  | 35033 |  | 1 | 6
7 | 2020-06-17 | 1 | 未維修 | 橋台 |  | 35033 |  | 1 | 6
8 | 2020-06-17 | 2 | 未維修 | 橋台 |  | 35033 |  | 2 | 6
9 | 2020-06-17 | 2 | 未維修 | 橋墩／帽梁 |  | 35033 |  | 2 | 7
10 | 2020-06-17 | 1 | 未維修 | 主梁 |  | 35033 |  | 1 | 8
11 | 2020-06-17 | 2 | 未維修 | 橫隔梁 |  | 35033 |  | 2 | 6
12 | 2020-06-17 | 1 | 未維修 | 橋面板 |  | 35033 |  | 1 | 7
13 | 2020-06-17 | 1 | 未維修 | 引道路堤 |  | 35033 |  | 1 | 3
14 | 2020-06-17 | 1 | 未維修 | 橋台 |  | 35033 |  | 1 | 6
15 | 2020-06-17 | 2 | 未維修 | 橋台 |  | 35033 |  | 2 | 6
16 | 2020-06-17 | 2 | 未維修 | 橋墩／帽梁 |  | 35033 |  | 2 | 7
17 | 2020-06-17 | 2 | 未維修 | 橋墩／帽梁 |  | 35033 |  | 2 | 7
18 | 2020-06-17 | 2 | 未維修 | 橋面板 |  | 35033 |  | 2 | 7
19 | 2020-06-17 | 2 | 未維修 | 橋面板 |  | 35033 |  | 2 | 7
20 | 2020-06-17 | 2 | 未維修 | 河道 |  | 35033 |  | 2 | 4
21 | 2020-06-17 | 1 | 已維修 | 引道路堤保護措施 | 2020-10-22 | 35033 |  | 1 | 3
22 | 2020-06-17 | 1 | 已維修 | 引道路堤保護措施 | 2020-10-22 | 35033 |  | 1 | 3
23 | 2020-06-17 | 2 | 已維修 | 其他 | 2020-10-22 | 35033 |  | 1 | 1
1 | 2020-06-10 | 1 | 未維修 | 引道路堤 |  | 35034 | 竹45鄉道跨越橋(雙向) | 1 | 3
2 | 2020-06-10 | 1 | 未維修 | 引道路堤護欄 |  | 35034 |  | 1 | 2
3 | 2020-06-10 | 1 | 未維修 | 引道路堤護欄 |  | 35034 |  | 1 | 2
4 | 2020-06-10 | 2 | 未維修 | 橋護欄 |  | 35034 |  | 2 | 3
5 | 2020-06-10 | 2 | 未維修 | 橋台 |  | 35034 |  | 2 | 6
6 | 2020-06-10 | 1 | 未維修 | 其他 |  | 35034 |  | 1 | 1
7 | 2020-06-10 | 1 | 未維修 | 引道路堤保護措施 |  | 35034 |  | 1 | 3
8 | 2020-06-10 | 2 | 未維修 | 主梁 |  | 35034 |  | 2 | 8
9 | 2020-06-10 | 1 | 未維修 | 橋梁排水設施 |  | 35034 |  | 1 | 4
10 | 2020-06-10 | 2 | 未維修 | 橋台 |  | 35034 |  | 2 | 6
11 | 2020-06-10 | 1 | 未維修 | 引道路堤 |  | 35034 |  | 1 | 3
12 | 2020-06-10 | 1 | 未維修 | 橋台 |  | 35034 |  | 1 | 6
13 | 2020-06-10 | 1 | 未維修 | 引道路堤保護措施 |  | 35034 |  | 1 | 3
14 | 2020-06-10 | 1 | 未維修 | 翼牆／擋土牆 |  | 35034 |  | 1 | 5
15 | 2020-06-10 | 1 | 未維修 | 主梁 |  | 35034 |  | 1 | 8
16 | 2020-06-10 | 1 | 已維修 | 伸縮縫 | 2021-01-25 | 35034 |  | 1 | 6
17 | 2020-06-10 | 2 | 已維修 | 橋梁排水設施 | 2021-01-05 | 35034 |  | 1 | 4
18 | 2020-06-10 | 1 | 已維修 | 伸縮縫 | 2021-01-25 | 35034 |  | 1 | 6
1 | 2020-06-24 | 2 | 未維修 | 橋面板 |  | 35035 | 竹林交流道穿越橋(北向) | 2 | 7
2 | 2020-06-24 | 2 | 未維修 | 橋面板 |  | 35035 |  | 2 | 7
3 | 2020-06-24 | 1 | 未維修 | 橋台 |  | 35035 |  | 1 | 6
4 | 2020-06-24 | 2 | 未維修 | 橋台 |  | 35035 |  | 2 | 6
5 | 2020-06-24 | 1 | 未維修 | 橋台 |  | 35035 |  | 1 | 6
6 | 2020-06-24 | 1 | 未維修 | 主梁 |  | 35035 |  | 1 | 8
7 | 2020-06-24 | 1 | 未維修 | 主梁 |  | 35035 |  | 1 | 8
8 | 2020-06-24 | 2 | 未維修 | 主梁 |  | 35035 |  | 2 | 8
9 | 2020-06-24 | 2 | 未維修 | 橋面板 |  | 35035 |  | 2 | 7
10 | 2020-06-24 | 2 | 未維修 | 橋台 |  | 35035 |  | 2 | 6
11 | 2020-06-24 | 1 | 未維修 | 橋台 |  | 35035 |  | 1 | 6
12 | 2020-06-24 | 1 | 未維修 | 橋墩／帽梁 |  | 35035 |  | 1 | 7
13 | 2020-06-24 | 1 | 未維修 | 引道路堤保護措施 |  | 35035 |  | 1 | 3
14 | 2020-06-24 | 2 | 未維修 | 橋梁排水設施 |  | 35035 |  | 2 | 4
15 | 2020-06-24 | 1 | 未維修 | 橋墩／帽梁 |  | 35035 |  | 1 | 7
16 | 2020-06-24 | 1 | 未維修 | 其他 |  | 35035 |  | 1 | 1
17 | 2020-06-24 | 1 | 未維修 | 橋梁排水設施 |  | 35035 |  | 1 | 4
18 | 2020-06-24 | 2 | 未維修 | 橋墩／帽梁 |  | 35035 |  | 2 | 7
19 | 2020-06-24 | 1 | 已維修 | 主梁 | 2022-02-15 | 35035 |  | 1 | 8
20 | 2020-06-24 | 3 | 已維修 | 伸縮縫 | 2020-09-14 | 35035 |  | 1 | 6
21 | 2020-06-24 | 1 | 已維修 | 橋面板 | 2022-02-15 | 35035 |  | 1 | 7
22 | 2020-06-24 | 1 | 已維修 | 橋梁排水設施 | 2021-02-26 | 35035 |  | 1 | 4
23 | 2020-06-24 | 1 | 已維修 | 橋台 | 2020-11-30 | 35035 |  | 1 | 6
24 | 2020-06-24 | 1 | 已維修 | 引道路堤保護措施 | 2020-11-30 | 35035 |  | 1 | 3
25 | 2020-06-24 | 2 | 已維修 | 橋面板 | 2022-02-15 | 35035 |  | 1 | 7
26 | 2020-06-24 | 3 | 已維修 | 伸縮縫 | 2020-09-14 | 35035 |  | 1 | 6
27 | 2020-06-24 | 1 | 已維修 | 引道路堤保護措施 | 2020-11-30 | 35035 |  | 1 | 3
1 | 2020-06-22 | 2 | 未維修 | 橋台 |  | 35036 | 122縣道中興路跨越橋(雙向) | 2 | 6
2 | 2020-06-22 | 2 | 未維修 | 伸縮縫 |  | 35036 |  | 2 | 6
3 | 2020-06-22 | 2 | 未維修 | 伸縮縫 |  | 35036 |  | 2 | 6
4 | 2020-06-22 | 2 | 未維修 | 主梁 |  | 35036 |  | 2 | 8
5 | 2020-06-22 | 2 | 未維修 | 主梁 |  | 35036 |  | 2 | 8
6 | 2020-06-22 | 1 | 未維修 | 橋台 |  | 35036 |  | 1 | 6
7 | 2020-06-22 | 2 | 未維修 | 橋台 |  | 35036 |  | 2 | 6
8 | 2020-06-22 | 1 | 未維修 | 橋台 |  | 35036 |  | 1 | 6
9 | 2020-06-22 | 2 | 未維修 | 橋台 |  | 35036 |  | 2 | 6
10 | 2020-06-22 | 2 | 未維修 | 主梁 |  | 35036 |  | 2 | 8
11 | 2020-06-22 | 2 | 未維修 | 主梁 |  | 35036 |  | 2 | 8
12 | 2020-06-22 | 2 | 未維修 | 主梁 |  | 35036 |  | 2 | 8
13 | 2020-06-22 | 2 | 未維修 | 主梁 |  | 35036 |  | 2 | 8
14 | 2020-06-22 | 2 | 未維修 | 橋面板 |  | 35036 |  | 2 | 7
15 | 2020-06-22 | 2 | 未維修 | 橋面板 |  | 35036 |  | 2 | 7
16 | 2020-06-22 | 1 | 未維修 | 橋台 |  | 35036 |  | 1 | 6
17 | 2020-06-22 | 1 | 未維修 | 引道路堤保護措施 |  | 35036 |  | 1 | 3
18 | 2020-06-22 | 2 | 未維修 | 主梁 |  | 35036 |  | 2 | 8
19 | 2020-06-22 | 1 | 未維修 | 橋護欄 |  | 35036 |  | 1 | 3
20 | 2020-06-22 | 2 | 未維修 | 翼牆／擋土牆 |  | 35036 |  | 2 | 5
21 | 2020-06-22 | 1 | 未維修 | 橋梁排水設施 |  | 35036 |  | 1 | 4
22 | 2020-06-22 | 2 | 未維修 | 橋護欄 |  | 35036 |  | 2 | 3
23 | 2020-06-22 | 1 | 未維修 | 主梁 |  | 35036 |  | 1 | 8
24 | 2020-06-22 | 2 | 未維修 | 主梁 |  | 35036 |  | 2 | 8
25 | 2020-06-22 | 2 | 未維修 | 主梁 |  | 35036 |  | 2 | 8
26 | 2020-06-22 | 2 | 未維修 | 橋面板 |  | 35036 |  | 2 | 7
27 | 2020-06-22 | 1 | 未維修 | 引道路堤保護措施 |  | 35036 |  | 1 | 3
28 | 2020-06-22 | 1 | 未維修 | 翼牆／擋土牆 |  | 35036 |  | 1 | 5
29 | 2020-06-22 | 1 | 未維修 | 橋台 |  | 35036 |  | 1 | 6
30 | 2020-06-22 | 1 | 未維修 | 橋梁排水設施 |  | 35036 |  | 1 | 4
31 | 2020-06-22 | 1 | 未維修 | 其他 |  | 35036 |  | 1 | 1
32 | 2020-06-22 | 1 | 未維修 | 主梁 |  | 35036 |  | 1 | 8
33 | 2020-06-22 | 2 | 未維修 | 主梁 |  | 35036 |  | 2 | 8
34 | 2020-06-22 | 2 | 未維修 | 橋面板 |  | 35036 |  | 2 | 7
35 | 2020-06-22 | 1 | 未維修 | 橋面板 |  | 35036 |  | 1 | 7
36 | 2020-06-22 | 2 | 未維修 | 主梁 |  | 35036 |  | 2 | 8
37 | 2020-06-22 | 2 | 未維修 | 主梁 |  | 35036 |  | 2 | 8
38 | 2020-06-22 | 2 | 未維修 | 主梁 |  | 35036 |  | 2 | 8
39 | 2020-06-22 | 1 | 已維修 | 橋台 | 2022-04-06 | 35036 |  | 1 | 6
40 | 2020-06-22 | 1 | 已維修 | 橋台 | 2022-05-05 | 35036 |  | 1 | 6
41 | 2020-06-22 | 2 | 已維修 | 橋面板 | 2022-05-05 | 35036 |  | 1 | 7
42 | 2020-06-22 | 2 | 已維修 | 橋面板 | 2022-05-05 | 35036 |  | 1 | 7
43 | 2020-06-22 | 2 | 已維修 | 主梁 | 2021-10-07 | 35036 |  | 1 | 8
44 | 2020-06-22 | 1 | 已維修 | 伸縮縫 | 2021-01-28 | 35036 |  | 1 | 6
45 | 2020-06-22 | 1 | 已維修 | 伸縮縫 | 2021-01-28 | 35036 |  | 1 | 6
1 | 2020-06-22 | 1 | 未維修 | 引道路堤保護措施 |  | 35037 | 四重溪排水橋(北向) | 1 | 3
2 | 2020-06-22 | 1 | 未維修 | 橋台 |  | 35037 |  | 1 | 6
3 | 2020-06-22 | 1 | 未維修 | 引道路堤保護措施 |  | 35037 |  | 1 | 3
4 | 2020-06-22 | 1 | 未維修 | 橋台 |  | 35037 |  | 1 | 6
5 | 2020-06-22 | 1 | 未維修 | 防落設施 |  | 35037 |  | 1 | 5
6 | 2020-06-22 | 2 | 未維修 | 伸縮縫 |  | 35037 |  | 2 | 6
7 | 2020-06-22 | 2 | 未維修 | 橋面板 |  | 35037 |  | 2 | 7
8 | 2020-06-22 | 1 | 未維修 | 其他 |  | 35037 |  | 1 | 1
9 | 2020-06-22 | 2 | 未維修 | 橫隔梁 |  | 35037 |  | 2 | 6
10 | 2020-06-22 | 1 | 未維修 | 橫隔梁 |  | 35037 |  | 1 | 6
11 | 2020-06-22 | 1 | 未維修 | 引道路堤 |  | 35037 |  | 1 | 3
12 | 2020-06-22 | 1 | 未維修 | 引道路堤 |  | 35037 |  | 1 | 3
13 | 2020-06-22 | 1 | 已維修 | 引道路堤護欄 | 2022-03-16 | 35037 |  | 1 | 2
14 | 2020-06-22 | 1 | 已維修 | 主梁 | 2022-03-16 | 35037 |  | 1 | 8
15 | 2020-06-22 | 1 | 已維修 | 橋台 | 2022-03-16 | 35037 |  | 1 | 6
16 | 2020-06-22 | 2 | 已維修 | 主梁 | 2022-03-16 | 35037 |  | 1 | 8
17 | 2020-06-22 | 1 | 已維修 | 橋台 | 2022-03-16 | 35037 |  | 1 | 6
18 | 2020-06-22 | 1 | 已維修 | 橋台 | 2022-03-16 | 35037 |  | 1 | 6
1 | 2020-07-09 | 1 | 未維修 | 橋面板 |  | 35039 | 大湳交流道IC穿越橋(東向) | 1 | 7
2 | 2020-07-09 | 1 | 未維修 | 主梁 |  | 35039 |  | 1 | 8
3 | 2020-07-09 | 1 | 未維修 | 其他 |  | 35039 |  | 1 | 1
4 | 2020-07-09 | 2 | 未維修 | 翼牆／擋土牆 |  | 35039 |  | 2 | 5
5 | 2020-07-09 | 1 | 未維修 | 翼牆／擋土牆 |  | 35039 |  | 1 | 5
6 | 2020-07-09 | 1 | 未維修 | 引道路堤保護措施 |  | 35039 |  | 1 | 3
7 | 2020-07-09 | 1 | 未維修 | 橋台 |  | 35039 |  | 1 | 6
8 | 2020-07-09 | 1 | 未維修 | 翼牆／擋土牆 |  | 35039 |  | 1 | 5
9 | 2020-07-09 | 2 | 未維修 | 橋梁排水設施 |  | 35039 |  | 2 | 4
10 | 2020-07-09 | 1 | 未維修 | 伸縮縫 |  | 35039 |  | 1 | 6
11 | 2020-07-09 | 1 | 未維修 | 引道路堤護欄 |  | 35039 |  | 1 | 2
12 | 2020-07-09 | 2 | 未維修 | 橋台 |  | 35039 |  | 2 | 6
13 | 2020-07-09 | 1 | 未維修 | 橋台 |  | 35039 |  | 1 | 6
14 | 2020-07-09 | 1 | 未維修 | 伸縮縫 |  | 35039 |  | 1 | 6
15 | 2020-07-09 | 1 | 未維修 | 橋台 |  | 35039 |  | 1 | 6
16 | 2020-07-09 | 2 | 未維修 | 橋台 |  | 35039 |  | 2 | 6
17 | 2020-07-09 | 2 | 未維修 | 伸縮縫 |  | 35039 |  | 2 | 6
18 | 2020-07-09 | 2 | 未維修 | 橋護欄 |  | 35039 |  | 2 | 3
19 | 2020-07-09 | 1 | 已維修 | 橋梁排水設施 | 2020-04-22 | 35039 |  | 1 | 4
20 | 2020-07-09 | 2 | 已維修 | 翼牆／擋土牆 | 2020-10-28 | 35039 |  | 1 | 5
21 | 2020-07-09 | 1 | 已維修 | 翼牆／擋土牆 | 2020-10-28 | 35039 |  | 1 | 5
1 | 2020-06-23 | 1 | 未維修 | 引道路堤保護措施 |  | 35040 | 大湳一號渡槽橋 | 1 | 3
2 | 2020-06-23 | 2 | 未維修 | 引道路堤保護措施 |  | 35040 |  | 2 | 3
3 | 2020-06-23 | 1 | 未維修 | 主梁 |  | 35040 |  | 1 | 8
4 | 2020-06-23 | 1 | 未維修 | 橋台 |  | 35040 |  | 1 | 6
5 | 2020-06-23 | 1 | 未維修 | 翼牆／擋土牆 |  | 35040 |  | 1 | 5
6 | 2020-06-23 | 1 | 未維修 | 翼牆／擋土牆 |  | 35040 |  | 1 | 5
7 | 2020-06-23 | 1 | 未維修 | 其他 |  | 35040 |  | 1 | 1
8 | 2020-06-23 | 2 | 未維修 | 主梁 |  | 35040 |  | 2 | 8
9 | 2020-06-23 | 2 | 未維修 | 防落設施 |  | 35040 |  | 2 | 5
10 | 2020-06-23 | 2 | 未維修 | 其他 |  | 35040 |  | 2 | 1
11 | 2020-06-23 | 1 | 未維修 | 主梁 |  | 35040 |  | 1 | 8
1 | 2020-07-20 | 2 | 未維修 | 引道路堤保護措施 |  | 35041 | 117縣道(一)高架橋(北向) | 2 | 3
2 | 2020-07-20 | 1 | 未維修 | 橋護欄 |  | 35041 |  | 1 | 3
3 | 2020-07-20 | 1 | 未維修 | 橋墩／帽梁 |  | 35041 |  | 1 | 7
4 | 2020-07-20 | 1 | 未維修 | 橋墩／帽梁 |  | 35041 |  | 1 | 7
5 | 2020-07-20 | 1 | 未維修 | 主梁 |  | 35041 |  | 1 | 8
6 | 2020-07-20 | 2 | 未維修 | 主梁 |  | 35041 |  | 2 | 8
7 | 2020-07-20 | 1 | 未維修 | 橫隔梁 |  | 35041 |  | 1 | 6
8 | 2020-07-20 | 1 | 未維修 | 橋面板 |  | 35041 |  | 1 | 7
9 | 2020-07-20 | 1 | 未維修 | 橋面板 |  | 35041 |  | 1 | 7
10 | 2020-07-20 | 1 | 未維修 | 橋台 |  | 35041 |  | 1 | 6
11 | 2020-07-20 | 1 | 未維修 | 橋墩／帽梁 |  | 35041 |  | 1 | 7
12 | 2020-07-20 | 2 | 未維修 | 橋墩／帽梁 |  | 35041 |  | 2 | 7
13 | 2020-07-20 | 1 | 未維修 | 橋墩／帽梁 |  | 35041 |  | 1 | 7
14 | 2020-07-20 | 1 | 未維修 | 主梁 |  | 35041 |  | 1 | 8
15 | 2020-07-20 | 1 | 未維修 | 主梁 |  | 35041 |  | 1 | 8
16 | 2020-07-20 | 1 | 未維修 | 橋面板 |  | 35041 |  | 1 | 7
17 | 2020-07-20 | 1 | 未維修 | 橋面板 |  | 35041 |  | 1 | 7
18 | 2020-07-20 | 1 | 未維修 | 橋面板 |  | 35041 |  | 1 | 7
19 | 2020-07-20 | 2 | 未維修 | 橋面板 |  | 35041 |  | 2 | 7
20 | 2020-07-20 | 1 | 未維修 | 伸縮縫 |  | 35041 |  | 1 | 6
21 | 2020-07-20 | 2 | 未維修 | 引道路堤保護措施 |  | 35041 |  | 2 | 3
22 | 2020-07-20 | 2 | 未維修 | 引道路堤保護措施 |  | 35041 |  | 2 | 3
23 | 2020-07-20 | 1 | 未維修 | 翼牆／擋土牆 |  | 35041 |  | 1 | 5
24 | 2020-07-20 | 2 | 未維修 | 防落設施 |  | 35041 |  | 2 | 5
25 | 2020-07-20 | 1 | 未維修 | 橋墩／帽梁 |  | 35041 |  | 1 | 7
26 | 2020-07-20 | 2 | 未維修 | 橋墩／帽梁 |  | 35041 |  | 2 | 7
27 | 2020-07-20 | 1 | 未維修 | 主梁 |  | 35041 |  | 1 | 8
28 | 2020-07-20 | 1 | 未維修 | 主梁 |  | 35041 |  | 1 | 8
29 | 2020-07-20 | 1 | 未維修 | 橫隔梁 |  | 35041 |  | 1 | 6
30 | 2020-07-20 | 1 | 未維修 | 橫隔梁 |  | 35041 |  | 1 | 6
31 | 2020-07-20 | 1 | 未維修 | 橋面板 |  | 35041 |  | 1 | 7
32 | 2020-07-20 | 2 | 未維修 | 橋面板 |  | 35041 |  | 2 | 7
33 | 2020-07-20 | 1 | 未維修 | 橋護欄 |  | 35041 |  | 1 | 3
34 | 2020-07-20 | 2 | 未維修 | 引道路堤護欄 |  | 35041 |  | 2 | 2
35 | 2020-07-20 | 1 | 未維修 | 其他 |  | 35041 |  | 1 | 1
36 | 2020-07-20 | 1 | 未維修 | 橋護欄 |  | 35041 |  | 1 | 3
37 | 2020-07-20 | 1 | 未維修 | 橋墩／帽梁 |  | 35041 |  | 1 | 7
38 | 2020-07-20 | 2 | 未維修 | 橋面板 |  | 35041 |  | 2 | 7
39 | 2020-07-20 | 2 | 未維修 | 橋面板 |  | 35041 |  | 2 | 7
40 | 2020-07-20 | 1 | 已維修 | 其他 | 2020-11-25 | 35041 |  | 1 | 1
41 | 2020-07-20 | 1 | 已維修 | 其他 | 2020-11-25 | 35041 |  | 1 | 1
42 | 2020-07-20 | 2 | 已維修 | 引道路堤保護措施 |  | 35041 |  | 1 | 3
1 | 2020-06-17 | 1 | 未維修 | 橋台 |  | 35042 | 雲南路跨越橋(雙向) | 1 | 6
2 | 2020-06-17 | 1 | 未維修 | 其他 |  | 35042 |  | 1 | 1
3 | 2020-06-17 | 1 | 未維修 | 其他 |  | 35042 |  | 1 | 1
4 | 2020-06-17 | 1 | 未維修 | 橋墩／帽梁 |  | 35042 |  | 1 | 7
5 | 2020-06-17 | 2 | 未維修 | 橋梁排水設施 |  | 35042 |  | 2 | 4
6 | 2020-06-17 | 1 | 未維修 | 橋墩／帽梁 |  | 35042 |  | 1 | 7
7 | 2020-06-17 | 1 | 未維修 | 橋墩／帽梁 |  | 35042 |  | 1 | 7
8 | 2020-06-17 | 2 | 未維修 | 主梁 |  | 35042 |  | 2 | 8
9 | 2020-06-17 | 1 | 未維修 | 橋墩／帽梁 |  | 35042 |  | 1 | 7
10 | 2020-06-17 | 2 | 未維修 | 橋護欄 |  | 35042 |  | 2 | 3
11 | 2020-06-17 | 2 | 未維修 | 橋面板 |  | 35042 |  | 2 | 7
12 | 2020-06-17 | 2 | 未維修 | 橫隔梁 |  | 35042 |  | 2 | 6
13 | 2020-06-17 | 1 | 未維修 | 引道路堤保護措施 |  | 35042 |  | 1 | 3
14 | 2020-06-17 | 1 | 未維修 | 引道路堤保護措施 |  | 35042 |  | 1 | 3
15 | 2020-06-17 | 2 | 未維修 | 引道路堤保護措施 |  | 35042 |  | 2 | 3
16 | 2020-06-17 | 1 | 未維修 | 主梁 |  | 35042 |  | 1 | 8
17 | 2020-06-17 | 1 | 未維修 | 主梁 |  | 35042 |  | 1 | 8
18 | 2020-06-17 | 1 | 已維修 | 橋台 | 2022-12-15 | 35042 |  | 1 | 6
19 | 2020-06-17 | 2 | 已維修 | 橋梁排水設施 | 2020-12-25 | 35042 |  | 1 | 4
1 | 2020-06-29 | 2 | 未維修 | 引道路堤保護措施 |  | 35043 | 鶯歌系統交流道匝道B跨越橋(單向) | 2 | 3
2 | 2020-06-29 | 2 | 未維修 | 橋台 |  | 35043 |  | 2 | 6
3 | 2020-06-29 | 1 | 未維修 | 其他 |  | 35043 |  | 1 | 1
4 | 2020-06-29 | 2 | 未維修 | 主梁 |  | 35043 |  | 2 | 8
5 | 2020-06-29 | 2 | 未維修 | 翼牆／擋土牆 |  | 35043 |  | 2 | 5
6 | 2020-06-29 | 2 | 未維修 | 翼牆／擋土牆 |  | 35043 |  | 2 | 5
7 | 2020-06-29 | 1 | 未維修 | 橋面板 |  | 35043 |  | 1 | 7
8 | 2020-06-29 | 2 | 未維修 | 主梁 |  | 35043 |  | 2 | 8
9 | 2020-06-29 | 2 | 未維修 | 橋台 |  | 35043 |  | 2 | 6
10 | 2020-06-29 | 2 | 未維修 | 支承／支承墊／阻尼裝置 |  | 35043 |  | 2 | 5
11 | 2020-06-29 | 1 | 未維修 | 橋墩／帽梁 |  | 35043 |  | 1 | 7
12 | 2020-06-29 | 1 | 未維修 | 橋面板 |  | 35043 |  | 1 | 7
13 | 2020-06-29 | 2 | 未維修 | 主梁 |  | 35043 |  | 2 | 8
14 | 2020-06-29 | 2 | 未維修 | 主梁 |  | 35043 |  | 2 | 8
15 | 2020-06-29 | 1 | 未維修 | 主梁 |  | 35043 |  | 1 | 8
16 | 2020-06-29 | 2 | 未維修 | 主梁 |  | 35043 |  | 2 | 8
17 | 2020-06-29 | 2 | 未維修 | 橋面板 |  | 35043 |  | 2 | 7
18 | 2020-06-29 | 2 | 未維修 | 防落設施 |  | 35043 |  | 2 | 5
19 | 2020-06-29 | 2 | 未維修 | 防落設施 |  | 35043 |  | 2 | 5
20 | 2020-06-29 | 2 | 未維修 | 橋面板 |  | 35043 |  | 2 | 7
21 | 2020-06-29 | 2 | 未維修 | 主梁 |  | 35043 |  | 2 | 8
22 | 2020-06-29 | 1 | 未維修 | 主梁 |  | 35043 |  | 1 | 8
23 | 2020-06-29 | 2 | 未維修 | 主梁 |  | 35043 |  | 2 | 8
24 | 2020-06-29 | 1 | 未維修 | 橋墩／帽梁 |  | 35043 |  | 1 | 7
25 | 2020-06-29 | 1 | 未維修 | 橋面板 |  | 35043 |  | 1 | 7
26 | 2020-06-29 | 2 | 未維修 | 翼牆／擋土牆 |  | 35043 |  | 2 | 5
27 | 2020-06-29 | 2 | 未維修 | 支承／支承墊／阻尼裝置 |  | 35043 |  | 2 | 5
28 | 2020-06-29 | 2 | 未維修 | 橫隔梁 |  | 35043 |  | 2 | 6
29 | 2020-06-29 | 1 | 未維修 | 伸縮縫 |  | 35043 |  | 1 | 6
30 | 2020-06-29 | 2 | 未維修 | 引道路堤保護措施 |  | 35043 |  | 2 | 3
31 | 2020-06-29 | 2 | 未維修 | 主梁 |  | 35043 |  | 2 | 8
32 | 2020-06-29 | 2 | 未維修 | 橋面板 |  | 35043 |  | 2 | 7
33 | 2020-06-29 | 1 | 未維修 | 其他 |  | 35043 |  | 1 | 1
34 | 2020-06-29 | 2 | 未維修 | 支承／支承墊／阻尼裝置 |  | 35043 |  | 2 | 5
35 | 2020-06-29 | 2 | 未維修 | 支承／支承墊／阻尼裝置 |  | 35043 |  | 2 | 5
36 | 2020-06-29 | 2 | 未維修 | 支承／支承墊／阻尼裝置 |  | 35043 |  | 2 | 5
37 | 2020-06-29 | 2 | 未維修 | 橋面板 |  | 35043 |  | 2 | 7
38 | 2020-06-29 | 2 | 未維修 | 橋面板 |  | 35043 |  | 2 | 7
39 | 2020-06-29 | 1 | 未維修 | 橋墩／帽梁 |  | 35043 |  | 1 | 7
40 | 2020-06-29 | 2 | 未維修 | 橋面板 |  | 35043 |  | 2 | 7
41 | 2020-06-29 | 2 | 未維修 | 橋墩／帽梁 |  | 35043 |  | 2 | 7
42 | 2020-06-29 | 2 | 未維修 | 主梁 |  | 35043 |  | 2 | 8
43 | 2020-06-29 | 2 | 未維修 | 橋墩／帽梁 |  | 35043 |  | 2 | 7
44 | 2020-06-29 | 1 | 未維修 | 其他 |  | 35043 |  | 1 | 1
45 | 2020-06-29 | 2 | 未維修 | 橋墩／帽梁 |  | 35043 |  | 2 | 7
46 | 2020-06-29 | 2 | 未維修 | 橋墩／帽梁 |  | 35043 |  | 2 | 7
47 | 2020-06-29 | 2 | 未維修 | 橋面板 |  | 35043 |  | 2 | 7
48 | 2020-06-29 | 1 | 未維修 | 橋面板 |  | 35043 |  | 1 | 7
49 | 2020-06-29 | 1 | 未維修 | 橋墩／帽梁 |  | 35043 |  | 1 | 7
50 | 2020-06-29 | 2 | 未維修 | 橋墩／帽梁 |  | 35043 |  | 2 | 7
51 | 2020-06-29 | 1 | 未維修 | 橋墩／帽梁 |  | 35043 |  | 1 | 7
52 | 2020-06-29 | 2 | 未維修 | 橋墩／帽梁 |  | 35043 |  | 2 | 7
53 | 2020-06-29 | 1 | 未維修 | 引道路堤保護措施 |  | 35043 |  | 1 | 3
54 | 2020-06-29 | 1 | 未維修 | 伸縮縫 |  | 35043 |  | 1 | 6
55 | 2020-06-29 | 1 | 未維修 | 橋墩／帽梁 |  | 35043 |  | 1 | 7
56 | 2020-06-29 | 2 | 未維修 | 主梁 |  | 35043 |  | 2 | 8
57 | 2020-06-29 | 2 | 未維修 | 橋墩／帽梁 |  | 35043 |  | 2 | 7
58 | 2020-06-29 | 2 | 未維修 | 橋面板 |  | 35043 |  | 2 | 7
59 | 2020-06-29 | 2 | 未維修 | 主梁 |  | 35043 |  | 2 | 8
60 | 2020-06-29 | 1 | 未維修 | 伸縮縫 |  | 35043 |  | 1 | 6
61 | 2020-06-29 | 1 | 已維修 | 引道路堤護欄 | 2022-01-04 | 35043 |  | 1 | 2
62 | 2020-06-29 | 2 | 已維修 | 橋墩／帽梁 | 2021-02-18 | 35043 |  | 1 | 7
63 | 2020-06-29 | 2 | 已維修 | 引道路堤護欄 | 2022-01-04 | 35043 |  | 1 | 2
64 | 2020-06-29 | 1 | 已維修 | 橋台 | 2021-04-20 | 35043 |  | 1 | 6
65 | 2020-06-29 | 1 | 已維修 | 橋護欄 | 2021-04-20 | 35043 |  | 1 | 3
66 | 2020-06-29 | 3 | 已維修 | 翼牆／擋土牆 | 2021-04-20 | 35043 |  | 1 | 5
67 | 2020-06-29 | 1 | 已維修 | 橋台 | 2022-09-14 | 35043 |  | 1 | 6
68 | 2020-06-29 | 1 | 已維修 | 橋台 | 2022-02-08 | 35043 |  | 1 | 6
69 | 2020-06-29 | 1 | 已維修 | 橋台 | 2022-01-04 | 35043 |  | 1 | 6
70 | 2020-06-29 | 1 | 已維修 | 橋梁排水設施 | 2021-01-14 | 35043 |  | 1 | 4
1 | 2020-07-16 | 1 | 未維修 | 引道路堤保護措施 |  | 35045 | 茄苳高架橋(北向) | 1 | 3
2 | 2020-07-16 | 2 | 未維修 | 主梁 |  | 35045 |  | 2 | 8
3 | 2020-07-16 | 2 | 未維修 | 主梁 |  | 35045 |  | 2 | 8
4 | 2020-07-16 | 2 | 未維修 | 橋台 |  | 35045 |  | 2 | 6
5 | 2020-07-16 | 1 | 未維修 | 橋護欄 |  | 35045 |  | 1 | 3
6 | 2020-07-16 | 1 | 未維修 | 橋墩／帽梁 |  | 35045 |  | 1 | 7
7 | 2020-07-16 | 1 | 未維修 | 主梁 |  | 35045 |  | 1 | 8
8 | 2020-07-16 | 1 | 未維修 | 橋面板 |  | 35045 |  | 1 | 7
9 | 2020-07-16 | 2 | 未維修 | 主梁 |  | 35045 |  | 2 | 8
10 | 2020-07-16 | 1 | 未維修 | 引道路堤 |  | 35045 |  | 1 | 3
11 | 2020-07-16 | 1 | 未維修 | 引道路堤護欄 |  | 35045 |  | 1 | 2
12 | 2020-07-16 | 1 | 未維修 | 橋台 |  | 35045 |  | 1 | 6
13 | 2020-07-16 | 1 | 未維修 | 主梁 |  | 35045 |  | 1 | 8
14 | 2020-07-16 | 2 | 未維修 | 主梁 |  | 35045 |  | 2 | 8
15 | 2020-07-16 | 1 | 未維修 | 橋面板 |  | 35045 |  | 1 | 7
16 | 2020-07-16 | 1 | 未維修 | 主梁 |  | 35045 |  | 1 | 8
17 | 2020-07-16 | 1 | 未維修 | 主梁 |  | 35045 |  | 1 | 8
18 | 2020-07-16 | 1 | 未維修 | 橋面板 |  | 35045 |  | 1 | 7
19 | 2020-07-16 | 1 | 未維修 | 橫隔梁 |  | 35045 |  | 1 | 6
20 | 2020-07-16 | 2 | 未維修 | 橋護欄 |  | 35045 |  | 2 | 3
21 | 2020-07-16 | 1 | 未維修 | 橋護欄 |  | 35045 |  | 1 | 3
22 | 2020-07-16 | 1 | 未維修 | 橋墩／帽梁 |  | 35045 |  | 1 | 7
23 | 2020-07-16 | 1 | 未維修 | 橋墩／帽梁 |  | 35045 |  | 1 | 7
24 | 2020-07-16 | 1 | 未維修 | 其他 |  | 35045 |  | 1 | 1
25 | 2020-07-16 | 1 | 未維修 | 橫隔梁 |  | 35045 |  | 1 | 6
26 | 2020-07-16 | 1 | 未維修 | 主梁 |  | 35045 |  | 1 | 8
27 | 2020-07-16 | 1 | 未維修 | 橋面板 |  | 35045 |  | 1 | 7
28 | 2020-07-16 | 1 | 未維修 | 橋面板 |  | 35045 |  | 1 | 7
29 | 2020-07-16 | 2 | 未維修 | 主梁 |  | 35045 |  | 2 | 8
30 | 2020-07-16 | 2 | 未維修 | 主梁 |  | 35045 |  | 2 | 8
31 | 2020-07-16 | 2 | 未維修 | 主梁 |  | 35045 |  | 2 | 8
32 | 2020-07-16 | 2 | 未維修 | 主梁 |  | 35045 |  | 2 | 8
33 | 2020-07-16 | 2 | 未維修 | 主梁 |  | 35045 |  | 2 | 8
34 | 2020-07-16 | 2 | 未維修 | 主梁 |  | 35045 |  | 2 | 8
35 | 2020-07-16 | 2 | 未維修 | 主梁 |  | 35045 |  | 2 | 8
36 | 2020-07-16 | 2 | 已維修 | 其他 | 2022-03-01 | 35045 |  | 1 | 1
37 | 2020-07-16 | 1 | 已維修 | 引道路堤保護措施 | 2020-11-25 | 35045 |  | 1 | 3
38 | 2020-07-16 | 1 | 已維修 | 引道路堤保護措施 | 2020-11-25 | 35045 |  | 1 | 3
1 | 2020-07-15 | 1 | 未維修 | 引道路堤護欄 |  | 35046 | 117縣道(二)高架橋(北向) | 1 | 2
2 | 2020-07-15 | 1 | 未維修 | 橋台 |  | 35046 |  | 1 | 6
3 | 2020-07-15 | 2 | 未維修 | 橋台 |  | 35046 |  | 2 | 6
4 | 2020-07-15 | 1 | 未維修 | 橋護欄 |  | 35046 |  | 1 | 3
5 | 2020-07-15 | 2 | 未維修 | 伸縮縫 |  | 35046 |  | 2 | 6
6 | 2020-07-15 | 1 | 未維修 | 橋墩／帽梁 |  | 35046 |  | 1 | 7
7 | 2020-07-15 | 1 | 未維修 | 橋墩／帽梁 |  | 35046 |  | 1 | 7
8 | 2020-07-15 | 2 | 未維修 | 橋面板 |  | 35046 |  | 2 | 7
9 | 2020-07-15 | 1 | 未維修 | 引道路堤護欄 |  | 35046 |  | 1 | 2
10 | 2020-07-15 | 2 | 未維修 | 引道路堤保護措施 |  | 35046 |  | 2 | 3
11 | 2020-07-15 | 1 | 未維修 | 橋台 |  | 35046 |  | 1 | 6
12 | 2020-07-15 | 1 | 未維修 | 橋台 |  | 35046 |  | 1 | 6
13 | 2020-07-15 | 1 | 未維修 | 橋梁排水設施 |  | 35046 |  | 1 | 4
14 | 2020-07-15 | 1 | 未維修 | 橋梁排水設施 |  | 35046 |  | 1 | 4
15 | 2020-07-15 | 1 | 未維修 | 橋墩／帽梁 |  | 35046 |  | 1 | 7
16 | 2020-07-15 | 1 | 未維修 | 橋墩／帽梁 |  | 35046 |  | 1 | 7
17 | 2020-07-15 | 1 | 未維修 | 橋墩／帽梁 |  | 35046 |  | 1 | 7
18 | 2020-07-15 | 1 | 未維修 | 橋墩／帽梁 |  | 35046 |  | 1 | 7
19 | 2020-07-15 | 2 | 未維修 | 橋面板 |  | 35046 |  | 2 | 7
20 | 2020-07-15 | 1 | 未維修 | 橫隔梁 |  | 35046 |  | 1 | 6
21 | 2020-07-15 | 2 | 未維修 | 橋面板 |  | 35046 |  | 2 | 7
22 | 2020-07-15 | 2 | 未維修 | 橋面板 |  | 35046 |  | 2 | 7
23 | 2020-07-15 | 1 | 未維修 | 主梁 |  | 35046 |  | 1 | 8
24 | 2020-07-15 | 2 | 未維修 | 伸縮縫 |  | 35046 |  | 2 | 6
25 | 2020-07-15 | 1 | 未維修 | 橋墩／帽梁 |  | 35046 |  | 1 | 7
26 | 2020-07-15 | 1 | 未維修 | 橋墩／帽梁 |  | 35046 |  | 1 | 7
27 | 2020-07-15 | 2 | 未維修 | 橋面板 |  | 35046 |  | 2 | 7
28 | 2020-07-15 | 1 | 未維修 | 橫隔梁 |  | 35046 |  | 1 | 6
29 | 2020-07-15 | 1 | 未維修 | 橋墩／帽梁 |  | 35046 |  | 1 | 7
30 | 2020-07-15 | 1 | 未維修 | 橫隔梁 |  | 35046 |  | 1 | 6
31 | 2020-07-15 | 2 | 未維修 | 主梁 |  | 35046 |  | 2 | 8
32 | 2020-07-15 | 2 | 未維修 | 橋面板 |  | 35046 |  | 2 | 7
33 | 2020-07-15 | 2 | 未維修 | 橋面板 |  | 35046 |  | 2 | 7
34 | 2020-07-15 | 2 | 未維修 | 橋面板 |  | 35046 |  | 2 | 7
35 | 2020-07-15 | 2 | 未維修 | 橋面板 |  | 35046 |  | 2 | 7
36 | 2020-07-15 | 2 | 未維修 | 橫隔梁 |  | 35046 |  | 2 | 6
37 | 2020-07-15 | 1 | 未維修 | 橋面板 |  | 35046 |  | 1 | 7
38 | 2020-07-15 | 2 | 未維修 | 橋面板 |  | 35046 |  | 2 | 7
39 | 2020-07-15 | 1 | 未維修 | 橫隔梁 |  | 35046 |  | 1 | 6
40 | 2020-07-15 | 1 | 未維修 | 橫隔梁 |  | 35046 |  | 1 | 6
41 | 2020-07-15 | 2 | 未維修 | 橋面板 |  | 35046 |  | 2 | 7
42 | 2020-07-15 | 1 | 未維修 | 主梁 |  | 35046 |  | 1 | 8
43 | 2020-07-15 | 2 | 未維修 | 橋面板 |  | 35046 |  | 2 | 7
44 | 2020-07-15 | 1 | 未維修 | 其他 |  | 35046 |  | 1 | 1
45 | 2020-07-15 | 2 | 未維修 | 橋面板 |  | 35046 |  | 2 | 7
46 | 2020-07-15 | 2 | 未維修 | 橋面板 |  | 35046 |  | 2 | 7
47 | 2020-07-15 | 1 | 未維修 | 主梁 |  | 35046 |  | 1 | 8
48 | 2020-07-15 | 1 | 未維修 | 主梁 |  | 35046 |  | 1 | 8
49 | 2020-07-15 | 2 | 未維修 | 橫隔梁 |  | 35046 |  | 2 | 6
50 | 2020-07-15 | 1 | 未維修 | 主梁 |  | 35046 |  | 1 | 8
51 | 2020-07-15 | 2 | 未維修 | 橋面板 |  | 35046 |  | 2 | 7
52 | 2020-07-15 | 1 | 未維修 | 主梁 |  | 35046 |  | 1 | 8
53 | 2020-07-15 | 2 | 未維修 | 橋面板 |  | 35046 |  | 2 | 7
54 | 2020-07-15 | 2 | 未維修 | 橋面板 |  | 35046 |  | 2 | 7
55 | 2020-07-15 | 2 | 未維修 | 引道路堤保護措施 |  | 35046 |  | 2 | 3
56 | 2020-07-15 | 1 | 已維修 | 引道路堤保護措施 | 2020-11-25 | 35046 |  | 1 | 3
57 | 2020-07-15 | 1 | 已維修 | 橋台 | 2020-11-25 | 35046 |  | 1 | 6
58 | 2020-07-15 | 1 | 已維修 | 橋護欄 | 2020-04-14 | 35046 |  | 1 | 3
59 | 2020-07-15 | 1 | 已維修 | 引道路堤保護措施 | 2020-11-25 | 35046 |  | 1 | 3
1 | 2020-06-15 | 1 | 未維修 | 伸縮縫 |  | 35047 | 竹40鄉道穿越橋(南向) | 1 | 6
2 | 2020-06-15 | 2 | 未維修 | 伸縮縫 |  | 35047 |  | 2 | 6
3 | 2020-06-15 | 2 | 未維修 | 橫隔梁 |  | 35047 |  | 2 | 6
4 | 2020-06-15 | 2 | 未維修 | 伸縮縫 |  | 35047 |  | 2 | 6
5 | 2020-06-15 | 1 | 未維修 | 伸縮縫 |  | 35047 |  | 1 | 6
6 | 2020-06-15 | 2 | 未維修 | 支承／支承墊／阻尼裝置 |  | 35047 |  | 2 | 5
7 | 2020-06-15 | 1 | 未維修 | 引道路堤護欄 |  | 35047 |  | 1 | 2
8 | 2020-06-15 | 1 | 未維修 | 橋梁排水設施 |  | 35047 |  | 1 | 4
9 | 2020-06-15 | 2 | 未維修 | 主梁 |  | 35047 |  | 2 | 8
10 | 2020-06-15 | 1 | 未維修 | 橋面板 |  | 35047 |  | 1 | 7
11 | 2020-06-15 | 2 | 未維修 | 橋台 |  | 35047 |  | 2 | 6
12 | 2020-06-15 | 1 | 已維修 | 橋台 | 2022-03-29 | 35047 |  | 1 | 6
13 | 2020-06-15 | 1 | 已維修 | 引道路堤保護措施 | 2020-10-21 | 35047 |  | 1 | 3
14 | 2020-06-15 | 2 | 已維修 | 橋台 | 2022-04-01 | 35047 |  | 1 | 6
15 | 2020-06-15 | 1 | 已維修 | 橋台 | 2020-10-21 | 35047 |  | 1 | 6
16 | 2020-06-15 | 1 | 已維修 | 引道路堤保護措施 | 2020-10-21 | 35047 |  | 1 | 3
17 | 2020-06-15 | 1 | 已維修 | 橋台 | 2020-10-21 | 35047 |  | 1 | 6
18 | 2020-06-15 | 1 | 已維修 | 橋台 | 2022-04-01 | 35047 |  | 1 | 6
1 | 2020-06-23 | 2 | 未維修 | 引道路堤護欄 |  | 35048 | 大湳一號跨越橋(雙向) | 2 | 2
2 | 2020-06-23 | 1 | 未維修 | 引道路堤保護措施 |  | 35048 |  | 1 | 3
3 | 2020-06-23 | 2 | 未維修 | 其他 |  | 35048 |  | 2 | 1
4 | 2020-06-23 | 1 | 未維修 | 其他 |  | 35048 |  | 1 | 1
5 | 2020-06-23 | 1 | 未維修 | 橋護欄 |  | 35048 |  | 1 | 3
6 | 2020-06-23 | 2 | 未維修 | 主梁 |  | 35048 |  | 2 | 8
7 | 2020-06-23 | 2 | 未維修 | 引道路堤護欄 |  | 35048 |  | 2 | 2
8 | 2020-06-23 | 2 | 未維修 | 橋台 |  | 35048 |  | 2 | 6
9 | 2020-06-23 | 2 | 未維修 | 橋面板 |  | 35048 |  | 2 | 7
10 | 2020-06-23 | 2 | 未維修 | 主梁 |  | 35048 |  | 2 | 8
11 | 2020-06-23 | 1 | 未維修 | 其他 |  | 35048 |  | 1 | 1
12 | 2020-06-23 | 1 | 未維修 | 引道路堤 |  | 35048 |  | 1 | 3
13 | 2020-06-23 | 1 | 未維修 | 引道路堤護欄 |  | 35048 |  | 1 | 2
14 | 2020-06-23 | 2 | 未維修 | 橋梁排水設施 |  | 35048 |  | 2 | 4
15 | 2020-06-23 | 1 | 未維修 | 引道路堤保護措施 |  | 35048 |  | 1 | 3
16 | 2020-06-23 | 1 | 已維修 | 引道路堤 | 2020-10-26 | 35048 |  | 1 | 3
17 | 2020-06-23 | 1 | 已維修 | 橋梁排水設施 | 2020-12-11 | 35048 |  | 1 | 4
18 | 2020-06-23 | 1 | 已維修 | 引道路堤保護措施 | 2020-10-26 | 35048 |  | 1 | 3
19 | 2020-06-23 | 1 | 已維修 | 引道路堤保護措施 | 2020-10-26 | 35048 |  | 1 | 3
20 | 2020-06-23 | 1 | 已維修 | 其他 | 2020-10-26 | 35048 |  | 1 | 1
21 | 2020-06-23 | 1 | 已維修 | 翼牆／擋土牆 | 2020-10-26 | 35048 |  | 1 | 5
1 | 2020-07-14 | 1 | 未維修 | 主梁 |  | 35050 | 台13線穿越橋(南向) | 1 | 8
2 | 2020-07-14 | 1 | 未維修 | 橋護欄 |  | 35050 |  | 1 | 3
3 | 2020-07-14 | 2 | 未維修 | 橋護欄 |  | 35050 |  | 2 | 3
4 | 2020-07-14 | 1 | 未維修 | 伸縮縫 |  | 35050 |  | 1 | 6
5 | 2020-07-14 | 1 | 未維修 | 引道路堤保護措施 |  | 35050 |  | 1 | 3
6 | 2020-07-14 | 1 | 未維修 | 翼牆／擋土牆 |  | 35050 |  | 1 | 5
7 | 2020-07-14 | 1 | 未維修 | 其他 |  | 35050 |  | 1 | 1
8 | 2020-07-14 | 1 | 未維修 | 橋墩／帽梁 |  | 35050 |  | 1 | 7
9 | 2020-07-14 | 2 | 未維修 | 橋面板 |  | 35050 |  | 2 | 7
10 | 2020-07-14 | 1 | 未維修 | 引道路堤保護措施 |  | 35050 |  | 1 | 3
11 | 2020-07-14 | 1 | 未維修 | 橋台 |  | 35050 |  | 1 | 6
12 | 2020-07-14 | 1 | 未維修 | 橋墩／帽梁 |  | 35050 |  | 1 | 7
13 | 2020-07-14 | 2 | 未維修 | 橋面板 |  | 35050 |  | 2 | 7
14 | 2020-07-14 | 1 | 已維修 | 其他 | 2020-10-30 | 35050 |  | 1 | 1
15 | 2020-07-14 | 1 | 已維修 | 橋台 |  | 35050 |  | 1 | 6
16 | 2020-07-14 | 1 | 已維修 | 橋台 | 2022-01-05 | 35050 |  | 1 | 6
17 | 2020-07-14 | 1 | 已維修 | 伸縮縫 | 2021-10-07 | 35050 |  | 1 | 6
18 | 2020-07-14 | 1 | 已維修 | 伸縮縫 | 2021-10-07 | 35050 |  | 1 | 6
1 | 2020-07-17 | 1 | 未維修 | 引道路堤保護措施 |  | 35051 | 大湳二號渡槽橋 | 1 | 3
2 | 2020-07-17 | 1 | 未維修 | 引道路堤保護措施 |  | 35051 |  | 1 | 3
3 | 2020-07-17 | 1 | 未維修 | 引道路堤保護措施 |  | 35051 |  | 1 | 3
4 | 2020-07-17 | 1 | 未維修 | 防落設施 |  | 35051 |  | 1 | 5
5 | 2020-07-17 | 2 | 未維修 | 橋台 |  | 35051 |  | 2 | 6
6 | 2020-07-17 | 1 | 未維修 | 橋台 |  | 35051 |  | 1 | 6
7 | 2020-07-17 | 1 | 未維修 | 主梁 |  | 35051 |  | 1 | 8
8 | 2020-07-17 | 1 | 未維修 | 橋台 |  | 35051 |  | 1 | 6
9 | 2020-07-17 | 1 | 未維修 | 主梁 |  | 35051 |  | 1 | 8
10 | 2020-07-17 | 1 | 未維修 | 主梁 |  | 35051 |  | 1 | 8
11 | 2020-07-17 | 1 | 未維修 | 主梁 |  | 35051 |  | 1 | 8
12 | 2020-07-17 | 1 | 未維修 | 其他 |  | 35051 |  | 1 | 1
1 | 2020-06-13 | 1 | 未維修 | 主梁 |  | 35054 | 三峽溪河川橋(北向) | 1 | 8
2 | 2020-06-13 | 1 | 未維修 | 主梁 |  | 35054 |  | 1 | 8
3 | 2020-06-13 | 2 | 未維修 | 橋墩／帽梁 |  | 35054 |  | 2 | 7
4 | 2020-06-13 | 1 | 未維修 | 橋梁排水設施 |  | 35054 |  | 1 | 4
5 | 2020-06-13 | 1 | 未維修 | 翼牆／擋土牆 |  | 35054 |  | 1 | 5
6 | 2020-06-13 | 1 | 未維修 | 橋台 |  | 35054 |  | 1 | 6
7 | 2020-06-13 | 2 | 未維修 | 橋台 |  | 35054 |  | 2 | 6
8 | 2020-06-13 | 2 | 未維修 | 引道路堤護欄 |  | 35054 |  | 2 | 2
9 | 2020-06-13 | 1 | 未維修 | 橋墩／帽梁 |  | 35054 |  | 1 | 7
10 | 2020-06-13 | 2 | 未維修 | 橋台 |  | 35054 |  | 2 | 6
11 | 2020-06-13 | 1 | 未維修 | 橋護欄 |  | 35054 |  | 1 | 3
12 | 2020-06-13 | 1 | 未維修 | 主梁 |  | 35054 |  | 1 | 8
13 | 2020-06-13 | 1 | 未維修 | 主梁 |  | 35054 |  | 1 | 8
14 | 2020-06-13 | 1 | 未維修 | 橫隔梁 |  | 35054 |  | 1 | 6
15 | 2020-06-13 | 1 | 未維修 | 主梁 |  | 35054 |  | 1 | 8
16 | 2020-06-13 | 2 | 未維修 | 其他 |  | 35054 |  | 2 | 1
17 | 2020-06-13 | 1 | 未維修 | 橋墩基礎 |  | 35054 |  | 1 | 8
18 | 2020-06-13 | 1 | 未維修 | 橋墩基礎 |  | 35054 |  | 1 | 8
19 | 2020-06-13 | 1 | 未維修 | 橋墩／帽梁 |  | 35054 |  | 1 | 7
20 | 2020-06-13 | 1 | 未維修 | 橋墩基礎 |  | 35054 |  | 1 | 8
21 | 2020-06-13 | 1 | 未維修 | 橋墩基礎 |  | 35054 |  | 1 | 8
22 | 2020-06-13 | 1 | 未維修 | 橋墩基礎 |  | 35054 |  | 1 | 8
23 | 2020-06-13 | 1 | 未維修 | 橋墩基礎 |  | 35054 |  | 1 | 8
24 | 2020-06-13 | 2 | 未維修 | 橋梁排水設施 |  | 35054 |  | 2 | 4
25 | 2020-06-13 | 1 | 未維修 | 主梁 |  | 35054 |  | 1 | 8
26 | 2020-06-13 | 1 | 未維修 | 橋墩基礎 |  | 35054 |  | 1 | 8
27 | 2020-06-13 | 1 | 未維修 | 橋墩基礎 |  | 35054 |  | 1 | 8
28 | 2020-06-13 | 1 | 未維修 | 主梁 |  | 35054 |  | 1 | 8
29 | 2020-06-13 | 1 | 未維修 | 橋墩基礎 |  | 35054 |  | 1 | 8
30 | 2020-06-13 | 1 | 未維修 | 引道路堤護欄 |  | 35054 |  | 1 | 2
31 | 2020-06-13 | 1 | 未維修 | 橋墩基礎 |  | 35054 |  | 1 | 8
32 | 2020-06-13 | 1 | 未維修 | 橋墩基礎 |  | 35054 |  | 1 | 8
33 | 2020-06-13 | 1 | 未維修 | 橋墩基礎 |  | 35054 |  | 1 | 8
34 | 2020-06-13 | 1 | 未維修 | 橋墩基礎 |  | 35054 |  | 1 | 8
35 | 2020-06-13 | 1 | 未維修 | 橋墩基礎 |  | 35054 |  | 1 | 8
36 | 2020-06-13 | 1 | 未維修 | 橋墩基礎 |  | 35054 |  | 1 | 8
37 | 2020-06-13 | 1 | 未維修 | 橋墩基礎 |  | 35054 |  | 1 | 8
38 | 2020-06-13 | 1 | 未維修 | 主梁 |  | 35054 |  | 1 | 8
39 | 2020-06-13 | 1 | 未維修 | 橋墩／帽梁 |  | 35054 |  | 1 | 7
40 | 2020-06-13 | 1 | 未維修 | 橋墩基礎 |  | 35054 |  | 1 | 8
41 | 2020-06-13 | 1 | 未維修 | 橋墩／帽梁 |  | 35054 |  | 1 | 7
42 | 2020-06-13 | 1 | 未維修 | 橋墩／帽梁 |  | 35054 |  | 1 | 7
43 | 2020-06-13 | 1 | 未維修 | 橋墩／帽梁 |  | 35054 |  | 1 | 7
44 | 2020-06-13 | 1 | 未維修 | 橋面板 |  | 35054 |  | 1 | 7
45 | 2020-06-13 | 1 | 未維修 | 橋面板 |  | 35054 |  | 1 | 7
46 | 2020-06-13 | 1 | 未維修 | 橋墩／帽梁 |  | 35054 |  | 1 | 7
47 | 2020-06-13 | 1 | 未維修 | 橋面板 |  | 35054 |  | 1 | 7
48 | 2020-06-13 | 1 | 未維修 | 橋墩／帽梁 |  | 35054 |  | 1 | 7
49 | 2020-06-13 | 1 | 未維修 | 橋墩基礎 |  | 35054 |  | 1 | 8
50 | 2020-06-13 | 2 | 未維修 | 引道路堤護欄 |  | 35054 |  | 2 | 2
51 | 2020-06-13 | 1 | 未維修 | 橋墩基礎 |  | 35054 |  | 1 | 8
52 | 2020-06-13 | 1 | 未維修 | 橋墩基礎 |  | 35054 |  | 1 | 8
53 | 2020-06-13 | 1 | 未維修 | 橋墩基礎 |  | 35054 |  | 1 | 8
54 | 2020-06-13 | 1 | 未維修 | 橋墩／帽梁 |  | 35054 |  | 1 | 7
55 | 2020-06-13 | 1 | 未維修 | 主梁 |  | 35054 |  | 1 | 8
56 | 2020-06-13 | 1 | 未維修 | 橋墩基礎 |  | 35054 |  | 1 | 8
57 | 2020-06-13 | 1 | 未維修 | 橋墩基礎 |  | 35054 |  | 1 | 8
58 | 2020-06-13 | 1 | 未維修 | 橋墩基礎 |  | 35054 |  | 1 | 8
59 | 2020-06-13 | 1 | 未維修 | 橋墩基礎 |  | 35054 |  | 1 | 8
60 | 2020-06-13 | 1 | 未維修 | 橋墩基礎 |  | 35054 |  | 1 | 8
61 | 2020-06-13 | 1 | 未維修 | 橋墩／帽梁 |  | 35054 |  | 1 | 7
62 | 2020-06-13 | 2 | 已維修 | 橋梁排水設施 | 2020-06-22 | 35054 |  | 1 | 4
63 | 2020-06-13 | 2 | 已維修 | 引道路堤保護措施 | 2020-11-05 | 35054 |  | 1 | 3
64 | 2020-06-13 | 2 | 已維修 | 翼牆／擋土牆 | 2020-11-05 | 35054 |  | 1 | 5
1 | 2020-04-20 | 1 | 未維修 | 河道 |  | 35077 | 海山排水橋(南向) | 1 | 4
2 | 2020-04-20 | 1 | 未維修 | 橋梁排水設施 |  | 35077 |  | 1 | 4
3 | 2020-04-20 | 1 | 未維修 | 橋護欄 |  | 35077 |  | 1 | 3
4 | 2020-04-20 | 1 | 未維修 | 橋護欄 |  | 35077 |  | 1 | 3
5 | 2020-04-20 | 1 | 未維修 | 橋台 |  | 35077 |  | 1 | 6
6 | 2020-04-20 | 1 | 未維修 | 引道路堤護欄 |  | 35077 |  | 1 | 2
7 | 2020-04-20 | 1 | 未維修 | 引道路堤保護措施 |  | 35077 |  | 1 | 3
8 | 2020-04-20 | 1 | 未維修 | 引道路堤保護措施 |  | 35077 |  | 1 | 3
9 | 2020-04-20 | 1 | 已維修 | 橋台 | 2022-01-06 | 35077 |  | 1 | 6
10 | 2020-04-20 | 2 | 已維修 | 橋台 |  | 35077 |  | 1 | 6
11 | 2020-04-20 | 2 | 已維修 | 橋台 | 2022-01-06 | 35077 |  | 1 | 6
1 | 2020-06-15 | 1 | 未維修 | 主梁 |  | 35080 | 新竹系統交流道穿越橋(北向) | 1 | 8
2 | 2020-06-15 | 1 | 未維修 | 其他 |  | 35080 |  | 1 | 1
3 | 2020-06-15 | 2 | 未維修 | 主梁 |  | 35080 |  | 2 | 8
4 | 2020-06-15 | 1 | 未維修 | 橋台 |  | 35080 |  | 1 | 6
5 | 2020-06-15 | 2 | 未維修 | 橋墩／帽梁 |  | 35080 |  | 2 | 7
6 | 2020-06-15 | 2 | 未維修 | 橋墩／帽梁 |  | 35080 |  | 2 | 7
7 | 2020-06-15 | 2 | 未維修 | 主梁 |  | 35080 |  | 2 | 8
8 | 2020-06-15 | 1 | 未維修 | 主梁 |  | 35080 |  | 1 | 8
9 | 2020-06-15 | 1 | 未維修 | 引道路堤保護措施 |  | 35080 |  | 1 | 3
10 | 2020-06-15 | 1 | 未維修 | 主梁 |  | 35080 |  | 1 | 8
11 | 2020-06-15 | 1 | 未維修 | 橋台 |  | 35080 |  | 1 | 6
12 | 2020-06-15 | 2 | 未維修 | 橋台 |  | 35080 |  | 2 | 6
13 | 2020-06-15 | 2 | 未維修 | 橋面板 |  | 35080 |  | 2 | 7
14 | 2020-06-15 | 2 | 未維修 | 引道路堤 |  | 35080 |  | 2 | 3
15 | 2020-06-15 | 2 | 未維修 | 橋墩／帽梁 |  | 35080 |  | 2 | 7
16 | 2020-06-15 | 2 | 未維修 | 主梁 |  | 35080 |  | 2 | 8
17 | 2020-06-15 | 2 | 未維修 | 橋面板 |  | 35080 |  | 2 | 7
18 | 2020-06-15 | 1 | 未維修 | 橋面板 |  | 35080 |  | 1 | 7
19 | 2020-06-15 | 1 | 未維修 | 橋面板 |  | 35080 |  | 1 | 7
20 | 2020-06-15 | 2 | 未維修 | 防落設施 |  | 35080 |  | 2 | 5
21 | 2020-06-15 | 1 | 未維修 | 橋梁排水設施 |  | 35080 |  | 1 | 4
22 | 2020-06-15 | 1 | 未維修 | 翼牆／擋土牆 |  | 35080 |  | 1 | 5
23 | 2020-06-15 | 2 | 未維修 | 主梁 |  | 35080 |  | 2 | 8
24 | 2020-06-15 | 2 | 未維修 | 防落設施 |  | 35080 |  | 2 | 5
25 | 2020-06-15 | 2 | 未維修 | 主梁 |  | 35080 |  | 2 | 8
26 | 2020-06-15 | 1 | 未維修 | 橋台 |  | 35080 |  | 1 | 6
27 | 2020-06-15 | 1 | 未維修 | 橋台 |  | 35080 |  | 1 | 6
28 | 2020-06-15 | 1 | 未維修 | 主梁 |  | 35080 |  | 1 | 8
29 | 2020-06-15 | 2 | 未維修 | 主梁 |  | 35080 |  | 2 | 8
30 | 2020-06-15 | 1 | 未維修 | 主梁 |  | 35080 |  | 1 | 8
31 | 2020-06-15 | 2 | 未維修 | 伸縮縫 |  | 35080 |  | 2 | 6
32 | 2020-06-15 | 1 | 未維修 | 引道路堤 |  | 35080 |  | 1 | 3
33 | 2020-06-15 | 2 | 未維修 | 支承／支承墊／阻尼裝置 |  | 35080 |  | 2 | 5
34 | 2020-06-15 | 1 | 已維修 | 引道路堤保護措施 | 2020-11-26 | 35080 |  | 1 | 3
35 | 2020-06-15 | 1 | 已維修 | 引道路堤保護措施 | 2020-11-26 | 35080 |  | 1 | 3
36 | 2020-06-15 | 2 | 已維修 | 其他 | 2020-11-26 | 35080 |  | 1 | 1
37 | 2020-06-15 | 1 | 已維修 | 其他 | 2020-11-26 | 35080 |  | 1 | 1
38 | 2020-06-15 | 1 | 已維修 | 橋台 | 2020-11-26 | 35080 |  | 1 | 6
1 | 2020-07-16 | 1 | 未維修 | 伸縮縫 |  | 35081 | 寶山三號跨越橋(雙向) | 1 | 6
2 | 2020-07-16 | 1 | 未維修 | 伸縮縫 |  | 35081 |  | 1 | 6
3 | 2020-07-16 | 1 | 未維修 | 主梁 |  | 35081 |  | 1 | 8
4 | 2020-07-16 | 1 | 未維修 | 橋台 |  | 35081 |  | 1 | 6
5 | 2020-07-16 | 1 | 未維修 | 翼牆／擋土牆 |  | 35081 |  | 1 | 5
6 | 2020-07-16 | 1 | 未維修 | 橋面板 |  | 35081 |  | 1 | 7
7 | 2020-07-16 | 1 | 未維修 | 其他 |  | 35081 |  | 1 | 1
8 | 2020-07-16 | 1 | 未維修 | 引道路堤護欄 |  | 35081 |  | 1 | 2
9 | 2020-07-16 | 1 | 未維修 | 引道路堤保護措施 |  | 35081 |  | 1 | 3
10 | 2020-07-16 | 1 | 未維修 | 支承／支承墊／阻尼裝置 |  | 35081 |  | 1 | 5
11 | 2020-07-16 | 1 | 未維修 | 引道路堤 |  | 35081 |  | 1 | 3
12 | 2020-07-16 | 1 | 未維修 | 橋台 |  | 35081 |  | 1 | 6
13 | 2020-07-16 | 2 | 未維修 | 其他 |  | 35081 |  | 2 | 1
14 | 2020-07-16 | 2 | 未維修 | 橋護欄 |  | 35081 |  | 2 | 3
15 | 2020-07-16 | 1 | 未維修 | 橋台 |  | 35081 |  | 1 | 6
16 | 2020-07-16 | 1 | 未維修 | 橋台 |  | 35081 |  | 1 | 6
17 | 2020-07-16 | 2 | 未維修 | 支承／支承墊／阻尼裝置 |  | 35081 |  | 2 | 5
18 | 2020-07-16 | 2 | 未維修 | 引道路堤護欄 |  | 35081 |  | 2 | 2
19 | 2020-07-16 | 2 | 未維修 | 橋墩／帽梁 |  | 35081 |  | 2 | 7
20 | 2020-07-16 | 2 | 未維修 | 支承／支承墊／阻尼裝置 |  | 35081 |  | 2 | 5
21 | 2020-07-16 | 1 | 未維修 | 橋護欄 |  | 35081 |  | 1 | 3
22 | 2020-07-16 | 2 | 未維修 | 橋護欄 |  | 35081 |  | 2 | 3
23 | 2020-07-16 | 2 | 未維修 | 橋護欄 |  | 35081 |  | 2 | 3
24 | 2020-07-16 | 2 | 未維修 | 引道路堤護欄 |  | 35081 |  | 2 | 2
25 | 2020-07-16 | 1 | 未維修 | 翼牆／擋土牆 |  | 35081 |  | 1 | 5
26 | 2020-07-16 | 1 | 未維修 | 橋面板 |  | 35081 |  | 1 | 7
27 | 2020-07-16 | 2 | 未維修 | 橋墩基礎 |  | 35081 |  | 2 | 8
28 | 2020-07-16 | 2 | 未維修 | 橋墩／帽梁 |  | 35081 |  | 2 | 7
29 | 2020-07-16 | 2 | 未維修 | 橋面板 |  | 35081 |  | 2 | 7
30 | 2020-07-16 | 2 | 未維修 | 防落設施 |  | 35081 |  | 2 | 5
31 | 2020-07-16 | 2 | 未維修 | 橋護欄 |  | 35081 |  | 2 | 3
32 | 2020-07-16 | 2 | 未維修 | 翼牆／擋土牆 |  | 35081 |  | 2 | 5
33 | 2020-07-16 | 2 | 未維修 | 支承／支承墊／阻尼裝置 |  | 35081 |  | 2 | 5
34 | 2020-07-16 | 1 | 未維修 | 翼牆／擋土牆 |  | 35081 |  | 1 | 5
35 | 2020-07-16 | 1 | 未維修 | 支承／支承墊／阻尼裝置 |  | 35081 |  | 1 | 5
36 | 2020-07-16 | 1 | 未維修 | 支承／支承墊／阻尼裝置 |  | 35081 |  | 1 | 5
37 | 2020-07-16 | 2 | 未維修 | 防落設施 |  | 35081 |  | 2 | 5
38 | 2020-07-16 | 2 | 未維修 | 橋墩／帽梁 |  | 35081 |  | 2 | 7
39 | 2020-07-16 | 2 | 未維修 | 橋墩／帽梁 |  | 35081 |  | 2 | 7
40 | 2020-07-16 | 2 | 未維修 | 防落設施 |  | 35081 |  | 2 | 5
41 | 2020-07-16 | 2 | 已維修 | 其他 | 2020-10-29 | 35081 |  | 1 | 1
42 | 2020-07-16 | 2 | 已維修 | 橋台 | 2020-10-29 | 35081 |  | 1 | 6
43 | 2020-07-16 | 2 | 已維修 | 引道路堤 | 2020-10-29 | 35081 |  | 1 | 3
44 | 2020-07-16 | 2 | 已維修 | 引道路堤 | 2020-10-29 | 35081 |  | 1 | 3
45 | 2020-07-16 | 1 | 已維修 | 橋台 | 2020-10-29 | 35081 |  | 1 | 6
46 | 2020-07-16 | 2 | 已維修 | 橋梁排水設施 | 2020-02-28 | 35081 |  | 1 | 4
47 | 2020-07-16 | 1 | 已維修 | 引道路堤保護措施 | 2020-10-29 | 35081 |  | 1 | 3
48 | 2020-07-16 | 2 | 已維修 | 引道路堤保護措施 | 2020-10-29 | 35081 |  | 1 | 3
1 | 2020-07-17 | 1 | 未維修 | 主梁 |  | 35082 | 新竹一號跨越橋(雙向) | 1 | 8
2 | 2020-07-17 | 1 | 未維修 | 引道路堤保護措施 |  | 35082 |  | 1 | 3
3 | 2020-07-17 | 1 | 未維修 | 引道路堤保護措施 |  | 35082 |  | 1 | 3
4 | 2020-07-17 | 2 | 未維修 | 支承／支承墊／阻尼裝置 |  | 35082 |  | 2 | 5
5 | 2020-07-17 | 1 | 未維修 | 其他 |  | 35082 |  | 1 | 1
6 | 2020-07-17 | 1 | 未維修 | 其他 |  | 35082 |  | 1 | 1
7 | 2020-07-17 | 1 | 未維修 | 其他 |  | 35082 |  | 1 | 1
8 | 2020-07-17 | 1 | 未維修 | 橋台 |  | 35082 |  | 1 | 6
9 | 2020-07-17 | 1 | 未維修 | 橋台 |  | 35082 |  | 1 | 6
10 | 2020-07-17 | 1 | 未維修 | 翼牆／擋土牆 |  | 35082 |  | 1 | 5
11 | 2020-07-17 | 1 | 未維修 | 翼牆／擋土牆 |  | 35082 |  | 1 | 5
12 | 2020-07-17 | 1 | 未維修 | 主梁 |  | 35082 |  | 1 | 8
13 | 2020-07-17 | 1 | 未維修 | 主梁 |  | 35082 |  | 1 | 8
14 | 2020-07-17 | 1 | 未維修 | 主梁 |  | 35082 |  | 1 | 8
15 | 2020-07-17 | 1 | 未維修 | 橋面板 |  | 35082 |  | 1 | 7
16 | 2020-07-17 | 1 | 未維修 | 其他 |  | 35082 |  | 1 | 1
17 | 2020-07-17 | 1 | 未維修 | 引道路堤 |  | 35082 |  | 1 | 3
18 | 2020-07-17 | 1 | 未維修 | 引道路堤護欄 |  | 35082 |  | 1 | 2
19 | 2020-07-17 | 1 | 未維修 | 翼牆／擋土牆 |  | 35082 |  | 1 | 5
20 | 2020-07-17 | 1 | 未維修 | 橋面板 |  | 35082 |  | 1 | 7
21 | 2020-07-17 | 1 | 未維修 | 其他 |  | 35082 |  | 1 | 1
22 | 2020-07-17 | 1 | 未維修 | 其他 |  | 35082 |  | 1 | 1
23 | 2020-07-17 | 1 | 已維修 | 伸縮縫 | 2021-01-29 | 35082 |  | 1 | 6
24 | 2020-07-17 | 1 | 已維修 | 橋梁排水設施 | 2020-02-28 | 35082 |  | 1 | 4
25 | 2020-07-17 | 1 | 已維修 | 伸縮縫 | 2021-01-29 | 35082 |  | 1 | 6
1 | 2020-07-05 | 1 | 未維修 | 其他 |  | 35083 | 新竹系統交流道匝道A(四)跨越橋 | 1 | 1
2 | 2020-07-05 | 1 | 未維修 | 橋台 |  | 35083 |  | 1 | 6
3 | 2020-07-05 | 1 | 未維修 | 橋台 |  | 35083 |  | 1 | 6
4 | 2020-07-05 | 2 | 未維修 | 橋梁排水設施 |  | 35083 |  | 2 | 4
5 | 2020-07-05 | 1 | 未維修 | 橋護欄 |  | 35083 |  | 1 | 3
6 | 2020-07-05 | 1 | 未維修 | 其他 |  | 35083 |  | 1 | 1
7 | 2020-07-05 | 1 | 未維修 | 其他 |  | 35083 |  | 1 | 1
8 | 2020-07-05 | 1 | 已維修 | 伸縮縫 | 2021-01-26 | 35083 |  | 1 | 6
9 | 2020-07-05 | 1 | 已維修 | 伸縮縫 | 2021-01-26 | 35083 |  | 1 | 6
10 | 2020-07-05 | 1 | 已維修 | 橋梁排水設施 | 2022-02-21 | 35083 |  | 1 | 4
1 | 2020-07-24 | 2 | 未維修 | 引道路堤保護措施 |  | 35084 | 新竹系統交流道匝道E(一)穿越橋 | 2 | 3
2 | 2020-07-24 | 1 | 未維修 | 橋墩／帽梁 |  | 35084 |  | 1 | 7
3 | 2020-07-24 | 1 | 未維修 | 橋墩／帽梁 |  | 35084 |  | 1 | 7
4 | 2020-07-24 | 1 | 未維修 | 引道路堤保護措施 |  | 35084 |  | 1 | 3
5 | 2020-07-24 | 1 | 未維修 | 橋台 |  | 35084 |  | 1 | 6
6 | 2020-07-24 | 1 | 未維修 | 其他 |  | 35084 |  | 1 | 1
7 | 2020-07-24 | 1 | 未維修 | 橋護欄 |  | 35084 |  | 1 | 3
8 | 2020-07-24 | 1 | 未維修 | 主梁 |  | 35084 |  | 1 | 8
9 | 2020-07-24 | 1 | 未維修 | 翼牆／擋土牆 |  | 35084 |  | 1 | 5
1 | 2020-07-14 | 1 | 未維修 | 引道路堤 |  | 35085 | 117縣道跨越橋(雙向) | 1 | 3
2 | 2020-07-14 | 1 | 未維修 | 橋台 |  | 35085 |  | 1 | 6
3 | 2020-07-14 | 1 | 未維修 | 橋台 |  | 35085 |  | 1 | 6
4 | 2020-07-14 | 2 | 未維修 | 橋台 |  | 35085 |  | 2 | 6
5 | 2020-07-14 | 1 | 未維修 | 橋護欄 |  | 35085 |  | 1 | 3
6 | 2020-07-14 | 1 | 未維修 | 主梁 |  | 35085 |  | 1 | 8
7 | 2020-07-14 | 1 | 未維修 | 其他 |  | 35085 |  | 1 | 1
8 | 2020-07-14 | 1 | 未維修 | 橋梁排水設施 |  | 35085 |  | 1 | 4
9 | 2020-07-14 | 1 | 未維修 | 主梁 |  | 35085 |  | 1 | 8
10 | 2020-07-14 | 1 | 未維修 | 主梁 |  | 35085 |  | 1 | 8
11 | 2020-07-14 | 1 | 未維修 | 主梁 |  | 35085 |  | 1 | 8
12 | 2020-07-14 | 1 | 未維修 | 引道路堤 |  | 35085 |  | 1 | 3
13 | 2020-07-14 | 1 | 未維修 | 橋台 |  | 35085 |  | 1 | 6
14 | 2020-07-14 | 1 | 未維修 | 橋台 |  | 35085 |  | 1 | 6
15 | 2020-07-14 | 1 | 已維修 | 橋梁排水設施 | 2020-02-28 | 35085 |  | 1 | 4
16 | 2020-07-14 | 1 | 已維修 | 伸縮縫 | 2021-01-29 | 35085 |  | 1 | 6
17 | 2020-07-14 | 1 | 已維修 | 伸縮縫 | 2021-01-29 | 35085 |  | 1 | 6
1 | 2020-07-05 | 2 | 未維修 | 引道路堤保護措施 |  | 35093 | 新竹系統交流道匝道A(二)跨越橋 | 2 | 3
2 | 2020-07-05 | 1 | 未維修 | 其他 |  | 35093 |  | 1 | 1
3 | 2020-07-05 | 1 | 未維修 | 引道路堤護欄 |  | 35093 |  | 1 | 2
4 | 2020-07-05 | 1 | 未維修 | 引道路堤護欄 |  | 35093 |  | 1 | 2
5 | 2020-07-05 | 2 | 未維修 | 引道路堤保護措施 |  | 35093 |  | 2 | 3
6 | 2020-07-05 | 1 | 未維修 | 其他 |  | 35093 |  | 1 | 1
7 | 2020-07-05 | 1 | 未維修 | 橋台 |  | 35093 |  | 1 | 6
8 | 2020-07-05 | 1 | 未維修 | 橋台 |  | 35093 |  | 1 | 6
9 | 2020-07-05 | 1 | 已維修 | 橋護欄 | 2022-06-17 | 35093 |  | 1 | 3
1 | 2020-07-07 | 2 | 未維修 | 伸縮縫 |  | 35094 | 寶山一號跨越橋(雙向) | 2 | 6
2 | 2020-07-07 | 1 | 未維修 | 橋台 |  | 35094 |  | 1 | 6
3 | 2020-07-07 | 1 | 未維修 | 引道路堤保護措施 |  | 35094 |  | 1 | 3
4 | 2020-07-07 | 1 | 未維修 | 橋護欄 |  | 35094 |  | 1 | 3
5 | 2020-07-07 | 1 | 未維修 | 橋台 |  | 35094 |  | 1 | 6
6 | 2020-07-07 | 1 | 未維修 | 其他 |  | 35094 |  | 1 | 1
7 | 2020-07-07 | 1 | 未維修 | 橋台 |  | 35094 |  | 1 | 6
8 | 2020-07-07 | 2 | 未維修 | 引道路堤保護措施 |  | 35094 |  | 2 | 3
9 | 2020-07-07 | 1 | 未維修 | 橋台 |  | 35094 |  | 1 | 6
10 | 2020-07-07 | 1 | 未維修 | 引道路堤護欄 |  | 35094 |  | 1 | 2
11 | 2020-07-07 | 1 | 未維修 | 主梁 |  | 35094 |  | 1 | 8
12 | 2020-07-07 | 1 | 未維修 | 引道路堤 |  | 35094 |  | 1 | 3
13 | 2020-07-07 | 1 | 未維修 | 其他 |  | 35094 |  | 1 | 1
14 | 2020-07-07 | 2 | 未維修 | 引道路堤 |  | 35094 |  | 2 | 3
15 | 2020-07-07 | 1 | 未維修 | 橋台 |  | 35094 |  | 1 | 6
16 | 2020-07-07 | 2 | 已維修 | 橋梁排水設施 | 2021-01-13 | 35094 |  | 1 | 4
1 | 2020-07-04 | 2 | 未維修 | 引道路堤保護措施 |  | 35098 | 新竹系統交流道匝道E(二)跨越橋 | 2 | 3
2 | 2020-07-04 | 1 | 未維修 | 橋梁排水設施 |  | 35098 |  | 1 | 4
3 | 2020-07-04 | 1 | 未維修 | 引道路堤保護措施 |  | 35098 |  | 1 | 3
4 | 2020-07-04 | 1 | 未維修 | 橋護欄 |  | 35098 |  | 1 | 3
5 | 2020-07-04 | 1 | 未維修 | 伸縮縫 |  | 35098 |  | 1 | 6
6 | 2020-07-04 | 1 | 未維修 | 橋墩／帽梁 |  | 35098 |  | 1 | 7
7 | 2020-07-04 | 1 | 未維修 | 主梁 |  | 35098 |  | 1 | 8
8 | 2020-07-04 | 1 | 未維修 | 主梁 |  | 35098 |  | 1 | 8
9 | 2020-07-04 | 1 | 未維修 | 引道路堤保護措施 |  | 35098 |  | 1 | 3
10 | 2020-07-04 | 1 | 未維修 | 引道路堤保護措施 |  | 35098 |  | 1 | 3
11 | 2020-07-04 | 1 | 未維修 | 伸縮縫 |  | 35098 |  | 1 | 6
12 | 2020-07-04 | 1 | 未維修 | 防落設施 |  | 35098 |  | 1 | 5
13 | 2020-07-04 | 1 | 未維修 | 主梁 |  | 35098 |  | 1 | 8
14 | 2020-07-04 | 2 | 未維修 | 翼牆／擋土牆 |  | 35098 |  | 2 | 5
15 | 2020-07-04 | 1 | 未維修 | 橋墩／帽梁 |  | 35098 |  | 1 | 7
16 | 2020-07-04 | 2 | 未維修 | 橋墩／帽梁 |  | 35098 |  | 2 | 7
17 | 2020-07-04 | 1 | 未維修 | 橋墩／帽梁 |  | 35098 |  | 1 | 7
18 | 2020-07-04 | 2 | 未維修 | 橫隔梁 |  | 35098 |  | 2 | 6
19 | 2020-07-04 | 1 | 未維修 | 其他 |  | 35098 |  | 1 | 1
20 | 2020-07-04 | 1 | 未維修 | 其他 |  | 35098 |  | 1 | 1
21 | 2020-07-04 | 1 | 未維修 | 其他 |  | 35098 |  | 1 | 1
22 | 2020-07-04 | 1 | 未維修 | 伸縮縫 |  | 35098 |  | 1 | 6
23 | 2020-07-04 | 2 | 未維修 | 橋墩／帽梁 |  | 35098 |  | 2 | 7
24 | 2020-07-04 | 1 | 未維修 | 橋面板 |  | 35098 |  | 1 | 7
25 | 2020-07-04 | 1 | 未維修 | 橋面板 |  | 35098 |  | 1 | 7
26 | 2020-07-04 | 1 | 未維修 | 其他 |  | 35098 |  | 1 | 1
1 | 2020-07-14 | 1 | 未維修 | 引道路堤保護措施 |  | 35099 | 鹽水溪排水橋(南向) | 1 | 3
2 | 2020-07-14 | 1 | 未維修 | 伸縮縫 |  | 35099 |  | 1 | 6
3 | 2020-07-14 | 2 | 未維修 | 橋墩／帽梁 |  | 35099 |  | 2 | 7
4 | 2020-07-14 | 1 | 未維修 | 橋面板 |  | 35099 |  | 1 | 7
5 | 2020-07-14 | 1 | 未維修 | 橋面板 |  | 35099 |  | 1 | 7
6 | 2020-07-14 | 1 | 未維修 | 引道路堤保護措施 |  | 35099 |  | 1 | 3
7 | 2020-07-14 | 2 | 未維修 | 橋墩／帽梁 |  | 35099 |  | 2 | 7
8 | 2020-07-14 | 1 | 未維修 | 主梁 |  | 35099 |  | 1 | 8
9 | 2020-07-14 | 1 | 未維修 | 橋台 |  | 35099 |  | 1 | 6
10 | 2020-07-14 | 1 | 未維修 | 橋面板 |  | 35099 |  | 1 | 7
11 | 2020-07-14 | 1 | 未維修 | 橋面板 |  | 35099 |  | 1 | 7
12 | 2020-07-14 | 1 | 未維修 | 橫隔梁 |  | 35099 |  | 1 | 6
13 | 2020-07-14 | 2 | 未維修 | 引道路堤 |  | 35099 |  | 2 | 3
14 | 2020-07-14 | 1 | 未維修 | 引道路堤護欄 |  | 35099 |  | 1 | 2
15 | 2020-07-14 | 1 | 未維修 | 橋面板 |  | 35099 |  | 1 | 7
16 | 2020-07-14 | 1 | 未維修 | 其他 |  | 35099 |  | 1 | 1
1 | 2020-06-23 | 1 | 未維修 | 橋台 |  | 35100 | 懷生機場跨越橋(雙向) | 1 | 6
2 | 2020-06-23 | 1 | 未維修 | 橋台 |  | 35100 |  | 1 | 6
3 | 2020-06-23 | 1 | 未維修 | 引道路堤 |  | 35100 |  | 1 | 3
4 | 2020-06-23 | 2 | 未維修 | 引道路堤 |  | 35100 |  | 2 | 3
5 | 2020-06-23 | 1 | 未維修 | 引道路堤護欄 |  | 35100 |  | 1 | 2
6 | 2020-06-23 | 1 | 未維修 | 引道路堤保護措施 |  | 35100 |  | 1 | 3
7 | 2020-06-23 | 1 | 未維修 | 橋台 |  | 35100 |  | 1 | 6
8 | 2020-06-23 | 2 | 未維修 | 主梁 |  | 35100 |  | 2 | 8
9 | 2020-06-23 | 2 | 未維修 | 伸縮縫 |  | 35100 |  | 2 | 6
10 | 2020-06-23 | 2 | 未維修 | 伸縮縫 |  | 35100 |  | 2 | 6
11 | 2020-06-23 | 1 | 未維修 | 其他 |  | 35100 |  | 1 | 1
12 | 2020-06-23 | 2 | 未維修 | 引道路堤 |  | 35100 |  | 2 | 3
13 | 2020-06-23 | 1 | 未維修 | 引道路堤保護措施 |  | 35100 |  | 1 | 3
14 | 2020-06-23 | 2 | 未維修 | 橋台 |  | 35100 |  | 2 | 6
15 | 2020-06-23 | 2 | 已維修 | 橋梁排水設施 | 2021-01-05 | 35100 |  | 1 | 4
1 | 2020-10-20 | 1 | 未維修 | 橋墩／帽梁 |  | 35103 | 竹43鄉道跨越橋(雙向) | 1 | 7
2 | 2020-06-11 | 2 | 未維修 | 其他 |  | 35103 |  | 2 | 1
3 | 2020-10-20 | 1 | 未維修 | 其他 |  | 35103 |  | 1 | 1
4 | 2020-06-11 | 1 | 未維修 | 橋台 |  | 35103 |  | 1 | 6
5 | 2020-10-20 | 2 | 未維修 | 橋墩／帽梁 |  | 35103 |  | 2 | 7
6 | 2020-06-11 | 2 | 未維修 | 翼牆／擋土牆 |  | 35103 |  | 2 | 5
7 | 2020-10-20 | 1 | 未維修 | 支承／支承墊／阻尼裝置 |  | 35103 |  | 1 | 5
8 | 2020-06-11 | 1 | 未維修 | 橋護欄 |  | 35103 |  | 1 | 3
9 | 2020-10-20 | 1 | 未維修 | 橋墩／帽梁 |  | 35103 |  | 1 | 7
10 | 2020-06-11 | 2 | 未維修 | 伸縮縫 |  | 35103 |  | 2 | 6
11 | 2020-10-20 | 1 | 未維修 | 橋墩／帽梁 |  | 35103 |  | 1 | 7
12 | 2020-06-11 | 1 | 未維修 | 其他 |  | 35103 |  | 1 | 1
13 | 2020-10-20 | 1 | 未維修 | 引道路堤護欄 |  | 35103 |  | 1 | 2
14 | 2020-06-11 | 1 | 未維修 | 橋梁排水設施 |  | 35103 |  | 1 | 4
15 | 2020-10-20 | 1 | 未維修 | 引道路堤 |  | 35103 |  | 1 | 3
16 | 2020-06-11 | 1 | 未維修 | 橋梁排水設施 |  | 35103 |  | 1 | 4
17 | 2020-10-20 | 2 | 未維修 | 翼牆／擋土牆 |  | 35103 |  | 2 | 5
18 | 2020-06-11 | 2 | 未維修 | 橋梁排水設施 |  | 35103 |  | 2 | 4
19 | 2020-10-20 | 1 | 未維修 | 防落設施 |  | 35103 |  | 1 | 5
20 | 2020-06-11 | 1 | 未維修 | 引道路堤 |  | 35103 |  | 1 | 3
21 | 2020-10-20 | 1 | 未維修 | 引道路堤護欄 |  | 35103 |  | 1 | 2
22 | 2020-06-11 | 1 | 未維修 | 引道路堤 |  | 35103 |  | 1 | 3
23 | 2020-10-20 | 1 | 未維修 | 橋墩／帽梁 |  | 35103 |  | 1 | 7
24 | 2020-06-11 | 1 | 未維修 | 引道路堤 |  | 35103 |  | 1 | 3
25 | 2020-10-20 | 2 | 未維修 | 橋梁排水設施 |  | 35103 |  | 2 | 4
26 | 2020-06-11 | 2 | 未維修 | 伸縮縫 |  | 35103 |  | 2 | 6
27 | 2020-10-20 | 2 | 未維修 | 橋墩／帽梁 |  | 35103 |  | 2 | 7
28 | 2020-06-11 | 1 | 未維修 | 橋墩／帽梁 |  | 35103 |  | 1 | 7
29 | 2020-10-20 | 2 | 未維修 | 橋面板 |  | 35103 |  | 2 | 7
30 | 2020-06-11 | 1 | 未維修 | 引道路堤護欄 |  | 35103 |  | 1 | 2
31 | 2020-10-20 | 2 | 未維修 | 支承／支承墊／阻尼裝置 |  | 35103 |  | 2 | 5
32 | 2020-06-11 | 1 | 未維修 | 引道路堤保護措施 |  | 35103 |  | 1 | 3
33 | 2020-10-20 | 1 | 未維修 | 引道路堤護欄 |  | 35103 |  | 1 | 2
34 | 2020-06-11 | 1 | 未維修 | 主梁 |  | 35103 |  | 1 | 8
35 | 2020-10-20 | 1 | 未維修 | 引道路堤護欄 |  | 35103 |  | 1 | 2
36 | 2020-06-11 | 1 | 未維修 | 主梁 |  | 35103 |  | 1 | 8
37 | 2020-10-20 | 2 | 未維修 | 橋梁排水設施 |  | 35103 |  | 2 | 4
38 | 2020-06-11 | 1 | 未維修 | 橋面板 |  | 35103 |  | 1 | 7
39 | 2020-10-20 | 1 | 未維修 | 引道路堤 |  | 35103 |  | 1 | 3
40 | 2020-06-11 | 1 | 未維修 | 橋面板 |  | 35103 |  | 1 | 7
41 | 2020-10-20 | 1 | 未維修 | 引道路堤保護措施 |  | 35103 |  | 1 | 3
42 | 2020-06-11 | 2 | 未維修 | 引道路堤 |  | 35103 |  | 2 | 3
43 | 2020-10-20 | 2 | 未維修 | 其他 |  | 35103 |  | 2 | 1
44 | 2020-10-20 | 2 | 未維修 | 橋護欄 |  | 35103 |  | 2 | 3
45 | 2020-10-20 | 2 | 未維修 | 橋面板 |  | 35103 |  | 2 | 7
46 | 2020-10-20 | 2 | 未維修 | 橋梁排水設施 |  | 35103 |  | 2 | 4
47 | 2020-10-20 | 1 | 未維修 | 其他 |  | 35103 |  | 1 | 1
48 | 2020-10-20 | 2 | 未維修 | 主梁 |  | 35103 |  | 2 | 8
49 | 2020-10-20 | 1 | 未維修 | 橋墩／帽梁 |  | 35103 |  | 1 | 7
50 | 2020-10-20 | 2 | 未維修 | 引道路堤保護措施 |  | 35103 |  | 2 | 3
51 | 2020-10-20 | 2 | 未維修 | 橋梁排水設施 |  | 35103 |  | 2 | 4
52 | 2020-10-20 | 1 | 未維修 | 翼牆／擋土牆 |  | 35103 |  | 1 | 5
53 | 2020-10-20 | 2 | 未維修 | 橋台 |  | 35103 |  | 2 | 6
54 | 2020-10-20 | 1 | 未維修 | 防落設施 |  | 35103 |  | 1 | 5
55 | 2020-10-20 | 2 | 未維修 | 引道路堤保護措施 |  | 35103 |  | 2 | 3
56 | 2020-10-20 | 1 | 未維修 | 橋墩／帽梁 |  | 35103 |  | 1 | 7
57 | 2020-10-20 | 1 | 未維修 | 橋墩／帽梁 |  | 35103 |  | 1 | 7
58 | 2020-10-20 | 2 | 未維修 | 橋墩／帽梁 |  | 35103 |  | 2 | 7
59 | 2020-10-20 | 1 | 未維修 | 橋墩／帽梁 |  | 35103 |  | 1 | 7
60 | 2020-10-20 | 1 | 未維修 | 橋墩／帽梁 |  | 35103 |  | 1 | 7
61 | 2020-10-20 | 1 | 未維修 | 橋面板 |  | 35103 |  | 1 | 7
62 | 2020-10-20 | 2 | 未維修 | 主梁 |  | 35103 |  | 2 | 8
63 | 2020-10-20 | 1 | 未維修 | 主梁 |  | 35103 |  | 1 | 8
64 | 2020-10-20 | 1 | 未維修 | 防落設施 |  | 35103 |  | 1 | 5
65 | 2020-10-20 | 1 | 未維修 | 橋面板 |  | 35103 |  | 1 | 7
66 | 2020-10-20 | 1 | 未維修 | 橋墩／帽梁 |  | 35103 |  | 1 | 7
67 | 2020-10-20 | 1 | 未維修 | 橋墩／帽梁 |  | 35103 |  | 1 | 7
68 | 2020-10-20 | 1 | 未維修 | 引道路堤保護措施 |  | 35103 |  | 1 | 3
69 | 2020-10-20 | 1 | 未維修 | 主梁 |  | 35103 |  | 1 | 8
70 | 2020-10-20 | 1 | 未維修 | 橋墩／帽梁 |  | 35103 |  | 1 | 7
71 | 2020-10-20 | 1 | 未維修 | 橋墩／帽梁 |  | 35103 |  | 1 | 7
72 | 2020-10-20 | 1 | 未維修 | 防落設施 |  | 35103 |  | 1 | 5
73 | 2020-10-20 | 1 | 未維修 | 主梁 |  | 35103 |  | 1 | 8
74 | 2020-10-20 | 2 | 未維修 | 其他 |  | 35103 |  | 2 | 1
75 | 2020-10-20 | 2 | 未維修 | 橋梁排水設施 |  | 35103 |  | 2 | 4
76 | 2020-10-20 | 1 | 未維修 | 主梁 |  | 35103 |  | 1 | 8
77 | 2020-10-20 | 1 | 未維修 | 橋墩／帽梁 |  | 35103 |  | 1 | 7
78 | 2020-10-20 | 1 | 未維修 | 橋墩／帽梁 |  | 35103 |  | 1 | 7
79 | 2020-10-20 | 1 | 未維修 | 主梁 |  | 35103 |  | 1 | 8
80 | 2020-10-20 | 1 | 未維修 | 防落設施 |  | 35103 |  | 1 | 5
81 | 2020-10-20 | 1 | 未維修 | 防落設施 |  | 35103 |  | 1 | 5
82 | 2020-10-20 | 1 | 未維修 | 翼牆／擋土牆 |  | 35103 |  | 1 | 5
83 | 2020-10-20 | 2 | 未維修 | 引道路堤保護措施 |  | 35103 |  | 2 | 3
84 | 2020-06-11 | 1 | 已維修 | 引道路堤保護措施 | 2020-10-29 | 35103 |  | 1 | 3
85 | 2020-10-20 | 2 | 已維修 | 引道路堤保護措施 | 2020-10-29 | 35103 |  | 1 | 3
86 | 2020-06-11 | 2 | 已維修 | 橋台 | 2020-10-29 | 35103 |  | 1 | 6
87 | 2020-10-20 | 2 | 已維修 | 引道路堤保護措施 | 2020-10-29 | 35103 |  | 1 | 3
88 | 2020-06-11 | 1 | 已維修 | 橋台 | 2022-04-18 | 35103 |  | 1 | 6
89 | 2020-10-20 | 2 | 已維修 | 橋台 | 2022-04-18 | 35103 |  | 1 | 6
90 | 2020-06-11 | 1 | 已維修 | 引道路堤保護措施 | 2020-10-29 | 35103 |  | 1 | 3
91 | 2020-10-20 | 2 | 已維修 | 橋台 | 2022-04-18 | 35103 |  | 1 | 6
92 | 2020-06-11 | 1 | 已維修 | 橋護欄 | 2022-04-18 | 35103 |  | 1 | 3
93 | 2020-10-20 | 1 | 已維修 | 引道路堤保護措施 | 2020-10-29 | 35103 |  | 1 | 3
94 | 2020-10-20 | 2 | 已維修 | 引道路堤保護措施 | 2020-10-29 | 35103 |  | 1 | 3
95 | 2020-10-20 | 2 | 已維修 | 橋台 | 2022-04-18 | 35103 |  | 1 | 6
1 | 2020-04-17 | 1 | 未維修 | 橋墩基礎 |  | 35105 | 大漢溪河川橋(南向) | 1 | 8
2 | 2020-04-17 | 1 | 未維修 | 橋墩基礎 |  | 35105 |  | 1 | 8
3 | 2020-04-17 | 1 | 未維修 | 橋墩基礎 |  | 35105 |  | 1 | 8
4 | 2020-04-17 | 1 | 未維修 | 其他 |  | 35105 |  | 1 | 1
5 | 2020-04-17 | 2 | 未維修 | 橋墩基礎 |  | 35105 |  | 2 | 8
6 | 2020-04-17 | 1 | 未維修 | 橋墩基礎 |  | 35105 |  | 1 | 8
7 | 2020-04-17 | 1 | 未維修 | 橋墩基礎 |  | 35105 |  | 1 | 8
8 | 2020-04-17 | 1 | 未維修 | 橋墩基礎 |  | 35105 |  | 1 | 8
9 | 2020-04-17 | 1 | 未維修 | 橋墩基礎 |  | 35105 |  | 1 | 8
10 | 2020-04-17 | 2 | 未維修 | 橋墩／橋基保護設施 |  | 35105 |  | 2 | 6
11 | 2020-04-17 | 2 | 未維修 | 護床工 |  | 35105 |  | 2 | 1
12 | 2020-04-17 | 1 | 未維修 | 橋護欄 |  | 35105 |  | 1 | 3
13 | 2020-04-17 | 1 | 未維修 | 橋護欄 |  | 35105 |  | 1 | 3
14 | 2020-04-17 | 1 | 未維修 | 橋墩／帽梁 |  | 35105 |  | 1 | 7
15 | 2020-04-17 | 1 | 未維修 | 防落設施 |  | 35105 |  | 1 | 5
16 | 2020-04-17 | 1 | 未維修 | 橋墩／橋基保護設施 |  | 35105 |  | 1 | 6
17 | 2020-04-17 | 1 | 未維修 | 橋面板 |  | 35105 |  | 1 | 7
18 | 2020-04-17 | 1 | 未維修 | 主梁 |  | 35105 |  | 1 | 8
19 | 2020-04-17 | 1 | 未維修 | 主梁 |  | 35105 |  | 1 | 8
20 | 2020-04-17 | 1 | 未維修 | 主梁 |  | 35105 |  | 1 | 8
21 | 2020-04-17 | 1 | 未維修 | 主梁 |  | 35105 |  | 1 | 8
22 | 2020-04-17 | 1 | 未維修 | 主梁 |  | 35105 |  | 1 | 8
23 | 2020-04-17 | 1 | 未維修 | 主梁 |  | 35105 |  | 1 | 8
24 | 2020-04-17 | 1 | 未維修 | 主梁 |  | 35105 |  | 1 | 8
25 | 2020-04-17 | 1 | 未維修 | 主梁 |  | 35105 |  | 1 | 8
26 | 2020-04-17 | 1 | 未維修 | 主梁 |  | 35105 |  | 1 | 8
27 | 2020-04-17 | 1 | 未維修 | 主梁 |  | 35105 |  | 1 | 8
28 | 2020-04-17 | 1 | 未維修 | 橋護欄 |  | 35105 |  | 1 | 3
29 | 2020-04-17 | 1 | 未維修 | 橋護欄 |  | 35105 |  | 1 | 3
30 | 2020-04-17 | 1 | 未維修 | 翼牆／擋土牆 |  | 35105 |  | 1 | 5
31 | 2020-04-17 | 1 | 未維修 | 橋護欄 |  | 35105 |  | 1 | 3
32 | 2020-04-17 | 1 | 未維修 | 橋護欄 |  | 35105 |  | 1 | 3
33 | 2020-04-17 | 1 | 未維修 | 橋墩／帽梁 |  | 35105 |  | 1 | 7
34 | 2020-04-17 | 1 | 未維修 | 橋墩／帽梁 |  | 35105 |  | 1 | 7
35 | 2020-04-17 | 1 | 未維修 | 橋面板 |  | 35105 |  | 1 | 7
36 | 2020-04-17 | 1 | 未維修 | 橋面板 |  | 35105 |  | 1 | 7
37 | 2020-04-17 | 1 | 未維修 | 橫隔梁 |  | 35105 |  | 1 | 6
38 | 2020-04-17 | 1 | 未維修 | 橫隔梁 |  | 35105 |  | 1 | 6
39 | 2020-04-17 | 1 | 未維修 | 主梁 |  | 35105 |  | 1 | 8
40 | 2020-04-17 | 1 | 未維修 | 主梁 |  | 35105 |  | 1 | 8
41 | 2020-04-17 | 1 | 未維修 | 主梁 |  | 35105 |  | 1 | 8
42 | 2020-04-17 | 1 | 未維修 | 主梁 |  | 35105 |  | 1 | 8
43 | 2020-04-17 | 1 | 未維修 | 主梁 |  | 35105 |  | 1 | 8
44 | 2020-04-17 | 1 | 未維修 | 橋護欄 |  | 35105 |  | 1 | 3
45 | 2020-04-17 | 1 | 未維修 | 橋護欄 |  | 35105 |  | 1 | 3
46 | 2020-04-17 | 1 | 未維修 | 橋墩／帽梁 |  | 35105 |  | 1 | 7
47 | 2020-04-17 | 1 | 未維修 | 橋墩／帽梁 |  | 35105 |  | 1 | 7
48 | 2020-04-17 | 1 | 未維修 | 橋墩／帽梁 |  | 35105 |  | 1 | 7
49 | 2020-04-17 | 1 | 未維修 | 橋墩／帽梁 |  | 35105 |  | 1 | 7
50 | 2020-04-17 | 1 | 未維修 | 橫隔梁 |  | 35105 |  | 1 | 6
51 | 2020-04-17 | 1 | 未維修 | 橫隔梁 |  | 35105 |  | 1 | 6
52 | 2020-04-17 | 1 | 未維修 | 橫隔梁 |  | 35105 |  | 1 | 6
53 | 2020-04-17 | 1 | 未維修 | 橫隔梁 |  | 35105 |  | 1 | 6
54 | 2020-04-17 | 1 | 未維修 | 主梁 |  | 35105 |  | 1 | 8
55 | 2020-04-17 | 1 | 未維修 | 主梁 |  | 35105 |  | 1 | 8
56 | 2020-04-17 | 1 | 未維修 | 橋護欄 |  | 35105 |  | 1 | 3
57 | 2020-04-17 | 2 | 未維修 | 橋護欄 |  | 35105 |  | 2 | 3
58 | 2020-04-17 | 1 | 未維修 | 橋墩／帽梁 |  | 35105 |  | 1 | 7
59 | 2020-04-17 | 1 | 未維修 | 橋面板 |  | 35105 |  | 1 | 7
60 | 2020-04-17 | 1 | 未維修 | 其他 |  | 35105 |  | 1 | 1
61 | 2020-04-17 | 1 | 未維修 | 橫隔梁 |  | 35105 |  | 1 | 6
62 | 2020-04-17 | 1 | 未維修 | 橫隔梁 |  | 35105 |  | 1 | 6
63 | 2020-04-17 | 1 | 未維修 | 主梁 |  | 35105 |  | 1 | 8
64 | 2020-04-17 | 1 | 未維修 | 主梁 |  | 35105 |  | 1 | 8
65 | 2020-04-17 | 1 | 未維修 | 主梁 |  | 35105 |  | 1 | 8
66 | 2020-04-17 | 1 | 未維修 | 主梁 |  | 35105 |  | 1 | 8
67 | 2020-04-17 | 1 | 未維修 | 主梁 |  | 35105 |  | 1 | 8
68 | 2020-04-17 | 1 | 未維修 | 主梁 |  | 35105 |  | 1 | 8
69 | 2020-04-17 | 1 | 未維修 | 橋台 |  | 35105 |  | 1 | 6
70 | 2020-04-17 | 1 | 未維修 | 橋護欄 |  | 35105 |  | 1 | 3
71 | 2020-04-17 | 1 | 未維修 | 橋護欄 |  | 35105 |  | 1 | 3
72 | 2020-04-17 | 1 | 未維修 | 橋護欄 |  | 35105 |  | 1 | 3
73 | 2020-04-17 | 1 | 已維修 | 橋墩／帽梁 | 2022-04-21 | 35105 |  | 1 | 7
74 | 2020-04-17 | 1 | 已維修 | 橋梁排水設施 | 2020-03-03 | 35105 |  | 1 | 4
75 | 2020-04-17 | 1 | 已維修 | 橋梁排水設施 | 2022-07-18 | 35105 |  | 1 | 4
76 | 2020-04-17 | 1 | 已維修 | 橋台 | 2022-07-11 | 35105 |  | 1 | 6
77 | 2020-04-17 | 1 | 已維修 | 橋台 | 2020-10-13 | 35105 |  | 1 | 6
78 | 2020-04-17 | 2 | 已維修 | 橋梁排水設施 | 2020-03-03 | 35105 |  | 1 | 4
1 | 2020-06-11 | 2 | 未維修 | 橋面板 |  | 35106 | 水尾溪排水橋(北向) | 2 | 7
2 | 2020-06-11 | 1 | 未維修 | 橋墩／帽梁 |  | 35106 |  | 1 | 7
3 | 2020-06-11 | 1 | 未維修 | 橋梁排水設施 |  | 35106 |  | 1 | 4
4 | 2020-06-11 | 1 | 未維修 | 橫隔梁 |  | 35106 |  | 1 | 6
5 | 2020-06-11 | 2 | 未維修 | 橋墩／帽梁 |  | 35106 |  | 2 | 7
6 | 2020-06-11 | 1 | 未維修 | 主梁 |  | 35106 |  | 1 | 8
7 | 2020-06-11 | 2 | 未維修 | 橋面板 |  | 35106 |  | 2 | 7
8 | 2020-06-11 | 2 | 未維修 | 橋墩／帽梁 |  | 35106 |  | 2 | 7
9 | 2020-06-11 | 1 | 未維修 | 河道 |  | 35106 |  | 1 | 4
10 | 2020-06-11 | 1 | 未維修 | 橋面板 |  | 35106 |  | 1 | 7
11 | 2020-06-11 | 2 | 未維修 | 橋台 |  | 35106 |  | 2 | 6
12 | 2020-06-11 | 2 | 未維修 | 橋墩／帽梁 |  | 35106 |  | 2 | 7
13 | 2020-06-11 | 1 | 未維修 | 引道路堤 |  | 35106 |  | 1 | 3
14 | 2020-06-11 | 1 | 未維修 | 橋梁排水設施 |  | 35106 |  | 1 | 4
15 | 2020-06-11 | 2 | 未維修 | 橋台 |  | 35106 |  | 2 | 6
16 | 2020-06-11 | 1 | 未維修 | 橋台 |  | 35106 |  | 1 | 6
17 | 2020-06-11 | 1 | 未維修 | 橋台 |  | 35106 |  | 1 | 6
18 | 2020-06-11 | 1 | 未維修 | 橋台 |  | 35106 |  | 1 | 6
19 | 2020-06-11 | 2 | 未維修 | 橋台 |  | 35106 |  | 2 | 6
20 | 2020-06-11 | 1 | 未維修 | 支承／支承墊／阻尼裝置 |  | 35106 |  | 1 | 5
21 | 2020-06-11 | 1 | 未維修 | 主梁 |  | 35106 |  | 1 | 8
22 | 2020-06-11 | 1 | 未維修 | 主梁 |  | 35106 |  | 1 | 8
23 | 2020-06-11 | 1 | 未維修 | 主梁 |  | 35106 |  | 1 | 8
24 | 2020-06-11 | 1 | 未維修 | 主梁 |  | 35106 |  | 1 | 8
25 | 2020-06-11 | 1 | 未維修 | 橫隔梁 |  | 35106 |  | 1 | 6
26 | 2020-06-11 | 1 | 未維修 | 主梁 |  | 35106 |  | 1 | 8
27 | 2020-06-11 | 1 | 未維修 | 主梁 |  | 35106 |  | 1 | 8
28 | 2020-06-11 | 1 | 未維修 | 主梁 |  | 35106 |  | 1 | 8
29 | 2020-06-11 | 1 | 未維修 | 主梁 |  | 35106 |  | 1 | 8
30 | 2020-06-11 | 1 | 未維修 | 橋台 |  | 35106 |  | 1 | 6
31 | 2020-06-11 | 1 | 未維修 | 防落設施 |  | 35106 |  | 1 | 5
32 | 2020-06-11 | 1 | 未維修 | 橋面板 |  | 35106 |  | 1 | 7
33 | 2020-06-11 | 1 | 未維修 | 主梁 |  | 35106 |  | 1 | 8
34 | 2020-06-11 | 1 | 未維修 | 橫隔梁 |  | 35106 |  | 1 | 6
35 | 2020-06-11 | 1 | 未維修 | 主梁 |  | 35106 |  | 1 | 8
36 | 2020-06-11 | 1 | 未維修 | 主梁 |  | 35106 |  | 1 | 8
37 | 2020-06-11 | 1 | 未維修 | 橋面板 |  | 35106 |  | 1 | 7
38 | 2020-06-11 | 1 | 未維修 | 主梁 |  | 35106 |  | 1 | 8
39 | 2020-06-11 | 1 | 未維修 | 主梁 |  | 35106 |  | 1 | 8
40 | 2020-06-11 | 1 | 未維修 | 支承／支承墊／阻尼裝置 |  | 35106 |  | 1 | 5
41 | 2020-06-11 | 1 | 未維修 | 橋台 |  | 35106 |  | 1 | 6
42 | 2020-06-11 | 1 | 未維修 | 橋護欄 |  | 35106 |  | 1 | 3
43 | 2020-06-11 | 1 | 未維修 | 橋墩／帽梁 |  | 35106 |  | 1 | 7
44 | 2020-06-11 | 1 | 未維修 | 主梁 |  | 35106 |  | 1 | 8
45 | 2020-06-11 | 1 | 未維修 | 主梁 |  | 35106 |  | 1 | 8
46 | 2020-06-11 | 1 | 未維修 | 主梁 |  | 35106 |  | 1 | 8
47 | 2020-06-11 | 1 | 未維修 | 主梁 |  | 35106 |  | 1 | 8
48 | 2020-06-11 | 1 | 未維修 | 主梁 |  | 35106 |  | 1 | 8
49 | 2020-06-11 | 1 | 未維修 | 主梁 |  | 35106 |  | 1 | 8
50 | 2020-06-11 | 1 | 未維修 | 橫隔梁 |  | 35106 |  | 1 | 6
51 | 2020-06-11 | 1 | 未維修 | 防落設施 |  | 35106 |  | 1 | 5
52 | 2020-06-11 | 1 | 未維修 | 防落設施 |  | 35106 |  | 1 | 5
53 | 2020-06-11 | 1 | 未維修 | 支承／支承墊／阻尼裝置 |  | 35106 |  | 1 | 5
54 | 2020-06-11 | 1 | 未維修 | 防落設施 |  | 35106 |  | 1 | 5
55 | 2020-06-11 | 1 | 未維修 | 橋台 |  | 35106 |  | 1 | 6
56 | 2020-06-11 | 1 | 未維修 | 防落設施 |  | 35106 |  | 1 | 5
57 | 2020-06-11 | 1 | 未維修 | 橋墩／帽梁 |  | 35106 |  | 1 | 7
58 | 2020-06-11 | 1 | 未維修 | 主梁 |  | 35106 |  | 1 | 8
59 | 2020-06-11 | 1 | 未維修 | 橫隔梁 |  | 35106 |  | 1 | 6
60 | 2020-06-11 | 1 | 未維修 | 主梁 |  | 35106 |  | 1 | 8
61 | 2020-06-11 | 1 | 未維修 | 主梁 |  | 35106 |  | 1 | 8
62 | 2020-06-11 | 1 | 未維修 | 主梁 |  | 35106 |  | 1 | 8
63 | 2020-06-11 | 1 | 未維修 | 主梁 |  | 35106 |  | 1 | 8
64 | 2020-06-11 | 1 | 未維修 | 橋墩／帽梁 |  | 35106 |  | 1 | 7
65 | 2020-06-11 | 1 | 未維修 | 引道路堤保護措施 |  | 35106 |  | 1 | 3
66 | 2020-06-11 | 2 | 未維修 | 引道路堤保護措施 |  | 35106 |  | 2 | 3
67 | 2020-06-11 | 1 | 已維修 | 橋墩／帽梁 | 2020-11-27 | 35106 |  | 1 | 7
68 | 2020-06-11 | 1 | 已維修 | 橋台 | 2022-01-07 | 35106 |  | 1 | 6
69 | 2020-06-11 | 1 | 已維修 | 橋台 | 2022-06-01 | 35106 |  | 1 | 6
70 | 2020-06-11 | 1 | 已維修 | 橋台 | 2022-01-07 | 35106 |  | 1 | 6
71 | 2020-06-11 | 1 | 已維修 | 橋護欄 | 2022-06-01 | 35106 |  | 1 | 3
72 | 2020-06-11 | 1 | 已維修 | 主梁 |  | 35106 |  | 1 | 8
73 | 2020-06-11 | 1 | 已維修 | 伸縮縫 | 2021-11-08 | 35106 |  | 1 | 6
74 | 2020-06-11 | 1 | 已維修 | 引道路堤保護措施 | 2020-11-26 | 35106 |  | 1 | 3
75 | 2020-06-11 | 1 | 已維修 | 伸縮縫 | 2021-11-08 | 35106 |  | 1 | 6
76 | 2020-06-11 | 2 | 已維修 | 引道路堤保護措施 | 2020-11-26 | 35106 |  | 1 | 3
77 | 2020-06-11 | 1 | 已維修 | 其他 | 2020-11-26 | 35106 |  | 1 | 1
78 | 2020-06-11 | 2 | 已維修 | 橋台 | 2020-11-26 | 35106 |  | 1 | 6
79 | 2020-06-11 | 1 | 已維修 | 引道路堤保護措施 | 2020-11-26 | 35106 |  | 1 | 3
80 | 2020-06-11 | 2 | 已維修 | 橋墩／帽梁 | 2022-06-01 | 35106 |  | 1 | 7
81 | 2020-06-11 | 1 | 已維修 | 翼牆／擋土牆 | 2020-11-27 | 35106 |  | 1 | 5
82 | 2020-06-11 | 2 | 已維修 | 其他 | 2020-11-26 | 35106 |  | 1 | 1
83 | 2020-06-11 | 1 | 已維修 | 引道路堤保護措施 | 2020-11-26 | 35106 |  | 1 | 3
1 | 2020-07-05 | 1 | 未維修 | 引道路堤護欄 |  | 35107 | 新竹系統交流道匝道A(三)跨越橋 | 1 | 2
2 | 2020-07-05 | 1 | 未維修 | 翼牆／擋土牆 |  | 35107 |  | 1 | 5
3 | 2020-07-05 | 1 | 未維修 | 主梁 |  | 35107 |  | 1 | 8
4 | 2020-07-05 | 1 | 未維修 | 其他 |  | 35107 |  | 1 | 1
5 | 2020-07-05 | 1 | 未維修 | 引道路堤保護措施 |  | 35107 |  | 1 | 3
6 | 2020-07-05 | 1 | 未維修 | 其他 |  | 35107 |  | 1 | 1
7 | 2020-07-05 | 1 | 未維修 | 引道路堤護欄 |  | 35107 |  | 1 | 2
8 | 2020-07-05 | 1 | 未維修 | 引道路堤保護措施 |  | 35107 |  | 1 | 3
9 | 2020-07-05 | 1 | 未維修 | 橋台 |  | 35107 |  | 1 | 6
10 | 2020-07-05 | 1 | 未維修 | 主梁 |  | 35107 |  | 1 | 8
11 | 2020-07-05 | 1 | 已維修 | 伸縮縫 | 2020-06-04 | 35107 |  | 1 | 6
1 | 2020-07-07 | 1 | 未維修 | 主梁 |  | 35108 | 崎林路高架橋(雙林路)南向 | 1 | 8
2 | 2020-07-07 | 1 | 未維修 | 主梁 |  | 35108 |  | 1 | 8
3 | 2020-07-07 | 1 | 未維修 | 橋墩／帽梁 |  | 35108 |  | 1 | 7
4 | 2020-07-07 | 1 | 未維修 | 主梁 |  | 35108 |  | 1 | 8
5 | 2020-07-07 | 1 | 未維修 | 橋面板 |  | 35108 |  | 1 | 7
6 | 2020-07-07 | 1 | 未維修 | 引道路堤護欄 |  | 35108 |  | 1 | 2
7 | 2020-07-07 | 2 | 未維修 | 引道路堤保護措施 |  | 35108 |  | 2 | 3
8 | 2020-07-07 | 1 | 未維修 | 橋梁排水設施 |  | 35108 |  | 1 | 4
9 | 2020-07-07 | 1 | 未維修 | 橋墩／帽梁 |  | 35108 |  | 1 | 7
10 | 2020-07-07 | 1 | 未維修 | 橋墩／帽梁 |  | 35108 |  | 1 | 7
11 | 2020-07-07 | 1 | 未維修 | 橋墩／帽梁 |  | 35108 |  | 1 | 7
12 | 2020-07-07 | 1 | 未維修 | 主梁 |  | 35108 |  | 1 | 8
13 | 2020-07-07 | 1 | 未維修 | 主梁 |  | 35108 |  | 1 | 8
14 | 2020-07-07 | 1 | 未維修 | 主梁 |  | 35108 |  | 1 | 8
15 | 2020-07-07 | 1 | 未維修 | 伸縮縫 |  | 35108 |  | 1 | 6
16 | 2020-07-07 | 1 | 未維修 | 橋護欄 |  | 35108 |  | 1 | 3
17 | 2020-07-07 | 1 | 未維修 | 橋護欄 |  | 35108 |  | 1 | 3
18 | 2020-07-07 | 1 | 未維修 | 橋護欄 |  | 35108 |  | 1 | 3
19 | 2020-07-07 | 1 | 未維修 | 橋墩／帽梁 |  | 35108 |  | 1 | 7
20 | 2020-07-07 | 1 | 未維修 | 橋墩／帽梁 |  | 35108 |  | 1 | 7
21 | 2020-07-07 | 1 | 未維修 | 主梁 |  | 35108 |  | 1 | 8
22 | 2020-07-07 | 1 | 未維修 | 主梁 |  | 35108 |  | 1 | 8
23 | 2020-07-07 | 1 | 未維修 | 主梁 |  | 35108 |  | 1 | 8
24 | 2020-07-07 | 1 | 未維修 | 主梁 |  | 35108 |  | 1 | 8
25 | 2020-07-07 | 1 | 未維修 | 主梁 |  | 35108 |  | 1 | 8
26 | 2020-07-07 | 1 | 未維修 | 主梁 |  | 35108 |  | 1 | 8
27 | 2020-07-07 | 1 | 未維修 | 主梁 |  | 35108 |  | 1 | 8
28 | 2020-07-07 | 1 | 未維修 | 主梁 |  | 35108 |  | 1 | 8
29 | 2020-07-07 | 1 | 未維修 | 其他 |  | 35108 |  | 1 | 1
30 | 2020-07-07 | 1 | 未維修 | 其他 |  | 35108 |  | 1 | 1
31 | 2020-07-07 | 1 | 已維修 | 橋墩／帽梁 | 2022-04-15 | 35108 |  | 1 | 7
32 | 2020-07-07 | 1 | 已維修 | 引道路堤保護措施 |  | 35108 |  | 1 | 3
33 | 2020-07-07 | 1 | 已維修 | 引道路堤保護措施 |  | 35108 |  | 1 | 3
34 | 2020-07-07 | 2 | 已維修 | 橋梁排水設施 | 2020-03-05 | 35108 |  | 1 | 4
1 | 2020-07-04 | 1 | 未維修 | 引道路堤護欄 |  | 35109 | 新竹系統交流道匝道E排水橋 | 1 | 2
2 | 2020-07-04 | 2 | 未維修 | 防落設施 |  | 35109 |  | 2 | 5
3 | 2020-07-04 | 1 | 未維修 | 主梁 |  | 35109 |  | 1 | 8
4 | 2020-07-04 | 1 | 未維修 | 其他 |  | 35109 |  | 1 | 1
5 | 2020-07-04 | 1 | 未維修 | 引道路堤 |  | 35109 |  | 1 | 3
6 | 2020-07-04 | 2 | 未維修 | 引道路堤保護措施 |  | 35109 |  | 2 | 3
7 | 2020-07-04 | 2 | 未維修 | 引道路堤保護措施 |  | 35109 |  | 2 | 3
8 | 2020-07-04 | 1 | 未維修 | 河道 |  | 35109 |  | 1 | 4
9 | 2020-07-04 | 1 | 未維修 | 翼牆／擋土牆 |  | 35109 |  | 1 | 5
10 | 2020-07-04 | 2 | 未維修 | 橋梁排水設施 |  | 35109 |  | 2 | 4
11 | 2020-07-04 | 1 | 未維修 | 橋護欄 |  | 35109 |  | 1 | 3
12 | 2020-07-04 | 1 | 未維修 | 伸縮縫 |  | 35109 |  | 1 | 6
13 | 2020-07-04 | 1 | 未維修 | 伸縮縫 |  | 35109 |  | 1 | 6
14 | 2020-07-04 | 1 | 未維修 | 主梁 |  | 35109 |  | 1 | 8
15 | 2020-07-04 | 1 | 未維修 | 橋墩／帽梁 |  | 35109 |  | 1 | 7
16 | 2020-07-04 | 1 | 未維修 | 主梁 |  | 35109 |  | 1 | 8
17 | 2020-07-04 | 1 | 未維修 | 其他 |  | 35109 |  | 1 | 1
18 | 2020-07-04 | 1 | 未維修 | 其他 |  | 35109 |  | 1 | 1
1 | 2020-07-16 | 1 | 未維修 | 橋護欄 |  | 35110 | 寶山二號跨越橋(雙向) | 1 | 3
2 | 2020-07-16 | 1 | 未維修 | 主梁 |  | 35110 |  | 1 | 8
3 | 2020-07-16 | 1 | 未維修 | 其他 |  | 35110 |  | 1 | 1
4 | 2020-07-16 | 1 | 未維修 | 引道路堤護欄 |  | 35110 |  | 1 | 2
5 | 2020-07-16 | 1 | 未維修 | 橋台 |  | 35110 |  | 1 | 6
6 | 2020-07-16 | 1 | 未維修 | 主梁 |  | 35110 |  | 1 | 8
7 | 2020-07-16 | 1 | 未維修 | 其他 |  | 35110 |  | 1 | 1
8 | 2020-07-16 | 1 | 未維修 | 引道路堤保護措施 |  | 35110 |  | 1 | 3
9 | 2020-07-16 | 1 | 已維修 | 橋梁排水設施 | 2020-12-26 | 35110 |  | 1 | 4
1 | 2020-07-17 | 1 | 未維修 | 引道路堤保護措施 |  | 35111 | 大湳三號跨越橋(雙向) | 1 | 3
2 | 2020-07-17 | 1 | 未維修 | 橋台 |  | 35111 |  | 1 | 6
3 | 2020-07-17 | 1 | 未維修 | 橋台 |  | 35111 |  | 1 | 6
4 | 2020-07-17 | 1 | 未維修 | 主梁 |  | 35111 |  | 1 | 8
5 | 2020-07-17 | 2 | 未維修 | 伸縮縫 |  | 35111 |  | 2 | 6
6 | 2020-07-17 | 1 | 未維修 | 引道路堤保護措施 |  | 35111 |  | 1 | 3
7 | 2020-07-17 | 2 | 未維修 | 橋台 |  | 35111 |  | 2 | 6
8 | 2020-07-17 | 1 | 未維修 | 其他 |  | 35111 |  | 1 | 1
9 | 2020-07-17 | 1 | 未維修 | 其他 |  | 35111 |  | 1 | 1
10 | 2020-07-17 | 1 | 未維修 | 引道路堤 |  | 35111 |  | 1 | 3
11 | 2020-07-17 | 1 | 未維修 | 引道路堤護欄 |  | 35111 |  | 1 | 2
12 | 2020-07-17 | 2 | 未維修 | 橋台 |  | 35111 |  | 2 | 6
13 | 2020-07-17 | 1 | 未維修 | 引道路堤 |  | 35111 |  | 1 | 3
14 | 2020-07-17 | 1 | 已維修 | 橋梁排水設施 | 2020-12-11 | 35111 |  | 1 | 4
1 | 2020-07-08 | 1 | 未維修 | 防落設施 |  | 35112 | 大湳二號跨越橋(雙向) | 1 | 5
2 | 2020-07-08 | 1 | 未維修 | 引道路堤保護措施 |  | 35112 |  | 1 | 3
3 | 2020-07-08 | 1 | 未維修 | 橋護欄 |  | 35112 |  | 1 | 3
4 | 2020-07-08 | 1 | 未維修 | 橋台 |  | 35112 |  | 1 | 6
5 | 2020-07-08 | 1 | 未維修 | 橋台 |  | 35112 |  | 1 | 6
6 | 2020-07-08 | 1 | 未維修 | 引道路堤保護措施 |  | 35112 |  | 1 | 3
7 | 2020-07-08 | 1 | 未維修 | 主梁 |  | 35112 |  | 1 | 8
8 | 2020-07-08 | 1 | 未維修 | 其他 |  | 35112 |  | 1 | 1
9 | 2020-07-08 | 2 | 未維修 | 其他 |  | 35112 |  | 2 | 1
10 | 2020-07-08 | 2 | 已維修 | 橋梁排水設施 | 2020-12-11 | 35112 |  | 1 | 4
11 | 2020-07-08 | 1 | 已維修 | 橋護欄 | 2022-09-15 | 35112 |  | 1 | 3
12 | 2020-07-08 | 2 | 已維修 | 伸縮縫 | 2021-01-27 | 35112 |  | 1 | 6
13 | 2020-07-08 | 2 | 已維修 | 伸縮縫 | 2021-01-27 | 35112 |  | 1 | 6
1 | 2020-07-05 | 2 | 未維修 | 引道路堤保護措施 |  | 35113 | 新竹系統交流道匝道G排水橋 | 2 | 3
2 | 2020-07-05 | 1 | 未維修 | 橋台 |  | 35113 |  | 1 | 6
3 | 2020-07-05 | 1 | 未維修 | 橋台 |  | 35113 |  | 1 | 6
4 | 2020-07-05 | 1 | 未維修 | 伸縮縫 |  | 35113 |  | 1 | 6
5 | 2020-07-05 | 2 | 未維修 | 防落設施 |  | 35113 |  | 2 | 5
6 | 2020-07-05 | 1 | 未維修 | 主梁 |  | 35113 |  | 1 | 8
7 | 2020-07-05 | 1 | 未維修 | 主梁 |  | 35113 |  | 1 | 8
8 | 2020-07-05 | 1 | 未維修 | 橋台 |  | 35113 |  | 1 | 6
9 | 2020-07-05 | 1 | 未維修 | 橋台 |  | 35113 |  | 1 | 6
10 | 2020-07-05 | 1 | 未維修 | 伸縮縫 |  | 35113 |  | 1 | 6
11 | 2020-07-05 | 1 | 未維修 | 防落設施 |  | 35113 |  | 1 | 5
12 | 2020-07-05 | 1 | 未維修 | 主梁 |  | 35113 |  | 1 | 8
13 | 2020-07-05 | 1 | 未維修 | 河道 |  | 35113 |  | 1 | 4
14 | 2020-07-05 | 1 | 未維修 | 橋墩／帽梁 |  | 35113 |  | 1 | 7
15 | 2020-07-05 | 1 | 未維修 | 引道路堤保護措施 |  | 35113 |  | 1 | 3
16 | 2020-07-05 | 1 | 未維修 | 翼牆／擋土牆 |  | 35113 |  | 1 | 5
17 | 2020-07-05 | 1 | 未維修 | 翼牆／擋土牆 |  | 35113 |  | 1 | 5
18 | 2020-07-05 | 1 | 未維修 | 橋梁排水設施 |  | 35113 |  | 1 | 4
19 | 2020-07-05 | 1 | 未維修 | 其他 |  | 35113 |  | 1 | 1
20 | 2020-07-05 | 1 | 未維修 | 其他 |  | 35113 |  | 1 | 1
21 | 2020-07-05 | 1 | 未維修 | 其他 |  | 35113 |  | 1 | 1
22 | 2020-07-05 | 1 | 未維修 | 其他 |  | 35113 |  | 1 | 1
1 | 2020-07-04 | 1 | 未維修 | 防落設施 |  | 35114 | 新竹系統交流道匝道A(一)跨越橋 | 1 | 5
2 | 2020-07-04 | 1 | 未維修 | 橫隔梁 |  | 35114 |  | 1 | 6
3 | 2020-07-04 | 1 | 未維修 | 橋台 |  | 35114 |  | 1 | 6
4 | 2020-07-04 | 1 | 未維修 | 橋台 |  | 35114 |  | 1 | 6
5 | 2020-07-04 | 1 | 未維修 | 主梁 |  | 35114 |  | 1 | 8
6 | 2020-07-04 | 1 | 未維修 | 橫隔梁 |  | 35114 |  | 1 | 6
7 | 2020-07-04 | 1 | 未維修 | 其他 |  | 35114 |  | 1 | 1
8 | 2020-07-04 | 1 | 未維修 | 其他 |  | 35114 |  | 1 | 1
9 | 2020-07-04 | 1 | 未維修 | 其他 |  | 35114 |  | 1 | 1
10 | 2020-07-04 | 1 | 未維修 | 主梁 |  | 35114 |  | 1 | 8
11 | 2020-07-04 | 1 | 未維修 | 引道路堤保護措施 |  | 35114 |  | 1 | 3
12 | 2020-07-04 | 1 | 未維修 | 橋梁排水設施 |  | 35114 |  | 1 | 4
13 | 2020-07-04 | 1 | 未維修 | 引道路堤保護措施 |  | 35114 |  | 1 | 3
14 | 2020-07-04 | 1 | 未維修 | 主梁 |  | 35114 |  | 1 | 8
15 | 2020-07-04 | 1 | 已維修 | 橋護欄 | 2022-06-17 | 35114 |  | 1 | 3
16 | 2020-07-04 | 1 | 已維修 | 伸縮縫 | 2020-06-03 | 35114 |  | 1 | 6
17 | 2020-07-04 | 1 | 已維修 | 伸縮縫 | 2020-06-03 | 35114 |  | 1 | 6
18 | 2020-07-04 | 1 | 已維修 | 伸縮縫 | 2020-06-03 | 35114 |  | 1 | 6
1 | 2020-07-24 | 1 | 未維修 | 橋台 |  | 35116 | 客雅溪橋(二)(北向) | 1 | 6
2 | 2020-07-24 | 1 | 未維修 | 橋台 |  | 35116 |  | 1 | 6
3 | 2020-07-24 | 1 | 未維修 | 伸縮縫 |  | 35116 |  | 1 | 6
4 | 2020-07-24 | 2 | 未維修 | 橋墩／帽梁 |  | 35116 |  | 2 | 7
5 | 2020-07-24 | 1 | 未維修 | 橋面板 |  | 35116 |  | 1 | 7
6 | 2020-07-24 | 1 | 未維修 | 橋梁排水設施 |  | 35116 |  | 1 | 4
7 | 2020-07-24 | 2 | 未維修 | 橋護欄 |  | 35116 |  | 2 | 3
8 | 2020-07-24 | 1 | 未維修 | 橋護欄 |  | 35116 |  | 1 | 3
9 | 2020-07-24 | 2 | 未維修 | 橫隔梁 |  | 35116 |  | 2 | 6
10 | 2020-07-24 | 2 | 未維修 | 橫隔梁 |  | 35116 |  | 2 | 6
11 | 2020-07-24 | 2 | 未維修 | 引道路堤 |  | 35116 |  | 2 | 3
12 | 2020-07-24 | 2 | 未維修 | 橋墩／帽梁 |  | 35116 |  | 2 | 7
13 | 2020-07-24 | 2 | 未維修 | 橋面板 |  | 35116 |  | 2 | 7
14 | 2020-07-24 | 1 | 未維修 | 其他 |  | 35116 |  | 1 | 1
15 | 2020-07-24 | 1 | 未維修 | 引道路堤護欄 |  | 35116 |  | 1 | 2
16 | 2020-07-24 | 2 | 未維修 | 引道路堤保護措施 |  | 35116 |  | 2 | 3
17 | 2020-07-24 | 1 | 未維修 | 引道路堤保護措施 |  | 35116 |  | 1 | 3
18 | 2020-07-24 | 1 | 未維修 | 引道路堤保護措施 |  | 35116 |  | 1 | 3
19 | 2020-07-24 | 2 | 未維修 | 翼牆／擋土牆 |  | 35116 |  | 2 | 5
20 | 2020-07-24 | 2 | 已維修 | 橋台 |  | 35116 |  | 1 | 6
1 | 2020-07-23 | 1 | 未維修 | 橋護欄 |  | 35160 | 埔頂里跨越橋 | 1 | 3
2 | 2020-07-23 | 1 | 未維修 | 主梁 |  | 35160 |  | 1 | 8
3 | 2020-07-23 | 1 | 未維修 | 主梁 |  | 35160 |  | 1 | 8
4 | 2020-07-23 | 2 | 未維修 | 引道路堤 |  | 35160 |  | 2 | 3
5 | 2020-07-23 | 2 | 未維修 | 伸縮縫 |  | 35160 |  | 2 | 6
6 | 2020-07-23 | 1 | 未維修 | 橋護欄 |  | 35160 |  | 1 | 3
7 | 2020-07-23 | 1 | 未維修 | 其他 |  | 35160 |  | 1 | 1
8 | 2020-07-23 | 1 | 未維修 | 引道路堤 |  | 35160 |  | 1 | 3
9 | 2020-07-23 | 1 | 未維修 | 引道路堤 |  | 35160 |  | 1 | 3
10 | 2020-07-23 | 1 | 未維修 | 引道路堤護欄 |  | 35160 |  | 1 | 2
11 | 2020-07-23 | 1 | 未維修 | 引道路堤護欄 |  | 35160 |  | 1 | 2
12 | 2020-07-23 | 1 | 未維修 | 橋護欄 |  | 35160 |  | 1 | 3
13 | 2020-07-23 | 1 | 未維修 | 伸縮縫 |  | 35160 |  | 1 | 6
14 | 2020-07-23 | 1 | 未維修 | 伸縮縫 |  | 35160 |  | 1 | 6
15 | 2020-07-23 | 2 | 未維修 | 伸縮縫 |  | 35160 |  | 2 | 6
16 | 2020-07-23 | 1 | 未維修 | 橋護欄 |  | 35160 |  | 1 | 3
17 | 2020-07-23 | 1 | 未維修 | 伸縮縫 |  | 35160 |  | 1 | 6
18 | 2020-07-23 | 1 | 未維修 | 伸縮縫 |  | 35160 |  | 1 | 6
19 | 2020-07-23 | 1 | 未維修 | 橋面板 |  | 35160 |  | 1 | 7
20 | 2020-07-23 | 2 | 已維修 | 橋梁排水設施 | 2021-01-07 | 35160 |  | 1 | 4
1 | 2020-07-24 | 1 | 未維修 | 引道路堤護欄 |  | 35161 | 新安路跨越橋 | 1 | 2
2 | 2020-07-24 | 1 | 未維修 | 橋護欄 |  | 35161 |  | 1 | 3
3 | 2020-07-24 | 1 | 未維修 | 主梁 |  | 35161 |  | 1 | 8
4 | 2020-07-24 | 1 | 未維修 | 橋面板 |  | 35161 |  | 1 | 7
5 | 2020-07-24 | 2 | 未維修 | 橋台 |  | 35161 |  | 2 | 6
6 | 2020-07-24 | 1 | 未維修 | 主梁 |  | 35161 |  | 1 | 8
7 | 2020-07-24 | 1 | 未維修 | 主梁 |  | 35161 |  | 1 | 8
8 | 2020-07-24 | 1 | 未維修 | 橋面板 |  | 35161 |  | 1 | 7
9 | 2020-07-24 | 2 | 未維修 | 伸縮縫 |  | 35161 |  | 2 | 6
10 | 2020-07-24 | 2 | 未維修 | 伸縮縫 |  | 35161 |  | 2 | 6
11 | 2020-07-24 | 2 | 未維修 | 伸縮縫 |  | 35161 |  | 2 | 6
12 | 2020-07-24 | 1 | 未維修 | 翼牆／擋土牆 |  | 35161 |  | 1 | 5
13 | 2020-07-24 | 1 | 未維修 | 主梁 |  | 35161 |  | 1 | 8
14 | 2020-07-24 | 1 | 未維修 | 主梁 |  | 35161 |  | 1 | 8
15 | 2020-07-24 | 2 | 未維修 | 橋梁排水設施 |  | 35161 |  | 2 | 4
16 | 2020-07-24 | 2 | 未維修 | 橋梁排水設施 |  | 35161 |  | 2 | 4
17 | 2020-07-24 | 2 | 未維修 | 橋墩／帽梁 |  | 35161 |  | 2 | 7
18 | 2020-07-24 | 1 | 未維修 | 主梁 |  | 35161 |  | 1 | 8
19 | 2020-07-24 | 2 | 未維修 | 引道路堤保護措施 |  | 35161 |  | 2 | 3
20 | 2020-07-24 | 1 | 未維修 | 主梁 |  | 35161 |  | 1 | 8
21 | 2020-07-24 | 3 | 已維修 | 主梁 | 2020-12-19 | 35161 |  | 1 | 8
1 | 2020-07-23 | 1 | 未維修 | 橋護欄 |  | 35162 | 跨越橋096486 | 1 | 3
2 | 2020-07-23 | 1 | 未維修 | 主梁 |  | 35162 |  | 1 | 8
3 | 2020-07-23 | 2 | 未維修 | 橋台 |  | 35162 |  | 2 | 6
4 | 2020-07-23 | 2 | 未維修 | 橋台 |  | 35162 |  | 2 | 6
5 | 2020-07-23 | 1 | 未維修 | 橋台 |  | 35162 |  | 1 | 6
6 | 2020-07-23 | 1 | 未維修 | 橋面板 |  | 35162 |  | 1 | 7
7 | 2020-07-23 | 2 | 未維修 | 支承／支承墊／阻尼裝置 |  | 35162 |  | 2 | 5
8 | 2020-07-23 | 1 | 未維修 | 主梁 |  | 35162 |  | 1 | 8
9 | 2020-07-23 | 1 | 未維修 | 主梁 |  | 35162 |  | 1 | 8
10 | 2020-07-23 | 1 | 未維修 | 橋面板 |  | 35162 |  | 1 | 7
11 | 2020-07-23 | 1 | 未維修 | 橋台 |  | 35162 |  | 1 | 6
1 | 2020-07-23 | 2 | 未維修 | 引道路堤保護措施 |  | 35163 | 園區二路跨越橋 | 2 | 3
2 | 2020-07-23 | 1 | 未維修 | 橫隔梁 |  | 35163 |  | 1 | 6
3 | 2020-07-23 | 2 | 未維修 | 主梁 |  | 35163 |  | 2 | 8
4 | 2020-07-23 | 1 | 未維修 | 主梁 |  | 35163 |  | 1 | 8
5 | 2020-07-23 | 1 | 未維修 | 主梁 |  | 35163 |  | 1 | 8
6 | 2020-07-23 | 1 | 未維修 | 引道路堤保護措施 |  | 35163 |  | 1 | 3
7 | 2020-07-23 | 2 | 未維修 | 翼牆／擋土牆 |  | 35163 |  | 2 | 5
8 | 2020-07-23 | 1 | 未維修 | 橋面板 |  | 35163 |  | 1 | 7
9 | 2020-07-23 | 1 | 未維修 | 橋護欄 |  | 35163 |  | 1 | 3
10 | 2020-07-23 | 2 | 未維修 | 橋墩／帽梁 |  | 35163 |  | 2 | 7
11 | 2020-07-23 | 2 | 未維修 | 橋墩／帽梁 |  | 35163 |  | 2 | 7
12 | 2020-07-23 | 1 | 未維修 | 主梁 |  | 35163 |  | 1 | 8
13 | 2020-07-23 | 1 | 未維修 | 主梁 |  | 35163 |  | 1 | 8
14 | 2020-07-23 | 1 | 未維修 | 其他 |  | 35163 |  | 1 | 1
15 | 2020-07-23 | 1 | 未維修 | 伸縮縫 |  | 35163 |  | 1 | 6
16 | 2020-07-23 | 2 | 未維修 | 橋梁排水設施 |  | 35163 |  | 2 | 4
17 | 2020-07-23 | 1 | 未維修 | 橋墩／帽梁 |  | 35163 |  | 1 | 7
18 | 2020-07-23 | 1 | 未維修 | 橋墩／帽梁 |  | 35163 |  | 1 | 7
19 | 2020-07-23 | 1 | 未維修 | 其他 |  | 35163 |  | 1 | 1
20 | 2020-07-23 | 1 | 未維修 | 伸縮縫 |  | 35163 |  | 1 | 6
21 | 2020-07-23 | 1 | 未維修 | 伸縮縫 |  | 35163 |  | 1 | 6
22 | 2020-07-23 | 1 | 未維修 | 橋面板 |  | 35163 |  | 1 | 7
23 | 2020-07-23 | 1 | 未維修 | 伸縮縫 |  | 35163 |  | 1 | 6
24 | 2020-07-23 | 1 | 未維修 | 主梁 |  | 35163 |  | 1 | 8
25 | 2020-07-23 | 1 | 未維修 | 橋面板 |  | 35163 |  | 1 | 7
26 | 2020-07-23 | 1 | 未維修 | 橋梁排水設施 |  | 35163 |  | 1 | 4
1 | 2020-07-23 | 1 | 未維修 | 主梁 |  | 35164 | 園區三路跨越橋 | 1 | 8
2 | 2020-07-23 | 1 | 未維修 | 橫隔梁 |  | 35164 |  | 1 | 6
3 | 2020-07-23 | 1 | 未維修 | 橋面板 |  | 35164 |  | 1 | 7
4 | 2020-07-23 | 2 | 未維修 | 引道路堤保護措施 |  | 35164 |  | 2 | 3
5 | 2020-07-23 | 2 | 未維修 | 引道路堤保護措施 |  | 35164 |  | 2 | 3
6 | 2020-07-23 | 1 | 未維修 | 橋梁排水設施 |  | 35164 |  | 1 | 4
7 | 2020-07-23 | 1 | 未維修 | 主梁 |  | 35164 |  | 1 | 8
8 | 2020-07-23 | 2 | 未維修 | 引道路堤 |  | 35164 |  | 2 | 3
9 | 2020-07-23 | 2 | 未維修 | 引道路堤 |  | 35164 |  | 2 | 3
10 | 2020-07-23 | 1 | 未維修 | 主梁 |  | 35164 |  | 1 | 8
11 | 2020-07-23 | 1 | 未維修 | 主梁 |  | 35164 |  | 1 | 8
12 | 2020-07-23 | 1 | 未維修 | 橋面板 |  | 35164 |  | 1 | 7
13 | 2020-07-23 | 1 | 未維修 | 橋面板 |  | 35164 |  | 1 | 7
14 | 2020-07-23 | 1 | 未維修 | 橋台 |  | 35164 |  | 1 | 6
15 | 2020-07-23 | 2 | 未維修 | 引道路堤保護措施 |  | 35164 |  | 2 | 3
16 | 2020-07-23 | 2 | 未維修 | 引道路堤保護措施 |  | 35164 |  | 2 | 3
17 | 2020-07-23 | 2 | 未維修 | 伸縮縫 |  | 35164 |  | 2 | 6
18 | 2020-07-23 | 1 | 未維修 | 橫隔梁 |  | 35164 |  | 1 | 6
19 | 2020-07-23 | 1 | 未維修 | 橋面板 |  | 35164 |  | 1 | 7
20 | 2020-07-23 | 1 | 未維修 | 主梁 |  | 35164 |  | 1 | 8
21 | 2020-07-23 | 1 | 未維修 | 橋面板 |  | 35164 |  | 1 | 7
22 | 2020-07-23 | 2 | 未維修 | 橋台 |  | 35164 |  | 2 | 6
23 | 2020-07-23 | 1 | 未維修 | 其他 |  | 35164 |  | 1 | 1
24 | 2020-07-23 | 1 | 未維修 | 其他 |  | 35164 |  | 1 | 1
25 | 2020-07-23 | 1 | 已維修 | 橋梁排水設施 | 2021-01-07 | 35164 |  | 1 | 4
1 | 2020-07-18 | 1 | 未維修 | 引道路堤保護措施 |  | 35165 | 三峰路跨越橋 | 1 | 3
2 | 2020-07-18 | 1 | 未維修 | 橋梁排水設施 |  | 35165 |  | 1 | 4
3 | 2020-07-18 | 1 | 未維修 | 橫隔梁 |  | 35165 |  | 1 | 6
4 | 2020-07-18 | 1 | 未維修 | 主梁 |  | 35165 |  | 1 | 8
5 | 2020-07-18 | 1 | 未維修 | 引道路堤 |  | 35165 |  | 1 | 3
6 | 2020-07-18 | 1 | 未維修 | 引道路堤 |  | 35165 |  | 1 | 3
7 | 2020-07-18 | 2 | 未維修 | 鋪面 |  | 35165 |  | 2 | 1
8 | 2020-07-18 | 1 | 未維修 | 橋護欄 |  | 35165 |  | 1 | 3
9 | 2020-07-18 | 1 | 未維修 | 橫隔梁 |  | 35165 |  | 1 | 6
10 | 2020-07-18 | 1 | 未維修 | 橋面板 |  | 35165 |  | 1 | 7
11 | 2020-07-18 | 2 | 未維修 | 主梁 |  | 35165 |  | 2 | 8
12 | 2020-07-18 | 1 | 未維修 | 主梁 |  | 35165 |  | 1 | 8
13 | 2020-07-18 | 1 | 未維修 | 橋台 |  | 35165 |  | 1 | 6
14 | 2020-07-18 | 1 | 未維修 | 防落設施 |  | 35165 |  | 1 | 5
15 | 2020-07-18 | 1 | 未維修 | 主梁 |  | 35165 |  | 1 | 8
16 | 2020-07-18 | 1 | 未維修 | 引道路堤保護措施 |  | 35165 |  | 1 | 3
17 | 2020-07-18 | 1 | 未維修 | 引道路堤保護措施 |  | 35165 |  | 1 | 3
18 | 2020-07-18 | 2 | 未維修 | 引道路堤 |  | 35165 |  | 2 | 3
19 | 2020-07-18 | 1 | 未維修 | 橋護欄 |  | 35165 |  | 1 | 3
20 | 2020-07-18 | 1 | 未維修 | 主梁 |  | 35165 |  | 1 | 8
21 | 2020-07-18 | 1 | 未維修 | 橋面板 |  | 35165 |  | 1 | 7
22 | 2020-07-18 | 1 | 未維修 | 其他 |  | 35165 |  | 1 | 1
23 | 2020-07-18 | 1 | 已維修 | 橋梁排水設施 | 2020-02-28 | 35165 |  | 1 | 4
1 | 2020-07-19 | 2 | 未維修 | 引道路堤 |  | 35166 | 跨越橋099886 | 2 | 3
2 | 2020-07-19 | 1 | 未維修 | 橋台 |  | 35166 |  | 1 | 6
3 | 2020-07-19 | 2 | 未維修 | 伸縮縫 |  | 35166 |  | 2 | 6
4 | 2020-07-19 | 2 | 未維修 | 主梁 |  | 35166 |  | 2 | 8
5 | 2020-07-19 | 1 | 未維修 | 引道路堤護欄 |  | 35166 |  | 1 | 2
6 | 2020-07-19 | 1 | 未維修 | 引道路堤護欄 |  | 35166 |  | 1 | 2
7 | 2020-07-19 | 2 | 未維修 | 引道路堤保護措施 |  | 35166 |  | 2 | 3
8 | 2020-07-19 | 2 | 未維修 | 引道路堤保護措施 |  | 35166 |  | 2 | 3
9 | 2020-07-19 | 1 | 未維修 | 橋墩／帽梁 |  | 35166 |  | 1 | 7
10 | 2020-07-19 | 1 | 未維修 | 橋墩／帽梁 |  | 35166 |  | 1 | 7
11 | 2020-07-19 | 2 | 未維修 | 引道路堤 |  | 35166 |  | 2 | 3
12 | 2020-07-19 | 2 | 未維修 | 橋台 |  | 35166 |  | 2 | 6
13 | 2020-07-19 | 2 | 未維修 | 伸縮縫 |  | 35166 |  | 2 | 6
14 | 2020-07-19 | 2 | 未維修 | 防落設施 |  | 35166 |  | 2 | 5
15 | 2020-07-19 | 1 | 未維修 | 主梁 |  | 35166 |  | 1 | 8
16 | 2020-07-19 | 2 | 未維修 | 其他 |  | 35166 |  | 2 | 1
17 | 2020-07-19 | 2 | 未維修 | 翼牆／擋土牆 |  | 35166 |  | 2 | 5
18 | 2020-07-19 | 2 | 未維修 | 翼牆／擋土牆 |  | 35166 |  | 2 | 5
19 | 2020-07-19 | 2 | 未維修 | 橋梁排水設施 |  | 35166 |  | 2 | 4
20 | 2020-07-19 | 2 | 未維修 | 引道路堤 |  | 35166 |  | 2 | 3
21 | 2020-07-19 | 1 | 未維修 | 其他 |  | 35166 |  | 1 | 1
22 | 2020-07-19 | 1 | 已維修 | 橋梁排水設施 | 2021-01-06 | 35166 |  | 1 | 4
23 | 2020-07-19 | 3 | 已維修 | 橋護欄 | 2021-05-03 | 35166 |  | 1 | 3
1 | 2020-07-19 | 2 | 未維修 | 橋護欄 |  | 35167 | 峰城路跨越橋 | 2 | 3
2 | 2020-07-19 | 2 | 未維修 | 主梁 |  | 35167 |  | 2 | 8
3 | 2020-07-19 | 1 | 未維修 | 引道路堤護欄 |  | 35167 |  | 1 | 2
4 | 2020-07-19 | 1 | 未維修 | 翼牆／擋土牆 |  | 35167 |  | 1 | 5
5 | 2020-07-19 | 1 | 未維修 | 橋墩／帽梁 |  | 35167 |  | 1 | 7
6 | 2020-07-19 | 1 | 未維修 | 主梁 |  | 35167 |  | 1 | 8
7 | 2020-07-19 | 1 | 未維修 | 引道路堤護欄 |  | 35167 |  | 1 | 2
8 | 2020-07-19 | 2 | 未維修 | 橋台 |  | 35167 |  | 2 | 6
9 | 2020-07-19 | 1 | 未維修 | 主梁 |  | 35167 |  | 1 | 8
10 | 2020-07-19 | 1 | 未維修 | 其他 |  | 35167 |  | 1 | 1
11 | 2020-07-19 | 1 | 未維修 | 其他 |  | 35167 |  | 1 | 1
12 | 2020-07-19 | 2 | 未維修 | 引道路堤保護措施 |  | 35167 |  | 2 | 3
13 | 2020-07-19 | 2 | 未維修 | 引道路堤保護措施 |  | 35167 |  | 2 | 3
14 | 2020-07-19 | 2 | 未維修 | 橋台 |  | 35167 |  | 2 | 6
15 | 2020-07-19 | 2 | 未維修 | 翼牆／擋土牆 |  | 35167 |  | 2 | 5
16 | 2020-07-19 | 2 | 未維修 | 橋墩／帽梁 |  | 35167 |  | 2 | 7
17 | 2020-07-19 | 1 | 未維修 | 主梁 |  | 35167 |  | 1 | 8
18 | 2020-07-19 | 2 | 未維修 | 橋面板 |  | 35167 |  | 2 | 7
19 | 2020-07-19 | 1 | 已維修 | 橋梁排水設施 | 2021-01-06 | 35167 |  | 1 | 4
20 | 2020-07-19 | 1 | 已維修 | 橋梁排水設施 |  | 35167 |  | 1 | 4
1 | 2020-07-24 | 2 | 未維修 | 橋面板 |  | 35178 | 客雅溪橋(二)(南向) | 2 | 7
2 | 2020-07-24 | 1 | 未維修 | 其他 |  | 35178 |  | 1 | 1
3 | 2020-07-24 | 2 | 未維修 | 引道路堤護欄 |  | 35178 |  | 2 | 2
4 | 2020-07-24 | 2 | 未維修 | 防落設施 |  | 35178 |  | 2 | 5
5 | 2020-07-24 | 1 | 未維修 | 橋面板 |  | 35178 |  | 1 | 7
6 | 2020-07-24 | 2 | 未維修 | 橫隔梁 |  | 35178 |  | 2 | 6
7 | 2020-07-24 | 2 | 未維修 | 橋墩／帽梁 |  | 35178 |  | 2 | 7
8 | 2020-07-24 | 2 | 未維修 | 橫隔梁 |  | 35178 |  | 2 | 6
9 | 2020-07-24 | 2 | 未維修 | 引道路堤保護措施 |  | 35178 |  | 2 | 3
10 | 2020-07-24 | 2 | 未維修 | 支承／支承墊／阻尼裝置 |  | 35178 |  | 2 | 5
11 | 2020-07-24 | 2 | 未維修 | 橋梁排水設施 |  | 35178 |  | 2 | 4
12 | 2020-07-24 | 2 | 未維修 | 橋梁排水設施 |  | 35178 |  | 2 | 4
13 | 2020-07-24 | 2 | 未維修 | 支承／支承墊／阻尼裝置 |  | 35178 |  | 2 | 5
14 | 2020-07-24 | 1 | 未維修 | 橋護欄 |  | 35178 |  | 1 | 3
15 | 2020-07-24 | 2 | 未維修 | 主梁 |  | 35178 |  | 2 | 8
16 | 2020-07-24 | 2 | 未維修 | 橋面板 |  | 35178 |  | 2 | 7
17 | 2020-07-24 | 1 | 未維修 | 橋護欄 |  | 35178 |  | 1 | 3
18 | 2020-07-24 | 1 | 未維修 | 橋護欄 |  | 35178 |  | 1 | 3
19 | 2020-07-24 | 1 | 已維修 | 主梁 |  | 35178 |  | 1 | 8
20 | 2020-07-24 | 2 | 已維修 | 引道路堤保護措施 |  | 35178 |  | 1 | 3
21 | 2020-07-24 | 2 | 已維修 | 橋台 |  | 35178 |  | 1 | 6
22 | 2020-07-24 | 1 | 已維修 | 橋台 |  | 35178 |  | 1 | 6
1 | 2020-07-23 | 2 | 未維修 | 支承／支承墊／阻尼裝置 |  | 35208 | 雙園路跨越橋 | 2 | 5
2 | 2020-07-23 | 2 | 未維修 | 主梁 |  | 35208 |  | 2 | 8
3 | 2020-07-23 | 1 | 未維修 | 橋面板 |  | 35208 |  | 1 | 7
4 | 2020-07-23 | 2 | 未維修 | 引道路堤保護措施 |  | 35208 |  | 2 | 3
5 | 2020-07-23 | 2 | 未維修 | 引道路堤保護措施 |  | 35208 |  | 2 | 3
6 | 2020-07-23 | 2 | 未維修 | 主梁 |  | 35208 |  | 2 | 8
7 | 2020-07-23 | 1 | 未維修 | 其他 |  | 35208 |  | 1 | 1
8 | 2020-07-23 | 1 | 未維修 | 其他 |  | 35208 |  | 1 | 1
9 | 2020-07-23 | 2 | 未維修 | 支承／支承墊／阻尼裝置 |  | 35208 |  | 2 | 5
10 | 2020-07-23 | 2 | 未維修 | 橫隔梁 |  | 35208 |  | 2 | 6
11 | 2020-07-23 | 2 | 未維修 | 主梁 |  | 35208 |  | 2 | 8
12 | 2020-07-23 | 1 | 未維修 | 引道路堤護欄 |  | 35208 |  | 1 | 2
13 | 2020-07-23 | 1 | 未維修 | 橋台 |  | 35208 |  | 1 | 6
14 | 2020-07-23 | 1 | 未維修 | 橋台 |  | 35208 |  | 1 | 6
15 | 2020-07-23 | 1 | 未維修 | 引道路堤 |  | 35208 |  | 1 | 3
16 | 2020-07-23 | 1 | 未維修 | 引道路堤 |  | 35208 |  | 1 | 3
17 | 2020-07-23 | 2 | 未維修 | 主梁 |  | 35208 |  | 2 | 8
18 | 2020-07-23 | 1 | 未維修 | 橋台 |  | 35208 |  | 1 | 6
19 | 2020-07-23 | 1 | 未維修 | 橋台 |  | 35208 |  | 1 | 6
20 | 2020-07-23 | 1 | 未維修 | 橋護欄 |  | 35208 |  | 1 | 3
21 | 2020-07-23 | 2 | 已維修 | 伸縮縫 | 2021-01-26 | 35208 |  | 1 | 6
22 | 2020-07-23 | 2 | 已維修 | 引道路堤護欄 | 2020-12-16 | 35208 |  | 1 | 2
23 | 2020-07-23 | 1 | 已維修 | 翼牆／擋土牆 | 2020-06-05 | 35208 |  | 1 | 5
24 | 2020-07-23 | 3 | 已維修 | 引道路堤 | 2020-12-18 | 35208 |  | 1 | 3
25 | 2020-07-23 | 2 | 已維修 | 伸縮縫 | 2021-01-26 | 35208 |  | 1 | 6
26 | 2020-07-23 | 1 | 已維修 | 翼牆／擋土牆 | 2020-06-05 | 35208 |  | 1 | 5
27 | 2020-07-23 | 1 | 已維修 | 橋梁排水設施 | 2020-02-28 | 35208 |  | 1 | 4
28 | 2020-07-23 | 1 | 已維修 | 橋護欄 | 2020-12-16 | 35208 |  | 1 | 3
1 | 2020-06-17 | 2 | 未維修 | 橋台 |  | 35337 | 崁下排水橋(北向) | 2 | 6
2 | 2020-06-17 | 2 | 未維修 | 橋面板 |  | 35337 |  | 2 | 7
3 | 2020-06-17 | 1 | 未維修 | 橋台 |  | 35337 |  | 1 | 6
4 | 2020-06-17 | 2 | 未維修 | 橋墩／帽梁 |  | 35337 |  | 2 | 7
5 | 2020-06-17 | 2 | 未維修 | 橋面板 |  | 35337 |  | 2 | 7
6 | 2020-06-17 | 2 | 未維修 | 橋面板 |  | 35337 |  | 2 | 7
7 | 2020-06-17 | 1 | 未維修 | 橫隔梁 |  | 35337 |  | 1 | 6
8 | 2020-06-17 | 2 | 未維修 | 橋面板 |  | 35337 |  | 2 | 7
9 | 2020-06-17 | 1 | 未維修 | 主梁 |  | 35337 |  | 1 | 8
10 | 2020-06-17 | 2 | 未維修 | 橋面板 |  | 35337 |  | 2 | 7
11 | 2020-06-17 | 2 | 未維修 | 橋墩／帽梁 |  | 35337 |  | 2 | 7
12 | 2020-06-17 | 1 | 未維修 | 橋台 |  | 35337 |  | 1 | 6
13 | 2020-06-17 | 2 | 未維修 | 橋台 |  | 35337 |  | 2 | 6
14 | 2020-06-17 | 2 | 未維修 | 橋護欄 |  | 35337 |  | 2 | 3
15 | 2020-06-17 | 2 | 未維修 | 橋台 |  | 35337 |  | 2 | 6
16 | 2020-06-17 | 1 | 未維修 | 主梁 |  | 35337 |  | 1 | 8
17 | 2020-06-17 | 1 | 未維修 | 引道路堤保護措施 |  | 35337 |  | 1 | 3
18 | 2020-06-17 | 1 | 未維修 | 主梁 |  | 35337 |  | 1 | 8
19 | 2020-06-17 | 1 | 未維修 | 引道路堤護欄 |  | 35337 |  | 1 | 2
20 | 2020-06-17 | 1 | 未維修 | 引道路堤 |  | 35337 |  | 1 | 3
21 | 2020-06-17 | 1 | 未維修 | 橋台 |  | 35337 |  | 1 | 6
22 | 2020-06-17 | 1 | 未維修 | 翼牆／擋土牆 |  | 35337 |  | 1 | 5
23 | 2020-06-17 | 1 | 未維修 | 防落設施 |  | 35337 |  | 1 | 5
24 | 2020-06-17 | 2 | 未維修 | 橋面板 |  | 35337 |  | 2 | 7
25 | 2020-06-17 | 1 | 未維修 | 橋面板 |  | 35337 |  | 1 | 7
26 | 2020-06-17 | 1 | 未維修 | 主梁 |  | 35337 |  | 1 | 8
27 | 2020-06-17 | 1 | 未維修 | 主梁 |  | 35337 |  | 1 | 8
28 | 2020-06-17 | 1 | 未維修 | 主梁 |  | 35337 |  | 1 | 8
29 | 2020-06-17 | 1 | 未維修 | 主梁 |  | 35337 |  | 1 | 8
30 | 2020-06-17 | 1 | 未維修 | 橫隔梁 |  | 35337 |  | 1 | 6
31 | 2020-06-17 | 2 | 未維修 | 橋面板 |  | 35337 |  | 2 | 7
32 | 2020-06-17 | 1 | 未維修 | 橋面板 |  | 35337 |  | 1 | 7
33 | 2020-06-17 | 1 | 未維修 | 伸縮縫 |  | 35337 |  | 1 | 6
34 | 2020-06-17 | 2 | 未維修 | 橋面板 |  | 35337 |  | 2 | 7
35 | 2020-06-17 | 1 | 未維修 | 主梁 |  | 35337 |  | 1 | 8
36 | 2020-06-17 | 2 | 未維修 | 主梁 |  | 35337 |  | 2 | 8
37 | 2020-06-17 | 1 | 未維修 | 主梁 |  | 35337 |  | 1 | 8
38 | 2020-06-17 | 2 | 未維修 | 橋面板 |  | 35337 |  | 2 | 7
39 | 2020-06-17 | 1 | 未維修 | 橋墩／帽梁 |  | 35337 |  | 1 | 7
40 | 2020-06-17 | 1 | 未維修 | 支承／支承墊／阻尼裝置 |  | 35337 |  | 1 | 5
41 | 2020-06-17 | 1 | 未維修 | 主梁 |  | 35337 |  | 1 | 8
42 | 2020-06-17 | 1 | 未維修 | 主梁 |  | 35337 |  | 1 | 8
43 | 2020-06-17 | 1 | 未維修 | 翼牆／擋土牆 |  | 35337 |  | 1 | 5
44 | 2020-06-17 | 1 | 未維修 | 橋護欄 |  | 35337 |  | 1 | 3
45 | 2020-06-17 | 1 | 未維修 | 支承／支承墊／阻尼裝置 |  | 35337 |  | 1 | 5
46 | 2020-06-17 | 2 | 未維修 | 引道路堤保護措施 |  | 35337 |  | 2 | 3
47 | 2020-06-17 | 1 | 未維修 | 支承／支承墊／阻尼裝置 |  | 35337 |  | 1 | 5
48 | 2020-06-17 | 1 | 未維修 | 防落設施 |  | 35337 |  | 1 | 5
49 | 2020-06-17 | 1 | 未維修 | 主梁 |  | 35337 |  | 1 | 8
50 | 2020-06-17 | 1 | 未維修 | 主梁 |  | 35337 |  | 1 | 8
51 | 2020-06-17 | 1 | 未維修 | 主梁 |  | 35337 |  | 1 | 8
52 | 2020-06-17 | 1 | 未維修 | 橋墩／帽梁 |  | 35337 |  | 1 | 7
53 | 2020-06-17 | 2 | 未維修 | 橋墩／帽梁 |  | 35337 |  | 2 | 7
54 | 2020-06-17 | 1 | 未維修 | 主梁 |  | 35337 |  | 1 | 8
55 | 2020-06-17 | 1 | 未維修 | 主梁 |  | 35337 |  | 1 | 8
56 | 2020-06-17 | 1 | 未維修 | 主梁 |  | 35337 |  | 1 | 8
57 | 2020-06-17 | 1 | 未維修 | 主梁 |  | 35337 |  | 1 | 8
58 | 2020-06-17 | 1 | 未維修 | 橋面板 |  | 35337 |  | 1 | 7
59 | 2020-06-17 | 1 | 未維修 | 主梁 |  | 35337 |  | 1 | 8
60 | 2020-06-17 | 2 | 未維修 | 橋墩／帽梁 |  | 35337 |  | 2 | 7
61 | 2020-06-17 | 1 | 未維修 | 橫隔梁 |  | 35337 |  | 1 | 6
62 | 2020-06-17 | 1 | 未維修 | 主梁 |  | 35337 |  | 1 | 8
63 | 2020-06-17 | 1 | 未維修 | 主梁 |  | 35337 |  | 1 | 8
64 | 2020-06-17 | 1 | 未維修 | 主梁 |  | 35337 |  | 1 | 8
65 | 2020-06-17 | 1 | 未維修 | 伸縮縫 |  | 35337 |  | 1 | 6
66 | 2020-06-17 | 2 | 未維修 | 引道路堤保護措施 |  | 35337 |  | 2 | 3
67 | 2020-06-17 | 1 | 未維修 | 引道路堤保護措施 |  | 35337 |  | 1 | 3
68 | 2020-06-17 | 1 | 未維修 | 主梁 |  | 35337 |  | 1 | 8
69 | 2020-06-17 | 1 | 未維修 | 橫隔梁 |  | 35337 |  | 1 | 6
70 | 2020-06-17 | 1 | 未維修 | 主梁 |  | 35337 |  | 1 | 8
71 | 2020-06-17 | 1 | 未維修 | 主梁 |  | 35337 |  | 1 | 8
72 | 2020-06-17 | 1 | 未維修 | 主梁 |  | 35337 |  | 1 | 8
73 | 2020-06-17 | 1 | 未維修 | 防落設施 |  | 35337 |  | 1 | 5
74 | 2020-06-17 | 1 | 未維修 | 翼牆／擋土牆 |  | 35337 |  | 1 | 5
75 | 2020-06-17 | 1 | 未維修 | 支承／支承墊／阻尼裝置 |  | 35337 |  | 1 | 5
76 | 2020-06-17 | 1 | 未維修 | 其他 |  | 35337 |  | 1 | 1
77 | 2020-06-17 | 1 | 已維修 | 橋台 | 2020-11-30 | 35337 |  | 1 | 6
78 | 2020-06-17 | 1 | 已維修 | 橋梁排水設施 | 2020-12-17 | 35337 |  | 1 | 4
79 | 2020-06-17 | 1 | 已維修 | 橋梁排水設施 | 2020-12-10 | 35337 |  | 1 | 4
80 | 2020-06-17 | 1 | 已維修 | 其他 | 2020-11-30 | 35337 |  | 1 | 1
81 | 2020-06-17 | 1 | 已維修 | 引道路堤保護措施 | 2020-11-30 | 35337 |  | 1 | 3
82 | 2020-06-17 | 1 | 已維修 | 引道路堤保護措施 | 2020-11-30 | 35337 |  | 1 | 3
83 | 2020-06-17 | 1 | 已維修 | 橋梁排水設施 | 2020-12-17 | 35337 |  | 1 | 4
84 | 2020-06-17 | 1 | 已維修 | 橋台 | 2020-11-30 | 35337 |  | 1 | 6
85 | 2020-06-17 | 1 | 已維修 | 橋台 | 2020-11-30 | 35337 |  | 1 | 6
86 | 2020-06-17 | 1 | 已維修 | 其他 | 2020-11-30 | 35337 |  | 1 | 1
1 | 2020-06-17 | 1 | 未維修 | 橋台 |  | 35338 | 崁下排水橋(南向) | 1 | 6
2 | 2020-06-17 | 1 | 未維修 | 橋台 |  | 35338 |  | 1 | 6
3 | 2020-06-17 | 1 | 未維修 | 主梁 |  | 35338 |  | 1 | 8
4 | 2020-06-17 | 1 | 未維修 | 橋面板 |  | 35338 |  | 1 | 7
5 | 2020-06-17 | 1 | 未維修 | 橋面板 |  | 35338 |  | 1 | 7
6 | 2020-06-17 | 2 | 未維修 | 橋面板 |  | 35338 |  | 2 | 7
7 | 2020-06-17 | 1 | 未維修 | 橋墩／帽梁 |  | 35338 |  | 1 | 7
8 | 2020-06-17 | 1 | 未維修 | 橋墩／帽梁 |  | 35338 |  | 1 | 7
9 | 2020-06-17 | 1 | 未維修 | 橋墩／帽梁 |  | 35338 |  | 1 | 7
10 | 2020-06-17 | 2 | 未維修 | 橋台 |  | 35338 |  | 2 | 6
11 | 2020-06-17 | 1 | 未維修 | 其他 |  | 35338 |  | 1 | 1
12 | 2020-06-17 | 2 | 未維修 | 引道路堤護欄 |  | 35338 |  | 2 | 2
13 | 2020-06-17 | 1 | 未維修 | 橋護欄 |  | 35338 |  | 1 | 3
14 | 2020-06-17 | 2 | 未維修 | 引道路堤保護措施 |  | 35338 |  | 2 | 3
15 | 2020-06-17 | 2 | 未維修 | 橋墩／帽梁 |  | 35338 |  | 2 | 7
16 | 2020-06-17 | 2 | 未維修 | 引道路堤保護措施 |  | 35338 |  | 2 | 3
17 | 2020-06-17 | 1 | 未維修 | 引道路堤保護措施 |  | 35338 |  | 1 | 3
18 | 2020-06-17 | 1 | 未維修 | 橋台 |  | 35338 |  | 1 | 6
19 | 2020-06-17 | 2 | 未維修 | 橋台 |  | 35338 |  | 2 | 6
20 | 2020-06-17 | 1 | 未維修 | 橋墩／帽梁 |  | 35338 |  | 1 | 7
21 | 2020-06-17 | 1 | 未維修 | 主梁 |  | 35338 |  | 1 | 8
22 | 2020-06-17 | 1 | 未維修 | 主梁 |  | 35338 |  | 1 | 8
23 | 2020-06-17 | 1 | 未維修 | 橋面板 |  | 35338 |  | 1 | 7
24 | 2020-06-17 | 1 | 未維修 | 橋台 |  | 35338 |  | 1 | 6
25 | 2020-06-17 | 1 | 未維修 | 橋墩／帽梁 |  | 35338 |  | 1 | 7
26 | 2020-06-17 | 1 | 未維修 | 橋墩／帽梁 |  | 35338 |  | 1 | 7
27 | 2020-06-17 | 2 | 未維修 | 主梁 |  | 35338 |  | 2 | 8
28 | 2020-06-17 | 2 | 未維修 | 主梁 |  | 35338 |  | 2 | 8
29 | 2020-06-17 | 2 | 未維修 | 橋面板 |  | 35338 |  | 2 | 7
30 | 2020-06-17 | 1 | 未維修 | 其他 |  | 35338 |  | 1 | 1
31 | 2020-06-17 | 1 | 未維修 | 引道路堤 |  | 35338 |  | 1 | 3
32 | 2020-06-17 | 1 | 未維修 | 防落設施 |  | 35338 |  | 1 | 5
33 | 2020-06-17 | 1 | 未維修 | 支承／支承墊／阻尼裝置 |  | 35338 |  | 1 | 5
34 | 2020-06-17 | 1 | 未維修 | 主梁 |  | 35338 |  | 1 | 8
35 | 2020-06-17 | 1 | 未維修 | 主梁 |  | 35338 |  | 1 | 8
36 | 2020-06-17 | 1 | 未維修 | 主梁 |  | 35338 |  | 1 | 8
37 | 2020-06-17 | 1 | 未維修 | 主梁 |  | 35338 |  | 1 | 8
38 | 2020-06-17 | 1 | 未維修 | 橫隔梁 |  | 35338 |  | 1 | 6
39 | 2020-06-17 | 1 | 未維修 | 引道路堤護欄 |  | 35338 |  | 1 | 2
40 | 2020-06-17 | 2 | 未維修 | 翼牆／擋土牆 |  | 35338 |  | 2 | 5
41 | 2020-06-17 | 1 | 未維修 | 主梁 |  | 35338 |  | 1 | 8
42 | 2020-06-17 | 1 | 未維修 | 主梁 |  | 35338 |  | 1 | 8
43 | 2020-06-17 | 1 | 未維修 | 主梁 |  | 35338 |  | 1 | 8
44 | 2020-06-17 | 1 | 未維修 | 防落設施 |  | 35338 |  | 1 | 5
45 | 2020-06-17 | 1 | 未維修 | 伸縮縫 |  | 35338 |  | 1 | 6
46 | 2020-06-17 | 1 | 未維修 | 橋面板 |  | 35338 |  | 1 | 7
47 | 2020-06-17 | 1 | 未維修 | 支承／支承墊／阻尼裝置 |  | 35338 |  | 1 | 5
48 | 2020-06-17 | 1 | 未維修 | 主梁 |  | 35338 |  | 1 | 8
49 | 2020-06-17 | 1 | 未維修 | 翼牆／擋土牆 |  | 35338 |  | 1 | 5
50 | 2020-06-17 | 1 | 未維修 | 防落設施 |  | 35338 |  | 1 | 5
51 | 2020-06-17 | 2 | 未維修 | 防落設施 |  | 35338 |  | 2 | 5
52 | 2020-06-17 | 1 | 未維修 | 橋面板 |  | 35338 |  | 1 | 7
53 | 2020-06-17 | 1 | 未維修 | 橫隔梁 |  | 35338 |  | 1 | 6
54 | 2020-06-17 | 1 | 未維修 | 翼牆／擋土牆 |  | 35338 |  | 1 | 5
55 | 2020-06-17 | 1 | 未維修 | 翼牆／擋土牆 |  | 35338 |  | 1 | 5
56 | 2020-06-17 | 1 | 未維修 | 其他 |  | 35338 |  | 1 | 1
57 | 2020-06-17 | 2 | 未維修 | 防落設施 |  | 35338 |  | 2 | 5
58 | 2020-06-17 | 1 | 未維修 | 支承／支承墊／阻尼裝置 |  | 35338 |  | 1 | 5
59 | 2020-06-17 | 1 | 未維修 | 主梁 |  | 35338 |  | 1 | 8
60 | 2020-06-17 | 2 | 未維修 | 主梁 |  | 35338 |  | 2 | 8
61 | 2020-06-17 | 1 | 未維修 | 主梁 |  | 35338 |  | 1 | 8
62 | 2020-06-17 | 1 | 未維修 | 伸縮縫 |  | 35338 |  | 1 | 6
63 | 2020-06-17 | 1 | 未維修 | 防落設施 |  | 35338 |  | 1 | 5
64 | 2020-06-17 | 1 | 未維修 | 主梁 |  | 35338 |  | 1 | 8
65 | 2020-06-17 | 1 | 未維修 | 主梁 |  | 35338 |  | 1 | 8
66 | 2020-06-17 | 1 | 未維修 | 主梁 |  | 35338 |  | 1 | 8
67 | 2020-06-17 | 1 | 未維修 | 支承／支承墊／阻尼裝置 |  | 35338 |  | 1 | 5
68 | 2020-06-17 | 1 | 已維修 | 橋梁排水設施 | 2020-12-17 | 35338 |  | 1 | 4
69 | 2020-06-17 | 1 | 已維修 | 其他 | 2020-10-21 | 35338 |  | 1 | 1
70 | 2020-06-17 | 1 | 已維修 | 橋台 | 2020-10-21 | 35338 |  | 1 | 6
71 | 2020-06-17 | 1 | 已維修 | 橋台 | 2020-10-21 | 35338 |  | 1 | 6
72 | 2020-06-17 | 1 | 已維修 | 橋台 | 2020-10-21 | 35338 |  | 1 | 6
1 | 2020-06-16 | 1 | 未維修 | 引道路堤護欄 |  | 35339 | 120縣道文衡路穿越橋(北向) | 1 | 2
2 | 2020-06-16 | 1 | 未維修 | 橋護欄 |  | 35339 |  | 1 | 3
3 | 2020-06-16 | 1 | 未維修 | 橋護欄 |  | 35339 |  | 1 | 3
4 | 2020-06-16 | 2 | 未維修 | 主梁 |  | 35339 |  | 2 | 8
5 | 2020-06-16 | 1 | 未維修 | 引道路堤保護措施 |  | 35339 |  | 1 | 3
6 | 2020-06-16 | 2 | 未維修 | 橋台 |  | 35339 |  | 2 | 6
7 | 2020-06-16 | 2 | 未維修 | 翼牆／擋土牆 |  | 35339 |  | 2 | 5
8 | 2020-06-16 | 2 | 未維修 | 橫隔梁 |  | 35339 |  | 2 | 6
9 | 2020-06-16 | 2 | 未維修 | 橋台 |  | 35339 |  | 2 | 6
10 | 2020-06-16 | 2 | 未維修 | 橋護欄 |  | 35339 |  | 2 | 3
11 | 2020-06-16 | 2 | 未維修 | 橋面板 |  | 35339 |  | 2 | 7
12 | 2020-06-16 | 1 | 未維修 | 橋台 |  | 35339 |  | 1 | 6
13 | 2020-06-16 | 2 | 未維修 | 橋台 |  | 35339 |  | 2 | 6
14 | 2020-06-16 | 1 | 未維修 | 橋台 |  | 35339 |  | 1 | 6
15 | 2020-06-16 | 2 | 未維修 | 橋面板 |  | 35339 |  | 2 | 7
16 | 2020-06-16 | 1 | 未維修 | 引道路堤保護措施 |  | 35339 |  | 1 | 3
17 | 2020-06-16 | 1 | 未維修 | 橋台 |  | 35339 |  | 1 | 6
18 | 2020-06-16 | 1 | 未維修 | 橋台 |  | 35339 |  | 1 | 6
19 | 2020-06-16 | 1 | 未維修 | 翼牆／擋土牆 |  | 35339 |  | 1 | 5
20 | 2020-06-16 | 1 | 未維修 | 翼牆／擋土牆 |  | 35339 |  | 1 | 5
21 | 2020-06-16 | 1 | 未維修 | 橋台 |  | 35339 |  | 1 | 6
22 | 2020-06-16 | 1 | 未維修 | 主梁 |  | 35339 |  | 1 | 8
23 | 2020-06-16 | 2 | 未維修 | 橋台 |  | 35339 |  | 2 | 6
24 | 2020-06-16 | 2 | 未維修 | 防落設施 |  | 35339 |  | 2 | 5
25 | 2020-06-16 | 1 | 已維修 | 橋台 |  | 35339 |  | 1 | 6
26 | 2020-06-16 | 2 | 已維修 | 橋梁排水設施 | 2022-07-22 | 35339 |  | 1 | 4
27 | 2020-06-16 | 2 | 已維修 | 橋台 |  | 35339 |  | 1 | 6
28 | 2020-06-16 | 2 | 已維修 | 橋護欄 | 2021-04-26 | 35339 |  | 1 | 3
1 | 2020-06-29 | 1 | 未維修 | 伸縮縫 |  | 35340 | 竹林交流道穿越橋(南向) | 1 | 6
2 | 2020-06-29 | 2 | 未維修 | 伸縮縫 |  | 35340 |  | 2 | 6
3 | 2020-06-29 | 1 | 未維修 | 橋墩／帽梁 |  | 35340 |  | 1 | 7
4 | 2020-06-29 | 2 | 未維修 | 橋面板 |  | 35340 |  | 2 | 7
5 | 2020-06-29 | 1 | 未維修 | 橋面板 |  | 35340 |  | 1 | 7
6 | 2020-06-29 | 1 | 未維修 | 橋面板 |  | 35340 |  | 1 | 7
7 | 2020-06-29 | 2 | 未維修 | 橋面板 |  | 35340 |  | 2 | 7
8 | 2020-06-29 | 2 | 未維修 | 引道路堤保護措施 |  | 35340 |  | 2 | 3
9 | 2020-06-29 | 2 | 未維修 | 引道路堤保護措施 |  | 35340 |  | 2 | 3
10 | 2020-06-29 | 1 | 未維修 | 引道路堤保護措施 |  | 35340 |  | 1 | 3
11 | 2020-06-29 | 1 | 未維修 | 橋台 |  | 35340 |  | 1 | 6
12 | 2020-06-29 | 2 | 未維修 | 伸縮縫 |  | 35340 |  | 2 | 6
13 | 2020-06-29 | 1 | 未維修 | 防落設施 |  | 35340 |  | 1 | 5
14 | 2020-06-29 | 1 | 未維修 | 主梁 |  | 35340 |  | 1 | 8
15 | 2020-06-29 | 1 | 未維修 | 橋面板 |  | 35340 |  | 1 | 7
16 | 2020-06-29 | 1 | 未維修 | 其他 |  | 35340 |  | 1 | 1
17 | 2020-06-29 | 2 | 未維修 | 橫隔梁 |  | 35340 |  | 2 | 6
18 | 2020-06-29 | 1 | 未維修 | 橋面板 |  | 35340 |  | 1 | 7
19 | 2020-06-29 | 1 | 未維修 | 其他 |  | 35340 |  | 1 | 1
20 | 2020-06-29 | 2 | 未維修 | 橋台 |  | 35340 |  | 2 | 6
21 | 2020-06-29 | 1 | 未維修 | 橋台 |  | 35340 |  | 1 | 6
22 | 2020-06-29 | 1 | 未維修 | 橋台 |  | 35340 |  | 1 | 6
23 | 2020-06-29 | 1 | 未維修 | 主梁 |  | 35340 |  | 1 | 8
24 | 2020-06-29 | 2 | 未維修 | 主梁 |  | 35340 |  | 2 | 8
25 | 2020-06-29 | 1 | 未維修 | 主梁 |  | 35340 |  | 1 | 8
26 | 2020-06-29 | 1 | 未維修 | 主梁 |  | 35340 |  | 1 | 8
27 | 2020-06-29 | 1 | 未維修 | 橋台 |  | 35340 |  | 1 | 6
28 | 2020-06-29 | 2 | 未維修 | 橋台 |  | 35340 |  | 2 | 6
29 | 2020-06-29 | 1 | 未維修 | 橋台 |  | 35340 |  | 1 | 6
30 | 2020-06-29 | 1 | 未維修 | 橋台 |  | 35340 |  | 1 | 6
31 | 2020-06-29 | 1 | 未維修 | 橋台 |  | 35340 |  | 1 | 6
32 | 2020-06-29 | 1 | 未維修 | 橋護欄 |  | 35340 |  | 1 | 3
33 | 2020-06-29 | 1 | 未維修 | 伸縮縫 |  | 35340 |  | 1 | 6
34 | 2020-06-29 | 1 | 未維修 | 橋墩／帽梁 |  | 35340 |  | 1 | 7
35 | 2020-06-29 | 2 | 未維修 | 橋墩／帽梁 |  | 35340 |  | 2 | 7
36 | 2020-06-29 | 1 | 未維修 | 橋護欄 |  | 35340 |  | 1 | 3
37 | 2020-06-29 | 1 | 未維修 | 橋墩／帽梁 |  | 35340 |  | 1 | 7
38 | 2020-06-29 | 1 | 未維修 | 引道路堤護欄 |  | 35340 |  | 1 | 2
39 | 2020-06-29 | 1 | 已維修 | 橋梁排水設施 | 2020-11-27 | 35340 |  | 1 | 4
40 | 2020-06-29 | 1 | 已維修 | 橋梁排水設施 | 2020-11-27 | 35340 |  | 1 | 4
1 | 2020-06-24 | 1 | 未維修 | 橋墩／帽梁 |  | 35341 | 頭前溪河川橋(北向) | 1 | 7
2 | 2020-06-24 | 1 | 未維修 | 橋墩／帽梁 |  | 35341 |  | 1 | 7
3 | 2020-06-24 | 2 | 未維修 | 主梁 |  | 35341 |  | 2 | 8
4 | 2020-06-24 | 2 | 未維修 | 主梁 |  | 35341 |  | 2 | 8
5 | 2020-06-24 | 1 | 未維修 | 主梁 |  | 35341 |  | 1 | 8
6 | 2020-06-24 | 1 | 未維修 | 橋墩／帽梁 |  | 35341 |  | 1 | 7
7 | 2020-06-24 | 1 | 未維修 | 橋墩／帽梁 |  | 35341 |  | 1 | 7
8 | 2020-06-24 | 1 | 未維修 | 橋梁排水設施 |  | 35341 |  | 1 | 4
9 | 2020-06-24 | 1 | 未維修 | 主梁 |  | 35341 |  | 1 | 8
10 | 2020-06-24 | 1 | 未維修 | 防落設施 |  | 35341 |  | 1 | 5
11 | 2020-06-24 | 2 | 未維修 | 橋墩基礎 |  | 35341 |  | 2 | 8
12 | 2020-06-24 | 2 | 未維修 | 橋墩／帽梁 |  | 35341 |  | 2 | 7
13 | 2020-06-24 | 1 | 未維修 | 伸縮縫 |  | 35341 |  | 1 | 6
14 | 2020-06-24 | 1 | 未維修 | 伸縮縫 |  | 35341 |  | 1 | 6
15 | 2020-06-24 | 2 | 未維修 | 主梁 |  | 35341 |  | 2 | 8
16 | 2020-06-24 | 1 | 未維修 | 橋墩／帽梁 |  | 35341 |  | 1 | 7
17 | 2020-06-24 | 2 | 未維修 | 主梁 |  | 35341 |  | 2 | 8
18 | 2020-06-24 | 1 | 未維修 | 橋面板 |  | 35341 |  | 1 | 7
19 | 2020-06-24 | 2 | 未維修 | 橋台 |  | 35341 |  | 2 | 6
20 | 2020-06-24 | 1 | 未維修 | 主梁 |  | 35341 |  | 1 | 8
21 | 2020-06-24 | 1 | 未維修 | 主梁 |  | 35341 |  | 1 | 8
22 | 2020-06-24 | 1 | 未維修 | 橋面板 |  | 35341 |  | 1 | 7
23 | 2020-06-24 | 1 | 未維修 | 橋面板 |  | 35341 |  | 1 | 7
24 | 2020-06-24 | 1 | 未維修 | 橋面板 |  | 35341 |  | 1 | 7
25 | 2020-06-24 | 1 | 未維修 | 橋墩／帽梁 |  | 35341 |  | 1 | 7
26 | 2020-06-24 | 1 | 未維修 | 其他 |  | 35341 |  | 1 | 1
27 | 2020-06-24 | 1 | 未維修 | 橋台 |  | 35341 |  | 1 | 6
28 | 2020-06-24 | 1 | 未維修 | 橋面板 |  | 35341 |  | 1 | 7
29 | 2020-06-24 | 2 | 未維修 | 引道路堤護欄 |  | 35341 |  | 2 | 2
30 | 2020-06-24 | 2 | 未維修 | 橋護欄 |  | 35341 |  | 2 | 3
31 | 2020-06-24 | 2 | 未維修 | 橋護欄 |  | 35341 |  | 2 | 3
32 | 2020-06-24 | 1 | 未維修 | 橋墩／帽梁 |  | 35341 |  | 1 | 7
33 | 2020-06-24 | 1 | 未維修 | 橋面板 |  | 35341 |  | 1 | 7
34 | 2020-06-24 | 1 | 未維修 | 橋面板 |  | 35341 |  | 1 | 7
35 | 2020-06-24 | 1 | 未維修 | 主梁 |  | 35341 |  | 1 | 8
36 | 2020-06-24 | 2 | 未維修 | 橋墩／帽梁 |  | 35341 |  | 2 | 7
37 | 2020-06-24 | 1 | 未維修 | 橋墩／帽梁 |  | 35341 |  | 1 | 7
38 | 2020-06-24 | 1 | 未維修 | 橋墩／帽梁 |  | 35341 |  | 1 | 7
39 | 2020-06-24 | 2 | 未維修 | 伸縮縫 |  | 35341 |  | 2 | 6
40 | 2020-06-24 | 1 | 未維修 | 橋面板 |  | 35341 |  | 1 | 7
41 | 2020-06-24 | 1 | 未維修 | 橋面板 |  | 35341 |  | 1 | 7
42 | 2020-06-24 | 1 | 未維修 | 引道路堤 |  | 35341 |  | 1 | 3
43 | 2020-06-24 | 2 | 未維修 | 主梁 |  | 35341 |  | 2 | 8
44 | 2020-06-24 | 2 | 未維修 | 主梁 |  | 35341 |  | 2 | 8
45 | 2020-06-24 | 2 | 未維修 | 橋墩基礎 |  | 35341 |  | 2 | 8
46 | 2020-06-24 | 1 | 未維修 | 橋面板 |  | 35341 |  | 1 | 7
47 | 2020-06-24 | 2 | 未維修 | 橋墩／帽梁 |  | 35341 |  | 2 | 7
48 | 2020-06-24 | 1 | 未維修 | 橋墩／帽梁 |  | 35341 |  | 1 | 7
49 | 2020-06-24 | 2 | 未維修 | 防落設施 |  | 35341 |  | 2 | 5
50 | 2020-06-24 | 1 | 未維修 | 橋墩／帽梁 |  | 35341 |  | 1 | 7
51 | 2020-06-24 | 1 | 未維修 | 橋面板 |  | 35341 |  | 1 | 7
52 | 2020-06-24 | 1 | 未維修 | 橋台 |  | 35341 |  | 1 | 6
53 | 2020-06-24 | 1 | 未維修 | 橋面板 |  | 35341 |  | 1 | 7
54 | 2020-06-24 | 2 | 已維修 | 橋墩／帽梁 | 2022-03-07 | 35341 |  | 1 | 7
55 | 2020-06-24 | 2 | 已維修 | 橋台 | 2022-02-21 | 35341 |  | 1 | 6
56 | 2020-06-24 | 1 | 已維修 | 橋台 | 2020-11-30 | 35341 |  | 1 | 6
57 | 2020-06-24 | 1 | 已維修 | 橋護欄 | 2021-04-26 | 35341 |  | 1 | 3
58 | 2020-06-24 | 2 | 已維修 | 主梁 | 2022-03-07 | 35341 |  | 1 | 8
59 | 2020-06-24 | 1 | 已維修 | 橋台 | 2020-11-30 | 35341 |  | 1 | 6
60 | 2020-06-24 | 2 | 已維修 | 引道路堤保護措施 | 2020-11-30 | 35341 |  | 1 | 3
61 | 2020-06-24 | 2 | 已維修 | 橋墩／帽梁 | 2022-02-21 | 35341 |  | 1 | 7
62 | 2020-06-24 | 1 | 已維修 | 橋台 | 2022-03-01 | 35341 |  | 1 | 6
1 | 2020-06-15 | 1 | 未維修 | 伸縮縫 |  | 35342 | 竹40鄉道穿越橋(北向) | 1 | 6
2 | 2020-06-15 | 2 | 未維修 | 橋護欄 |  | 35342 |  | 2 | 3
3 | 2020-06-15 | 1 | 未維修 | 橋面板 |  | 35342 |  | 1 | 7
4 | 2020-06-15 | 2 | 未維修 | 橋台 |  | 35342 |  | 2 | 6
5 | 2020-06-15 | 2 | 未維修 | 支承／支承墊／阻尼裝置 |  | 35342 |  | 2 | 5
6 | 2020-06-15 | 1 | 未維修 | 橋台 |  | 35342 |  | 1 | 6
7 | 2020-06-15 | 1 | 未維修 | 主梁 |  | 35342 |  | 1 | 8
8 | 2020-06-15 | 1 | 未維修 | 橋台 |  | 35342 |  | 1 | 6
9 | 2020-06-15 | 2 | 未維修 | 引道路堤護欄 |  | 35342 |  | 2 | 2
10 | 2020-06-15 | 1 | 未維修 | 主梁 |  | 35342 |  | 1 | 8
11 | 2020-06-15 | 1 | 未維修 | 主梁 |  | 35342 |  | 1 | 8
12 | 2020-06-15 | 2 | 未維修 | 主梁 |  | 35342 |  | 2 | 8
13 | 2020-06-15 | 2 | 未維修 | 橋面板 |  | 35342 |  | 2 | 7
14 | 2020-06-15 | 1 | 未維修 | 引道路堤 |  | 35342 |  | 1 | 3
15 | 2020-06-15 | 1 | 未維修 | 橋護欄 |  | 35342 |  | 1 | 3
16 | 2020-06-15 | 2 | 未維修 | 主梁 |  | 35342 |  | 2 | 8
17 | 2020-06-15 | 2 | 已維修 | 橋台 | 2022-04-01 | 35342 |  | 1 | 6
18 | 2020-06-15 | 1 | 已維修 | 其他 | 2020-11-27 | 35342 |  | 1 | 1
19 | 2020-06-15 | 2 | 已維修 | 主梁 | 2022-03-29 | 35342 |  | 1 | 8
20 | 2020-06-15 | 2 | 已維修 | 橫隔梁 | 2022-04-01 | 35342 |  | 1 | 6
21 | 2020-06-15 | 2 | 已維修 | 主梁 | 2022-04-01 | 35342 |  | 1 | 8
22 | 2020-06-15 | 1 | 已維修 | 引道路堤保護措施 | 2020-11-27 | 35342 |  | 1 | 3
23 | 2020-06-15 | 1 | 已維修 | 橋台 | 2022-03-29 | 35342 |  | 1 | 6
24 | 2020-06-15 | 1 | 已維修 | 主梁 | 2022-03-29 | 35342 |  | 1 | 8
25 | 2020-06-15 | 1 | 已維修 | 引道路堤保護措施 | 2020-11-27 | 35342 |  | 1 | 3
1 | 2020-06-15 | 1 | 未維修 | 翼牆／擋土牆 |  | 35343 | 94K+612渡槽兼人行橋 | 1 | 5
2 | 2020-06-15 | 2 | 未維修 | 橋護欄 |  | 35343 |  | 2 | 3
3 | 2020-06-15 | 2 | 未維修 | 防落設施 |  | 35343 |  | 2 | 5
4 | 2020-06-15 | 1 | 未維修 | 引道路堤保護措施 |  | 35343 |  | 1 | 3
5 | 2020-06-15 | 1 | 未維修 | 其他 |  | 35343 |  | 1 | 1
6 | 2020-06-15 | 1 | 未維修 | 引道路堤保護措施 |  | 35343 |  | 1 | 3
7 | 2020-06-15 | 1 | 未維修 | 橋台 |  | 35343 |  | 1 | 6
8 | 2020-06-15 | 2 | 未維修 | 主梁 |  | 35343 |  | 2 | 8
9 | 2020-06-15 | 1 | 未維修 | 其他 |  | 35343 |  | 1 | 1
10 | 2020-06-15 | 1 | 未維修 | 橋台 |  | 35343 |  | 1 | 6
11 | 2020-06-15 | 2 | 未維修 | 翼牆／擋土牆 |  | 35343 |  | 2 | 5
12 | 2020-06-15 | 2 | 未維修 | 主梁 |  | 35343 |  | 2 | 8
13 | 2020-06-15 | 2 | 未維修 | 主梁 |  | 35343 |  | 2 | 8
14 | 2020-06-15 | 1 | 未維修 | 主梁 |  | 35343 |  | 1 | 8
1 | 2020-06-17 | 1 | 未維修 | 橋墩／帽梁 |  | 35344 | 柯子湖排水橋(北向) | 1 | 7
2 | 2020-06-17 | 2 | 未維修 | 橋面板 |  | 35344 |  | 2 | 7
3 | 2020-06-17 | 1 | 未維修 | 翼牆／擋土牆 |  | 35344 |  | 1 | 5
4 | 2020-06-17 | 1 | 未維修 | 河道 |  | 35344 |  | 1 | 4
5 | 2020-06-17 | 2 | 未維修 | 橫隔梁 |  | 35344 |  | 2 | 6
6 | 2020-06-17 | 2 | 未維修 | 橋墩／帽梁 |  | 35344 |  | 2 | 7
7 | 2020-06-17 | 1 | 未維修 | 其他 |  | 35344 |  | 1 | 1
8 | 2020-06-17 | 1 | 未維修 | 伸縮縫 |  | 35344 |  | 1 | 6
9 | 2020-06-17 | 2 | 未維修 | 橫隔梁 |  | 35344 |  | 2 | 6
10 | 2020-06-17 | 2 | 未維修 | 橋面板 |  | 35344 |  | 2 | 7
11 | 2020-06-17 | 2 | 未維修 | 引道路堤保護措施 |  | 35344 |  | 2 | 3
12 | 2020-06-17 | 2 | 未維修 | 主梁 |  | 35344 |  | 2 | 8
13 | 2020-06-17 | 2 | 未維修 | 橋墩／帽梁 |  | 35344 |  | 2 | 7
14 | 2020-06-17 | 2 | 未維修 | 橋墩／帽梁 |  | 35344 |  | 2 | 7
15 | 2020-06-17 | 2 | 未維修 | 橋面板 |  | 35344 |  | 2 | 7
16 | 2020-06-17 | 1 | 未維修 | 主梁 |  | 35344 |  | 1 | 8
17 | 2020-06-17 | 1 | 未維修 | 引道路堤 |  | 35344 |  | 1 | 3
18 | 2020-06-17 | 1 | 已維修 | 引道路堤保護措施 | 2020-11-27 | 35344 |  | 1 | 3
19 | 2020-06-17 | 1 | 已維修 | 引道路堤保護措施 | 2020-11-27 | 35344 |  | 1 | 3
20 | 2020-06-17 | 1 | 已維修 | 其他 | 2020-11-27 | 35344 |  | 1 | 1
21 | 2020-06-17 | 2 | 已維修 | 橋台 | 2021-02-26 | 35344 |  | 1 | 6
22 | 2020-06-17 | 3 | 已維修 | 防落設施 | 2021-04-20 | 35344 |  | 1 | 5
23 | 2020-06-17 | 1 | 已維修 | 其他 | 2020-11-27 | 35344 |  | 1 | 1
1 | 2020-06-11 | 2 | 未維修 | 橋台 |  | 35345 | 水尾溪排水橋(南向) | 2 | 6
2 | 2020-06-11 | 2 | 未維修 | 橋墩／帽梁 |  | 35345 |  | 2 | 7
3 | 2020-06-11 | 2 | 未維修 | 橋墩／帽梁 |  | 35345 |  | 2 | 7
4 | 2020-06-11 | 1 | 未維修 | 橋面板 |  | 35345 |  | 1 | 7
5 | 2020-06-11 | 1 | 未維修 | 橋面板 |  | 35345 |  | 1 | 7
6 | 2020-06-11 | 1 | 未維修 | 橋台 |  | 35345 |  | 1 | 6
7 | 2020-06-11 | 2 | 未維修 | 橋台 |  | 35345 |  | 2 | 6
8 | 2020-06-11 | 2 | 未維修 | 橋墩／帽梁 |  | 35345 |  | 2 | 7
9 | 2020-06-11 | 1 | 未維修 | 橋墩／帽梁 |  | 35345 |  | 1 | 7
10 | 2020-06-11 | 1 | 未維修 | 橋面板 |  | 35345 |  | 1 | 7
11 | 2020-06-11 | 1 | 未維修 | 橋面板 |  | 35345 |  | 1 | 7
12 | 2020-06-11 | 1 | 未維修 | 河道 |  | 35345 |  | 1 | 4
13 | 2020-06-11 | 1 | 未維修 | 防落設施 |  | 35345 |  | 1 | 5
14 | 2020-06-11 | 2 | 未維修 | 防落設施 |  | 35345 |  | 2 | 5
15 | 2020-06-11 | 1 | 未維修 | 橋面板 |  | 35345 |  | 1 | 7
16 | 2020-06-11 | 1 | 未維修 | 橋面板 |  | 35345 |  | 1 | 7
17 | 2020-06-11 | 2 | 未維修 | 伸縮縫 |  | 35345 |  | 2 | 6
18 | 2020-06-11 | 2 | 未維修 | 橋墩／帽梁 |  | 35345 |  | 2 | 7
19 | 2020-06-11 | 1 | 未維修 | 橋面板 |  | 35345 |  | 1 | 7
20 | 2020-06-11 | 1 | 未維修 | 支承／支承墊／阻尼裝置 |  | 35345 |  | 1 | 5
21 | 2020-06-11 | 1 | 未維修 | 翼牆／擋土牆 |  | 35345 |  | 1 | 5
22 | 2020-06-11 | 1 | 未維修 | 橋墩／帽梁 |  | 35345 |  | 1 | 7
23 | 2020-06-11 | 1 | 未維修 | 橋墩／帽梁 |  | 35345 |  | 1 | 7
24 | 2020-06-11 | 1 | 未維修 | 主梁 |  | 35345 |  | 1 | 8
25 | 2020-06-11 | 1 | 未維修 | 橫隔梁 |  | 35345 |  | 1 | 6
26 | 2020-06-11 | 1 | 未維修 | 引道路堤護欄 |  | 35345 |  | 1 | 2
27 | 2020-06-11 | 2 | 未維修 | 橋台 |  | 35345 |  | 2 | 6
28 | 2020-06-11 | 1 | 未維修 | 主梁 |  | 35345 |  | 1 | 8
29 | 2020-06-11 | 2 | 未維修 | 翼牆／擋土牆 |  | 35345 |  | 2 | 5
30 | 2020-06-11 | 1 | 未維修 | 橫隔梁 |  | 35345 |  | 1 | 6
31 | 2020-06-11 | 1 | 未維修 | 主梁 |  | 35345 |  | 1 | 8
32 | 2020-06-11 | 1 | 未維修 | 主梁 |  | 35345 |  | 1 | 8
33 | 2020-06-11 | 2 | 未維修 | 主梁 |  | 35345 |  | 2 | 8
34 | 2020-06-11 | 1 | 未維修 | 主梁 |  | 35345 |  | 1 | 8
35 | 2020-06-11 | 1 | 未維修 | 主梁 |  | 35345 |  | 1 | 8
36 | 2020-06-11 | 1 | 未維修 | 主梁 |  | 35345 |  | 1 | 8
37 | 2020-06-11 | 1 | 未維修 | 橫隔梁 |  | 35345 |  | 1 | 6
38 | 2020-06-11 | 1 | 未維修 | 主梁 |  | 35345 |  | 1 | 8
39 | 2020-06-11 | 1 | 未維修 | 主梁 |  | 35345 |  | 1 | 8
40 | 2020-06-11 | 1 | 未維修 | 主梁 |  | 35345 |  | 1 | 8
41 | 2020-06-11 | 1 | 未維修 | 橫隔梁 |  | 35345 |  | 1 | 6
42 | 2020-06-11 | 1 | 未維修 | 橫隔梁 |  | 35345 |  | 1 | 6
43 | 2020-06-11 | 1 | 未維修 | 主梁 |  | 35345 |  | 1 | 8
44 | 2020-06-11 | 1 | 未維修 | 主梁 |  | 35345 |  | 1 | 8
45 | 2020-06-11 | 1 | 未維修 | 防落設施 |  | 35345 |  | 1 | 5
46 | 2020-06-11 | 1 | 未維修 | 防落設施 |  | 35345 |  | 1 | 5
47 | 2020-06-11 | 1 | 未維修 | 主梁 |  | 35345 |  | 1 | 8
48 | 2020-06-11 | 1 | 未維修 | 橋墩／帽梁 |  | 35345 |  | 1 | 7
49 | 2020-06-11 | 1 | 未維修 | 主梁 |  | 35345 |  | 1 | 8
50 | 2020-06-11 | 1 | 未維修 | 橋台 |  | 35345 |  | 1 | 6
51 | 2020-06-11 | 1 | 未維修 | 引道路堤 |  | 35345 |  | 1 | 3
52 | 2020-06-11 | 1 | 未維修 | 引道路堤護欄 |  | 35345 |  | 1 | 2
53 | 2020-06-11 | 2 | 未維修 | 引道路堤護欄 |  | 35345 |  | 2 | 2
54 | 2020-06-11 | 2 | 未維修 | 防落設施 |  | 35345 |  | 2 | 5
55 | 2020-06-11 | 2 | 未維修 | 主梁 |  | 35345 |  | 2 | 8
56 | 2020-06-11 | 1 | 未維修 | 橋墩／帽梁 |  | 35345 |  | 1 | 7
57 | 2020-06-11 | 1 | 未維修 | 主梁 |  | 35345 |  | 1 | 8
58 | 2020-06-11 | 1 | 未維修 | 支承／支承墊／阻尼裝置 |  | 35345 |  | 1 | 5
59 | 2020-06-11 | 1 | 未維修 | 引道路堤 |  | 35345 |  | 1 | 3
60 | 2020-06-11 | 2 | 未維修 | 橋墩／帽梁 |  | 35345 |  | 2 | 7
61 | 2020-06-11 | 2 | 已維修 | 橋墩／帽梁 | 2022-06-01 | 35345 |  | 1 | 7
62 | 2020-06-11 | 1 | 已維修 | 伸縮縫 | 2021-10-04 | 35345 |  | 1 | 6
63 | 2020-06-11 | 1 | 已維修 | 橋台 | 2022-02-14 | 35345 |  | 1 | 6
64 | 2020-06-11 | 1 | 已維修 | 其他 | 2022-02-14 | 35345 |  | 1 | 1
65 | 2020-06-11 | 1 | 已維修 | 其他 | 2022-02-14 | 35345 |  | 1 | 1
66 | 2020-06-11 | 1 | 已維修 | 橋梁排水設施 | 2020-12-14 | 35345 |  | 1 | 4
67 | 2020-06-11 | 1 | 已維修 | 伸縮縫 | 2021-10-04 | 35345 |  | 1 | 6
68 | 2020-06-11 | 1 | 已維修 | 引道路堤保護措施 |  | 35345 |  | 1 | 3
69 | 2020-06-11 | 1 | 已維修 | 引道路堤保護措施 |  | 35345 |  | 1 | 3
70 | 2020-06-11 | 1 | 已維修 | 橋台 | 2022-02-14 | 35345 |  | 1 | 6
1 | 2020-07-07 | 1 | 未維修 | 橋面板 |  | 35346 | 崎林路高架橋(雙林路)北向 | 1 | 7
2 | 2020-07-07 | 2 | 未維修 | 主梁 |  | 35346 |  | 2 | 8
3 | 2020-07-07 | 1 | 未維修 | 引道路堤 |  | 35346 |  | 1 | 3
4 | 2020-07-07 | 2 | 未維修 | 主梁 |  | 35346 |  | 2 | 8
5 | 2020-07-07 | 1 | 未維修 | 其他 |  | 35346 |  | 1 | 1
6 | 2020-07-07 | 1 | 未維修 | 引道路堤 |  | 35346 |  | 1 | 3
7 | 2020-07-07 | 1 | 未維修 | 橋墩／帽梁 |  | 35346 |  | 1 | 7
8 | 2020-07-07 | 1 | 未維修 | 橋墩／帽梁 |  | 35346 |  | 1 | 7
9 | 2020-07-07 | 1 | 未維修 | 橋面板 |  | 35346 |  | 1 | 7
10 | 2020-07-07 | 2 | 未維修 | 主梁 |  | 35346 |  | 2 | 8
11 | 2020-07-07 | 1 | 未維修 | 橋面板 |  | 35346 |  | 1 | 7
12 | 2020-07-07 | 2 | 未維修 | 主梁 |  | 35346 |  | 2 | 8
13 | 2020-07-07 | 1 | 未維修 | 其他 |  | 35346 |  | 1 | 1
14 | 2020-07-07 | 1 | 未維修 | 橋墩／帽梁 |  | 35346 |  | 1 | 7
15 | 2020-07-07 | 1 | 未維修 | 橋墩／帽梁 |  | 35346 |  | 1 | 7
16 | 2020-07-07 | 1 | 未維修 | 橋墩／帽梁 |  | 35346 |  | 1 | 7
17 | 2020-07-07 | 1 | 未維修 | 橋墩／帽梁 |  | 35346 |  | 1 | 7
18 | 2020-07-07 | 2 | 未維修 | 主梁 |  | 35346 |  | 2 | 8
19 | 2020-07-07 | 2 | 未維修 | 主梁 |  | 35346 |  | 2 | 8
20 | 2020-07-07 | 1 | 未維修 | 橋面板 |  | 35346 |  | 1 | 7
21 | 2020-07-07 | 1 | 未維修 | 橋面板 |  | 35346 |  | 1 | 7
22 | 2020-07-07 | 2 | 未維修 | 主梁 |  | 35346 |  | 2 | 8
23 | 2020-07-07 | 2 | 未維修 | 橋墩／帽梁 |  | 35346 |  | 2 | 7
24 | 2020-07-07 | 1 | 未維修 | 橋面板 |  | 35346 |  | 1 | 7
25 | 2020-07-07 | 2 | 未維修 | 主梁 |  | 35346 |  | 2 | 8
26 | 2020-07-07 | 2 | 未維修 | 主梁 |  | 35346 |  | 2 | 8
27 | 2020-07-07 | 2 | 未維修 | 主梁 |  | 35346 |  | 2 | 8
28 | 2020-07-07 | 1 | 未維修 | 橋面板 |  | 35346 |  | 1 | 7
29 | 2020-07-07 | 1 | 未維修 | 引道路堤保護措施 |  | 35346 |  | 1 | 3
30 | 2020-07-07 | 1 | 未維修 | 橋墩／帽梁 |  | 35346 |  | 1 | 7
31 | 2020-07-07 | 1 | 未維修 | 橋墩／帽梁 |  | 35346 |  | 1 | 7
32 | 2020-07-07 | 1 | 未維修 | 橋面板 |  | 35346 |  | 1 | 7
33 | 2020-07-07 | 1 | 未維修 | 橋面板 |  | 35346 |  | 1 | 7
34 | 2020-07-07 | 2 | 未維修 | 翼牆／擋土牆 |  | 35346 |  | 2 | 5
35 | 2020-07-07 | 2 | 未維修 | 翼牆／擋土牆 |  | 35346 |  | 2 | 5
36 | 2020-07-07 | 2 | 未維修 | 橋墩／帽梁 |  | 35346 |  | 2 | 7
37 | 2020-07-07 | 1 | 已維修 | 引道路堤保護措施 | 2020-11-26 | 35346 |  | 1 | 3
38 | 2020-07-07 | 1 | 已維修 | 引道路堤保護措施 | 2020-11-26 | 35346 |  | 1 | 3
39 | 2020-07-07 | 1 | 已維修 | 橋台 | 2020-11-26 | 35346 |  | 1 | 6
1 | 2020-07-16 | 1 | 未維修 | 橋台 |  | 35347 | 茄苳高架橋(南向) | 1 | 6
2 | 2020-07-16 | 2 | 未維修 | 橋墩／帽梁 |  | 35347 |  | 2 | 7
3 | 2020-07-16 | 1 | 未維修 | 橋墩／帽梁 |  | 35347 |  | 1 | 7
4 | 2020-07-16 | 1 | 未維修 | 橋墩／帽梁 |  | 35347 |  | 1 | 7
5 | 2020-07-16 | 1 | 未維修 | 橋墩／帽梁 |  | 35347 |  | 1 | 7
6 | 2020-07-16 | 2 | 未維修 | 橋墩／帽梁 |  | 35347 |  | 2 | 7
7 | 2020-07-16 | 2 | 未維修 | 橋墩／帽梁 |  | 35347 |  | 2 | 7
8 | 2020-07-16 | 2 | 未維修 | 橋墩／帽梁 |  | 35347 |  | 2 | 7
9 | 2020-07-16 | 1 | 未維修 | 橋墩／帽梁 |  | 35347 |  | 1 | 7
10 | 2020-07-16 | 1 | 未維修 | 主梁 |  | 35347 |  | 1 | 8
11 | 2020-07-16 | 1 | 未維修 | 防落設施 |  | 35347 |  | 1 | 5
12 | 2020-07-16 | 1 | 未維修 | 主梁 |  | 35347 |  | 1 | 8
13 | 2020-07-16 | 1 | 未維修 | 主梁 |  | 35347 |  | 1 | 8
14 | 2020-07-16 | 1 | 未維修 | 主梁 |  | 35347 |  | 1 | 8
15 | 2020-07-16 | 1 | 未維修 | 主梁 |  | 35347 |  | 1 | 8
16 | 2020-07-16 | 1 | 未維修 | 橫隔梁 |  | 35347 |  | 1 | 6
17 | 2020-07-16 | 1 | 未維修 | 橋面板 |  | 35347 |  | 1 | 7
18 | 2020-07-16 | 1 | 未維修 | 其他 |  | 35347 |  | 1 | 1
19 | 2020-07-16 | 1 | 未維修 | 伸縮縫 |  | 35347 |  | 1 | 6
20 | 2020-07-16 | 1 | 未維修 | 橋梁排水設施 |  | 35347 |  | 1 | 4
21 | 2020-07-16 | 1 | 未維修 | 橋護欄 |  | 35347 |  | 1 | 3
22 | 2020-07-16 | 2 | 未維修 | 橋墩／帽梁 |  | 35347 |  | 2 | 7
23 | 2020-07-16 | 1 | 未維修 | 橋墩／帽梁 |  | 35347 |  | 1 | 7
24 | 2020-07-16 | 1 | 未維修 | 橋墩／帽梁 |  | 35347 |  | 1 | 7
25 | 2020-07-16 | 1 | 未維修 | 橋墩／帽梁 |  | 35347 |  | 1 | 7
26 | 2020-07-16 | 1 | 未維修 | 主梁 |  | 35347 |  | 1 | 8
27 | 2020-07-16 | 1 | 未維修 | 主梁 |  | 35347 |  | 1 | 8
28 | 2020-07-16 | 1 | 未維修 | 主梁 |  | 35347 |  | 1 | 8
29 | 2020-07-16 | 1 | 未維修 | 主梁 |  | 35347 |  | 1 | 8
30 | 2020-07-16 | 1 | 未維修 | 橫隔梁 |  | 35347 |  | 1 | 6
31 | 2020-07-16 | 2 | 未維修 | 橋面板 |  | 35347 |  | 2 | 7
32 | 2020-07-16 | 1 | 未維修 | 橋墩／帽梁 |  | 35347 |  | 1 | 7
33 | 2020-07-16 | 1 | 未維修 | 橋墩／帽梁 |  | 35347 |  | 1 | 7
34 | 2020-07-16 | 1 | 未維修 | 橋墩／帽梁 |  | 35347 |  | 1 | 7
35 | 2020-07-16 | 1 | 未維修 | 橋墩／橋基保護設施 |  | 35347 |  | 1 | 6
36 | 2020-07-16 | 1 | 未維修 | 橋墩／帽梁 |  | 35347 |  | 1 | 7
37 | 2020-07-16 | 1 | 未維修 | 防落設施 |  | 35347 |  | 1 | 5
38 | 2020-07-16 | 1 | 未維修 | 主梁 |  | 35347 |  | 1 | 8
39 | 2020-07-16 | 1 | 未維修 | 主梁 |  | 35347 |  | 1 | 8
40 | 2020-07-16 | 1 | 未維修 | 主梁 |  | 35347 |  | 1 | 8
41 | 2020-07-16 | 1 | 未維修 | 主梁 |  | 35347 |  | 1 | 8
42 | 2020-07-16 | 1 | 未維修 | 橫隔梁 |  | 35347 |  | 1 | 6
43 | 2020-07-16 | 1 | 未維修 | 橋面板 |  | 35347 |  | 1 | 7
44 | 2020-07-16 | 1 | 未維修 | 橋面板 |  | 35347 |  | 1 | 7
45 | 2020-07-16 | 1 | 未維修 | 橋面板 |  | 35347 |  | 1 | 7
46 | 2020-07-16 | 1 | 未維修 | 橋護欄 |  | 35347 |  | 1 | 3
47 | 2020-07-16 | 1 | 未維修 | 橋護欄 |  | 35347 |  | 1 | 3
48 | 2020-07-16 | 1 | 未維修 | 伸縮縫 |  | 35347 |  | 1 | 6
49 | 2020-07-16 | 1 | 未維修 | 橋面板 |  | 35347 |  | 1 | 7
50 | 2020-07-16 | 1 | 未維修 | 主梁 |  | 35347 |  | 1 | 8
51 | 2020-07-16 | 1 | 未維修 | 主梁 |  | 35347 |  | 1 | 8
52 | 2020-07-16 | 1 | 未維修 | 主梁 |  | 35347 |  | 1 | 8
53 | 2020-07-16 | 2 | 未維修 | 主梁 |  | 35347 |  | 2 | 8
54 | 2020-07-16 | 1 | 未維修 | 橫隔梁 |  | 35347 |  | 1 | 6
55 | 2020-07-16 | 1 | 未維修 | 引道路堤護欄 |  | 35347 |  | 1 | 2
56 | 2020-07-16 | 1 | 未維修 | 伸縮縫 |  | 35347 |  | 1 | 6
57 | 2020-07-16 | 2 | 已維修 | 橋梁排水設施 | 2020-03-05 | 35347 |  | 1 | 4
58 | 2020-07-16 | 1 | 已維修 | 其他 | 2020-10-28 | 35347 |  | 1 | 1
59 | 2020-07-16 | 1 | 已維修 | 引道路堤保護措施 | 2020-10-28 | 35347 |  | 1 | 3
60 | 2020-07-16 | 1 | 已維修 | 橋台 | 2020-10-28 | 35347 |  | 1 | 6
61 | 2020-07-16 | 1 | 已維修 | 橋墩／帽梁 |  | 35347 |  | 1 | 7
1 | 2020-07-20 | 1 | 未維修 | 橋面板 |  | 35348 | 117縣道(一)高架橋(南向) | 1 | 7
2 | 2020-07-20 | 1 | 未維修 | 引道路堤護欄 |  | 35348 |  | 1 | 2
3 | 2020-07-20 | 1 | 未維修 | 引道路堤保護措施 |  | 35348 |  | 1 | 3
4 | 2020-07-20 | 1 | 未維修 | 翼牆／擋土牆 |  | 35348 |  | 1 | 5
5 | 2020-07-20 | 1 | 未維修 | 橋墩／帽梁 |  | 35348 |  | 1 | 7
6 | 2020-07-20 | 1 | 未維修 | 橋墩／帽梁 |  | 35348 |  | 1 | 7
7 | 2020-07-20 | 1 | 未維修 | 橋面板 |  | 35348 |  | 1 | 7
8 | 2020-07-20 | 1 | 未維修 | 主梁 |  | 35348 |  | 1 | 8
9 | 2020-07-20 | 1 | 未維修 | 橫隔梁 |  | 35348 |  | 1 | 6
10 | 2020-07-20 | 2 | 未維修 | 橋護欄 |  | 35348 |  | 2 | 3
11 | 2020-07-20 | 1 | 未維修 | 橋護欄 |  | 35348 |  | 1 | 3
12 | 2020-07-20 | 1 | 未維修 | 橋墩／帽梁 |  | 35348 |  | 1 | 7
13 | 2020-07-20 | 1 | 未維修 | 橋墩／帽梁 |  | 35348 |  | 1 | 7
14 | 2020-07-20 | 1 | 未維修 | 橋墩／帽梁 |  | 35348 |  | 1 | 7
15 | 2020-07-20 | 1 | 未維修 | 其他 |  | 35348 |  | 1 | 1
16 | 2020-07-20 | 2 | 未維修 | 其他 |  | 35348 |  | 2 | 1
17 | 2020-07-20 | 1 | 未維修 | 橋台 |  | 35348 |  | 1 | 6
18 | 2020-07-20 | 1 | 未維修 | 主梁 |  | 35348 |  | 1 | 8
19 | 2020-07-20 | 1 | 未維修 | 橋面板 |  | 35348 |  | 1 | 7
20 | 2020-07-20 | 1 | 未維修 | 主梁 |  | 35348 |  | 1 | 8
21 | 2020-07-20 | 1 | 未維修 | 橫隔梁 |  | 35348 |  | 1 | 6
22 | 2020-07-20 | 2 | 未維修 | 橋梁排水設施 |  | 35348 |  | 2 | 4
23 | 2020-07-20 | 1 | 未維修 | 伸縮縫 |  | 35348 |  | 1 | 6
24 | 2020-07-20 | 1 | 未維修 | 橋墩／帽梁 |  | 35348 |  | 1 | 7
25 | 2020-07-20 | 1 | 未維修 | 橋面板 |  | 35348 |  | 1 | 7
26 | 2020-07-20 | 1 | 未維修 | 主梁 |  | 35348 |  | 1 | 8
27 | 2020-07-20 | 1 | 未維修 | 主梁 |  | 35348 |  | 1 | 8
28 | 2020-07-20 | 1 | 已維修 | 引道路堤保護措施 | 2020-10-28 | 35348 |  | 1 | 3
29 | 2020-07-20 | 1 | 已維修 | 伸縮縫 | 2021-10-04 | 35348 |  | 1 | 6
1 | 2020-07-14 | 1 | 未維修 | 橋梁排水設施 |  | 35349 | 117縣道(二)高架橋(南向) | 1 | 4
2 | 2020-07-14 | 2 | 未維修 | 橋護欄 |  | 35349 |  | 2 | 3
3 | 2020-07-14 | 1 | 未維修 | 橋墩／帽梁 |  | 35349 |  | 1 | 7
4 | 2020-07-14 | 1 | 未維修 | 橋墩／帽梁 |  | 35349 |  | 1 | 7
5 | 2020-07-14 | 1 | 未維修 | 主梁 |  | 35349 |  | 1 | 8
6 | 2020-07-14 | 1 | 未維修 | 主梁 |  | 35349 |  | 1 | 8
7 | 2020-07-14 | 1 | 未維修 | 主梁 |  | 35349 |  | 1 | 8
8 | 2020-07-14 | 1 | 未維修 | 主梁 |  | 35349 |  | 1 | 8
9 | 2020-07-14 | 1 | 未維修 | 主梁 |  | 35349 |  | 1 | 8
10 | 2020-07-14 | 1 | 未維修 | 引道路堤護欄 |  | 35349 |  | 1 | 2
11 | 2020-07-14 | 1 | 未維修 | 橋台 |  | 35349 |  | 1 | 6
12 | 2020-07-14 | 1 | 未維修 | 翼牆／擋土牆 |  | 35349 |  | 1 | 5
13 | 2020-07-14 | 1 | 未維修 | 橋墩／帽梁 |  | 35349 |  | 1 | 7
14 | 2020-07-14 | 1 | 未維修 | 橋墩／帽梁 |  | 35349 |  | 1 | 7
15 | 2020-07-14 | 1 | 未維修 | 主梁 |  | 35349 |  | 1 | 8
16 | 2020-07-14 | 1 | 未維修 | 主梁 |  | 35349 |  | 1 | 8
17 | 2020-07-14 | 1 | 未維修 | 橋墩／帽梁 |  | 35349 |  | 1 | 7
18 | 2020-07-14 | 1 | 未維修 | 橋墩／帽梁 |  | 35349 |  | 1 | 7
19 | 2020-07-14 | 1 | 未維修 | 主梁 |  | 35349 |  | 1 | 8
20 | 2020-07-14 | 1 | 未維修 | 主梁 |  | 35349 |  | 1 | 8
21 | 2020-07-14 | 1 | 未維修 | 主梁 |  | 35349 |  | 1 | 8
22 | 2020-07-14 | 1 | 未維修 | 主梁 |  | 35349 |  | 1 | 8
23 | 2020-07-14 | 1 | 未維修 | 主梁 |  | 35349 |  | 1 | 8
24 | 2020-07-14 | 1 | 未維修 | 主梁 |  | 35349 |  | 1 | 8
25 | 2020-07-14 | 1 | 未維修 | 伸縮縫 |  | 35349 |  | 1 | 6
26 | 2020-07-14 | 1 | 未維修 | 翼牆／擋土牆 |  | 35349 |  | 1 | 5
27 | 2020-07-14 | 1 | 未維修 | 主梁 |  | 35349 |  | 1 | 8
28 | 2020-07-14 | 2 | 未維修 | 主梁 |  | 35349 |  | 2 | 8
29 | 2020-07-14 | 2 | 未維修 | 其他 |  | 35349 |  | 2 | 1
30 | 2020-07-14 | 1 | 未維修 | 主梁 |  | 35349 |  | 1 | 8
31 | 2020-07-14 | 2 | 未維修 | 橫隔梁 |  | 35349 |  | 2 | 6
32 | 2020-07-14 | 1 | 未維修 | 主梁 |  | 35349 |  | 1 | 8
33 | 2020-07-14 | 1 | 未維修 | 主梁 |  | 35349 |  | 1 | 8
34 | 2020-07-14 | 1 | 未維修 | 主梁 |  | 35349 |  | 1 | 8
35 | 2020-07-14 | 1 | 未維修 | 其他 |  | 35349 |  | 1 | 1
36 | 2020-07-14 | 1 | 未維修 | 橋台 |  | 35349 |  | 1 | 6
37 | 2020-07-14 | 1 | 未維修 | 橋台 |  | 35349 |  | 1 | 6
38 | 2020-07-14 | 2 | 未維修 | 橋護欄 |  | 35349 |  | 2 | 3
39 | 2020-07-14 | 1 | 未維修 | 橋墩／帽梁 |  | 35349 |  | 1 | 7
40 | 2020-07-14 | 1 | 未維修 | 橋墩／帽梁 |  | 35349 |  | 1 | 7
41 | 2020-07-14 | 1 | 未維修 | 主梁 |  | 35349 |  | 1 | 8
42 | 2020-07-14 | 1 | 未維修 | 主梁 |  | 35349 |  | 1 | 8
43 | 2020-07-14 | 1 | 未維修 | 主梁 |  | 35349 |  | 1 | 8
44 | 2020-07-14 | 1 | 未維修 | 主梁 |  | 35349 |  | 1 | 8
45 | 2020-07-14 | 1 | 未維修 | 主梁 |  | 35349 |  | 1 | 8
46 | 2020-07-14 | 1 | 未維修 | 主梁 |  | 35349 |  | 1 | 8
47 | 2020-07-14 | 2 | 已維修 | 橋梁排水設施 | 2020-03-05 | 35349 |  | 1 | 4
48 | 2020-07-14 | 2 | 已維修 | 引道路堤保護措施 | 2020-10-30 | 35349 |  | 1 | 3
49 | 2020-07-14 | 2 | 已維修 | 引道路堤保護措施 | 2020-10-30 | 35349 |  | 1 | 3
1 | 2020-07-14 | 1 | 未維修 | 引道路堤保護措施 |  | 35350 | 台一線穿越橋(南向) | 1 | 3
2 | 2020-07-14 | 1 | 未維修 | 橋面板 |  | 35350 |  | 1 | 7
3 | 2020-07-14 | 2 | 未維修 | 翼牆／擋土牆 |  | 35350 |  | 2 | 5
4 | 2020-07-14 | 1 | 未維修 | 伸縮縫 |  | 35350 |  | 1 | 6
5 | 2020-07-14 | 1 | 未維修 | 主梁 |  | 35350 |  | 1 | 8
6 | 2020-07-14 | 1 | 未維修 | 主梁 |  | 35350 |  | 1 | 8
7 | 2020-07-14 | 1 | 未維修 | 其他 |  | 35350 |  | 1 | 1
8 | 2020-07-14 | 1 | 未維修 | 引道路堤保護措施 |  | 35350 |  | 1 | 3
9 | 2020-07-14 | 1 | 未維修 | 引道路堤 |  | 35350 |  | 1 | 3
10 | 2020-07-14 | 1 | 未維修 | 翼牆／擋土牆 |  | 35350 |  | 1 | 5
11 | 2020-07-14 | 1 | 未維修 | 橋梁排水設施 |  | 35350 |  | 1 | 4
12 | 2020-07-14 | 2 | 未維修 | 橋護欄 |  | 35350 |  | 2 | 3
13 | 2020-07-14 | 1 | 未維修 | 伸縮縫 |  | 35350 |  | 1 | 6
14 | 2020-07-14 | 1 | 未維修 | 引道路堤保護措施 |  | 35350 |  | 1 | 3
15 | 2020-07-14 | 1 | 已維修 | 引道路堤保護措施 | 2020-10-30 | 35350 |  | 1 | 3
16 | 2020-07-14 | 1 | 已維修 | 引道路堤保護措施 | 2020-10-30 | 35350 |  | 1 | 3
1 | 2020-07-14 | 1 | 未維修 | 引道路堤 |  | 35351 | 鹽水溪排水橋(北向) | 1 | 3
2 | 2020-07-14 | 2 | 未維修 | 橋台 |  | 35351 |  | 2 | 6
3 | 2020-07-14 | 1 | 未維修 | 翼牆／擋土牆 |  | 35351 |  | 1 | 5
4 | 2020-07-14 | 1 | 未維修 | 引道路堤保護措施 |  | 35351 |  | 1 | 3
5 | 2020-07-14 | 1 | 未維修 | 引道路堤保護措施 |  | 35351 |  | 1 | 3
6 | 2020-07-14 | 1 | 未維修 | 橋護欄 |  | 35351 |  | 1 | 3
7 | 2020-07-14 | 1 | 未維修 | 橋墩／帽梁 |  | 35351 |  | 1 | 7
8 | 2020-07-14 | 1 | 未維修 | 防落設施 |  | 35351 |  | 1 | 5
9 | 2020-07-14 | 1 | 未維修 | 橋面板 |  | 35351 |  | 1 | 7
10 | 2020-07-14 | 1 | 未維修 | 橫隔梁 |  | 35351 |  | 1 | 6
11 | 2020-07-14 | 2 | 未維修 | 橋面板 |  | 35351 |  | 2 | 7
12 | 2020-07-14 | 2 | 未維修 | 橋面板 |  | 35351 |  | 2 | 7
13 | 2020-07-14 | 1 | 未維修 | 橋台 |  | 35351 |  | 1 | 6
14 | 2020-07-14 | 1 | 未維修 | 橋護欄 |  | 35351 |  | 1 | 3
15 | 2020-07-14 | 1 | 未維修 | 橋墩／帽梁 |  | 35351 |  | 1 | 7
16 | 2020-07-14 | 2 | 未維修 | 主梁 |  | 35351 |  | 2 | 8
17 | 2020-07-14 | 2 | 未維修 | 橋面板 |  | 35351 |  | 2 | 7
18 | 2020-07-14 | 2 | 未維修 | 其他 |  | 35351 |  | 2 | 1
19 | 2020-07-14 | 1 | 未維修 | 引道路堤保護措施 |  | 35351 |  | 1 | 3
20 | 2020-07-14 | 2 | 未維修 | 橋墩／帽梁 |  | 35351 |  | 2 | 7
21 | 2020-07-14 | 1 | 未維修 | 引道路堤 |  | 35351 |  | 1 | 3
22 | 2020-07-14 | 1 | 未維修 | 橋墩／帽梁 |  | 35351 |  | 1 | 7
23 | 2020-07-14 | 1 | 未維修 | 其他 |  | 35351 |  | 1 | 1
24 | 2020-07-14 | 1 | 未維修 | 主梁 |  | 35351 |  | 1 | 8
25 | 2020-07-14 | 1 | 已維修 | 引道路堤保護措施 | 2020-12-02 | 35351 |  | 1 | 3
26 | 2020-07-14 | 1 | 已維修 | 引道路堤保護措施 | 2020-12-02 | 35351 |  | 1 | 3
1 | 2020-07-14 | 1 | 未維修 | 橋護欄 |  | 35352 | 台13線穿越橋(北向) | 1 | 3
2 | 2020-07-14 | 1 | 未維修 | 其他 |  | 35352 |  | 1 | 1
3 | 2020-07-14 | 1 | 未維修 | 橋護欄 |  | 35352 |  | 1 | 3
4 | 2020-07-14 | 2 | 未維修 | 支承／支承墊／阻尼裝置 |  | 35352 |  | 2 | 5
5 | 2020-07-14 | 1 | 未維修 | 翼牆／擋土牆 |  | 35352 |  | 1 | 5
6 | 2020-07-14 | 2 | 未維修 | 支承／支承墊／阻尼裝置 |  | 35352 |  | 2 | 5
7 | 2020-07-14 | 1 | 未維修 | 橋面板 |  | 35352 |  | 1 | 7
8 | 2020-07-14 | 1 | 未維修 | 橋面板 |  | 35352 |  | 1 | 7
9 | 2020-07-14 | 1 | 未維修 | 引道路堤保護措施 |  | 35352 |  | 1 | 3
10 | 2020-07-14 | 1 | 未維修 | 引道路堤 |  | 35352 |  | 1 | 3
11 | 2020-07-14 | 1 | 未維修 | 引道路堤護欄 |  | 35352 |  | 1 | 2
12 | 2020-07-14 | 1 | 未維修 | 引道路堤護欄 |  | 35352 |  | 1 | 2
13 | 2020-07-14 | 1 | 已維修 | 引道路堤保護措施 | 2020-12-02 | 35352 |  | 1 | 3
14 | 2020-07-14 | 1 | 已維修 | 引道路堤保護措施 | 2020-12-02 | 35352 |  | 1 | 3
15 | 2020-07-14 | 1 | 已維修 | 翼牆／擋土牆 | 2022-01-05 | 35352 |  | 1 | 5
16 | 2020-07-14 | 1 | 已維修 | 橋台 |  | 35352 |  | 1 | 6
17 | 2020-07-14 | 1 | 已維修 | 橋台 |  | 35352 |  | 1 | 6
1 | 2020-07-23 | 2 | 未維修 | 橋面板 |  | 35355 | 客雅溪橋(一)(南向) | 2 | 7
2 | 2020-07-23 | 2 | 未維修 | 主梁 |  | 35355 |  | 2 | 8
3 | 2020-07-23 | 2 | 未維修 | 橋護欄 |  | 35355 |  | 2 | 3
4 | 2020-07-23 | 1 | 未維修 | 橋護欄 |  | 35355 |  | 1 | 3
5 | 2020-07-23 | 1 | 未維修 | 防落設施 |  | 35355 |  | 1 | 5
6 | 2020-07-23 | 1 | 未維修 | 主梁 |  | 35355 |  | 1 | 8
7 | 2020-07-23 | 1 | 未維修 | 主梁 |  | 35355 |  | 1 | 8
8 | 2020-07-23 | 1 | 未維修 | 其他 |  | 35355 |  | 1 | 1
9 | 2020-07-23 | 2 | 未維修 | 引道路堤護欄 |  | 35355 |  | 2 | 2
10 | 2020-07-23 | 1 | 未維修 | 翼牆／擋土牆 |  | 35355 |  | 1 | 5
11 | 2020-07-23 | 1 | 未維修 | 主梁 |  | 35355 |  | 1 | 8
12 | 2020-07-23 | 2 | 未維修 | 橋面板 |  | 35355 |  | 2 | 7
13 | 2020-07-23 | 1 | 未維修 | 其他 |  | 35355 |  | 1 | 1
14 | 2020-07-23 | 2 | 未維修 | 引道路堤護欄 |  | 35355 |  | 2 | 2
15 | 2020-07-23 | 1 | 未維修 | 橋護欄 |  | 35355 |  | 1 | 3
16 | 2020-07-23 | 1 | 未維修 | 伸縮縫 |  | 35355 |  | 1 | 6
17 | 2020-07-23 | 1 | 已維修 | 橋梁排水設施 | 2022-12-05 | 35355 |  | 1 | 4
18 | 2020-07-23 | 3 | 已維修 | 橋台 | 2021-02-22 | 35355 |  | 1 | 6
19 | 2020-07-23 | 1 | 已維修 | 橋台 | 2021-02-19 | 35355 |  | 1 | 6
20 | 2020-07-23 | 1 | 已維修 | 橋台 | 2021-02-19 | 35355 |  | 1 | 6
21 | 2020-07-23 | 2 | 已維修 | 引道路堤保護措施 |  | 35355 |  | 1 | 3
22 | 2020-07-23 | 2 | 已維修 | 引道路堤保護措施 | 2021-02-19 | 35355 |  | 1 | 3
23 | 2020-07-23 | 2 | 已維修 | 橋護欄 | 2022-06-29 | 35355 |  | 1 | 3
24 | 2020-07-23 | 2 | 已維修 | 伸縮縫 | 2022-06-10 | 35355 |  | 1 | 6
1 | 2020-04-20 | 1 | 未維修 | 橋墩基礎 |  | 35361 | 三峽溪河川橋(南向) | 1 | 8
2 | 2020-04-20 | 1 | 未維修 | 橋墩基礎 |  | 35361 |  | 1 | 8
3 | 2020-04-20 | 1 | 未維修 | 橋墩基礎 |  | 35361 |  | 1 | 8
4 | 2020-04-20 | 1 | 未維修 | 橋墩基礎 |  | 35361 |  | 1 | 8
5 | 2020-04-20 | 1 | 未維修 | 橋墩基礎 |  | 35361 |  | 1 | 8
6 | 2020-04-20 | 1 | 未維修 | 橋墩基礎 |  | 35361 |  | 1 | 8
7 | 2020-04-20 | 1 | 未維修 | 橋墩基礎 |  | 35361 |  | 1 | 8
8 | 2020-04-20 | 2 | 未維修 | 橋墩基礎 |  | 35361 |  | 2 | 8
9 | 2020-04-20 | 1 | 未維修 | 橋墩基礎 |  | 35361 |  | 1 | 8
10 | 2020-04-20 | 1 | 未維修 | 橋墩基礎 |  | 35361 |  | 1 | 8
11 | 2020-04-20 | 1 | 未維修 | 橋墩基礎 |  | 35361 |  | 1 | 8
12 | 2020-04-20 | 1 | 未維修 | 橋墩基礎 |  | 35361 |  | 1 | 8
13 | 2020-04-20 | 1 | 未維修 | 橋墩基礎 |  | 35361 |  | 1 | 8
14 | 2020-04-20 | 1 | 未維修 | 橋墩基礎 |  | 35361 |  | 1 | 8
15 | 2020-04-20 | 1 | 未維修 | 橋墩基礎 |  | 35361 |  | 1 | 8
16 | 2020-04-20 | 1 | 未維修 | 橋墩基礎 |  | 35361 |  | 1 | 8
17 | 2020-04-20 | 1 | 未維修 | 橋墩基礎 |  | 35361 |  | 1 | 8
18 | 2020-04-20 | 2 | 未維修 | 橋墩基礎 |  | 35361 |  | 2 | 8
19 | 2020-04-20 | 1 | 未維修 | 主梁 |  | 35361 |  | 1 | 8
20 | 2020-04-20 | 1 | 未維修 | 其他 |  | 35361 |  | 1 | 1
21 | 2020-04-20 | 2 | 未維修 | 橋墩／橋基保護設施 |  | 35361 |  | 2 | 6
22 | 2020-04-20 | 1 | 未維修 | 橋台 |  | 35361 |  | 1 | 6
23 | 2020-04-20 | 2 | 未維修 | 橋墩基礎 |  | 35361 |  | 2 | 8
24 | 2020-04-20 | 1 | 未維修 | 主梁 |  | 35361 |  | 1 | 8
25 | 2020-04-20 | 1 | 未維修 | 橋台 |  | 35361 |  | 1 | 6
26 | 2020-04-20 | 1 | 未維修 | 橋台 |  | 35361 |  | 1 | 6
27 | 2020-04-20 | 1 | 未維修 | 翼牆／擋土牆 |  | 35361 |  | 1 | 5
28 | 2020-04-20 | 1 | 未維修 | 翼牆／擋土牆 |  | 35361 |  | 1 | 5
29 | 2020-04-20 | 2 | 未維修 | 引道路堤保護措施 |  | 35361 |  | 2 | 3
30 | 2020-04-20 | 1 | 未維修 | 橋墩／橋基保護設施 |  | 35361 |  | 1 | 6
31 | 2020-04-20 | 1 | 未維修 | 橋台 |  | 35361 |  | 1 | 6
32 | 2020-04-20 | 1 | 未維修 | 橋梁排水設施 |  | 35361 |  | 1 | 4
33 | 2020-04-20 | 1 | 已維修 | 翼牆／擋土牆 | 2020-10-12 | 35361 |  | 1 | 5
34 | 2020-04-20 | 1 | 已維修 | 橋梁排水設施 | 2020-03-03 | 35361 |  | 1 | 4
35 | 2020-04-20 | 2 | 已維修 | 引道路堤保護措施 | 2020-10-12 | 35361 |  | 1 | 3
1 | 2020-05-20 | 1 | 未維修 | 橋墩／帽梁 |  | 35365 | 大漢溪河川橋(北向) | 1 | 7
2 | 2020-05-20 | 1 | 未維修 | 橋護欄 |  | 35365 |  | 1 | 3
3 | 2020-05-20 | 1 | 未維修 | 橋墩／帽梁 |  | 35365 |  | 1 | 7
4 | 2020-05-20 | 1 | 未維修 | 其他 |  | 35365 |  | 1 | 1
5 | 2020-05-20 | 1 | 未維修 | 其他 |  | 35365 |  | 1 | 1
6 | 2020-05-20 | 1 | 未維修 | 鋪面 |  | 35365 |  | 1 | 1
7 | 2020-05-20 | 1 | 未維修 | 橋墩／帽梁 |  | 35365 |  | 1 | 7
8 | 2020-05-20 | 1 | 未維修 | 橋墩基礎 |  | 35365 |  | 1 | 8
9 | 2020-05-20 | 1 | 未維修 | 橋台 |  | 35365 |  | 1 | 6
10 | 2020-05-20 | 2 | 未維修 | 橋護欄 |  | 35365 |  | 2 | 3
11 | 2020-05-20 | 1 | 未維修 | 橋護欄 |  | 35365 |  | 1 | 3
12 | 2020-05-20 | 1 | 未維修 | 橋護欄 |  | 35365 |  | 1 | 3
13 | 2020-05-20 | 1 | 未維修 | 其他 |  | 35365 |  | 1 | 1
14 | 2020-05-20 | 1 | 未維修 | 鋪面 |  | 35365 |  | 1 | 1
15 | 2020-05-20 | 1 | 未維修 | 鋪面 |  | 35365 |  | 1 | 1
16 | 2020-05-20 | 2 | 未維修 | 橋墩／帽梁 |  | 35365 |  | 2 | 7
17 | 2020-05-20 | 1 | 未維修 | 防落設施 |  | 35365 |  | 1 | 5
18 | 2020-05-20 | 1 | 未維修 | 橫隔梁 |  | 35365 |  | 1 | 6
19 | 2020-05-20 | 1 | 未維修 | 橫隔梁 |  | 35365 |  | 1 | 6
20 | 2020-05-20 | 2 | 未維修 | 橋護欄 |  | 35365 |  | 2 | 3
21 | 2020-05-20 | 1 | 未維修 | 橋護欄 |  | 35365 |  | 1 | 3
22 | 2020-05-20 | 1 | 未維修 | 橋護欄 |  | 35365 |  | 1 | 3
23 | 2020-05-20 | 1 | 未維修 | 橋護欄 |  | 35365 |  | 1 | 3
24 | 2020-05-20 | 1 | 未維修 | 橋護欄 |  | 35365 |  | 1 | 3
25 | 2020-05-20 | 1 | 未維修 | 橋墩／帽梁 |  | 35365 |  | 1 | 7
26 | 2020-05-20 | 1 | 未維修 | 橋墩基礎 |  | 35365 |  | 1 | 8
27 | 2020-05-20 | 1 | 未維修 | 橋墩基礎 |  | 35365 |  | 1 | 8
28 | 2020-05-20 | 1 | 未維修 | 橋墩基礎 |  | 35365 |  | 1 | 8
29 | 2020-05-20 | 1 | 未維修 | 橋墩基礎 |  | 35365 |  | 1 | 8
30 | 2020-05-20 | 1 | 未維修 | 橋墩基礎 |  | 35365 |  | 1 | 8
31 | 2020-05-20 | 1 | 未維修 | 其他 |  | 35365 |  | 1 | 1
32 | 2020-05-20 | 1 | 未維修 | 橋墩基礎 |  | 35365 |  | 1 | 8
33 | 2020-05-20 | 1 | 未維修 | 橋墩基礎 |  | 35365 |  | 1 | 8
34 | 2020-05-20 | 2 | 未維修 | 橋墩基礎 |  | 35365 |  | 2 | 8
35 | 2020-05-20 | 1 | 未維修 | 橋墩基礎 |  | 35365 |  | 1 | 8
36 | 2020-05-20 | 1 | 已維修 | 伸縮縫 | 2019-11-25 | 35365 |  | 1 | 6
37 | 2020-05-20 | 1 | 已維修 | 伸縮縫 | 2019-11-25 | 35365 |  | 1 | 6
38 | 2020-05-20 | 1 | 已維修 | 引道路堤保護措施 | 2020-11-23 | 35365 |  | 1 | 3
39 | 2020-05-20 | 1 | 已維修 | 橋梁排水設施 | 2022-08-30 | 35365 |  | 1 | 4
1 | 2020-06-30 | 2 | 未維修 | 橋墩／帽梁 |  | 35386 | 鳳山溪河川橋(南向) | 2 | 7
2 | 2020-06-30 | 2 | 未維修 | 橋墩／帽梁 |  | 35386 |  | 2 | 7
3 | 2020-06-30 | 2 | 未維修 | 橋墩／帽梁 |  | 35386 |  | 2 | 7
4 | 2020-06-30 | 1 | 未維修 | 橋護欄 |  | 35386 |  | 1 | 3
5 | 2020-06-30 | 1 | 未維修 | 伸縮縫 |  | 35386 |  | 1 | 6
6 | 2020-06-30 | 1 | 未維修 | 橋護欄 |  | 35386 |  | 1 | 3
7 | 2020-06-30 | 2 | 未維修 | 伸縮縫 |  | 35386 |  | 2 | 6
8 | 2020-06-30 | 2 | 未維修 | 主梁 |  | 35386 |  | 2 | 8
9 | 2020-06-30 | 2 | 未維修 | 主梁 |  | 35386 |  | 2 | 8
10 | 2020-06-30 | 1 | 未維修 | 主梁 |  | 35386 |  | 1 | 8
11 | 2020-06-30 | 2 | 未維修 | 主梁 |  | 35386 |  | 2 | 8
12 | 2020-06-30 | 1 | 未維修 | 橋面板 |  | 35386 |  | 1 | 7
13 | 2020-06-30 | 2 | 未維修 | 橋墩／帽梁 |  | 35386 |  | 2 | 7
14 | 2020-06-30 | 2 | 未維修 | 橋墩／帽梁 |  | 35386 |  | 2 | 7
15 | 2020-06-30 | 1 | 未維修 | 主梁 |  | 35386 |  | 1 | 8
16 | 2020-06-30 | 1 | 未維修 | 主梁 |  | 35386 |  | 1 | 8
17 | 2020-06-30 | 2 | 未維修 | 主梁 |  | 35386 |  | 2 | 8
18 | 2020-06-30 | 1 | 未維修 | 橋面板 |  | 35386 |  | 1 | 7
19 | 2020-06-30 | 2 | 未維修 | 其他 |  | 35386 |  | 2 | 1
20 | 2020-06-30 | 2 | 未維修 | 伸縮縫 |  | 35386 |  | 2 | 6
21 | 2020-06-30 | 1 | 未維修 | 橋墩／帽梁 |  | 35386 |  | 1 | 7
22 | 2020-06-30 | 1 | 未維修 | 引道路堤護欄 |  | 35386 |  | 1 | 2
23 | 2020-06-30 | 2 | 未維修 | 橋台 |  | 35386 |  | 2 | 6
24 | 2020-06-30 | 2 | 未維修 | 橋墩／帽梁 |  | 35386 |  | 2 | 7
25 | 2020-06-30 | 2 | 未維修 | 橋墩／帽梁 |  | 35386 |  | 2 | 7
26 | 2020-06-30 | 2 | 未維修 | 橋墩基礎 |  | 35386 |  | 2 | 8
27 | 2020-06-30 | 2 | 未維修 | 橋墩基礎 |  | 35386 |  | 2 | 8
28 | 2020-06-30 | 2 | 未維修 | 支承／支承墊／阻尼裝置 |  | 35386 |  | 2 | 5
29 | 2020-06-30 | 2 | 未維修 | 支承／支承墊／阻尼裝置 |  | 35386 |  | 2 | 5
30 | 2020-06-30 | 1 | 未維修 | 防落設施 |  | 35386 |  | 1 | 5
31 | 2020-06-30 | 2 | 未維修 | 主梁 |  | 35386 |  | 2 | 8
32 | 2020-06-30 | 1 | 未維修 | 主梁 |  | 35386 |  | 1 | 8
33 | 2020-06-30 | 1 | 未維修 | 主梁 |  | 35386 |  | 1 | 8
34 | 2020-06-30 | 1 | 未維修 | 橋面板 |  | 35386 |  | 1 | 7
35 | 2020-06-30 | 2 | 未維修 | 橋墩／帽梁 |  | 35386 |  | 2 | 7
36 | 2020-06-30 | 2 | 未維修 | 橋墩／帽梁 |  | 35386 |  | 2 | 7
37 | 2020-06-30 | 2 | 未維修 | 河道 |  | 35386 |  | 2 | 4
38 | 2020-06-30 | 2 | 未維修 | 橋墩／帽梁 |  | 35386 |  | 2 | 7
39 | 2020-06-30 | 2 | 未維修 | 橋墩／帽梁 |  | 35386 |  | 2 | 7
40 | 2020-06-30 | 1 | 未維修 | 橋墩／帽梁 |  | 35386 |  | 1 | 7
41 | 2020-06-30 | 1 | 未維修 | 橋墩／帽梁 |  | 35386 |  | 1 | 7
42 | 2020-06-30 | 2 | 未維修 | 橋墩／帽梁 |  | 35386 |  | 2 | 7
43 | 2020-06-30 | 1 | 未維修 | 主梁 |  | 35386 |  | 1 | 8
44 | 2020-06-30 | 1 | 未維修 | 主梁 |  | 35386 |  | 1 | 8
45 | 2020-06-30 | 1 | 未維修 | 主梁 |  | 35386 |  | 1 | 8
46 | 2020-06-30 | 2 | 未維修 | 主梁 |  | 35386 |  | 2 | 8
47 | 2020-06-30 | 1 | 未維修 | 其他 |  | 35386 |  | 1 | 1
48 | 2020-06-30 | 1 | 已維修 | 其他 | 2020-10-19 | 35386 |  | 1 | 1
49 | 2020-06-30 | 1 | 已維修 | 橋墩／帽梁 | 2022-03-21 | 35386 |  | 1 | 7
50 | 2020-06-30 | 2 | 已維修 | 防落設施 | 2021-08-27 | 35386 |  | 1 | 5
51 | 2020-06-30 | 1 | 已維修 | 引道路堤保護措施 | 2020-10-19 | 35386 |  | 1 | 3
52 | 2020-06-30 | 1 | 已維修 | 引道路堤保護措施 | 2020-10-19 | 35386 |  | 1 | 3
53 | 2020-06-30 | 2 | 已維修 | 防落設施 | 2021-08-27 | 35386 |  | 1 | 5
54 | 2020-06-30 | 1 | 已維修 | 橋墩／帽梁 | 2022-03-21 | 35386 |  | 1 | 7
55 | 2020-06-30 | 1 | 已維修 | 橋墩／帽梁 | 2022-03-21 | 35386 |  | 1 | 7
56 | 2020-06-30 | 1 | 已維修 | 橋台 | 2020-10-19 | 35386 |  | 1 | 6
57 | 2020-06-30 | 1 | 已維修 | 橋梁排水設施 | 2022-09-10 | 35386 |  | 1 | 4
58 | 2020-06-30 | 1 | 已維修 | 橋護欄 | 2022-09-17 | 35386 |  | 1 | 3
59 | 2020-06-30 | 1 | 已維修 | 橋墩／帽梁 | 2022-03-21 | 35386 |  | 1 | 7
60 | 2020-06-30 | 1 | 已維修 | 橋墩／帽梁 | 2022-03-21 | 35386 |  | 1 | 7
61 | 2020-06-30 | 1 | 已維修 | 其他 | 2020-10-19 | 35386 |  | 1 | 1
62 | 2020-06-30 | 1 | 已維修 | 橋墩／帽梁 | 2022-03-21 | 35386 |  | 1 | 7
63 | 2020-06-30 | 1 | 已維修 | 橋墩／帽梁 | 2022-03-21 | 35386 |  | 1 | 7
64 | 2020-06-30 | 1 | 已維修 | 橋墩／帽梁 | 2022-01-07 | 35386 |  | 1 | 7
65 | 2020-06-30 | 1 | 已維修 | 橋墩／帽梁 | 2022-03-21 | 35386 |  | 1 | 7
66 | 2020-06-30 | 2 | 已維修 | 防落設施 | 2021-08-27 | 35386 |  | 1 | 5
67 | 2020-06-30 | 1 | 已維修 | 橋台 | 2020-10-19 | 35386 |  | 1 | 6
68 | 2020-06-30 | 1 | 已維修 | 橋台 | 2020-10-19 | 35386 |  | 1 | 6
69 | 2020-06-30 | 1 | 已維修 | 橋台 | 2022-01-07 | 35386 |  | 1 | 6
70 | 2020-06-30 | 1 | 已維修 | 橋台 | 2022-01-07 | 35386 |  | 1 | 6
71 | 2020-06-30 | 1 | 已維修 | 橋墩／帽梁 | 2022-03-21 | 35386 |  | 1 | 7
72 | 2020-06-30 | 1 | 已維修 | 橋墩／帽梁 | 2022-03-21 | 35386 |  | 1 | 7
73 | 2020-06-30 | 1 | 已維修 | 橋墩／帽梁 | 2022-03-21 | 35386 |  | 1 | 7
1 | 2020-06-22 | 2 | 未維修 | 主梁 |  | 35387 | 四重溪排水橋(南向) | 2 | 8
2 | 2020-06-22 | 2 | 未維修 | 主梁 |  | 35387 |  | 2 | 8
3 | 2020-06-22 | 1 | 未維修 | 橋面板 |  | 35387 |  | 1 | 7
4 | 2020-06-22 | 2 | 未維修 | 橋台 |  | 35387 |  | 2 | 6
5 | 2020-06-22 | 1 | 未維修 | 伸縮縫 |  | 35387 |  | 1 | 6
6 | 2020-06-22 | 2 | 未維修 | 橫隔梁 |  | 35387 |  | 2 | 6
7 | 2020-06-22 | 1 | 未維修 | 橫隔梁 |  | 35387 |  | 1 | 6
8 | 2020-06-22 | 1 | 未維修 | 引道路堤 |  | 35387 |  | 1 | 3
9 | 2020-06-22 | 2 | 未維修 | 橋台 |  | 35387 |  | 2 | 6
10 | 2020-06-22 | 1 | 未維修 | 伸縮縫 |  | 35387 |  | 1 | 6
11 | 2020-06-22 | 1 | 未維修 | 伸縮縫 |  | 35387 |  | 1 | 6
12 | 2020-06-22 | 2 | 未維修 | 防落設施 |  | 35387 |  | 2 | 5
13 | 2020-06-22 | 1 | 未維修 | 其他 |  | 35387 |  | 1 | 1
14 | 2020-06-22 | 1 | 未維修 | 橋台 |  | 35387 |  | 1 | 6
15 | 2020-06-22 | 2 | 未維修 | 伸縮縫 |  | 35387 |  | 2 | 6
16 | 2020-06-22 | 2 | 未維修 | 其他 |  | 35387 |  | 2 | 1
17 | 2020-06-22 | 2 | 未維修 | 主梁 |  | 35387 |  | 2 | 8
18 | 2020-06-22 | 2 | 未維修 | 河道 |  | 35387 |  | 2 | 4
19 | 2020-06-22 | 1 | 未維修 | 防落設施 |  | 35387 |  | 1 | 5
20 | 2020-06-22 | 2 | 未維修 | 防落設施 |  | 35387 |  | 2 | 5
21 | 2020-06-22 | 2 | 未維修 | 主梁 |  | 35387 |  | 2 | 8
22 | 2020-06-22 | 2 | 未維修 | 主梁 |  | 35387 |  | 2 | 8
23 | 2020-06-22 | 2 | 已維修 | 主梁 |  | 35387 |  | 1 | 8
24 | 2020-06-22 | 1 | 已維修 | 橋台 |  | 35387 |  | 1 | 6
25 | 2020-06-22 | 1 | 已維修 | 橋台 | 2022-03-17 | 35387 |  | 1 | 6
26 | 2020-06-22 | 2 | 已維修 | 橋台 | 2022-03-17 | 35387 |  | 1 | 6
27 | 2020-06-22 | 2 | 已維修 | 橋面板 |  | 35387 |  | 1 | 7
28 | 2020-06-22 | 2 | 已維修 | 翼牆／擋土牆 |  | 35387 |  | 1 | 5
1 | 2020-07-08 | 1 | 未維修 | 伸縮縫 |  | 35395 | 大湳交流道IC穿越橋(西向) | 1 | 6
2 | 2020-07-08 | 1 | 未維修 | 橋台 |  | 35395 |  | 1 | 6
3 | 2020-07-08 | 1 | 未維修 | 橋護欄 |  | 35395 |  | 1 | 3
4 | 2020-07-08 | 1 | 未維修 | 主梁 |  | 35395 |  | 1 | 8
5 | 2020-07-08 | 1 | 未維修 | 其他 |  | 35395 |  | 1 | 1
6 | 2020-07-08 | 2 | 未維修 | 橋台 |  | 35395 |  | 2 | 6
7 | 2020-07-08 | 2 | 未維修 | 橋台 |  | 35395 |  | 2 | 6
8 | 2020-07-08 | 2 | 未維修 | 橋台 |  | 35395 |  | 2 | 6
9 | 2020-07-08 | 2 | 未維修 | 橋台 |  | 35395 |  | 2 | 6
10 | 2020-07-08 | 1 | 未維修 | 引道路堤護欄 |  | 35395 |  | 1 | 2
11 | 2020-07-08 | 2 | 未維修 | 橋台 |  | 35395 |  | 2 | 6
12 | 2020-07-08 | 2 | 未維修 | 橋台 |  | 35395 |  | 2 | 6
13 | 2020-07-08 | 2 | 未維修 | 橋護欄 |  | 35395 |  | 2 | 3
14 | 2020-07-08 | 2 | 未維修 | 引道路堤護欄 |  | 35395 |  | 2 | 2
15 | 2020-07-08 | 2 | 未維修 | 橋台 |  | 35395 |  | 2 | 6
16 | 2020-07-08 | 1 | 已維修 | 橋面板 | 2020-10-28 | 35395 |  | 1 | 7
1 | 2020-06-29 | 1 | 未維修 | 橋台 |  | 35396 | 竹林IC環道R/A穿越橋 | 1 | 6
2 | 2020-06-29 | 1 | 未維修 | 橋護欄 |  | 35396 |  | 1 | 3
3 | 2020-06-29 | 1 | 未維修 | 伸縮縫 |  | 35396 |  | 1 | 6
4 | 2020-06-29 | 2 | 未維修 | 橋墩／帽梁 |  | 35396 |  | 2 | 7
5 | 2020-06-29 | 1 | 未維修 | 防落設施 |  | 35396 |  | 1 | 5
6 | 2020-06-29 | 1 | 未維修 | 主梁 |  | 35396 |  | 1 | 8
7 | 2020-06-29 | 1 | 未維修 | 主梁 |  | 35396 |  | 1 | 8
8 | 2020-06-29 | 1 | 未維修 | 其他 |  | 35396 |  | 1 | 1
9 | 2020-06-29 | 1 | 未維修 | 橋台 |  | 35396 |  | 1 | 6
10 | 2020-06-29 | 2 | 未維修 | 橋台 |  | 35396 |  | 2 | 6
11 | 2020-06-29 | 2 | 未維修 | 橋台 |  | 35396 |  | 2 | 6
12 | 2020-06-29 | 1 | 未維修 | 橋台 |  | 35396 |  | 1 | 6
13 | 2020-06-29 | 2 | 未維修 | 伸縮縫 |  | 35396 |  | 2 | 6
14 | 2020-06-29 | 1 | 未維修 | 防落設施 |  | 35396 |  | 1 | 5
15 | 2020-06-29 | 1 | 未維修 | 主梁 |  | 35396 |  | 1 | 8
16 | 2020-06-29 | 2 | 未維修 | 橋面板 |  | 35396 |  | 2 | 7
17 | 2020-06-29 | 2 | 未維修 | 橋面板 |  | 35396 |  | 2 | 7
18 | 2020-06-29 | 2 | 未維修 | 其他 |  | 35396 |  | 2 | 1
19 | 2020-06-29 | 1 | 未維修 | 引道路堤保護措施 |  | 35396 |  | 1 | 3
20 | 2020-06-29 | 1 | 未維修 | 橋台 |  | 35396 |  | 1 | 6
21 | 2020-06-29 | 1 | 未維修 | 主梁 |  | 35396 |  | 1 | 8
22 | 2020-06-29 | 1 | 未維修 | 主梁 |  | 35396 |  | 1 | 8
23 | 2020-06-29 | 1 | 未維修 | 主梁 |  | 35396 |  | 1 | 8
24 | 2020-06-29 | 2 | 未維修 | 橋面板 |  | 35396 |  | 2 | 7
25 | 2020-06-29 | 1 | 未維修 | 橋面板 |  | 35396 |  | 1 | 7
26 | 2020-06-29 | 1 | 未維修 | 引道路堤護欄 |  | 35396 |  | 1 | 2
27 | 2020-06-29 | 2 | 未維修 | 伸縮縫 |  | 35396 |  | 2 | 6
28 | 2020-06-29 | 1 | 未維修 | 橋墩／帽梁 |  | 35396 |  | 1 | 7
29 | 2020-06-29 | 2 | 未維修 | 橋墩／帽梁 |  | 35396 |  | 2 | 7
30 | 2020-06-29 | 1 | 未維修 | 主梁 |  | 35396 |  | 1 | 8
31 | 2020-06-29 | 1 | 未維修 | 橋面板 |  | 35396 |  | 1 | 7
32 | 2020-06-29 | 3 | 已維修 | 引道路堤保護措施 | 2021-04-19 | 35396 |  | 1 | 3
33 | 2020-06-29 | 1 | 已維修 | 橋梁排水設施 | 2021-02-24 | 35396 |  | 1 | 4
1 | 2020-10-20 | 1 | 未維修 | 引道路堤保護措施 |  | 35397 | 寶山IC雙溪排水橋(南向) | 1 | 3
2 | 2020-06-10 | 1 | 未維修 | 引道路堤保護措施 |  | 35397 |  | 1 | 3
3 | 2020-10-20 | 1 | 未維修 | 主梁 |  | 35397 |  | 1 | 8
4 | 2020-06-10 | 2 | 未維修 | 引道路堤保護措施 |  | 35397 |  | 2 | 3
5 | 2020-10-20 | 1 | 未維修 | 主梁 |  | 35397 |  | 1 | 8
6 | 2020-06-10 | 2 | 未維修 | 橋墩／帽梁 |  | 35397 |  | 2 | 7
7 | 2020-10-20 | 1 | 未維修 | 橋梁排水設施 |  | 35397 |  | 1 | 4
8 | 2020-06-10 | 2 | 未維修 | 橋墩／帽梁 |  | 35397 |  | 2 | 7
9 | 2020-10-20 | 1 | 未維修 | 主梁 |  | 35397 |  | 1 | 8
10 | 2020-06-10 | 1 | 未維修 | 引道路堤保護措施 |  | 35397 |  | 1 | 3
11 | 2020-10-20 | 1 | 未維修 | 橋墩／帽梁 |  | 35397 |  | 1 | 7
12 | 2020-06-10 | 2 | 未維修 | 河道 |  | 35397 |  | 2 | 4
13 | 2020-10-20 | 1 | 未維修 | 橫隔梁 |  | 35397 |  | 1 | 6
14 | 2020-06-10 | 1 | 未維修 | 橋墩／帽梁 |  | 35397 |  | 1 | 7
15 | 2020-10-20 | 1 | 未維修 | 橋墩／帽梁 |  | 35397 |  | 1 | 7
16 | 2020-06-10 | 1 | 未維修 | 主梁 |  | 35397 |  | 1 | 8
17 | 2020-10-20 | 2 | 未維修 | 河道 |  | 35397 |  | 2 | 4
18 | 2020-06-10 | 1 | 未維修 | 橋面板 |  | 35397 |  | 1 | 7
19 | 2020-10-20 | 1 | 未維修 | 主梁 |  | 35397 |  | 1 | 8
20 | 2020-06-10 | 1 | 未維修 | 橋面板 |  | 35397 |  | 1 | 7
21 | 2020-10-20 | 1 | 未維修 | 橫隔梁 |  | 35397 |  | 1 | 6
22 | 2020-06-10 | 1 | 未維修 | 防落設施 |  | 35397 |  | 1 | 5
23 | 2020-10-20 | 1 | 未維修 | 主梁 |  | 35397 |  | 1 | 8
24 | 2020-06-10 | 1 | 未維修 | 防落設施 |  | 35397 |  | 1 | 5
25 | 2020-10-20 | 2 | 未維修 | 橋墩／帽梁 |  | 35397 |  | 2 | 7
26 | 2020-06-10 | 2 | 未維修 | 主梁 |  | 35397 |  | 2 | 8
27 | 2020-10-20 | 1 | 未維修 | 主梁 |  | 35397 |  | 1 | 8
28 | 2020-06-10 | 1 | 未維修 | 橋墩／帽梁 |  | 35397 |  | 1 | 7
29 | 2020-10-20 | 1 | 未維修 | 支承／支承墊／阻尼裝置 |  | 35397 |  | 1 | 5
30 | 2020-06-10 | 1 | 未維修 | 主梁 |  | 35397 |  | 1 | 8
31 | 2020-10-20 | 1 | 未維修 | 主梁 |  | 35397 |  | 1 | 8
32 | 2020-06-10 | 2 | 未維修 | 主梁 |  | 35397 |  | 2 | 8
33 | 2020-10-20 | 2 | 未維修 | 主梁 |  | 35397 |  | 2 | 8
34 | 2020-06-10 | 1 | 未維修 | 橋梁排水設施 |  | 35397 |  | 1 | 4
35 | 2020-10-20 | 1 | 未維修 | 翼牆／擋土牆 |  | 35397 |  | 1 | 5
36 | 2020-06-10 | 1 | 未維修 | 橋面板 |  | 35397 |  | 1 | 7
37 | 2020-10-20 | 1 | 未維修 | 主梁 |  | 35397 |  | 1 | 8
38 | 2020-06-10 | 1 | 未維修 | 橋面板 |  | 35397 |  | 1 | 7
39 | 2020-10-20 | 1 | 未維修 | 橋面板 |  | 35397 |  | 1 | 7
40 | 2020-06-10 | 1 | 未維修 | 橋面板 |  | 35397 |  | 1 | 7
41 | 2020-10-20 | 1 | 未維修 | 主梁 |  | 35397 |  | 1 | 8
42 | 2020-06-10 | 1 | 未維修 | 橋面板 |  | 35397 |  | 1 | 7
43 | 2020-10-20 | 1 | 未維修 | 橋面板 |  | 35397 |  | 1 | 7
44 | 2020-10-20 | 1 | 未維修 | 橋面板 |  | 35397 |  | 1 | 7
45 | 2020-10-20 | 1 | 未維修 | 橋墩／帽梁 |  | 35397 |  | 1 | 7
46 | 2020-10-20 | 1 | 未維修 | 引道路堤保護措施 |  | 35397 |  | 1 | 3
47 | 2020-10-20 | 2 | 未維修 | 橋墩／帽梁 |  | 35397 |  | 2 | 7
48 | 2020-10-20 | 1 | 未維修 | 橋墩／帽梁 |  | 35397 |  | 1 | 7
49 | 2020-10-20 | 1 | 未維修 | 主梁 |  | 35397 |  | 1 | 8
50 | 2020-10-20 | 2 | 未維修 | 橋面板 |  | 35397 |  | 2 | 7
51 | 2020-10-20 | 1 | 未維修 | 橋面板 |  | 35397 |  | 1 | 7
52 | 2020-10-20 | 1 | 未維修 | 橋面板 |  | 35397 |  | 1 | 7
53 | 2020-10-20 | 1 | 未維修 | 主梁 |  | 35397 |  | 1 | 8
54 | 2020-10-20 | 1 | 未維修 | 主梁 |  | 35397 |  | 1 | 8
55 | 2020-10-20 | 1 | 未維修 | 引道路堤保護措施 |  | 35397 |  | 1 | 3
56 | 2020-10-20 | 1 | 未維修 | 防落設施 |  | 35397 |  | 1 | 5
57 | 2020-10-20 | 1 | 未維修 | 防落設施 |  | 35397 |  | 1 | 5
58 | 2020-10-20 | 1 | 未維修 | 主梁 |  | 35397 |  | 1 | 8
59 | 2020-06-10 | 1 | 已維修 | 橋護欄 | 2021-01-13 | 35397 |  | 1 | 3
60 | 2020-10-20 | 1 | 已維修 | 橋台 | 2022-04-11 | 35397 |  | 1 | 6
61 | 2020-06-10 | 3 | 已維修 | 橋墩／帽梁 | 2021-04-14 | 35397 |  | 1 | 7
62 | 2020-10-20 | 1 | 已維修 | 橋台 | 2022-04-11 | 35397 |  | 1 | 6
63 | 2020-06-10 | 1 | 已維修 | 橋台 | 2022-04-11 | 35397 |  | 1 | 6
64 | 2020-10-20 | 1 | 已維修 | 橋墩／帽梁 | 2022-04-19 | 35397 |  | 1 | 7
65 | 2020-06-10 | 1 | 已維修 | 橋台 | 2022-04-11 | 35397 |  | 1 | 6
66 | 2020-10-20 | 1 | 已維修 | 橋墩／帽梁 | 2022-04-19 | 35397 |  | 1 | 7
67 | 2020-06-10 | 1 | 已維修 | 引道路堤保護措施 | 2020-10-14 | 35397 |  | 1 | 3
68 | 2020-10-20 | 1 | 已維修 | 橋護欄 | 2021-01-13 | 35397 |  | 1 | 3
69 | 2020-06-10 | 1 | 已維修 | 引道路堤保護措施 | 2020-10-14 | 35397 |  | 1 | 3
70 | 2020-10-20 | 1 | 已維修 | 引道路堤保護措施 | 2020-10-14 | 35397 |  | 1 | 3
71 | 2020-06-10 | 1 | 已維修 | 引道路堤保護措施 | 2020-10-14 | 35397 |  | 1 | 3
72 | 2020-10-20 | 2 | 已維修 | 橋墩／帽梁 | 2021-04-14 | 35397 |  | 1 | 7
73 | 2020-06-10 | 1 | 已維修 | 橋台 | 2022-04-11 | 35397 |  | 1 | 6
74 | 2020-10-20 | 1 | 已維修 | 橋墩／帽梁 | 2021-04-14 | 35397 |  | 1 | 7
75 | 2020-06-10 | 1 | 已維修 | 橋墩／帽梁 | 2021-04-14 | 35397 |  | 1 | 7
76 | 2020-10-20 | 1 | 已維修 | 引道路堤保護措施 | 2020-10-14 | 35397 |  | 1 | 3
77 | 2020-10-20 | 1 | 已維修 | 橋台 | 2022-04-11 | 35397 |  | 1 | 6
78 | 2020-10-20 | 1 | 已維修 | 引道路堤保護措施 | 2020-10-14 | 35397 |  | 1 | 3
1 | 2020-10-19 | 2 | 未維修 | 引道路堤保護措施 |  | 35400 | 寶山IC匝道七排水橋 | 2 | 3
2 | 2020-05-21 | 2 | 未維修 | 主梁 |  | 35400 |  | 2 | 8
3 | 2020-10-19 | 1 | 未維修 | 主梁 |  | 35400 |  | 1 | 8
4 | 2020-05-21 | 2 | 未維修 | 主梁 |  | 35400 |  | 2 | 8
5 | 2020-10-19 | 1 | 未維修 | 橋墩／帽梁 |  | 35400 |  | 1 | 7
6 | 2020-05-21 | 2 | 未維修 | 防落設施 |  | 35400 |  | 2 | 5
7 | 2020-10-19 | 1 | 未維修 | 引道路堤 |  | 35400 |  | 1 | 3
8 | 2020-05-21 | 2 | 未維修 | 主梁 |  | 35400 |  | 2 | 8
9 | 2020-10-19 | 2 | 未維修 | 主梁 |  | 35400 |  | 2 | 8
10 | 2020-05-21 | 2 | 未維修 | 橋面板 |  | 35400 |  | 2 | 7
11 | 2020-10-19 | 2 | 未維修 | 主梁 |  | 35400 |  | 2 | 8
12 | 2020-05-21 | 2 | 未維修 | 主梁 |  | 35400 |  | 2 | 8
13 | 2020-10-19 | 2 | 未維修 | 主梁 |  | 35400 |  | 2 | 8
14 | 2020-05-21 | 1 | 未維修 | 橋墩／帽梁 |  | 35400 |  | 1 | 7
15 | 2020-10-19 | 1 | 未維修 | 伸縮縫 |  | 35400 |  | 1 | 6
16 | 2020-05-21 | 1 | 未維修 | 橫隔梁 |  | 35400 |  | 1 | 6
17 | 2020-10-19 | 1 | 未維修 | 其他 |  | 35400 |  | 1 | 1
18 | 2020-05-21 | 1 | 未維修 | 橫隔梁 |  | 35400 |  | 1 | 6
19 | 2020-10-19 | 1 | 未維修 | 橋護欄 |  | 35400 |  | 1 | 3
20 | 2020-05-21 | 1 | 未維修 | 橋面板 |  | 35400 |  | 1 | 7
21 | 2020-10-19 | 1 | 未維修 | 橋面板 |  | 35400 |  | 1 | 7
22 | 2020-05-21 | 1 | 未維修 | 橋台 |  | 35400 |  | 1 | 6
23 | 2020-10-19 | 2 | 未維修 | 防落設施 |  | 35400 |  | 2 | 5
24 | 2020-05-21 | 1 | 未維修 | 主梁 |  | 35400 |  | 1 | 8
25 | 2020-10-19 | 1 | 未維修 | 主梁 |  | 35400 |  | 1 | 8
26 | 2020-05-21 | 1 | 未維修 | 橋護欄 |  | 35400 |  | 1 | 3
27 | 2020-10-19 | 1 | 未維修 | 橋墩／帽梁 |  | 35400 |  | 1 | 7
28 | 2020-05-21 | 2 | 未維修 | 橋墩／帽梁 |  | 35400 |  | 2 | 7
29 | 2020-10-19 | 1 | 未維修 | 橋面板 |  | 35400 |  | 1 | 7
30 | 2020-05-21 | 1 | 未維修 | 主梁 |  | 35400 |  | 1 | 8
31 | 2020-10-19 | 1 | 未維修 | 橋台 |  | 35400 |  | 1 | 6
32 | 2020-05-21 | 1 | 未維修 | 橋墩／帽梁 |  | 35400 |  | 1 | 7
33 | 2020-10-19 | 1 | 未維修 | 河道 |  | 35400 |  | 1 | 4
34 | 2020-05-21 | 1 | 未維修 | 主梁 |  | 35400 |  | 1 | 8
35 | 2020-10-19 | 2 | 未維修 | 橋墩／帽梁 |  | 35400 |  | 2 | 7
36 | 2020-05-21 | 1 | 未維修 | 橋面板 |  | 35400 |  | 1 | 7
37 | 2020-10-19 | 1 | 未維修 | 主梁 |  | 35400 |  | 1 | 8
38 | 2020-05-21 | 1 | 未維修 | 其他 |  | 35400 |  | 1 | 1
39 | 2020-10-19 | 1 | 未維修 | 橫隔梁 |  | 35400 |  | 1 | 6
40 | 2020-05-21 | 2 | 未維修 | 引道路堤保護措施 |  | 35400 |  | 2 | 3
41 | 2020-10-19 | 1 | 未維修 | 橫隔梁 |  | 35400 |  | 1 | 6
42 | 2020-05-21 | 1 | 未維修 | 伸縮縫 |  | 35400 |  | 1 | 6
43 | 2020-10-19 | 1 | 未維修 | 橋面板 |  | 35400 |  | 1 | 7
44 | 2020-05-21 | 2 | 未維修 | 橋墩／帽梁 |  | 35400 |  | 2 | 7
45 | 2020-10-19 | 1 | 未維修 | 橋墩／帽梁 |  | 35400 |  | 1 | 7
46 | 2020-05-21 | 2 | 未維修 | 橋墩／帽梁 |  | 35400 |  | 2 | 7
47 | 2020-10-19 | 2 | 未維修 | 橋墩／帽梁 |  | 35400 |  | 2 | 7
48 | 2020-05-21 | 1 | 未維修 | 橋面板 |  | 35400 |  | 1 | 7
49 | 2020-05-21 | 1 | 未維修 | 河道 |  | 35400 |  | 1 | 4
50 | 2020-10-19 | 1 | 已維修 | 橋護欄 | 2021-05-25 | 35400 |  | 1 | 3
51 | 2020-05-21 | 2 | 已維修 | 橋台 | 2021-05-25 | 35400 |  | 1 | 6
52 | 2020-10-19 | 2 | 已維修 | 引道路堤保護措施 | 2022-07-04 | 35400 |  | 1 | 3
53 | 2020-05-21 | 2 | 已維修 | 引道路堤保護措施 | 2022-07-04 | 35400 |  | 1 | 3
54 | 2020-10-19 | 2 | 已維修 | 橫隔梁 | 2021-05-27 | 35400 |  | 1 | 6
55 | 2020-05-21 | 1 | 已維修 | 橋護欄 | 2021-05-25 | 35400 |  | 1 | 3
56 | 2020-10-19 | 2 | 已維修 | 橋墩／帽梁 | 2021-05-27 | 35400 |  | 1 | 7
57 | 2020-05-21 | 2 | 已維修 | 橋墩／帽梁 | 2021-05-27 | 35400 |  | 1 | 7
58 | 2020-10-19 | 2 | 已維修 | 橋台 | 2021-05-25 | 35400 |  | 1 | 6
59 | 2020-05-21 | 2 | 已維修 | 橫隔梁 | 2021-05-27 | 35400 |  | 1 | 6
1 | 2020-07-16 | 1 | 未維修 | 橋台 |  | 35401 | 茄苳IC117縣道穿越橋(南向) | 1 | 6
2 | 2020-07-16 | 1 | 未維修 | 引道路堤 |  | 35401 |  | 1 | 3
3 | 2020-07-16 | 1 | 未維修 | 引道路堤護欄 |  | 35401 |  | 1 | 2
4 | 2020-07-16 | 1 | 未維修 | 橋台 |  | 35401 |  | 1 | 6
5 | 2020-07-16 | 1 | 未維修 | 橋台 |  | 35401 |  | 1 | 6
6 | 2020-07-16 | 1 | 未維修 | 引道路堤保護措施 |  | 35401 |  | 1 | 3
7 | 2020-07-16 | 1 | 未維修 | 橋護欄 |  | 35401 |  | 1 | 3
8 | 2020-07-16 | 1 | 未維修 | 主梁 |  | 35401 |  | 1 | 8
9 | 2020-07-16 | 2 | 未維修 | 橋面板 |  | 35401 |  | 2 | 7
10 | 2020-07-16 | 1 | 未維修 | 橋墩／帽梁 |  | 35401 |  | 1 | 7
11 | 2020-07-16 | 1 | 未維修 | 橋面板 |  | 35401 |  | 1 | 7
12 | 2020-07-16 | 1 | 未維修 | 橋面板 |  | 35401 |  | 1 | 7
13 | 2020-07-16 | 1 | 未維修 | 其他 |  | 35401 |  | 1 | 1
14 | 2020-07-16 | 1 | 未維修 | 其他 |  | 35401 |  | 1 | 1
15 | 2020-07-16 | 1 | 未維修 | 橋台 |  | 35401 |  | 1 | 6
16 | 2020-07-16 | 1 | 未維修 | 引道路堤保護措施 |  | 35401 |  | 1 | 3
17 | 2020-07-16 | 1 | 未維修 | 其他 |  | 35401 |  | 1 | 1
18 | 2020-07-16 | 1 | 未維修 | 橋墩／帽梁 |  | 35401 |  | 1 | 7
19 | 2020-07-16 | 1 | 未維修 | 主梁 |  | 35401 |  | 1 | 8
20 | 2020-07-16 | 1 | 未維修 | 主梁 |  | 35401 |  | 1 | 8
21 | 2020-07-16 | 1 | 未維修 | 主梁 |  | 35401 |  | 1 | 8
22 | 2020-07-16 | 1 | 未維修 | 主梁 |  | 35401 |  | 1 | 8
23 | 2020-07-16 | 1 | 未維修 | 主梁 |  | 35401 |  | 1 | 8
24 | 2020-07-16 | 1 | 已維修 | 橋梁排水設施 |  | 35401 |  | 1 | 4
25 | 2020-07-16 | 1 | 已維修 | 引道路堤保護措施 | 2020-10-28 | 35401 |  | 1 | 3
26 | 2020-07-16 | 1 | 已維修 | 橋梁排水設施 |  | 35401 |  | 1 | 4
27 | 2020-07-16 | 1 | 已維修 | 橋台 | 2020-10-28 | 35401 |  | 1 | 6
1 | 2020-07-16 | 1 | 未維修 | 橋台 |  | 35402 | 茄苳IC117縣道穿越橋(北向) | 1 | 6
2 | 2020-07-16 | 1 | 未維修 | 引道路堤保護措施 |  | 35402 |  | 1 | 3
3 | 2020-07-16 | 1 | 未維修 | 橋護欄 |  | 35402 |  | 1 | 3
4 | 2020-07-16 | 2 | 未維修 | 橋面板 |  | 35402 |  | 2 | 7
5 | 2020-07-16 | 2 | 未維修 | 引道路堤護欄 |  | 35402 |  | 2 | 2
6 | 2020-07-16 | 1 | 未維修 | 主梁 |  | 35402 |  | 1 | 8
7 | 2020-07-16 | 1 | 未維修 | 橋台 |  | 35402 |  | 1 | 6
8 | 2020-07-16 | 2 | 未維修 | 翼牆／擋土牆 |  | 35402 |  | 2 | 5
9 | 2020-07-16 | 1 | 未維修 | 橋面板 |  | 35402 |  | 1 | 7
10 | 2020-07-16 | 1 | 未維修 | 其他 |  | 35402 |  | 1 | 1
11 | 2020-07-16 | 1 | 未維修 | 橋墩／帽梁 |  | 35402 |  | 1 | 7
12 | 2020-07-16 | 1 | 未維修 | 主梁 |  | 35402 |  | 1 | 8
13 | 2020-07-16 | 1 | 未維修 | 橋台 |  | 35402 |  | 1 | 6
14 | 2020-07-16 | 1 | 未維修 | 橋墩／帽梁 |  | 35402 |  | 1 | 7
15 | 2020-07-16 | 2 | 未維修 | 其他 |  | 35402 |  | 2 | 1
16 | 2020-07-16 | 1 | 已維修 | 橋護欄 | 2021-04-26 | 35402 |  | 1 | 3
1 | 2020-07-13 | 2 | 未維修 | 橋墩／帽梁 |  | 35403 | 茄苳IC C/D穿越橋 | 2 | 7
2 | 2020-07-13 | 2 | 未維修 | 引道路堤護欄 |  | 35403 |  | 2 | 2
3 | 2020-07-13 | 1 | 未維修 | 伸縮縫 |  | 35403 |  | 1 | 6
4 | 2020-07-13 | 2 | 未維修 | 橋面板 |  | 35403 |  | 2 | 7
5 | 2020-07-13 | 1 | 未維修 | 伸縮縫 |  | 35403 |  | 1 | 6
6 | 2020-07-13 | 2 | 未維修 | 翼牆／擋土牆 |  | 35403 |  | 2 | 5
7 | 2020-07-13 | 1 | 未維修 | 橋面板 |  | 35403 |  | 1 | 7
8 | 2020-07-13 | 1 | 未維修 | 其他 |  | 35403 |  | 1 | 1
9 | 2020-07-13 | 1 | 未維修 | 橫隔梁 |  | 35403 |  | 1 | 6
10 | 2020-07-13 | 1 | 未維修 | 引道路堤保護措施 |  | 35403 |  | 1 | 3
11 | 2020-07-13 | 1 | 未維修 | 橋台 |  | 35403 |  | 1 | 6
12 | 2020-07-13 | 1 | 未維修 | 橋台 |  | 35403 |  | 1 | 6
13 | 2020-07-13 | 1 | 未維修 | 翼牆／擋土牆 |  | 35403 |  | 1 | 5
14 | 2020-07-13 | 2 | 未維修 | 橋護欄 |  | 35403 |  | 2 | 3
15 | 2020-07-13 | 1 | 未維修 | 引道路堤保護措施 |  | 35403 |  | 1 | 3
16 | 2020-07-13 | 1 | 未維修 | 橋台 |  | 35403 |  | 1 | 6
17 | 2020-07-13 | 1 | 未維修 | 引道路堤 |  | 35403 |  | 1 | 3
18 | 2020-07-13 | 1 | 未維修 | 防落設施 |  | 35403 |  | 1 | 5
19 | 2020-07-13 | 1 | 未維修 | 主梁 |  | 35403 |  | 1 | 8
20 | 2020-07-13 | 1 | 未維修 | 橋墩／帽梁 |  | 35403 |  | 1 | 7
21 | 2020-07-13 | 1 | 未維修 | 翼牆／擋土牆 |  | 35403 |  | 1 | 5
22 | 2020-07-13 | 1 | 未維修 | 翼牆／擋土牆 |  | 35403 |  | 1 | 5
23 | 2020-07-13 | 1 | 未維修 | 翼牆／擋土牆 |  | 35403 |  | 1 | 5
24 | 2020-07-13 | 1 | 未維修 | 防落設施 |  | 35403 |  | 1 | 5
25 | 2020-07-13 | 1 | 未維修 | 防落設施 |  | 35403 |  | 1 | 5
26 | 2020-07-13 | 1 | 未維修 | 伸縮縫 |  | 35403 |  | 1 | 6
27 | 2020-07-13 | 2 | 未維修 | 橋墩／帽梁 |  | 35403 |  | 2 | 7
28 | 2020-07-13 | 1 | 未維修 | 防落設施 |  | 35403 |  | 1 | 5
29 | 2020-07-13 | 2 | 未維修 | 橋墩／帽梁 |  | 35403 |  | 2 | 7
30 | 2020-07-13 | 1 | 未維修 | 橋護欄 |  | 35403 |  | 1 | 3
31 | 2020-07-13 | 1 | 未維修 | 引道路堤保護措施 |  | 35403 |  | 1 | 3
32 | 2020-07-13 | 1 | 未維修 | 橋台 |  | 35403 |  | 1 | 6
33 | 2020-07-13 | 1 | 未維修 | 翼牆／擋土牆 |  | 35403 |  | 1 | 5
34 | 2020-07-13 | 2 | 未維修 | 橋梁排水設施 |  | 35403 |  | 2 | 4
35 | 2020-07-13 | 2 | 已維修 | 伸縮縫 | 2020-10-12 | 35403 |  | 1 | 6
36 | 2020-07-13 | 2 | 已維修 | 橋梁排水設施 | 2021-02-23 | 35403 |  | 1 | 4
37 | 2020-07-13 | 2 | 已維修 | 橋護欄 | 2020-10-12 | 35403 |  | 1 | 3
1 | 2020-06-15 | 2 | 未維修 | 主梁 |  | 35405 | 新竹系統交流道穿越橋(南向) | 2 | 8
2 | 2020-06-15 | 2 | 未維修 | 主梁 |  | 35405 |  | 2 | 8
3 | 2020-06-15 | 2 | 未維修 | 橋面板 |  | 35405 |  | 2 | 7
4 | 2020-06-15 | 1 | 未維修 | 其他 |  | 35405 |  | 1 | 1
5 | 2020-06-15 | 1 | 未維修 | 橋墩／帽梁 |  | 35405 |  | 1 | 7
6 | 2020-06-15 | 1 | 未維修 | 橋墩／帽梁 |  | 35405 |  | 1 | 7
7 | 2020-06-15 | 1 | 未維修 | 主梁 |  | 35405 |  | 1 | 8
8 | 2020-06-15 | 1 | 未維修 | 主梁 |  | 35405 |  | 1 | 8
9 | 2020-06-15 | 1 | 未維修 | 橋台 |  | 35405 |  | 1 | 6
10 | 2020-06-15 | 2 | 未維修 | 橋台 |  | 35405 |  | 2 | 6
11 | 2020-06-15 | 1 | 未維修 | 引道路堤 |  | 35405 |  | 1 | 3
12 | 2020-06-15 | 1 | 未維修 | 翼牆／擋土牆 |  | 35405 |  | 1 | 5
13 | 2020-06-15 | 1 | 未維修 | 橋台 |  | 35405 |  | 1 | 6
14 | 2020-06-15 | 1 | 未維修 | 伸縮縫 |  | 35405 |  | 1 | 6
15 | 2020-06-15 | 1 | 未維修 | 橋墩／帽梁 |  | 35405 |  | 1 | 7
16 | 2020-06-15 | 2 | 未維修 | 主梁 |  | 35405 |  | 2 | 8
17 | 2020-06-15 | 1 | 未維修 | 主梁 |  | 35405 |  | 1 | 8
18 | 2020-06-15 | 2 | 未維修 | 主梁 |  | 35405 |  | 2 | 8
19 | 2020-06-15 | 2 | 未維修 | 橫隔梁 |  | 35405 |  | 2 | 6
20 | 2020-06-15 | 2 | 未維修 | 橋面板 |  | 35405 |  | 2 | 7
21 | 2020-06-15 | 2 | 未維修 | 橋面板 |  | 35405 |  | 2 | 7
22 | 2020-06-15 | 1 | 已維修 | 其他 | 2020-10-28 | 35405 |  | 1 | 1
23 | 2020-06-15 | 2 | 已維修 | 橋梁排水設施 | 2020-12-22 | 35405 |  | 1 | 4
24 | 2020-06-15 | 1 | 已維修 | 橋梁排水設施 | 2020-12-22 | 35405 |  | 1 | 4
25 | 2020-06-15 | 1 | 已維修 | 橋護欄 | 2021-04-23 | 35405 |  | 1 | 3
26 | 2020-06-15 | 1 | 已維修 | 橋護欄 | 2022-06-15 | 35405 |  | 1 | 3
27 | 2020-06-15 | 1 | 已維修 | 引道路堤保護措施 | 2020-10-28 | 35405 |  | 1 | 3
1 | 2020-07-06 | 1 | 未維修 | 引道路堤保護措施 |  | 35411 | 新竹LC穿越橋 | 1 | 3
2 | 2020-07-06 | 2 | 未維修 | 橋梁排水設施 |  | 35411 |  | 2 | 4
3 | 2020-07-06 | 1 | 未維修 | 伸縮縫 |  | 35411 |  | 1 | 6
4 | 2020-07-06 | 1 | 未維修 | 橋台 |  | 35411 |  | 1 | 6
5 | 2020-07-06 | 1 | 未維修 | 翼牆／擋土牆 |  | 35411 |  | 1 | 5
6 | 2020-07-06 | 1 | 未維修 | 翼牆／擋土牆 |  | 35411 |  | 1 | 5
7 | 2020-07-06 | 1 | 未維修 | 主梁 |  | 35411 |  | 1 | 8
8 | 2020-07-06 | 1 | 未維修 | 主梁 |  | 35411 |  | 1 | 8
9 | 2020-07-06 | 1 | 未維修 | 其他 |  | 35411 |  | 1 | 1
10 | 2020-07-06 | 1 | 未維修 | 主梁 |  | 35411 |  | 1 | 8
11 | 2020-07-06 | 1 | 未維修 | 引道路堤護欄 |  | 35411 |  | 1 | 2
12 | 2020-07-06 | 1 | 未維修 | 引道路堤保護措施 |  | 35411 |  | 1 | 3
13 | 2020-07-06 | 1 | 未維修 | 引道路堤保護措施 |  | 35411 |  | 1 | 3
14 | 2020-07-06 | 1 | 未維修 | 伸縮縫 |  | 35411 |  | 1 | 6
15 | 2020-07-06 | 1 | 未維修 | 伸縮縫 |  | 35411 |  | 1 | 6
16 | 2020-07-06 | 1 | 未維修 | 伸縮縫 |  | 35411 |  | 1 | 6
17 | 2020-07-06 | 1 | 未維修 | 其他 |  | 35411 |  | 1 | 1
18 | 2020-07-06 | 1 | 未維修 | 翼牆／擋土牆 |  | 35411 |  | 1 | 5
19 | 2020-07-06 | 1 | 未維修 | 橋護欄 |  | 35411 |  | 1 | 3
1 | 2020-07-04 | 1 | 未維修 | 翼牆／擋土牆 |  | 35412 | 新竹系統交流道LH穿越橋 | 1 | 5
2 | 2020-07-04 | 1 | 未維修 | 引道路堤護欄 |  | 35412 |  | 1 | 2
3 | 2020-07-04 | 1 | 未維修 | 引道路堤護欄 |  | 35412 |  | 1 | 2
4 | 2020-07-04 | 1 | 未維修 | 引道路堤保護措施 |  | 35412 |  | 1 | 3
5 | 2020-07-04 | 2 | 未維修 | 引道路堤保護措施 |  | 35412 |  | 2 | 3
6 | 2020-07-04 | 1 | 未維修 | 伸縮縫 |  | 35412 |  | 1 | 6
7 | 2020-07-04 | 1 | 未維修 | 伸縮縫 |  | 35412 |  | 1 | 6
8 | 2020-07-04 | 1 | 未維修 | 主梁 |  | 35412 |  | 1 | 8
9 | 2020-07-04 | 2 | 未維修 | 其他 |  | 35412 |  | 2 | 1
10 | 2020-07-04 | 1 | 未維修 | 其他 |  | 35412 |  | 1 | 1
11 | 2020-07-04 | 2 | 未維修 | 引道路堤保護措施 |  | 35412 |  | 2 | 3
12 | 2020-07-04 | 1 | 未維修 | 伸縮縫 |  | 35412 |  | 1 | 6
13 | 2020-07-04 | 1 | 未維修 | 主梁 |  | 35412 |  | 1 | 8
14 | 2020-07-04 | 1 | 未維修 | 主梁 |  | 35412 |  | 1 | 8
15 | 2020-07-04 | 2 | 未維修 | 橋台 |  | 35412 |  | 2 | 6
16 | 2020-07-04 | 1 | 未維修 | 橋護欄 |  | 35412 |  | 1 | 3
17 | 2020-07-04 | 2 | 未維修 | 橋墩／帽梁 |  | 35412 |  | 2 | 7
18 | 2020-07-04 | 1 | 未維修 | 防落設施 |  | 35412 |  | 1 | 5
19 | 2020-07-04 | 1 | 已維修 | 橋梁排水設施 | 2020-04-23 | 35412 |  | 1 | 4
20 | 2020-07-04 | 1 | 已維修 | 翼牆／擋土牆 | 2022-06-17 | 35412 |  | 1 | 5
1 | 2020-07-22 | 1 | 未維修 | 引道路堤保護措施 |  | 35417 | 公道五跨越橋 | 1 | 3
2 | 2020-07-22 | 1 | 未維修 | 橋台 |  | 35417 |  | 1 | 6
3 | 2020-07-22 | 2 | 未維修 | 翼牆／擋土牆 |  | 35417 |  | 2 | 5
4 | 2020-07-22 | 2 | 未維修 | 支承／支承墊／阻尼裝置 |  | 35417 |  | 2 | 5
5 | 2020-07-22 | 1 | 未維修 | 橫隔梁 |  | 35417 |  | 1 | 6
6 | 2020-07-22 | 1 | 未維修 | 主梁 |  | 35417 |  | 1 | 8
7 | 2020-07-22 | 1 | 未維修 | 橫隔梁 |  | 35417 |  | 1 | 6
8 | 2020-07-22 | 1 | 未維修 | 主梁 |  | 35417 |  | 1 | 8
9 | 2020-07-22 | 1 | 未維修 | 主梁 |  | 35417 |  | 1 | 8
10 | 2020-07-22 | 1 | 未維修 | 橋面板 |  | 35417 |  | 1 | 7
11 | 2020-07-22 | 1 | 未維修 | 其他 |  | 35417 |  | 1 | 1
12 | 2020-07-22 | 1 | 未維修 | 其他 |  | 35417 |  | 1 | 1
13 | 2020-07-22 | 1 | 未維修 | 其他 |  | 35417 |  | 1 | 1
14 | 2020-07-22 | 1 | 未維修 | 伸縮縫 |  | 35417 |  | 1 | 6
15 | 2020-07-22 | 1 | 未維修 | 主梁 |  | 35417 |  | 1 | 8
16 | 2020-07-22 | 1 | 未維修 | 橋面板 |  | 35417 |  | 1 | 7
17 | 2020-07-22 | 1 | 未維修 | 主梁 |  | 35417 |  | 1 | 8
18 | 2020-07-22 | 1 | 未維修 | 主梁 |  | 35417 |  | 1 | 8
19 | 2020-07-22 | 1 | 未維修 | 橫隔梁 |  | 35417 |  | 1 | 6
20 | 2020-07-22 | 2 | 未維修 | 橋台 |  | 35417 |  | 2 | 6
21 | 2020-07-22 | 1 | 未維修 | 橋墩／帽梁 |  | 35417 |  | 1 | 7
22 | 2020-07-22 | 1 | 未維修 | 主梁 |  | 35417 |  | 1 | 8
23 | 2020-07-22 | 1 | 未維修 | 主梁 |  | 35417 |  | 1 | 8
24 | 2020-07-22 | 1 | 未維修 | 主梁 |  | 35417 |  | 1 | 8
25 | 2020-07-22 | 1 | 未維修 | 主梁 |  | 35417 |  | 1 | 8
26 | 2020-07-22 | 1 | 未維修 | 橋面板 |  | 35417 |  | 1 | 7
27 | 2020-07-22 | 1 | 未維修 | 主梁 |  | 35417 |  | 1 | 8
28 | 2020-07-22 | 1 | 未維修 | 主梁 |  | 35417 |  | 1 | 8
29 | 2020-07-22 | 1 | 未維修 | 主梁 |  | 35417 |  | 1 | 8
30 | 2020-07-22 | 1 | 未維修 | 主梁 |  | 35417 |  | 1 | 8
31 | 2020-07-22 | 1 | 未維修 | 引道路堤護欄 |  | 35417 |  | 1 | 2
32 | 2020-07-22 | 2 | 未維修 | 其他 |  | 35417 |  | 2 | 1
33 | 2020-07-22 | 1 | 未維修 | 橋護欄 |  | 35417 |  | 1 | 3
34 | 2020-07-22 | 2 | 未維修 | 伸縮縫 |  | 35417 |  | 2 | 6
35 | 2020-07-22 | 1 | 未維修 | 橋台 |  | 35417 |  | 1 | 6
36 | 2020-07-22 | 1 | 未維修 | 橋台 |  | 35417 |  | 1 | 6
37 | 2020-07-22 | 1 | 未維修 | 橋台 |  | 35417 |  | 1 | 6
38 | 2020-07-22 | 1 | 未維修 | 橋墩／帽梁 |  | 35417 |  | 1 | 7
39 | 2020-07-22 | 1 | 未維修 | 橋墩／帽梁 |  | 35417 |  | 1 | 7
40 | 2020-07-22 | 1 | 未維修 | 橋墩／帽梁 |  | 35417 |  | 1 | 7
41 | 2020-07-22 | 1 | 未維修 | 橋墩／帽梁 |  | 35417 |  | 1 | 7
42 | 2020-07-22 | 1 | 未維修 | 橋面板 |  | 35417 |  | 1 | 7
43 | 2020-07-22 | 1 | 未維修 | 橋墩／帽梁 |  | 35417 |  | 1 | 7
44 | 2020-07-22 | 1 | 未維修 | 支承／支承墊／阻尼裝置 |  | 35417 |  | 1 | 5
45 | 2020-07-22 | 2 | 未維修 | 橋台 |  | 35417 |  | 2 | 6
46 | 2020-07-22 | 1 | 未維修 | 橋墩／帽梁 |  | 35417 |  | 1 | 7
47 | 2020-07-22 | 1 | 未維修 | 橋墩／帽梁 |  | 35417 |  | 1 | 7
48 | 2020-07-22 | 1 | 未維修 | 橋墩／帽梁 |  | 35417 |  | 1 | 7
49 | 2020-07-22 | 1 | 未維修 | 橋面板 |  | 35417 |  | 1 | 7
50 | 2020-07-22 | 1 | 未維修 | 支承／支承墊／阻尼裝置 |  | 35417 |  | 1 | 5
51 | 2020-07-22 | 1 | 未維修 | 橋墩／帽梁 |  | 35417 |  | 1 | 7
52 | 2020-07-22 | 1 | 未維修 | 橋墩／帽梁 |  | 35417 |  | 1 | 7
53 | 2020-07-22 | 1 | 未維修 | 橋墩／帽梁 |  | 35417 |  | 1 | 7
54 | 2020-07-22 | 1 | 未維修 | 橋台 |  | 35417 |  | 1 | 6
55 | 2020-07-22 | 1 | 未維修 | 翼牆／擋土牆 |  | 35417 |  | 1 | 5
56 | 2020-07-22 | 1 | 未維修 | 橋面板 |  | 35417 |  | 1 | 7
57 | 2020-07-22 | 1 | 未維修 | 橋墩／帽梁 |  | 35417 |  | 1 | 7
58 | 2020-07-22 | 1 | 未維修 | 橋護欄 |  | 35417 |  | 1 | 3
59 | 2020-07-22 | 1 | 未維修 | 其他 |  | 35417 |  | 1 | 1
60 | 2020-07-22 | 1 | 未維修 | 橋護欄 |  | 35417 |  | 1 | 3
61 | 2020-07-22 | 1 | 未維修 | 防落設施 |  | 35417 |  | 1 | 5
62 | 2020-07-22 | 1 | 未維修 | 橋墩／帽梁 |  | 35417 |  | 1 | 7
63 | 2020-07-22 | 1 | 未維修 | 橋墩／帽梁 |  | 35417 |  | 1 | 7
64 | 2020-07-22 | 1 | 未維修 | 橋墩／帽梁 |  | 35417 |  | 1 | 7
65 | 2020-07-22 | 1 | 未維修 | 橋面板 |  | 35417 |  | 1 | 7
66 | 2020-07-22 | 1 | 未維修 | 橋墩／帽梁 |  | 35417 |  | 1 | 7
67 | 2020-07-22 | 1 | 未維修 | 橋台 |  | 35417 |  | 1 | 6
68 | 2020-07-22 | 1 | 未維修 | 橋墩／帽梁 |  | 35417 |  | 1 | 7
69 | 2020-07-22 | 2 | 未維修 | 橋墩／帽梁 |  | 35417 |  | 2 | 7
70 | 2020-07-22 | 1 | 未維修 | 橋墩／帽梁 |  | 35417 |  | 1 | 7
71 | 2020-07-22 | 1 | 未維修 | 橋墩／帽梁 |  | 35417 |  | 1 | 7
72 | 2020-07-22 | 1 | 未維修 | 橋墩／帽梁 |  | 35417 |  | 1 | 7
73 | 2020-07-22 | 2 | 未維修 | 橋墩／帽梁 |  | 35417 |  | 2 | 7
74 | 2020-07-22 | 1 | 未維修 | 橋墩／帽梁 |  | 35417 |  | 1 | 7
75 | 2020-07-22 | 1 | 未維修 | 橋面板 |  | 35417 |  | 1 | 7
76 | 2020-07-22 | 2 | 未維修 | 橋墩／帽梁 |  | 35417 |  | 2 | 7
77 | 2020-07-22 | 1 | 未維修 | 橋面板 |  | 35417 |  | 1 | 7
78 | 2020-07-22 | 1 | 未維修 | 橋護欄 |  | 35417 |  | 1 | 3
79 | 2020-07-22 | 1 | 未維修 | 橋護欄 |  | 35417 |  | 1 | 3
80 | 2020-07-22 | 1 | 未維修 | 其他 |  | 35417 |  | 1 | 1
81 | 2020-07-22 | 1 | 未維修 | 橋墩／帽梁 |  | 35417 |  | 1 | 7
82 | 2020-07-22 | 1 | 未維修 | 橋墩／帽梁 |  | 35417 |  | 1 | 7
83 | 2020-07-22 | 1 | 未維修 | 橋墩／帽梁 |  | 35417 |  | 1 | 7
84 | 2020-07-22 | 1 | 未維修 | 橋墩／帽梁 |  | 35417 |  | 1 | 7
85 | 2020-07-22 | 1 | 未維修 | 橋墩／帽梁 |  | 35417 |  | 1 | 7
86 | 2020-07-22 | 1 | 未維修 | 橋墩／帽梁 |  | 35417 |  | 1 | 7
87 | 2020-07-22 | 1 | 未維修 | 橋墩／帽梁 |  | 35417 |  | 1 | 7
88 | 2020-07-22 | 2 | 已維修 | 橋面板 | 2021-04-27 | 35417 |  | 1 | 7
89 | 2020-07-22 | 1 | 已維修 | 主梁 | 2021-04-27 | 35417 |  | 1 | 8
90 | 2020-07-22 | 1 | 已維修 | 主梁 | 2021-04-27 | 35417 |  | 1 | 8
91 | 2020-07-22 | 2 | 已維修 | 橋梁排水設施 | 2022-08-13 | 35417 |  | 1 | 4
92 | 2020-07-22 | 1 | 已維修 | 主梁 | 2021-04-27 | 35417 |  | 1 | 8
93 | 2020-07-22 | 1 | 已維修 | 主梁 | 2021-04-27 | 35417 |  | 1 | 8
94 | 2020-07-22 | 1 | 已維修 | 主梁 | 2021-04-27 | 35417 |  | 1 | 8
95 | 2020-07-22 | 1 | 已維修 | 主梁 | 2021-04-27 | 35417 |  | 1 | 8
96 | 2020-07-22 | 2 | 已維修 | 主梁 | 2021-04-27 | 35417 |  | 1 | 8
1 | 2020-07-24 | 1 | 未維修 | 橋護欄 |  | 35419 | 迴轉車道穿越橋 | 1 | 3
2 | 2020-07-24 | 2 | 未維修 | 主梁 |  | 35419 |  | 2 | 8
3 | 2020-07-24 | 1 | 未維修 | 橫隔梁 |  | 35419 |  | 1 | 6
4 | 2020-07-24 | 2 | 未維修 | 主梁 |  | 35419 |  | 2 | 8
5 | 2020-07-24 | 2 | 未維修 | 主梁 |  | 35419 |  | 2 | 8
6 | 2020-07-24 | 2 | 未維修 | 主梁 |  | 35419 |  | 2 | 8
7 | 2020-07-24 | 1 | 未維修 | 引道路堤護欄 |  | 35419 |  | 1 | 2
8 | 2020-07-24 | 1 | 已維修 | 橋護欄 | 2020-07-02 | 35419 |  | 1 | 3
1 | 2020-07-23 | 1 | 未維修 | 引道路堤保護措施 |  | 35798 | 客雅溪橋(一)(北向) | 1 | 3
2 | 2020-07-23 | 2 | 未維修 | 橋台 |  | 35798 |  | 2 | 6
3 | 2020-07-23 | 2 | 未維修 | 橋台 |  | 35798 |  | 2 | 6
4 | 2020-07-23 | 2 | 未維修 | 橋台 |  | 35798 |  | 2 | 6
5 | 2020-07-23 | 1 | 未維修 | 主梁 |  | 35798 |  | 1 | 8
6 | 2020-07-23 | 2 | 未維修 | 引道路堤護欄 |  | 35798 |  | 2 | 2
7 | 2020-07-23 | 2 | 未維修 | 引道路堤護欄 |  | 35798 |  | 2 | 2
8 | 2020-07-23 | 2 | 未維修 | 引道路堤保護措施 |  | 35798 |  | 2 | 3
9 | 2020-07-23 | 1 | 未維修 | 主梁 |  | 35798 |  | 1 | 8
10 | 2020-07-23 | 1 | 未維修 | 主梁 |  | 35798 |  | 1 | 8
11 | 2020-07-23 | 1 | 未維修 | 其他 |  | 35798 |  | 1 | 1
12 | 2020-07-23 | 1 | 未維修 | 伸縮縫 |  | 35798 |  | 1 | 6
13 | 2020-07-23 | 1 | 未維修 | 伸縮縫 |  | 35798 |  | 1 | 6
14 | 2020-07-23 | 1 | 未維修 | 伸縮縫 |  | 35798 |  | 1 | 6
15 | 2020-07-23 | 2 | 未維修 | 橋面板 |  | 35798 |  | 2 | 7
16 | 2020-07-23 | 2 | 未維修 | 引道路堤護欄 |  | 35798 |  | 2 | 2
17 | 2020-07-23 | 2 | 未維修 | 橋護欄 |  | 35798 |  | 2 | 3
18 | 2020-07-23 | 1 | 未維修 | 主梁 |  | 35798 |  | 1 | 8
19 | 2020-07-23 | 1 | 未維修 | 橫隔梁 |  | 35798 |  | 1 | 6
20 | 2020-07-23 | 2 | 未維修 | 橋面板 |  | 35798 |  | 2 | 7
21 | 2020-07-23 | 1 | 未維修 | 橫隔梁 |  | 35798 |  | 1 | 6
22 | 2020-07-23 | 2 | 未維修 | 橋面板 |  | 35798 |  | 2 | 7
23 | 2020-07-23 | 1 | 未維修 | 橋台 |  | 35798 |  | 1 | 6
24 | 2020-07-23 | 1 | 未維修 | 橋護欄 |  | 35798 |  | 1 | 3
25 | 2020-07-23 | 2 | 未維修 | 主梁 |  | 35798 |  | 2 | 8
26 | 2020-07-23 | 1 | 未維修 | 橫隔梁 |  | 35798 |  | 1 | 6
27 | 2020-07-23 | 1 | 未維修 | 主梁 |  | 35798 |  | 1 | 8
28 | 2020-07-23 | 2 | 已維修 | 橋面板 | 2022-06-29 | 35798 |  | 1 | 7
1 | 2020-07-27 | 2 | 未維修 | 橋梁排水設施 |  | 35801 | 新竹交流道穿越橋(北向) | 2 | 4
2 | 2020-07-27 | 1 | 未維修 | 橋護欄 |  | 35801 |  | 1 | 3
3 | 2020-07-27 | 1 | 未維修 | 翼牆／擋土牆 |  | 35801 |  | 1 | 5
4 | 2020-07-27 | 2 | 未維修 | 翼牆／擋土牆 |  | 35801 |  | 2 | 5
5 | 2020-07-27 | 1 | 未維修 | 翼牆／擋土牆 |  | 35801 |  | 1 | 5
6 | 2020-07-27 | 2 | 未維修 | 翼牆／擋土牆 |  | 35801 |  | 2 | 5
7 | 2020-07-27 | 1 | 未維修 | 伸縮縫 |  | 35801 |  | 1 | 6
8 | 2020-07-27 | 1 | 未維修 | 翼牆／擋土牆 |  | 35801 |  | 1 | 5
9 | 2020-07-27 | 1 | 未維修 | 主梁 |  | 35801 |  | 1 | 8
10 | 2020-07-27 | 2 | 未維修 | 主梁 |  | 35801 |  | 2 | 8
11 | 2020-07-27 | 1 | 未維修 | 引道路堤護欄 |  | 35801 |  | 1 | 2
12 | 2020-07-27 | 1 | 未維修 | 橋護欄 |  | 35801 |  | 1 | 3
13 | 2020-07-27 | 1 | 未維修 | 伸縮縫 |  | 35801 |  | 1 | 6
14 | 2020-07-27 | 1 | 已維修 | 橋台 | 2022-06-15 | 35801 |  | 1 | 6
1 | 2020-06-07 | 1 | 未維修 | 橋護欄 |  | 35802 | 新竹交流道穿越橋(南向) | 1 | 3
2 | 2020-06-07 | 1 | 未維修 | 橋護欄 |  | 35802 |  | 1 | 3
3 | 2020-06-07 | 1 | 未維修 | 橫隔梁 |  | 35802 |  | 1 | 6
4 | 2020-06-07 | 1 | 未維修 | 引道路堤保護措施 |  | 35802 |  | 1 | 3
5 | 2020-06-07 | 1 | 未維修 | 翼牆／擋土牆 |  | 35802 |  | 1 | 5
6 | 2020-06-07 | 1 | 未維修 | 翼牆／擋土牆 |  | 35802 |  | 1 | 5
7 | 2020-06-07 | 1 | 未維修 | 伸縮縫 |  | 35802 |  | 1 | 6
8 | 2020-06-07 | 1 | 未維修 | 橋梁排水設施 |  | 35802 |  | 1 | 4
9 | 2020-06-07 | 2 | 未維修 | 橋面板 |  | 35802 |  | 2 | 7
10 | 2020-06-07 | 1 | 未維修 | 引道路堤護欄 |  | 35802 |  | 1 | 2
11 | 2020-06-07 | 2 | 未維修 | 橋台 |  | 35802 |  | 2 | 6
12 | 2020-06-07 | 2 | 未維修 | 橋台 |  | 35802 |  | 2 | 6
13 | 2020-06-07 | 1 | 未維修 | 橋台 |  | 35802 |  | 1 | 6
14 | 2020-06-07 | 1 | 未維修 | 橋台 |  | 35802 |  | 1 | 6
15 | 2020-06-07 | 1 | 未維修 | 主梁 |  | 35802 |  | 1 | 8
16 | 2020-06-07 | 1 | 未維修 | 主梁 |  | 35802 |  | 1 | 8
17 | 2020-06-07 | 1 | 未維修 | 主梁 |  | 35802 |  | 1 | 8
18 | 2020-06-07 | 2 | 未維修 | 橋台 |  | 35802 |  | 2 | 6
19 | 2020-06-07 | 1 | 未維修 | 橋梁排水設施 |  | 35802 |  | 1 | 4
20 | 2020-06-07 | 1 | 未維修 | 橋護欄 |  | 35802 |  | 1 | 3
21 | 2020-06-07 | 1 | 未維修 | 引道路堤護欄 |  | 35802 |  | 1 | 2
22 | 2020-06-07 | 2 | 未維修 | 橋台 |  | 35802 |  | 2 | 6
23 | 2020-06-07 | 2 | 未維修 | 橋台 |  | 35802 |  | 2 | 6
24 | 2020-06-07 | 1 | 未維修 | 橋護欄 |  | 35802 |  | 1 | 3
25 | 2020-06-07 | 1 | 已維修 | 橋台 |  | 35802 |  | 1 | 6
26 | 2020-06-07 | 1 | 已維修 | 橋台 | 2022-06-15 | 35802 |  | 1 | 6
27 | 2020-06-07 | 1 | 已維修 | 橋台 |  | 35802 |  | 1 | 6
28 | 2020-06-07 | 2 | 已維修 | 橋梁排水設施 | 2020-04-22 | 35802 |  | 1 | 4
29 | 2020-06-07 | 1 | 已維修 | 橋台 | 2022-06-07 | 35802 |  | 1 | 6
30 | 2020-06-07 | 1 | 已維修 | 橋台 | 2022-06-07 | 35802 |  | 1 | 6
1 | 2020-07-27 | 2 | 未維修 | 主梁 |  | 35816 | 新竹交流道南下出口匝道橋 | 2 | 8
2 | 2020-07-27 | 1 | 未維修 | 主梁 |  | 35816 |  | 1 | 8
3 | 2020-07-27 | 2 | 未維修 | 主梁 |  | 35816 |  | 2 | 8
4 | 2020-07-27 | 2 | 未維修 | 主梁 |  | 35816 |  | 2 | 8
5 | 2020-07-27 | 1 | 未維修 | 其他 |  | 35816 |  | 1 | 1
6 | 2020-07-27 | 1 | 未維修 | 主梁 |  | 35816 |  | 1 | 8
7 | 2020-07-27 | 2 | 未維修 | 主梁 |  | 35816 |  | 2 | 8
8 | 2020-07-27 | 2 | 未維修 | 主梁 |  | 35816 |  | 2 | 8
9 | 2020-07-27 | 2 | 未維修 | 主梁 |  | 35816 |  | 2 | 8
10 | 2020-07-27 | 2 | 未維修 | 主梁 |  | 35816 |  | 2 | 8
11 | 2020-07-27 | 2 | 未維修 | 橋面板 |  | 35816 |  | 2 | 7
12 | 2020-07-27 | 1 | 未維修 | 橋面板 |  | 35816 |  | 1 | 7
13 | 2020-07-27 | 2 | 未維修 | 主梁 |  | 35816 |  | 2 | 8
14 | 2020-07-27 | 2 | 未維修 | 主梁 |  | 35816 |  | 2 | 8
15 | 2020-07-27 | 2 | 未維修 | 橋墩／帽梁 |  | 35816 |  | 2 | 7
16 | 2020-07-27 | 2 | 未維修 | 橋墩／帽梁 |  | 35816 |  | 2 | 7
17 | 2020-07-27 | 1 | 未維修 | 橋墩／帽梁 |  | 35816 |  | 1 | 7
18 | 2020-07-27 | 2 | 未維修 | 支承／支承墊／阻尼裝置 |  | 35816 |  | 2 | 5
19 | 2020-07-27 | 2 | 未維修 | 主梁 |  | 35816 |  | 2 | 8
20 | 2020-07-27 | 2 | 未維修 | 橋面板 |  | 35816 |  | 2 | 7
21 | 2020-07-27 | 1 | 未維修 | 主梁 |  | 35816 |  | 1 | 8
22 | 2020-07-27 | 2 | 未維修 | 主梁 |  | 35816 |  | 2 | 8
23 | 2020-07-27 | 2 | 未維修 | 橋面板 |  | 35816 |  | 2 | 7
24 | 2020-07-27 | 2 | 未維修 | 主梁 |  | 35816 |  | 2 | 8
25 | 2020-07-27 | 2 | 未維修 | 橋面板 |  | 35816 |  | 2 | 7
26 | 2020-07-27 | 1 | 未維修 | 主梁 |  | 35816 |  | 1 | 8
27 | 2020-07-27 | 2 | 未維修 | 主梁 |  | 35816 |  | 2 | 8
28 | 2020-07-27 | 2 | 未維修 | 主梁 |  | 35816 |  | 2 | 8
29 | 2020-07-27 | 2 | 未維修 | 主梁 |  | 35816 |  | 2 | 8
30 | 2020-07-27 | 1 | 未維修 | 橋面板 |  | 35816 |  | 1 | 7
31 | 2020-07-27 | 1 | 未維修 | 橋面板 |  | 35816 |  | 1 | 7
32 | 2020-07-27 | 2 | 未維修 | 伸縮縫 |  | 35816 |  | 2 | 6
33 | 2020-07-27 | 2 | 未維修 | 橫隔梁 |  | 35816 |  | 2 | 6
34 | 2020-07-27 | 1 | 未維修 | 主梁 |  | 35816 |  | 1 | 8
35 | 2020-07-27 | 2 | 未維修 | 主梁 |  | 35816 |  | 2 | 8
36 | 2020-07-27 | 2 | 未維修 | 主梁 |  | 35816 |  | 2 | 8
37 | 2020-07-27 | 2 | 未維修 | 主梁 |  | 35816 |  | 2 | 8
38 | 2020-07-27 | 2 | 未維修 | 主梁 |  | 35816 |  | 2 | 8
39 | 2020-07-27 | 2 | 未維修 | 主梁 |  | 35816 |  | 2 | 8
40 | 2020-07-27 | 2 | 未維修 | 主梁 |  | 35816 |  | 2 | 8
41 | 2020-07-27 | 2 | 未維修 | 主梁 |  | 35816 |  | 2 | 8
42 | 2020-07-27 | 2 | 未維修 | 橋墩／帽梁 |  | 35816 |  | 2 | 7
43 | 2020-07-27 | 2 | 未維修 | 橋墩／帽梁 |  | 35816 |  | 2 | 7
44 | 2020-07-27 | 2 | 未維修 | 橋墩／帽梁 |  | 35816 |  | 2 | 7
45 | 2020-07-27 | 2 | 未維修 | 支承／支承墊／阻尼裝置 |  | 35816 |  | 2 | 5
46 | 2020-07-27 | 2 | 未維修 | 主梁 |  | 35816 |  | 2 | 8
47 | 2020-07-27 | 1 | 未維修 | 橋面板 |  | 35816 |  | 1 | 7
48 | 2020-07-27 | 2 | 未維修 | 主梁 |  | 35816 |  | 2 | 8
49 | 2020-07-27 | 2 | 未維修 | 主梁 |  | 35816 |  | 2 | 8
50 | 2020-07-27 | 2 | 未維修 | 橋墩／帽梁 |  | 35816 |  | 2 | 7
51 | 2020-07-27 | 2 | 未維修 | 橋墩／帽梁 |  | 35816 |  | 2 | 7
52 | 2020-07-27 | 2 | 未維修 | 橋墩／帽梁 |  | 35816 |  | 2 | 7
53 | 2020-07-27 | 2 | 未維修 | 橋墩／帽梁 |  | 35816 |  | 2 | 7
54 | 2020-07-27 | 2 | 未維修 | 橋墩／帽梁 |  | 35816 |  | 2 | 7
55 | 2020-07-27 | 1 | 未維修 | 橫隔梁 |  | 35816 |  | 1 | 6
56 | 2020-07-27 | 1 | 未維修 | 橫隔梁 |  | 35816 |  | 1 | 6
57 | 2020-07-27 | 2 | 未維修 | 主梁 |  | 35816 |  | 2 | 8
58 | 2020-07-27 | 2 | 未維修 | 主梁 |  | 35816 |  | 2 | 8
59 | 2020-07-27 | 2 | 未維修 | 橋面板 |  | 35816 |  | 2 | 7
60 | 2020-07-27 | 2 | 未維修 | 主梁 |  | 35816 |  | 2 | 8
61 | 2020-07-27 | 2 | 未維修 | 主梁 |  | 35816 |  | 2 | 8
62 | 2020-07-27 | 2 | 未維修 | 支承／支承墊／阻尼裝置 |  | 35816 |  | 2 | 5
63 | 2020-07-27 | 2 | 未維修 | 橋台 |  | 35816 |  | 2 | 6
64 | 2020-07-27 | 2 | 未維修 | 防落設施 |  | 35816 |  | 2 | 5
65 | 2020-07-27 | 2 | 未維修 | 伸縮縫 |  | 35816 |  | 2 | 6
66 | 2020-07-27 | 2 | 未維修 | 伸縮縫 |  | 35816 |  | 2 | 6
67 | 2020-07-27 | 2 | 未維修 | 伸縮縫 |  | 35816 |  | 2 | 6
68 | 2020-07-27 | 2 | 未維修 | 橋台 |  | 35816 |  | 2 | 6
69 | 2020-07-27 | 2 | 未維修 | 橋台 |  | 35816 |  | 2 | 6
70 | 2020-07-27 | 1 | 未維修 | 橋台 |  | 35816 |  | 1 | 6
71 | 2020-07-27 | 1 | 未維修 | 引道路堤護欄 |  | 35816 |  | 1 | 2
72 | 2020-07-27 | 2 | 未維修 | 橋護欄 |  | 35816 |  | 2 | 3
73 | 2020-07-27 | 2 | 已維修 | 主梁 | 2021-04-27 | 35816 |  | 1 | 8
74 | 2020-07-27 | 2 | 已維修 | 主梁 | 2021-04-27 | 35816 |  | 1 | 8
75 | 2020-07-27 | 2 | 已維修 | 主梁 | 2021-04-27 | 35816 |  | 1 | 8
76 | 2020-07-27 | 2 | 已維修 | 主梁 | 2021-04-27 | 35816 |  | 1 | 8
1 | 2020-07-09 | 2 | 未維修 | 伸縮縫 |  | 35818 | 大湳交流道匝道R3高架橋 | 2 | 6
2 | 2020-07-09 | 2 | 未維修 | 引道路堤護欄 |  | 35818 |  | 2 | 2
3 | 2020-07-09 | 1 | 未維修 | 橋面板 |  | 35818 |  | 1 | 7
4 | 2020-07-09 | 1 | 未維修 | 橋面板 |  | 35818 |  | 1 | 7
5 | 2020-07-09 | 1 | 未維修 | 橋面板 |  | 35818 |  | 1 | 7
6 | 2020-07-09 | 1 | 未維修 | 橋面板 |  | 35818 |  | 1 | 7
7 | 2020-07-09 | 1 | 未維修 | 橋面板 |  | 35818 |  | 1 | 7
8 | 2020-07-09 | 2 | 未維修 | 引道路堤保護措施 |  | 35818 |  | 2 | 3
9 | 2020-07-09 | 2 | 未維修 | 橋台 |  | 35818 |  | 2 | 6
10 | 2020-07-09 | 2 | 未維修 | 翼牆／擋土牆 |  | 35818 |  | 2 | 5
11 | 2020-07-09 | 2 | 未維修 | 支承／支承墊／阻尼裝置 |  | 35818 |  | 2 | 5
12 | 2020-07-09 | 1 | 未維修 | 支承／支承墊／阻尼裝置 |  | 35818 |  | 1 | 5
13 | 2020-07-09 | 2 | 未維修 | 支承／支承墊／阻尼裝置 |  | 35818 |  | 2 | 5
14 | 2020-07-09 | 2 | 未維修 | 支承／支承墊／阻尼裝置 |  | 35818 |  | 2 | 5
15 | 2020-07-09 | 2 | 未維修 | 橋墩／帽梁 |  | 35818 |  | 2 | 7
16 | 2020-07-09 | 2 | 未維修 | 橋墩／帽梁 |  | 35818 |  | 2 | 7
17 | 2020-07-09 | 2 | 未維修 | 橋墩／帽梁 |  | 35818 |  | 2 | 7
18 | 2020-07-09 | 2 | 未維修 | 橋墩／帽梁 |  | 35818 |  | 2 | 7
19 | 2020-07-09 | 1 | 未維修 | 主梁 |  | 35818 |  | 1 | 8
20 | 2020-07-09 | 2 | 未維修 | 防落設施 |  | 35818 |  | 2 | 5
21 | 2020-07-09 | 2 | 未維修 | 橋墩／帽梁 |  | 35818 |  | 2 | 7
22 | 2020-07-09 | 1 | 未維修 | 橋墩／帽梁 |  | 35818 |  | 1 | 7
23 | 2020-07-09 | 2 | 未維修 | 橋墩／帽梁 |  | 35818 |  | 2 | 7
24 | 2020-07-09 | 1 | 未維修 | 主梁 |  | 35818 |  | 1 | 8
25 | 2020-07-09 | 2 | 未維修 | 主梁 |  | 35818 |  | 2 | 8
26 | 2020-07-09 | 1 | 未維修 | 主梁 |  | 35818 |  | 1 | 8
27 | 2020-07-09 | 2 | 未維修 | 主梁 |  | 35818 |  | 2 | 8
28 | 2020-07-09 | 1 | 未維修 | 橋面板 |  | 35818 |  | 1 | 7
29 | 2020-07-09 | 1 | 未維修 | 橋面板 |  | 35818 |  | 1 | 7
30 | 2020-07-09 | 2 | 未維修 | 橋墩／帽梁 |  | 35818 |  | 2 | 7
31 | 2020-07-09 | 1 | 未維修 | 橋墩／帽梁 |  | 35818 |  | 1 | 7
32 | 2020-07-09 | 2 | 未維修 | 橋墩／帽梁 |  | 35818 |  | 2 | 7
33 | 2020-07-09 | 2 | 未維修 | 橋墩／帽梁 |  | 35818 |  | 2 | 7
34 | 2020-07-09 | 2 | 未維修 | 主梁 |  | 35818 |  | 2 | 8
35 | 2020-07-09 | 2 | 未維修 | 主梁 |  | 35818 |  | 2 | 8
36 | 2020-07-09 | 1 | 未維修 | 主梁 |  | 35818 |  | 1 | 8
37 | 2020-07-09 | 1 | 未維修 | 橫隔梁 |  | 35818 |  | 1 | 6
38 | 2020-07-09 | 1 | 未維修 | 橋面板 |  | 35818 |  | 1 | 7
39 | 2020-07-09 | 1 | 未維修 | 橋面板 |  | 35818 |  | 1 | 7
40 | 2020-07-09 | 1 | 未維修 | 橋面板 |  | 35818 |  | 1 | 7
41 | 2020-07-09 | 1 | 未維修 | 其他 |  | 35818 |  | 1 | 1
42 | 2020-07-09 | 2 | 未維修 | 支承／支承墊／阻尼裝置 |  | 35818 |  | 2 | 5
43 | 2020-07-09 | 2 | 未維修 | 支承／支承墊／阻尼裝置 |  | 35818 |  | 2 | 5
44 | 2020-07-09 | 2 | 未維修 | 支承／支承墊／阻尼裝置 |  | 35818 |  | 2 | 5
45 | 2020-07-09 | 2 | 未維修 | 橋墩／帽梁 |  | 35818 |  | 2 | 7
46 | 2020-07-09 | 1 | 未維修 | 橋墩／帽梁 |  | 35818 |  | 1 | 7
47 | 2020-07-09 | 1 | 未維修 | 橋墩／帽梁 |  | 35818 |  | 1 | 7
48 | 2020-07-09 | 1 | 未維修 | 橋墩／帽梁 |  | 35818 |  | 1 | 7
49 | 2020-07-09 | 2 | 未維修 | 橫隔梁 |  | 35818 |  | 2 | 6
50 | 2020-07-09 | 2 | 未維修 | 橫隔梁 |  | 35818 |  | 2 | 6
51 | 2020-07-09 | 2 | 未維修 | 橫隔梁 |  | 35818 |  | 2 | 6
52 | 2020-07-09 | 1 | 未維修 | 橋面板 |  | 35818 |  | 1 | 7
53 | 2020-07-09 | 2 | 未維修 | 主梁 |  | 35818 |  | 2 | 8
54 | 2020-07-09 | 1 | 未維修 | 橋面板 |  | 35818 |  | 1 | 7
55 | 2020-07-09 | 1 | 未維修 | 橋面板 |  | 35818 |  | 1 | 7
56 | 2020-07-09 | 1 | 未維修 | 橋面板 |  | 35818 |  | 1 | 7
57 | 2020-07-09 | 1 | 未維修 | 橋面板 |  | 35818 |  | 1 | 7
58 | 2020-07-09 | 1 | 未維修 | 引道路堤護欄 |  | 35818 |  | 1 | 2
59 | 2020-07-09 | 1 | 未維修 | 引道路堤保護措施 |  | 35818 |  | 1 | 3
60 | 2020-07-09 | 1 | 未維修 | 翼牆／擋土牆 |  | 35818 |  | 1 | 5
61 | 2020-07-09 | 1 | 未維修 | 翼牆／擋土牆 |  | 35818 |  | 1 | 5
62 | 2020-07-09 | 1 | 未維修 | 橋梁排水設施 |  | 35818 |  | 1 | 4
63 | 2020-07-09 | 1 | 未維修 | 橋梁排水設施 |  | 35818 |  | 1 | 4
64 | 2020-07-09 | 2 | 未維修 | 支承／支承墊／阻尼裝置 |  | 35818 |  | 2 | 5
65 | 2020-07-09 | 2 | 未維修 | 支承／支承墊／阻尼裝置 |  | 35818 |  | 2 | 5
66 | 2020-07-09 | 1 | 未維修 | 橋台 |  | 35818 |  | 1 | 6
67 | 2020-07-09 | 2 | 未維修 | 橋台 |  | 35818 |  | 2 | 6
68 | 2020-07-09 | 1 | 未維修 | 橋台 |  | 35818 |  | 1 | 6
69 | 2020-07-09 | 1 | 未維修 | 橋台 |  | 35818 |  | 1 | 6
70 | 2020-07-09 | 1 | 未維修 | 橋台 |  | 35818 |  | 1 | 6
71 | 2020-07-09 | 2 | 未維修 | 橋護欄 |  | 35818 |  | 2 | 3
72 | 2020-07-09 | 2 | 未維修 | 支承／支承墊／阻尼裝置 |  | 35818 |  | 2 | 5
73 | 2020-07-09 | 2 | 未維修 | 防落設施 |  | 35818 |  | 2 | 5
74 | 2020-07-09 | 2 | 未維修 | 防落設施 |  | 35818 |  | 2 | 5
75 | 2020-07-09 | 2 | 未維修 | 支承／支承墊／阻尼裝置 |  | 35818 |  | 2 | 5
76 | 2020-07-09 | 2 | 未維修 | 支承／支承墊／阻尼裝置 |  | 35818 |  | 2 | 5
77 | 2020-07-09 | 2 | 未維修 | 支承／支承墊／阻尼裝置 |  | 35818 |  | 2 | 5
78 | 2020-07-09 | 2 | 未維修 | 支承／支承墊／阻尼裝置 |  | 35818 |  | 2 | 5
79 | 2020-07-09 | 1 | 未維修 | 防落設施 |  | 35818 |  | 1 | 5
80 | 2020-07-09 | 2 | 未維修 | 引道路堤保護措施 |  | 35818 |  | 2 | 3
81 | 2020-07-09 | 2 | 已維修 | 橋梁排水設施 | 2020-05-28 | 35818 |  | 1 | 4
1 | 2020-07-09 | 2 | 未維修 | 伸縮縫 |  | 35819 | 大湳交流道匝道R4高架橋 | 2 | 6
2 | 2020-07-09 | 2 | 未維修 | 伸縮縫 |  | 35819 |  | 2 | 6
3 | 2020-07-09 | 2 | 未維修 | 伸縮縫 |  | 35819 |  | 2 | 6
4 | 2020-07-09 | 2 | 未維修 | 伸縮縫 |  | 35819 |  | 2 | 6
5 | 2020-07-09 | 1 | 未維修 | 橋墩／帽梁 |  | 35819 |  | 1 | 7
6 | 2020-07-09 | 1 | 未維修 | 橋墩／帽梁 |  | 35819 |  | 1 | 7
7 | 2020-07-09 | 1 | 未維修 | 橋墩／帽梁 |  | 35819 |  | 1 | 7
8 | 2020-07-09 | 1 | 未維修 | 橋墩／帽梁 |  | 35819 |  | 1 | 7
9 | 2020-07-09 | 2 | 未維修 | 支承／支承墊／阻尼裝置 |  | 35819 |  | 2 | 5
10 | 2020-07-09 | 1 | 未維修 | 橋墩／帽梁 |  | 35819 |  | 1 | 7
11 | 2020-07-09 | 2 | 未維修 | 橋墩／帽梁 |  | 35819 |  | 2 | 7
12 | 2020-07-09 | 2 | 未維修 | 橋墩／帽梁 |  | 35819 |  | 2 | 7
13 | 2020-07-09 | 1 | 未維修 | 橋墩／帽梁 |  | 35819 |  | 1 | 7
14 | 2020-07-09 | 2 | 未維修 | 支承／支承墊／阻尼裝置 |  | 35819 |  | 2 | 5
15 | 2020-07-09 | 2 | 未維修 | 支承／支承墊／阻尼裝置 |  | 35819 |  | 2 | 5
16 | 2020-07-09 | 2 | 未維修 | 支承／支承墊／阻尼裝置 |  | 35819 |  | 2 | 5
17 | 2020-07-09 | 2 | 未維修 | 支承／支承墊／阻尼裝置 |  | 35819 |  | 2 | 5
18 | 2020-07-09 | 2 | 未維修 | 主梁 |  | 35819 |  | 2 | 8
19 | 2020-07-09 | 1 | 未維修 | 橋台 |  | 35819 |  | 1 | 6
20 | 2020-07-09 | 1 | 未維修 | 橋墩／帽梁 |  | 35819 |  | 1 | 7
21 | 2020-07-09 | 1 | 未維修 | 橋墩／帽梁 |  | 35819 |  | 1 | 7
22 | 2020-07-09 | 1 | 未維修 | 橋台 |  | 35819 |  | 1 | 6
23 | 2020-07-09 | 2 | 未維修 | 橋梁排水設施 |  | 35819 |  | 2 | 4
24 | 2020-07-09 | 1 | 未維修 | 引道路堤護欄 |  | 35819 |  | 1 | 2
25 | 2020-07-09 | 2 | 未維修 | 橋台 |  | 35819 |  | 2 | 6
26 | 2020-07-09 | 2 | 未維修 | 伸縮縫 |  | 35819 |  | 2 | 6
27 | 2020-07-09 | 2 | 未維修 | 橋護欄 |  | 35819 |  | 2 | 3
28 | 2020-07-09 | 2 | 未維修 | 橋墩／帽梁 |  | 35819 |  | 2 | 7
29 | 2020-07-09 | 2 | 未維修 | 橋墩／帽梁 |  | 35819 |  | 2 | 7
30 | 2020-07-09 | 2 | 未維修 | 橋墩／帽梁 |  | 35819 |  | 2 | 7
31 | 2020-07-09 | 1 | 未維修 | 橋墩／帽梁 |  | 35819 |  | 1 | 7
32 | 2020-07-09 | 1 | 未維修 | 橋墩／帽梁 |  | 35819 |  | 1 | 7
33 | 2020-07-09 | 2 | 未維修 | 支承／支承墊／阻尼裝置 |  | 35819 |  | 2 | 5
34 | 2020-07-09 | 2 | 未維修 | 支承／支承墊／阻尼裝置 |  | 35819 |  | 2 | 5
35 | 2020-07-09 | 2 | 未維修 | 支承／支承墊／阻尼裝置 |  | 35819 |  | 2 | 5
36 | 2020-07-09 | 2 | 未維修 | 支承／支承墊／阻尼裝置 |  | 35819 |  | 2 | 5
37 | 2020-07-09 | 2 | 未維修 | 防落設施 |  | 35819 |  | 2 | 5
38 | 2020-07-09 | 2 | 未維修 | 防落設施 |  | 35819 |  | 2 | 5
39 | 2020-07-09 | 2 | 未維修 | 主梁 |  | 35819 |  | 2 | 8
40 | 2020-07-09 | 2 | 未維修 | 主梁 |  | 35819 |  | 2 | 8
41 | 2020-07-09 | 1 | 未維修 | 支承／支承墊／阻尼裝置 |  | 35819 |  | 1 | 5
42 | 2020-07-09 | 2 | 未維修 | 支承／支承墊／阻尼裝置 |  | 35819 |  | 2 | 5
43 | 2020-07-09 | 2 | 未維修 | 支承／支承墊／阻尼裝置 |  | 35819 |  | 2 | 5
44 | 2020-07-09 | 2 | 未維修 | 支承／支承墊／阻尼裝置 |  | 35819 |  | 2 | 5
45 | 2020-07-09 | 2 | 未維修 | 防落設施 |  | 35819 |  | 2 | 5
46 | 2020-07-09 | 2 | 未維修 | 伸縮縫 |  | 35819 |  | 2 | 6
47 | 2020-07-09 | 2 | 未維修 | 伸縮縫 |  | 35819 |  | 2 | 6
48 | 2020-07-09 | 1 | 未維修 | 橋護欄 |  | 35819 |  | 1 | 3
49 | 2020-07-09 | 2 | 未維修 | 橋墩／帽梁 |  | 35819 |  | 2 | 7
50 | 2020-07-09 | 2 | 未維修 | 橋墩／帽梁 |  | 35819 |  | 2 | 7
51 | 2020-07-09 | 2 | 未維修 | 橋墩／帽梁 |  | 35819 |  | 2 | 7
52 | 2020-07-09 | 1 | 未維修 | 橋墩／帽梁 |  | 35819 |  | 1 | 7
53 | 2020-07-09 | 2 | 未維修 | 橋墩／帽梁 |  | 35819 |  | 2 | 7
54 | 2020-07-09 | 1 | 未維修 | 橋墩／帽梁 |  | 35819 |  | 1 | 7
55 | 2020-07-09 | 2 | 未維修 | 主梁 |  | 35819 |  | 2 | 8
56 | 2020-07-09 | 2 | 未維修 | 主梁 |  | 35819 |  | 2 | 8
57 | 2020-07-09 | 2 | 未維修 | 主梁 |  | 35819 |  | 2 | 8
58 | 2020-07-09 | 2 | 未維修 | 橫隔梁 |  | 35819 |  | 2 | 6
59 | 2020-07-09 | 2 | 未維修 | 橫隔梁 |  | 35819 |  | 2 | 6
60 | 2020-07-09 | 2 | 未維修 | 橫隔梁 |  | 35819 |  | 2 | 6
61 | 2020-07-09 | 2 | 未維修 | 橫隔梁 |  | 35819 |  | 2 | 6
62 | 2020-07-09 | 1 | 未維修 | 橋面板 |  | 35819 |  | 1 | 7
63 | 2020-07-09 | 1 | 未維修 | 橋面板 |  | 35819 |  | 1 | 7
64 | 2020-07-09 | 1 | 未維修 | 橋面板 |  | 35819 |  | 1 | 7
65 | 2020-07-09 | 2 | 未維修 | 支承／支承墊／阻尼裝置 |  | 35819 |  | 2 | 5
66 | 2020-07-09 | 2 | 未維修 | 支承／支承墊／阻尼裝置 |  | 35819 |  | 2 | 5
67 | 2020-07-09 | 2 | 未維修 | 支承／支承墊／阻尼裝置 |  | 35819 |  | 2 | 5
68 | 2020-07-09 | 2 | 未維修 | 支承／支承墊／阻尼裝置 |  | 35819 |  | 2 | 5
69 | 2020-07-09 | 2 | 未維修 | 防落設施 |  | 35819 |  | 2 | 5
70 | 2020-07-09 | 2 | 未維修 | 主梁 |  | 35819 |  | 2 | 8
71 | 2020-07-09 | 2 | 未維修 | 主梁 |  | 35819 |  | 2 | 8
72 | 2020-07-09 | 2 | 未維修 | 橫隔梁 |  | 35819 |  | 2 | 6
73 | 2020-07-09 | 1 | 未維修 | 橋面板 |  | 35819 |  | 1 | 7
74 | 2020-07-09 | 1 | 未維修 | 橋面板 |  | 35819 |  | 1 | 7
75 | 2020-07-09 | 1 | 未維修 | 橋面板 |  | 35819 |  | 1 | 7
76 | 2020-07-09 | 1 | 未維修 | 橋面板 |  | 35819 |  | 1 | 7
77 | 2020-07-09 | 2 | 未維修 | 主梁 |  | 35819 |  | 2 | 8
78 | 2020-07-09 | 2 | 未維修 | 主梁 |  | 35819 |  | 2 | 8
79 | 2020-07-09 | 1 | 未維修 | 其他 |  | 35819 |  | 1 | 1
80 | 2020-07-09 | 2 | 未維修 | 其他 |  | 35819 |  | 2 | 1
81 | 2020-07-09 | 1 | 未維修 | 其他 |  | 35819 |  | 1 | 1
82 | 2020-07-09 | 1 | 未維修 | 引道路堤 |  | 35819 |  | 1 | 3
83 | 2020-07-09 | 2 | 未維修 | 主梁 |  | 35819 |  | 2 | 8
84 | 2020-07-09 | 2 | 未維修 | 橫隔梁 |  | 35819 |  | 2 | 6
85 | 2020-07-09 | 1 | 未維修 | 橋面板 |  | 35819 |  | 1 | 7
86 | 2020-07-09 | 1 | 未維修 | 橋面板 |  | 35819 |  | 1 | 7
87 | 2020-07-09 | 1 | 未維修 | 橋面板 |  | 35819 |  | 1 | 7
88 | 2020-07-09 | 1 | 未維修 | 橋面板 |  | 35819 |  | 1 | 7
89 | 2020-07-09 | 1 | 未維修 | 橋面板 |  | 35819 |  | 1 | 7
90 | 2020-07-09 | 2 | 未維修 | 橋墩／帽梁 |  | 35819 |  | 2 | 7
91 | 2020-07-09 | 1 | 未維修 | 橋墩／帽梁 |  | 35819 |  | 1 | 7
92 | 2020-07-09 | 2 | 未維修 | 橫隔梁 |  | 35819 |  | 2 | 6
93 | 2020-07-09 | 1 | 未維修 | 其他 |  | 35819 |  | 1 | 1
94 | 2020-07-09 | 1 | 已維修 | 橋梁排水設施 | 2020-04-22 | 35819 |  | 1 | 4
95 | 2020-07-09 | 2 | 已維修 | 橋梁排水設施 | 2020-04-22 | 35819 |  | 1 | 4
96 | 2020-07-09 | 2 | 已維修 | 橋梁排水設施 | 2020-04-22 | 35819 |  | 1 | 4
97 | 2020-07-09 | 2 | 已維修 | 引道路堤保護措施 | 2020-10-28 | 35819 |  | 1 | 3
98 | 2020-07-09 | 1 | 已維修 | 橋台 | 2020-10-28 | 35819 |  | 1 | 6
1 | 2020-07-08 | 1 | 未維修 | 橋護欄 |  | 35820 | 大湳交流道環道L3穿越橋 | 1 | 3
2 | 2020-07-08 | 1 | 未維修 | 翼牆／擋土牆 |  | 35820 |  | 1 | 5
3 | 2020-07-08 | 1 | 未維修 | 橋台 |  | 35820 |  | 1 | 6
4 | 2020-07-08 | 1 | 未維修 | 橫隔梁 |  | 35820 |  | 1 | 6
5 | 2020-07-08 | 1 | 未維修 | 橋面板 |  | 35820 |  | 1 | 7
6 | 2020-07-08 | 1 | 未維修 | 引道路堤護欄 |  | 35820 |  | 1 | 2
7 | 2020-07-08 | 2 | 未維修 | 引道路堤保護措施 |  | 35820 |  | 2 | 3
8 | 2020-07-08 | 2 | 未維修 | 橋台 |  | 35820 |  | 2 | 6
9 | 2020-07-08 | 2 | 未維修 | 引道路堤護欄 |  | 35820 |  | 2 | 2
10 | 2020-07-08 | 2 | 未維修 | 引道路堤保護措施 |  | 35820 |  | 2 | 3
11 | 2020-07-08 | 1 | 未維修 | 橋台 |  | 35820 |  | 1 | 6
12 | 2020-07-08 | 2 | 未維修 | 翼牆／擋土牆 |  | 35820 |  | 2 | 5
13 | 2020-07-08 | 1 | 未維修 | 引道路堤保護措施 |  | 35820 |  | 1 | 3
14 | 2020-07-08 | 1 | 未維修 | 橋台 |  | 35820 |  | 1 | 6
15 | 2020-07-08 | 1 | 未維修 | 橋台 |  | 35820 |  | 1 | 6
16 | 2020-07-08 | 2 | 未維修 | 引道路堤 |  | 35820 |  | 2 | 3
17 | 2020-07-08 | 1 | 未維修 | 主梁 |  | 35820 |  | 1 | 8
18 | 2020-07-08 | 1 | 未維修 | 主梁 |  | 35820 |  | 1 | 8
19 | 2020-07-08 | 1 | 未維修 | 主梁 |  | 35820 |  | 1 | 8
20 | 2020-07-08 | 1 | 未維修 | 主梁 |  | 35820 |  | 1 | 8
21 | 2020-07-08 | 1 | 未維修 | 其他 |  | 35820 |  | 1 | 1
22 | 2020-07-08 | 2 | 未維修 | 引道路堤護欄 |  | 35820 |  | 2 | 2
23 | 2020-07-08 | 2 | 未維修 | 伸縮縫 |  | 35820 |  | 2 | 6
24 | 2020-07-08 | 2 | 未維修 | 伸縮縫 |  | 35820 |  | 2 | 6
25 | 2020-07-08 | 1 | 未維修 | 橋護欄 |  | 35820 |  | 1 | 3
26 | 2020-07-08 | 3 | 已維修 | 支承／支承墊／阻尼裝置 | 2020-10-28 | 35820 |  | 1 | 5
27 | 2020-07-08 | 2 | 已維修 | 支承／支承墊／阻尼裝置 | 2020-10-28 | 35820 |  | 1 | 5
28 | 2020-07-08 | 2 | 已維修 | 支承／支承墊／阻尼裝置 | 2020-10-28 | 35820 |  | 1 | 5
1 | 2020-07-09 | 1 | 未維修 | 橋墩／帽梁 |  | 35843 | 大湳交流道匝道L1高架橋 | 1 | 7
2 | 2020-07-09 | 2 | 未維修 | 支承／支承墊／阻尼裝置 |  | 35843 |  | 2 | 5
3 | 2020-07-09 | 2 | 未維修 | 支承／支承墊／阻尼裝置 |  | 35843 |  | 2 | 5
4 | 2020-07-09 | 2 | 未維修 | 支承／支承墊／阻尼裝置 |  | 35843 |  | 2 | 5
5 | 2020-07-09 | 1 | 未維修 | 橋面板 |  | 35843 |  | 1 | 7
6 | 2020-07-09 | 1 | 未維修 | 橋面板 |  | 35843 |  | 1 | 7
7 | 2020-07-09 | 2 | 未維修 | 橋面板 |  | 35843 |  | 2 | 7
8 | 2020-07-09 | 2 | 未維修 | 橋台 |  | 35843 |  | 2 | 6
9 | 2020-07-09 | 2 | 未維修 | 引道路堤保護措施 |  | 35843 |  | 2 | 3
10 | 2020-07-09 | 1 | 未維修 | 橋護欄 |  | 35843 |  | 1 | 3
11 | 2020-07-09 | 1 | 未維修 | 橋墩基礎 |  | 35843 |  | 1 | 8
12 | 2020-07-09 | 1 | 未維修 | 橋護欄 |  | 35843 |  | 1 | 3
13 | 2020-07-09 | 2 | 未維修 | 支承／支承墊／阻尼裝置 |  | 35843 |  | 2 | 5
14 | 2020-07-09 | 2 | 未維修 | 橋面板 |  | 35843 |  | 2 | 7
15 | 2020-07-09 | 1 | 未維修 | 橋墩／帽梁 |  | 35843 |  | 1 | 7
16 | 2020-07-09 | 2 | 未維修 | 橋墩／帽梁 |  | 35843 |  | 2 | 7
17 | 2020-07-09 | 1 | 未維修 | 橋墩／帽梁 |  | 35843 |  | 1 | 7
18 | 2020-07-09 | 2 | 未維修 | 橫隔梁 |  | 35843 |  | 2 | 6
19 | 2020-07-09 | 1 | 未維修 | 主梁 |  | 35843 |  | 1 | 8
20 | 2020-07-09 | 2 | 未維修 | 主梁 |  | 35843 |  | 2 | 8
21 | 2020-07-09 | 1 | 未維修 | 主梁 |  | 35843 |  | 1 | 8
22 | 2020-07-09 | 1 | 未維修 | 主梁 |  | 35843 |  | 1 | 8
23 | 2020-07-09 | 1 | 未維修 | 引道路堤 |  | 35843 |  | 1 | 3
24 | 2020-07-09 | 1 | 未維修 | 其他 |  | 35843 |  | 1 | 1
25 | 2020-07-09 | 1 | 未維修 | 橋梁排水設施 |  | 35843 |  | 1 | 4
26 | 2020-07-09 | 2 | 未維修 | 支承／支承墊／阻尼裝置 |  | 35843 |  | 2 | 5
27 | 2020-07-09 | 2 | 未維修 | 橋墩／帽梁 |  | 35843 |  | 2 | 7
28 | 2020-07-09 | 2 | 未維修 | 橋墩／帽梁 |  | 35843 |  | 2 | 7
29 | 2020-07-09 | 1 | 已維修 | 橋梁排水設施 | 2020-04-22 | 35843 |  | 1 | 4
1 | 2020-06-10 | 1 | 未維修 | 河道 |  | 35847 | 寶山IC匝道六排水橋(一) | 1 | 4
2 | 2020-10-20 | 2 | 未維修 | 引道路堤 |  | 35847 |  | 2 | 3
3 | 2020-06-10 | 1 | 未維修 | 河道 |  | 35847 |  | 1 | 4
4 | 2020-10-20 | 2 | 未維修 | 河道 |  | 35847 |  | 2 | 4
5 | 2020-06-10 | 1 | 未維修 | 橋台 |  | 35847 |  | 1 | 6
6 | 2020-10-20 | 2 | 未維修 | 橋墩／帽梁 |  | 35847 |  | 2 | 7
7 | 2020-06-10 | 1 | 未維修 | 橫隔梁 |  | 35847 |  | 1 | 6
8 | 2020-10-20 | 1 | 未維修 | 主梁 |  | 35847 |  | 1 | 8
9 | 2020-06-10 | 2 | 未維修 | 橫隔梁 |  | 35847 |  | 2 | 6
10 | 2020-10-20 | 1 | 未維修 | 橫隔梁 |  | 35847 |  | 1 | 6
11 | 2020-06-10 | 2 | 未維修 | 其他 |  | 35847 |  | 2 | 1
12 | 2020-10-20 | 2 | 未維修 | 橋面板 |  | 35847 |  | 2 | 7
13 | 2020-06-10 | 1 | 未維修 | 引道路堤護欄 |  | 35847 |  | 1 | 2
14 | 2020-10-20 | 1 | 未維修 | 主梁 |  | 35847 |  | 1 | 8
15 | 2020-06-10 | 1 | 未維修 | 橋面板 |  | 35847 |  | 1 | 7
16 | 2020-10-20 | 2 | 未維修 | 橋面板 |  | 35847 |  | 2 | 7
17 | 2020-06-10 | 1 | 未維修 | 引道路堤保護措施 |  | 35847 |  | 1 | 3
18 | 2020-10-20 | 1 | 未維修 | 防落設施 |  | 35847 |  | 1 | 5
19 | 2020-06-10 | 1 | 未維修 | 橋墩／帽梁 |  | 35847 |  | 1 | 7
20 | 2020-10-20 | 1 | 未維修 | 橋墩／帽梁 |  | 35847 |  | 1 | 7
21 | 2020-06-10 | 1 | 未維修 | 防落設施 |  | 35847 |  | 1 | 5
22 | 2020-10-20 | 2 | 未維修 | 橫隔梁 |  | 35847 |  | 2 | 6
23 | 2020-06-10 | 1 | 未維修 | 主梁 |  | 35847 |  | 1 | 8
24 | 2020-10-20 | 1 | 未維修 | 橋面板 |  | 35847 |  | 1 | 7
25 | 2020-06-10 | 2 | 未維修 | 橋面板 |  | 35847 |  | 2 | 7
26 | 2020-10-20 | 1 | 未維修 | 橫隔梁 |  | 35847 |  | 1 | 6
27 | 2020-06-10 | 1 | 未維修 | 主梁 |  | 35847 |  | 1 | 8
28 | 2020-10-20 | 1 | 未維修 | 主梁 |  | 35847 |  | 1 | 8
29 | 2020-06-10 | 1 | 未維修 | 主梁 |  | 35847 |  | 1 | 8
30 | 2020-10-20 | 1 | 未維修 | 主梁 |  | 35847 |  | 1 | 8
31 | 2020-06-10 | 2 | 未維修 | 橫隔梁 |  | 35847 |  | 2 | 6
32 | 2020-10-20 | 1 | 未維修 | 防落設施 |  | 35847 |  | 1 | 5
33 | 2020-06-10 | 1 | 未維修 | 主梁 |  | 35847 |  | 1 | 8
34 | 2020-10-20 | 2 | 未維修 | 翼牆／擋土牆 |  | 35847 |  | 2 | 5
35 | 2020-06-10 | 2 | 未維修 | 橋面板 |  | 35847 |  | 2 | 7
36 | 2020-10-20 | 1 | 未維修 | 橫隔梁 |  | 35847 |  | 1 | 6
37 | 2020-06-10 | 2 | 未維修 | 主梁 |  | 35847 |  | 2 | 8
38 | 2020-10-20 | 2 | 未維修 | 河道 |  | 35847 |  | 2 | 4
39 | 2020-06-10 | 1 | 未維修 | 橫隔梁 |  | 35847 |  | 1 | 6
40 | 2020-10-20 | 1 | 未維修 | 主梁 |  | 35847 |  | 1 | 8
41 | 2020-06-10 | 2 | 未維修 | 引道路堤保護措施 |  | 35847 |  | 2 | 3
42 | 2020-10-20 | 2 | 未維修 | 橋面板 |  | 35847 |  | 2 | 7
43 | 2020-06-10 | 1 | 未維修 | 引道路堤 |  | 35847 |  | 1 | 3
44 | 2020-10-20 | 1 | 未維修 | 橋墩／帽梁 |  | 35847 |  | 1 | 7
45 | 2020-06-10 | 2 | 未維修 | 橋墩／帽梁 |  | 35847 |  | 2 | 7
46 | 2020-10-20 | 2 | 未維修 | 橋面板 |  | 35847 |  | 2 | 7
47 | 2020-06-10 | 1 | 未維修 | 橋墩／帽梁 |  | 35847 |  | 1 | 7
48 | 2020-10-20 | 2 | 未維修 | 橫隔梁 |  | 35847 |  | 2 | 6
49 | 2020-06-10 | 2 | 未維修 | 橋墩／帽梁 |  | 35847 |  | 2 | 7
50 | 2020-10-20 | 1 | 未維修 | 主梁 |  | 35847 |  | 1 | 8
51 | 2020-06-10 | 1 | 未維修 | 橋墩／帽梁 |  | 35847 |  | 1 | 7
52 | 2020-10-20 | 1 | 未維修 | 其他 |  | 35847 |  | 1 | 1
53 | 2020-06-10 | 1 | 未維修 | 橋面板 |  | 35847 |  | 1 | 7
54 | 2020-10-20 | 1 | 未維修 | 橋面板 |  | 35847 |  | 1 | 7
55 | 2020-06-10 | 1 | 未維修 | 橋面板 |  | 35847 |  | 1 | 7
56 | 2020-10-20 | 2 | 未維修 | 引道路堤護欄 |  | 35847 |  | 2 | 2
57 | 2020-06-10 | 1 | 未維修 | 橫隔梁 |  | 35847 |  | 1 | 6
58 | 2020-10-20 | 2 | 未維修 | 橋墩／帽梁 |  | 35847 |  | 2 | 7
59 | 2020-06-10 | 1 | 未維修 | 橫隔梁 |  | 35847 |  | 1 | 6
60 | 2020-10-20 | 1 | 未維修 | 主梁 |  | 35847 |  | 1 | 8
61 | 2020-06-10 | 2 | 未維修 | 橋面板 |  | 35847 |  | 2 | 7
62 | 2020-10-20 | 2 | 未維修 | 河道 |  | 35847 |  | 2 | 4
63 | 2020-06-10 | 2 | 未維修 | 河道 |  | 35847 |  | 2 | 4
64 | 2020-10-20 | 1 | 未維修 | 防落設施 |  | 35847 |  | 1 | 5
65 | 2020-06-10 | 1 | 未維修 | 主梁 |  | 35847 |  | 1 | 8
66 | 2020-10-20 | 1 | 未維修 | 橋墩／帽梁 |  | 35847 |  | 1 | 7
67 | 2020-06-10 | 1 | 未維修 | 主梁 |  | 35847 |  | 1 | 8
68 | 2020-10-20 | 1 | 未維修 | 橫隔梁 |  | 35847 |  | 1 | 6
69 | 2020-06-10 | 1 | 未維修 | 主梁 |  | 35847 |  | 1 | 8
70 | 2020-10-20 | 1 | 未維修 | 橋面板 |  | 35847 |  | 1 | 7
71 | 2020-06-10 | 1 | 未維修 | 主梁 |  | 35847 |  | 1 | 8
72 | 2020-10-20 | 1 | 未維修 | 橋面板 |  | 35847 |  | 1 | 7
73 | 2020-10-20 | 2 | 未維修 | 橋墩／帽梁 |  | 35847 |  | 2 | 7
74 | 2020-10-20 | 2 | 未維修 | 引道路堤保護措施 |  | 35847 |  | 2 | 3
75 | 2020-10-20 | 2 | 未維修 | 引道路堤保護措施 |  | 35847 |  | 2 | 3
76 | 2020-10-20 | 2 | 未維修 | 主梁 |  | 35847 |  | 2 | 8
77 | 2020-10-20 | 1 | 未維修 | 主梁 |  | 35847 |  | 1 | 8
78 | 2020-10-20 | 2 | 未維修 | 主梁 |  | 35847 |  | 2 | 8
79 | 2020-10-20 | 1 | 未維修 | 主梁 |  | 35847 |  | 1 | 8
80 | 2020-10-20 | 1 | 未維修 | 橋面板 |  | 35847 |  | 1 | 7
81 | 2020-10-20 | 1 | 未維修 | 橫隔梁 |  | 35847 |  | 1 | 6
82 | 2020-06-10 | 1 | 已維修 | 引道路堤護欄 |  | 35847 |  | 1 | 2
83 | 2020-10-20 | 2 | 已維修 | 橋護欄 | 2020-12-14 | 35847 |  | 1 | 3
84 | 2020-06-10 | 3 | 已維修 | 防落設施 | 2021-04-28 | 35847 |  | 1 | 5
85 | 2020-10-20 | 2 | 已維修 | 橋護欄 | 2020-12-14 | 35847 |  | 1 | 3
86 | 2020-06-10 | 2 | 已維修 | 橋護欄 | 2020-12-14 | 35847 |  | 1 | 3
87 | 2020-10-20 | 1 | 已維修 | 橋護欄 | 2020-12-14 | 35847 |  | 1 | 3
88 | 2020-06-10 | 1 | 已維修 | 其他 | 2020-10-14 | 35847 |  | 1 | 1
89 | 2020-10-20 | 1 | 已維修 | 引道路堤保護措施 | 2020-10-14 | 35847 |  | 1 | 3
90 | 2020-06-10 | 1 | 已維修 | 引道路堤保護措施 | 2020-10-14 | 35847 |  | 1 | 3
91 | 2020-10-20 | 3 | 已維修 | 防落設施 | 2021-04-28 | 35847 |  | 1 | 5
92 | 2020-06-10 | 1 | 已維修 | 橋護欄 | 2020-12-14 | 35847 |  | 1 | 3
93 | 2020-10-20 | 1 | 已維修 | 其他 | 2020-10-14 | 35847 |  | 1 | 1
94 | 2020-06-10 | 2 | 已維修 | 橋台 | 2020-10-14 | 35847 |  | 1 | 6
95 | 2020-10-20 | 1 | 已維修 | 橋台 | 2020-12-14 | 35847 |  | 1 | 6
96 | 2020-10-20 | 2 | 已維修 | 橋墩／帽梁 | 2022-04-20 | 35847 |  | 1 | 7
97 | 2020-10-20 | 1 | 已維修 | 橋墩／帽梁 | 2022-04-20 | 35847 |  | 1 | 7
98 | 2020-10-20 | 1 | 已維修 | 引道路堤保護措施 | 2020-10-14 | 35847 |  | 1 | 3
99 | 2020-10-20 | 2 | 已維修 | 引道路堤護欄 |  | 35847 |  | 1 | 2
100 | 2020-10-20 | 2 | 已維修 | 橋護欄 | 2020-12-14 | 35847 |  | 1 | 3
101 | 2020-10-20 | 1 | 已維修 | 引道路堤護欄 |  | 35847 |  | 1 | 2
1 | 2020-06-04 | 2 | 未維修 | 引道路堤保護措施 |  | 35848 | 寶山IC匝道六排水橋(二) | 2 | 3
2 | 2020-06-04 | 1 | 未維修 | 橋台 |  | 35848 |  | 1 | 6
3 | 2020-06-04 | 2 | 未維修 | 引道路堤護欄 |  | 35848 |  | 2 | 2
4 | 2020-06-04 | 1 | 未維修 | 橋台 |  | 35848 |  | 1 | 6
5 | 2020-06-04 | 1 | 未維修 | 其他 |  | 35848 |  | 1 | 1
6 | 2020-06-04 | 2 | 未維修 | 橋墩／帽梁 |  | 35848 |  | 2 | 7
7 | 2020-06-04 | 2 | 未維修 | 橋面板 |  | 35848 |  | 2 | 7
8 | 2020-06-04 | 2 | 未維修 | 橋面板 |  | 35848 |  | 2 | 7
9 | 2020-06-04 | 2 | 未維修 | 其他 |  | 35848 |  | 2 | 1
10 | 2020-06-04 | 2 | 未維修 | 引道路堤護欄 |  | 35848 |  | 2 | 2
11 | 2020-06-04 | 2 | 未維修 | 橋墩／帽梁 |  | 35848 |  | 2 | 7
12 | 2020-06-04 | 2 | 未維修 | 橫隔梁 |  | 35848 |  | 2 | 6
13 | 2020-06-04 | 2 | 未維修 | 引道路堤護欄 |  | 35848 |  | 2 | 2
14 | 2020-06-04 | 2 | 未維修 | 其他 |  | 35848 |  | 2 | 1
15 | 2020-06-04 | 2 | 未維修 | 伸縮縫 |  | 35848 |  | 2 | 6
16 | 2020-06-04 | 1 | 未維修 | 橋梁排水設施 |  | 35848 |  | 1 | 4
17 | 2020-06-04 | 2 | 未維修 | 防落設施 |  | 35848 |  | 2 | 5
18 | 2020-06-04 | 2 | 未維修 | 翼牆／擋土牆 |  | 35848 |  | 2 | 5
19 | 2020-06-04 | 1 | 未維修 | 翼牆／擋土牆 |  | 35848 |  | 1 | 5
20 | 2020-06-04 | 1 | 未維修 | 橋墩／帽梁 |  | 35848 |  | 1 | 7
21 | 2020-06-04 | 1 | 未維修 | 防落設施 |  | 35848 |  | 1 | 5
22 | 2020-06-04 | 2 | 未維修 | 翼牆／擋土牆 |  | 35848 |  | 2 | 5
23 | 2020-06-04 | 1 | 未維修 | 引道路堤護欄 |  | 35848 |  | 1 | 2
24 | 2020-06-04 | 2 | 未維修 | 橋面板 |  | 35848 |  | 2 | 7
25 | 2020-06-04 | 2 | 未維修 | 主梁 |  | 35848 |  | 2 | 8
26 | 2020-06-04 | 2 | 未維修 | 橋台 |  | 35848 |  | 2 | 6
27 | 2020-06-04 | 2 | 未維修 | 橫隔梁 |  | 35848 |  | 2 | 6
28 | 2020-06-04 | 1 | 未維修 | 主梁 |  | 35848 |  | 1 | 8
29 | 2020-06-04 | 1 | 未維修 | 橋墩／帽梁 |  | 35848 |  | 1 | 7
30 | 2020-06-04 | 1 | 未維修 | 橋墩／帽梁 |  | 35848 |  | 1 | 7
31 | 2020-06-04 | 1 | 未維修 | 橋台 |  | 35848 |  | 1 | 6
32 | 2020-06-04 | 2 | 未維修 | 引道路堤保護措施 |  | 35848 |  | 2 | 3
33 | 2020-06-04 | 1 | 未維修 | 主梁 |  | 35848 |  | 1 | 8
34 | 2020-06-04 | 2 | 未維修 | 橋墩／帽梁 |  | 35848 |  | 2 | 7
35 | 2020-06-04 | 2 | 未維修 | 橋面板 |  | 35848 |  | 2 | 7
36 | 2020-06-04 | 1 | 未維修 | 主梁 |  | 35848 |  | 1 | 8
37 | 2020-06-04 | 1 | 未維修 | 主梁 |  | 35848 |  | 1 | 8
38 | 2020-06-04 | 2 | 未維修 | 引道路堤護欄 |  | 35848 |  | 2 | 2
39 | 2020-06-04 | 2 | 未維修 | 伸縮縫 |  | 35848 |  | 2 | 6
40 | 2020-06-04 | 1 | 未維修 | 橋梁排水設施 |  | 35848 |  | 1 | 4
41 | 2020-06-04 | 1 | 未維修 | 防落設施 |  | 35848 |  | 1 | 5
42 | 2020-06-04 | 1 | 未維修 | 主梁 |  | 35848 |  | 1 | 8
43 | 2020-06-04 | 1 | 未維修 | 橋面板 |  | 35848 |  | 1 | 7
44 | 2020-06-04 | 2 | 未維修 | 引道路堤保護措施 |  | 35848 |  | 2 | 3
45 | 2020-06-04 | 2 | 未維修 | 橫隔梁 |  | 35848 |  | 2 | 6
46 | 2020-10-20 | 1 | 未維修 | 橫隔梁 |  | 35848 |  | 1 | 6
47 | 2020-10-20 | 2 | 未維修 | 引道路堤保護措施 |  | 35848 |  | 2 | 3
48 | 2020-10-20 | 2 | 未維修 | 翼牆／擋土牆 |  | 35848 |  | 2 | 5
49 | 2020-10-20 | 2 | 未維修 | 橋台 |  | 35848 |  | 2 | 6
50 | 2020-10-20 | 2 | 未維修 | 翼牆／擋土牆 |  | 35848 |  | 2 | 5
51 | 2020-10-20 | 2 | 未維修 | 橫隔梁 |  | 35848 |  | 2 | 6
52 | 2020-10-20 | 1 | 未維修 | 橋台 |  | 35848 |  | 1 | 6
53 | 2020-10-20 | 2 | 未維修 | 引道路堤護欄 |  | 35848 |  | 2 | 2
54 | 2020-10-20 | 2 | 未維修 | 伸縮縫 |  | 35848 |  | 2 | 6
55 | 2020-10-20 | 2 | 未維修 | 引道路堤護欄 |  | 35848 |  | 2 | 2
56 | 2020-10-20 | 2 | 未維修 | 其他 |  | 35848 |  | 2 | 1
57 | 2020-10-20 | 2 | 未維修 | 橋面板 |  | 35848 |  | 2 | 7
58 | 2020-10-20 | 1 | 未維修 | 其他 |  | 35848 |  | 1 | 1
59 | 2020-10-20 | 2 | 未維修 | 橋面板 |  | 35848 |  | 2 | 7
60 | 2020-10-20 | 1 | 未維修 | 主梁 |  | 35848 |  | 1 | 8
61 | 2020-10-20 | 2 | 未維修 | 橫隔梁 |  | 35848 |  | 2 | 6
62 | 2020-10-20 | 2 | 未維修 | 引道路堤護欄 |  | 35848 |  | 2 | 2
63 | 2020-10-20 | 2 | 未維修 | 引道路堤保護措施 |  | 35848 |  | 2 | 3
64 | 2020-10-20 | 1 | 未維修 | 橋護欄 |  | 35848 |  | 1 | 3
65 | 2020-10-20 | 1 | 未維修 | 橋護欄 |  | 35848 |  | 1 | 3
66 | 2020-10-20 | 1 | 未維修 | 防落設施 |  | 35848 |  | 1 | 5
67 | 2020-10-20 | 1 | 未維修 | 防落設施 |  | 35848 |  | 1 | 5
68 | 2020-10-20 | 1 | 未維修 | 主梁 |  | 35848 |  | 1 | 8
69 | 2020-10-20 | 1 | 未維修 | 主梁 |  | 35848 |  | 1 | 8
70 | 2020-10-20 | 1 | 未維修 | 主梁 |  | 35848 |  | 1 | 8
71 | 2020-10-20 | 1 | 未維修 | 主梁 |  | 35848 |  | 1 | 8
72 | 2020-10-20 | 1 | 未維修 | 主梁 |  | 35848 |  | 1 | 8
73 | 2020-10-20 | 1 | 未維修 | 防落設施 |  | 35848 |  | 1 | 5
74 | 2020-10-20 | 2 | 未維修 | 引道路堤保護措施 |  | 35848 |  | 2 | 3
75 | 2020-10-20 | 1 | 未維修 | 引道路堤護欄 |  | 35848 |  | 1 | 2
76 | 2020-10-20 | 2 | 未維修 | 引道路堤護欄 |  | 35848 |  | 2 | 2
77 | 2020-10-20 | 1 | 未維修 | 橋梁排水設施 |  | 35848 |  | 1 | 4
78 | 2020-10-20 | 2 | 未維修 | 防落設施 |  | 35848 |  | 2 | 5
79 | 2020-10-20 | 2 | 未維修 | 橋台 |  | 35848 |  | 2 | 6
80 | 2020-10-20 | 2 | 未維修 | 伸縮縫 |  | 35848 |  | 2 | 6
81 | 2020-10-20 | 2 | 未維修 | 橋面板 |  | 35848 |  | 2 | 7
82 | 2020-10-20 | 2 | 未維修 | 引道路堤保護措施 |  | 35848 |  | 2 | 3
83 | 2020-10-20 | 2 | 未維修 | 其他 |  | 35848 |  | 2 | 1
84 | 2020-10-20 | 1 | 未維修 | 橋梁排水設施 |  | 35848 |  | 1 | 4
85 | 2020-10-20 | 2 | 未維修 | 橋面板 |  | 35848 |  | 2 | 7
86 | 2020-10-20 | 1 | 未維修 | 橋面板 |  | 35848 |  | 1 | 7
87 | 2020-10-20 | 2 | 未維修 | 主梁 |  | 35848 |  | 2 | 8
88 | 2020-10-20 | 1 | 未維修 | 橋墩／帽梁 |  | 35848 |  | 1 | 7
89 | 2020-10-20 | 2 | 未維修 | 橋墩／帽梁 |  | 35848 |  | 2 | 7
90 | 2020-10-20 | 2 | 未維修 | 橋墩／帽梁 |  | 35848 |  | 2 | 7
91 | 2020-10-20 | 1 | 已維修 | 橋墩／帽梁 | 2022-04-20 | 35848 |  | 1 | 7
92 | 2020-10-20 | 2 | 已維修 | 橋墩／帽梁 | 2022-04-20 | 35848 |  | 1 | 7
93 | 2020-10-20 | 1 | 已維修 | 橋台 | 2022-04-20 | 35848 |  | 1 | 6
94 | 2020-10-20 | 2 | 已維修 | 橋面板 | 2021-04-23 | 35848 |  | 1 | 7
95 | 2020-10-20 | 1 | 已維修 | 橋墩／帽梁 | 2022-04-20 | 35848 |  | 1 | 7
96 | 2020-10-20 | 1 | 已維修 | 橋台 | 2022-03-02 | 35848 |  | 1 | 6
97 | 2020-10-20 | 2 | 已維修 | 橋台 | 2021-04-23 | 35848 |  | 1 | 6
98 | 2020-06-04 | 2 | 已維修 | 橋台 | 2021-04-23 | 35848 |  | 1 | 6
99 | 2020-06-04 | 2 | 已維修 | 橋台 | 2021-04-23 | 35848 |  | 1 | 6
100 | 2020-06-04 | 1 | 已維修 | 橋台 | 2022-04-20 | 35848 |  | 1 | 6
101 | 2020-06-04 | 2 | 已維修 | 橋面板 | 2021-04-23 | 35848 |  | 1 | 7
1 | 2020-06-07 | 1 | 未維修 | 引道路堤護欄 |  | 35849 | 新竹交流道南下入口匝道橋 | 1 | 2
2 | 2020-06-07 | 2 | 未維修 | 橋台 |  | 35849 |  | 2 | 6
3 | 2020-06-07 | 1 | 未維修 | 主梁 |  | 35849 |  | 1 | 8
4 | 2020-06-07 | 2 | 未維修 | 橋面板 |  | 35849 |  | 2 | 7
5 | 2020-06-07 | 2 | 未維修 | 橋面板 |  | 35849 |  | 2 | 7
6 | 2020-06-07 | 2 | 未維修 | 橋梁排水設施 |  | 35849 |  | 2 | 4
7 | 2020-06-07 | 1 | 未維修 | 伸縮縫 |  | 35849 |  | 1 | 6
8 | 2020-06-07 | 1 | 未維修 | 主梁 |  | 35849 |  | 1 | 8
9 | 2020-06-07 | 1 | 未維修 | 橫隔梁 |  | 35849 |  | 1 | 6
10 | 2020-06-07 | 1 | 未維修 | 橫隔梁 |  | 35849 |  | 1 | 6
11 | 2020-06-07 | 1 | 未維修 | 引道路堤護欄 |  | 35849 |  | 1 | 2
12 | 2020-06-07 | 1 | 未維修 | 橋台 |  | 35849 |  | 1 | 6
13 | 2020-06-07 | 2 | 未維修 | 橋台 |  | 35849 |  | 2 | 6
14 | 2020-06-07 | 2 | 未維修 | 支承／支承墊／阻尼裝置 |  | 35849 |  | 2 | 5
15 | 2020-06-07 | 2 | 未維修 | 支承／支承墊／阻尼裝置 |  | 35849 |  | 2 | 5
16 | 2020-06-07 | 1 | 未維修 | 橋面板 |  | 35849 |  | 1 | 7
17 | 2020-06-07 | 2 | 未維修 | 引道路堤保護措施 |  | 35849 |  | 2 | 3
18 | 2020-06-07 | 2 | 未維修 | 橋面板 |  | 35849 |  | 2 | 7
19 | 2020-06-07 | 2 | 未維修 | 橋面板 |  | 35849 |  | 2 | 7
20 | 2020-06-07 | 2 | 未維修 | 引道路堤保護措施 |  | 35849 |  | 2 | 3
21 | 2020-06-07 | 1 | 未維修 | 橋台 |  | 35849 |  | 1 | 6
22 | 2020-06-07 | 2 | 未維修 | 橋台 |  | 35849 |  | 2 | 6
23 | 2020-06-07 | 1 | 未維修 | 伸縮縫 |  | 35849 |  | 1 | 6
24 | 2020-06-07 | 1 | 未維修 | 橋護欄 |  | 35849 |  | 1 | 3
25 | 2020-06-07 | 2 | 未維修 | 引道路堤保護措施 |  | 35849 |  | 2 | 3
26 | 2020-06-07 | 1 | 未維修 | 橋台 |  | 35849 |  | 1 | 6
27 | 2020-06-07 | 1 | 未維修 | 橋台 |  | 35849 |  | 1 | 6
28 | 2020-06-07 | 2 | 未維修 | 橋護欄 |  | 35849 |  | 2 | 3
29 | 2020-06-07 | 1 | 未維修 | 橋梁排水設施 |  | 35849 |  | 1 | 4
30 | 2020-06-07 | 2 | 未維修 | 橋墩／帽梁 |  | 35849 |  | 2 | 7
31 | 2020-06-07 | 2 | 未維修 | 橋面板 |  | 35849 |  | 2 | 7
32 | 2020-06-07 | 2 | 已維修 | 橋墩／帽梁 |  | 35849 |  | 1 | 7
33 | 2020-06-07 | 1 | 已維修 | 主梁 | 2021-01-21 | 35849 |  | 1 | 8
34 | 2020-06-07 | 1 | 已維修 | 主梁 | 2021-01-21 | 35849 |  | 1 | 8
35 | 2020-06-07 | 2 | 已維修 | 橋台 |  | 35849 |  | 1 | 6
36 | 2020-06-07 | 2 | 已維修 | 橋台 |  | 35849 |  | 1 | 6
37 | 2020-06-07 | 1 | 已維修 | 主梁 | 2021-01-21 | 35849 |  | 1 | 8
38 | 2020-06-07 | 1 | 已維修 | 主梁 | 2021-01-21 | 35849 |  | 1 | 8
39 | 2020-06-07 | 2 | 已維修 | 橋梁排水設施 | 2020-04-22 | 35849 |  | 1 | 4
1 | 2020-10-20 | 2 | 未維修 | 伸縮縫 |  | 39752 | 寶山IC匝道六排水橋(三) | 2 | 6
2 | 2020-06-10 | 2 | 未維修 | 橋墩／帽梁 |  | 39752 |  | 2 | 7
3 | 2020-10-20 | 2 | 未維修 | 橋面板 |  | 39752 |  | 2 | 7
4 | 2020-06-10 | 1 | 未維修 | 橋墩／帽梁 |  | 39752 |  | 1 | 7
5 | 2020-10-20 | 1 | 未維修 | 橋墩／帽梁 |  | 39752 |  | 1 | 7
6 | 2020-06-10 | 2 | 未維修 | 橫隔梁 |  | 39752 |  | 2 | 6
7 | 2020-10-20 | 2 | 未維修 | 橋墩／帽梁 |  | 39752 |  | 2 | 7
8 | 2020-06-10 | 1 | 未維修 | 主梁 |  | 39752 |  | 1 | 8
9 | 2020-10-20 | 1 | 未維修 | 主梁 |  | 39752 |  | 1 | 8
10 | 2020-06-10 | 2 | 未維修 | 橋面板 |  | 39752 |  | 2 | 7
11 | 2020-10-20 | 2 | 未維修 | 引道路堤護欄 |  | 39752 |  | 2 | 2
12 | 2020-06-10 | 2 | 未維修 | 橋面板 |  | 39752 |  | 2 | 7
13 | 2020-10-20 | 1 | 未維修 | 引道路堤保護措施 |  | 39752 |  | 1 | 3
14 | 2020-06-10 | 2 | 未維修 | 引道路堤護欄 |  | 39752 |  | 2 | 2
15 | 2020-10-20 | 2 | 未維修 | 主梁 |  | 39752 |  | 2 | 8
16 | 2020-06-10 | 2 | 未維修 | 伸縮縫 |  | 39752 |  | 2 | 6
17 | 2020-10-20 | 1 | 未維修 | 引道路堤護欄 |  | 39752 |  | 1 | 2
18 | 2020-06-10 | 1 | 未維修 | 引道路堤護欄 |  | 39752 |  | 1 | 2
19 | 2020-10-20 | 1 | 未維修 | 引道路堤護欄 |  | 39752 |  | 1 | 2
20 | 2020-06-10 | 2 | 未維修 | 引道路堤護欄 |  | 39752 |  | 2 | 2
21 | 2020-10-20 | 1 | 未維修 | 其他 |  | 39752 |  | 1 | 1
22 | 2020-06-10 | 1 | 未維修 | 主梁 |  | 39752 |  | 1 | 8
23 | 2020-10-20 | 1 | 未維修 | 主梁 |  | 39752 |  | 1 | 8
24 | 2020-06-10 | 1 | 未維修 | 其他 |  | 39752 |  | 1 | 1
25 | 2020-10-20 | 1 | 未維修 | 橋護欄 |  | 39752 |  | 1 | 3
26 | 2020-06-10 | 1 | 未維修 | 引道路堤保護措施 |  | 39752 |  | 1 | 3
27 | 2020-10-20 | 1 | 未維修 | 橫隔梁 |  | 39752 |  | 1 | 6
28 | 2020-06-10 | 2 | 未維修 | 主梁 |  | 39752 |  | 2 | 8
29 | 2020-10-20 | 2 | 未維修 | 橋面板 |  | 39752 |  | 2 | 7
30 | 2020-06-10 | 1 | 未維修 | 橋面板 |  | 39752 |  | 1 | 7
31 | 2020-10-20 | 1 | 未維修 | 橋面板 |  | 39752 |  | 1 | 7
32 | 2020-10-20 | 1 | 已維修 | 主梁 | 2021-04-27 | 39752 |  | 1 | 8
1 | 2020-07-22 | 1 | 未維修 | 橫隔梁 |  | 39771 | 公道五跨越橋南向出口匝道E | 1 | 6
2 | 2020-07-22 | 1 | 未維修 | 橫隔梁 |  | 39771 |  | 1 | 6
3 | 2020-07-22 | 1 | 未維修 | 橋護欄 |  | 39771 |  | 1 | 3
4 | 2020-07-22 | 2 | 未維修 | 橋護欄 |  | 39771 |  | 2 | 3
5 | 2020-07-22 | 1 | 未維修 | 橋墩／帽梁 |  | 39771 |  | 1 | 7
6 | 2020-07-22 | 1 | 未維修 | 橋台 |  | 39771 |  | 1 | 6
7 | 2020-07-22 | 1 | 未維修 | 引道路堤護欄 |  | 39771 |  | 1 | 2
8 | 2020-07-22 | 1 | 未維修 | 橋護欄 |  | 39771 |  | 1 | 3
9 | 2020-07-22 | 1 | 未維修 | 橋護欄 |  | 39771 |  | 1 | 3
10 | 2020-07-22 | 1 | 未維修 | 橋護欄 |  | 39771 |  | 1 | 3
11 | 2020-07-22 | 1 | 未維修 | 橋面板 |  | 39771 |  | 1 | 7
12 | 2020-07-22 | 1 | 未維修 | 翼牆／擋土牆 |  | 39771 |  | 1 | 5
13 | 2020-07-22 | 1 | 未維修 | 橋護欄 |  | 39771 |  | 1 | 3
14 | 2020-07-22 | 1 | 未維修 | 橋面板 |  | 39771 |  | 1 | 7
15 | 2020-07-22 | 1 | 未維修 | 橋面板 |  | 39771 |  | 1 | 7
16 | 2020-07-22 | 1 | 未維修 | 橋面板 |  | 39771 |  | 1 | 7
17 | 2020-07-22 | 1 | 未維修 | 其他 |  | 39771 |  | 1 | 1
18 | 2020-07-22 | 2 | 未維修 | 支承／支承墊／阻尼裝置 |  | 39771 |  | 2 | 5
19 | 2020-07-22 | 2 | 未維修 | 支承／支承墊／阻尼裝置 |  | 39771 |  | 2 | 5
20 | 2020-07-22 | 2 | 未維修 | 支承／支承墊／阻尼裝置 |  | 39771 |  | 2 | 5
21 | 2020-07-22 | 1 | 未維修 | 橋護欄 |  | 39771 |  | 1 | 3
22 | 2020-07-22 | 1 | 已維修 | 主梁 | 2022-04-12 | 39771 |  | 1 | 8
23 | 2020-07-22 | 1 | 已維修 | 主梁 | 2022-04-12 | 39771 |  | 1 | 8
24 | 2020-07-22 | 1 | 已維修 | 主梁 | 2022-04-12 | 39771 |  | 1 | 8
25 | 2020-07-22 | 1 | 已維修 | 橋梁排水設施 | 2021-03-16 | 39771 |  | 1 | 4
26 | 2020-07-22 | 1 | 已維修 | 主梁 | 2022-04-12 | 39771 |  | 1 | 8
27 | 2020-07-22 | 2 | 已維修 | 橋梁排水設施 | 2022-06-16 | 39771 |  | 1 | 4
1 | 2020-07-22 | 1 | 未維修 | 主梁 |  | 39772 | 公道五跨越橋南向入口匝道F | 1 | 8
2 | 2020-07-22 | 1 | 未維修 | 主梁 |  | 39772 |  | 1 | 8
3 | 2020-07-22 | 1 | 未維修 | 主梁 |  | 39772 |  | 1 | 8
4 | 2020-07-22 | 1 | 未維修 | 主梁 |  | 39772 |  | 1 | 8
5 | 2020-07-22 | 1 | 未維修 | 橫隔梁 |  | 39772 |  | 1 | 6
6 | 2020-07-22 | 1 | 未維修 | 橋護欄 |  | 39772 |  | 1 | 3
7 | 2020-07-22 | 2 | 未維修 | 橋台 |  | 39772 |  | 2 | 6
8 | 2020-07-22 | 1 | 未維修 | 橋護欄 |  | 39772 |  | 1 | 3
9 | 2020-07-22 | 2 | 未維修 | 橋墩／帽梁 |  | 39772 |  | 2 | 7
10 | 2020-07-22 | 1 | 未維修 | 橫隔梁 |  | 39772 |  | 1 | 6
11 | 2020-07-22 | 2 | 未維修 | 引道路堤護欄 |  | 39772 |  | 2 | 2
12 | 2020-07-22 | 2 | 未維修 | 伸縮縫 |  | 39772 |  | 2 | 6
13 | 2020-07-22 | 1 | 未維修 | 橋墩／帽梁 |  | 39772 |  | 1 | 7
14 | 2020-07-22 | 2 | 未維修 | 橋台 |  | 39772 |  | 2 | 6
15 | 2020-07-22 | 1 | 未維修 | 橋台 |  | 39772 |  | 1 | 6
16 | 2020-07-22 | 1 | 未維修 | 支承／支承墊／阻尼裝置 |  | 39772 |  | 1 | 5
17 | 2020-07-22 | 2 | 未維修 | 橋面板 |  | 39772 |  | 2 | 7
18 | 2020-07-22 | 2 | 未維修 | 支承／支承墊／阻尼裝置 |  | 39772 |  | 2 | 5
19 | 2020-07-22 | 1 | 未維修 | 其他 |  | 39772 |  | 1 | 1
20 | 2020-07-22 | 1 | 未維修 | 其他 |  | 39772 |  | 1 | 1
21 | 2020-07-22 | 1 | 未維修 | 橋面板 |  | 39772 |  | 1 | 7
22 | 2020-07-22 | 1 | 未維修 | 橋面板 |  | 39772 |  | 1 | 7
23 | 2020-07-22 | 2 | 未維修 | 支承／支承墊／阻尼裝置 |  | 39772 |  | 2 | 5
24 | 2020-07-22 | 1 | 未維修 | 支承／支承墊／阻尼裝置 |  | 39772 |  | 1 | 5
25 | 2020-07-22 | 1 | 未維修 | 橋護欄 |  | 39772 |  | 1 | 3
26 | 2020-07-22 | 1 | 未維修 | 橋墩／帽梁 |  | 39772 |  | 1 | 7
27 | 2020-07-22 | 1 | 未維修 | 橋墩／帽梁 |  | 39772 |  | 1 | 7
28 | 2020-07-22 | 1 | 未維修 | 橋面板 |  | 39772 |  | 1 | 7
29 | 2020-07-22 | 1 | 未維修 | 翼牆／擋土牆 |  | 39772 |  | 1 | 5
30 | 2020-07-22 | 1 | 未維修 | 支承／支承墊／阻尼裝置 |  | 39772 |  | 1 | 5
31 | 2020-07-22 | 2 | 已維修 | 橋梁排水設施 | 2021-03-17 | 39772 |  | 1 | 4
1 | 2020-07-22 | 1 | 未維修 | 主梁 |  | 39773 | 公道五跨越橋北向出口匝道G | 1 | 8
2 | 2020-07-22 | 1 | 未維修 | 主梁 |  | 39773 |  | 1 | 8
3 | 2020-07-22 | 1 | 未維修 | 主梁 |  | 39773 |  | 1 | 8
4 | 2020-07-22 | 1 | 未維修 | 其他 |  | 39773 |  | 1 | 1
5 | 2020-07-22 | 1 | 未維修 | 橋台 |  | 39773 |  | 1 | 6
6 | 2020-07-22 | 2 | 未維修 | 支承／支承墊／阻尼裝置 |  | 39773 |  | 2 | 5
7 | 2020-07-22 | 1 | 未維修 | 橋墩／帽梁 |  | 39773 |  | 1 | 7
8 | 2020-07-22 | 1 | 未維修 | 主梁 |  | 39773 |  | 1 | 8
9 | 2020-07-22 | 1 | 未維修 | 主梁 |  | 39773 |  | 1 | 8
10 | 2020-07-22 | 2 | 未維修 | 橋台 |  | 39773 |  | 2 | 6
11 | 2020-07-22 | 2 | 未維修 | 翼牆／擋土牆 |  | 39773 |  | 2 | 5
12 | 2020-07-22 | 1 | 未維修 | 橋護欄 |  | 39773 |  | 1 | 3
13 | 2020-07-22 | 1 | 未維修 | 橋護欄 |  | 39773 |  | 1 | 3
14 | 2020-07-22 | 2 | 未維修 | 伸縮縫 |  | 39773 |  | 2 | 6
15 | 2020-07-22 | 1 | 未維修 | 其他 |  | 39773 |  | 1 | 1
16 | 2020-07-22 | 1 | 未維修 | 橋護欄 |  | 39773 |  | 1 | 3
17 | 2020-07-22 | 1 | 未維修 | 橋護欄 |  | 39773 |  | 1 | 3
18 | 2020-07-22 | 1 | 未維修 | 引道路堤護欄 |  | 39773 |  | 1 | 2
19 | 2020-07-22 | 1 | 未維修 | 橫隔梁 |  | 39773 |  | 1 | 6
20 | 2020-07-22 | 2 | 未維修 | 橋護欄 |  | 39773 |  | 2 | 3
21 | 2020-07-22 | 1 | 未維修 | 翼牆／擋土牆 |  | 39773 |  | 1 | 5
22 | 2020-07-22 | 1 | 未維修 | 支承／支承墊／阻尼裝置 |  | 39773 |  | 1 | 5
23 | 2020-07-22 | 1 | 未維修 | 其他 |  | 39773 |  | 1 | 1
24 | 2020-07-22 | 1 | 未維修 | 橋面板 |  | 39773 |  | 1 | 7
25 | 2020-07-22 | 1 | 未維修 | 橫隔梁 |  | 39773 |  | 1 | 6
26 | 2020-07-22 | 1 | 未維修 | 橋台 |  | 39773 |  | 1 | 6
27 | 2020-07-22 | 1 | 未維修 | 其他 |  | 39773 |  | 1 | 1
28 | 2020-07-22 | 1 | 未維修 | 橋面板 |  | 39773 |  | 1 | 7
29 | 2020-07-22 | 1 | 未維修 | 橋面板 |  | 39773 |  | 1 | 7
30 | 2020-07-22 | 2 | 未維修 | 橋護欄 |  | 39773 |  | 2 | 3
31 | 2020-07-22 | 1 | 未維修 | 引道路堤護欄 |  | 39773 |  | 1 | 2
32 | 2020-07-22 | 1 | 未維修 | 支承／支承墊／阻尼裝置 |  | 39773 |  | 1 | 5
33 | 2020-07-22 | 1 | 未維修 | 橋面板 |  | 39773 |  | 1 | 7
34 | 2020-07-22 | 1 | 未維修 | 支承／支承墊／阻尼裝置 |  | 39773 |  | 1 | 5
35 | 2020-07-22 | 1 | 已維修 | 橋梁排水設施 | 2021-03-17 | 39773 |  | 1 | 4
1 | 2020-07-22 | 1 | 未維修 | 其他 |  | 39774 | 公道五跨越橋北向入口匝道H | 1 | 1
2 | 2020-07-22 | 1 | 未維修 | 橋面板 |  | 39774 |  | 1 | 7
3 | 2020-07-22 | 1 | 未維修 | 橋面板 |  | 39774 |  | 1 | 7
4 | 2020-07-22 | 2 | 未維修 | 翼牆／擋土牆 |  | 39774 |  | 2 | 5
5 | 2020-07-22 | 1 | 未維修 | 橋護欄 |  | 39774 |  | 1 | 3
6 | 2020-07-22 | 1 | 未維修 | 橋護欄 |  | 39774 |  | 1 | 3
7 | 2020-07-22 | 1 | 未維修 | 其他 |  | 39774 |  | 1 | 1
8 | 2020-07-22 | 1 | 未維修 | 橋面板 |  | 39774 |  | 1 | 7
9 | 2020-07-22 | 2 | 未維修 | 翼牆／擋土牆 |  | 39774 |  | 2 | 5
10 | 2020-07-22 | 1 | 未維修 | 橋台 |  | 39774 |  | 1 | 6
11 | 2020-07-22 | 1 | 未維修 | 橋台 |  | 39774 |  | 1 | 6
12 | 2020-07-22 | 2 | 未維修 | 支承／支承墊／阻尼裝置 |  | 39774 |  | 2 | 5
13 | 2020-07-22 | 1 | 未維修 | 主梁 |  | 39774 |  | 1 | 8
14 | 2020-07-22 | 1 | 未維修 | 橋護欄 |  | 39774 |  | 1 | 3
15 | 2020-07-22 | 1 | 未維修 | 橋護欄 |  | 39774 |  | 1 | 3
16 | 2020-07-22 | 2 | 未維修 | 支承／支承墊／阻尼裝置 |  | 39774 |  | 2 | 5
17 | 2020-07-22 | 1 | 未維修 | 伸縮縫 |  | 39774 |  | 1 | 6
18 | 2020-07-22 | 1 | 未維修 | 橋墩／帽梁 |  | 39774 |  | 1 | 7
19 | 2020-07-22 | 1 | 未維修 | 橋台 |  | 39774 |  | 1 | 6
20 | 2020-07-22 | 1 | 未維修 | 支承／支承墊／阻尼裝置 |  | 39774 |  | 1 | 5
21 | 2020-07-22 | 1 | 未維修 | 主梁 |  | 39774 |  | 1 | 8
22 | 2020-07-22 | 1 | 未維修 | 引道路堤護欄 |  | 39774 |  | 1 | 2
23 | 2020-07-22 | 1 | 未維修 | 引道路堤護欄 |  | 39774 |  | 1 | 2
24 | 2020-07-22 | 1 | 未維修 | 引道路堤保護措施 |  | 39774 |  | 1 | 3
25 | 2020-07-22 | 1 | 未維修 | 主梁 |  | 39774 |  | 1 | 8
26 | 2020-07-22 | 1 | 未維修 | 主梁 |  | 39774 |  | 1 | 8
27 | 2020-07-22 | 1 | 未維修 | 橫隔梁 |  | 39774 |  | 1 | 6
28 | 2020-07-22 | 1 | 未維修 | 橫隔梁 |  | 39774 |  | 1 | 6
29 | 2020-07-22 | 1 | 已維修 | 橋梁排水設施 | 2021-03-17 | 39774 |  | 1 | 4
1 | 2020-06-10 | 1 | 未維修 | 伸縮縫 |  | 40478 | 大義路穿越橋(北向) | 1 | 6
2 | 2020-06-10 | 2 | 未維修 | 橋護欄 |  | 40478 |  | 2 | 3
3 | 2020-06-10 | 1 | 未維修 | 橋護欄 |  | 40478 |  | 1 | 3
4 | 2020-06-10 | 1 | 未維修 | 引道路堤護欄 |  | 40478 |  | 1 | 2
5 | 2020-06-10 | 1 | 未維修 | 橋台 |  | 40478 |  | 1 | 6
6 | 2020-06-10 | 1 | 未維修 | 橋台 |  | 40478 |  | 1 | 6
7 | 2020-06-10 | 2 | 未維修 | 翼牆／擋土牆 |  | 40478 |  | 2 | 5
8 | 2020-06-10 | 2 | 未維修 | 引道路堤保護措施 |  | 40478 |  | 2 | 3
9 | 2020-06-10 | 1 | 未維修 | 主梁 |  | 40478 |  | 1 | 8
10 | 2020-06-10 | 2 | 未維修 | 主梁 |  | 40478 |  | 2 | 8
11 | 2020-06-10 | 1 | 未維修 | 主梁 |  | 40478 |  | 1 | 8
12 | 2020-06-10 | 1 | 未維修 | 主梁 |  | 40478 |  | 1 | 8
13 | 2020-06-10 | 2 | 未維修 | 主梁 |  | 40478 |  | 2 | 8
14 | 2020-06-10 | 1 | 未維修 | 主梁 |  | 40478 |  | 1 | 8
15 | 2020-06-10 | 1 | 未維修 | 橋台 |  | 40478 |  | 1 | 6
16 | 2020-06-10 | 2 | 未維修 | 引道路堤保護措施 |  | 40478 |  | 2 | 3
17 | 2020-06-10 | 1 | 未維修 | 主梁 |  | 40478 |  | 1 | 8
18 | 2020-06-10 | 1 | 未維修 | 主梁 |  | 40478 |  | 1 | 8
19 | 2020-06-10 | 1 | 未維修 | 主梁 |  | 40478 |  | 1 | 8
20 | 2020-06-10 | 2 | 未維修 | 翼牆／擋土牆 |  | 40478 |  | 2 | 5
21 | 2020-06-10 | 1 | 未維修 | 橋台 |  | 40478 |  | 1 | 6
22 | 2020-06-10 | 1 | 未維修 | 主梁 |  | 40478 |  | 1 | 8
23 | 2020-06-10 | 1 | 未維修 | 橋墩／帽梁 |  | 40478 |  | 1 | 7
24 | 2020-06-10 | 1 | 已維修 | 橋護欄 | 2021-05-06 | 40478 |  | 1 | 3
25 | 2020-06-10 | 1 | 已維修 | 其他 | 2021-05-06 | 40478 |  | 1 | 1
1 | 2020-06-11 | 1 | 未維修 | 支承／支承墊／阻尼裝置 |  | 40479 | 大義路穿越橋(南向) | 1 | 5
2 | 2020-06-11 | 1 | 未維修 | 橋台 |  | 40479 |  | 1 | 6
3 | 2020-06-11 | 1 | 未維修 | 橋台 |  | 40479 |  | 1 | 6
4 | 2020-06-11 | 1 | 未維修 | 引道路堤護欄 |  | 40479 |  | 1 | 2
5 | 2020-06-11 | 2 | 未維修 | 引道路堤護欄 |  | 40479 |  | 2 | 2
6 | 2020-06-11 | 1 | 未維修 | 橋護欄 |  | 40479 |  | 1 | 3
7 | 2020-06-11 | 2 | 未維修 | 翼牆／擋土牆 |  | 40479 |  | 2 | 5
8 | 2020-06-11 | 2 | 未維修 | 橋護欄 |  | 40479 |  | 2 | 3
9 | 2020-06-11 | 2 | 未維修 | 橋護欄 |  | 40479 |  | 2 | 3
10 | 2020-06-11 | 1 | 未維修 | 主梁 |  | 40479 |  | 1 | 8
11 | 2020-06-11 | 1 | 未維修 | 伸縮縫 |  | 40479 |  | 1 | 6
12 | 2020-06-11 | 1 | 未維修 | 引道路堤保護措施 |  | 40479 |  | 1 | 3
13 | 2020-06-11 | 1 | 未維修 | 主梁 |  | 40479 |  | 1 | 8
14 | 2020-06-11 | 1 | 未維修 | 引道路堤護欄 |  | 40479 |  | 1 | 2
15 | 2020-06-11 | 2 | 未維修 | 引道路堤保護措施 |  | 40479 |  | 2 | 3
16 | 2020-06-11 | 1 | 未維修 | 主梁 |  | 40479 |  | 1 | 8
17 | 2020-06-11 | 1 | 未維修 | 主梁 |  | 40479 |  | 1 | 8
18 | 2020-06-11 | 1 | 已維修 | 橋護欄 | 2021-05-06 | 40479 |  | 1 | 3
19 | 2020-06-11 | 1 | 已維修 | 伸縮縫 |  | 40479 |  | 1 | 6
20 | 2020-06-11 | 1 | 已維修 | 橋護欄 | 2021-05-06 | 40479 |  | 1 | 3
21 | 2020-06-11 | 1 | 已維修 | 伸縮縫 |  | 40479 |  | 1 | 6
22 | 2020-06-11 | 2 | 已維修 | 其他 | 2021-05-06 | 40479 |  | 1 | 1
23 | 2020-06-11 | 1 | 已維修 | 橋台 | 2021-02-25 | 40479 |  | 1 | 6